## Grupy produkcyjne
NUMER GRUPY | DATA ZAŁĄCZENIA GRUPY | DATA WYŁĄCZENIA GRUPY | TRYB | CYKL | MASA GRUPY | Klasyfikacja jakościowa katod |  |  |  | Analiza chemiczna katod | [5 empty] | ZRÓDLO WYTOPU | Analiza chemiczna anod | [9 empty] | MASA WYTOPU | ENERGIA | WYDAJNOŚĆ
[6 empty] | HMG-S | Cu- CATH 1 Z | Cu-CATH 2 | Katody niesklasyfikowane | ANALIZA Pb | ANALIZA Fe | ANALIZA Ni | ANALIZA Zn | ANALIZA S | ANALIZA Ag |  | ANALIZA Pb | ANALIZA As | ANALIZA Ni | ANALIZA S | ANALIZA Sb | ANALIZA O2 | ANALIZA Bi | ANALIZA Sn | ANALIZA Zn | ANALIZAAg
| rrrr-mm-dd | rrrr-mm-dd |  |  | [kg] | [stosy] | [stosy] | [stosy] | [sztuki] | [ppm] | [ppm] | [ppm] | [ppm] | [ppm] | [ppm] |  | [%] | [%] | [%] | [%] | [%] | [%] | [%] | [%] | [%] | [%] | [Mg] | [kWh] | [%]
44 | 2021-03-01 04:57 | 2021-03-11 05:57 | PROD | 1 | 78295 | 38 | 0 | 4 | 0 | 1 | 1.4 | 1 | 1.3 | 4.5 | 7.3 | HMG 1 | 0.27 | 0.16 | 0.09 | 0.0006 | 0.017 | 0.06 | 0.0043 | 0.0011 |  | 0.28 | 189.36 | 18077 | 95.99
65 | 2021-03-01 12:02 | 2021-03-13 18:28 | PROD | 2 | 97053 | 41 | 0 | 6 | 0 | 1 | 1.4 | 1 | 1.9 | 4.4 | 8.5 | HL 4 | 0.1639961 | 0.07247342 | 0.2040211 |  | 0.009449789 | 0.05315161 | 0.0001499971 | 0.006075155 | 0.007650159 |  | 189.849 | 27014 | 99.4
46 | 2021-03-01 15:06 | 2021-03-13 04:50 | PROD | 2 | 92272 | 45 | 0 | 2 | 0 | 1 | 1.4 | 1 | 1.6 | 5.1 | 8.9 | HMG 2 | 0.155 | 0.1225 | 0.09 | 0.0006 | 0.0075 | 0.1125 | 0.004425 | 0.0005 |  | 0.275 | 189.36 | 27351 | 98.51
81 | 2021-03-01 15:08 | 2021-03-13 11:00 | PROD | 2 | 96073 | 45 | 0 | 1 | 0 | 1 | 1.4 | 1 | 1.8 | 4.8 | 10.1 | HMG 3 | 0.407 | 0.1775 | 0.118 | 0.0006 | 0.0108 | 0.128 | 0.00466 | 0.0009 |  | 0.2645 | 189.36 | 28133 | 99.01
85 | 2021-03-01 20:50 | 2021-03-12 17:21 | PROD | 1 | 84553 | 36 | 0 | 8 | 0 | 1 | 1.4 | 1 | 1.4 | 5.2 | 6.7 | HMG 1 | 0.57 | 0.14 | 0.09 | 0.0007 | 0.014 | 0.1 | 0.0048 | 0.0014 |  | 0.3 | 189.36 | 20461 | 95.05
27 | 2021-03-01 22:10 | 2021-03-12 05:57 | PROD | 1 | 81569 | 39 | 0 | 2 | 0 | 1 | 1.4 | 1 | 1.2 | 6 | 7.6 | HMG 2 | 0.2775 | 0.1625 | 0.09 | 0.0006 | 0.01275 | 0.105 | 0.00425 | 0.00065 |  | 0.2875 | 189.36 | 19364 | 98.33
32 | 2021-03-01 23:10 | 2021-03-11 14:02 | PROD | 1 | 75935 | 37 | 0 | 2 | 0 | 1 | 2.4 | 1 | 1.2 | 6.3 | 6.5 | HMG 4 | 0.2375 | 0.1325 | 0.095 | 0.0006 | 0.01375 | 0.0925 | 0.0042 | 0.0011 |  | 0.29 | 189.36 | 18210 | 97.68
38 | 2021-03-02 12:14 | 2021-03-13 01:52 | PROD | 2 | 85313 | 40 | 0 | 1 | 0 | 1 | 1.4 | 1 | 1.2 | 6.4 | 9.6 | HMG 2 | 0.155 | 0.15 | 0.115 | 0.0006 | 0.01025 | 0.0875 | 0.0046 | 0.000275 |  | 0.3 | 189.36 | 24564 | 99.35
31 | 2021-03-02 14:47 | 2021-03-14 02:03 | PROD | 2 | 91160 | 45 | 0 | 1 | 0 | 1 | 1.4 | 1 | 2 | 5.6 | 9.3 | HMG 2 | 0.2175 | 0.14 | 0.1 | 0.0006 | 0.0055 | 0.11 | 0.00425 | 0.000275 |  | 0.2975 | 189.36 | 25943 | 98.97
54 | 2021-03-02 19:36 | 2021-03-14 01:56 | PROD | 2 | 90359 | 43 | 0 | 1 | 0 | 1 | 1.4 | 1 | 1.9 | 5 | 8.9 | HMG 3 | 0.3175 | 0.145 | 0.14 | 0.0006 | 0.01375 | 0.11 | 0.004825 | 0.0007 |  | 0.2675 | 189.36 | 26168 | 99.4
36 | 2021-03-02 22:04 | 2021-03-12 13:56 | PROD | 1 | 74820 | 40 | 0 | 4 | 0 | 1 | 1.4 | 1 | 1.5 | 5.6 | 6.3 | HMG 2 | 0.305 | 0.15 | 0.07 | 0.0006 | 0.0105 | 0.105 | 0.0044 | 0.00065 |  | 0.295 | 189.36 | 17183 | 95.36
72 | 2021-03-02 22:05 | 2021-03-12 09:15 | PROD | 1 | 74264 | 38 | 0 | 2 | 0 | 1 | 1.4 | 1 | 1.2 | 5.5 | 6.9 | HMG 2 | 0.27 | 0.14 | 0.06 | 0.0006 | 0.009 | 0.095 | 0.00435 | 0.0004 |  | 0.31 | 189.36 | 16789 | 97.67
61 | 2021-03-02 23:01 | 2021-03-14 09:02 | PROD | 2 | 91628 | 44 | 0 | 0 | 0 | 1 | 1.4 | 1 | 1.3 | 4.5 | 9.8 | HMG 3 | 0.22 | 0.1325 | 0.0875 | 0.0006 | 0.009 | 0.1025 | 0.004425 | 0.000625 |  | 0.2925 | 189.36 | 27151 | 99.61
37 | 2021-03-03 02:20 | 2021-03-13 06:14 | PROD | 1 | 80168 | 40 | 0 | 2 | 0 | 1 | 1.4 | 1 | 1.4 | 5.5 | 7 | HMG 3 | 0.2575 | 0.145 | 0.0625 | 0.0006 | 0.01125 | 0.0825 | 0.0044 | 0.000475 |  | 0.3125 | 189.36 | 19681 | 98.69
18 | 2021-03-03 06:57 | 2021-03-13 09:13 | PROD | 1 | 80210 | 42 | 0 | 2 | 0 | 1 | 1.4 | 1 | 1.6 | 5 | 5.6 | HMG 4 | 0.2805 | 0.141 | 0.0925 | 0.0006 | 0.01045 | 0.1155 | 0.004025 | 0.000655 |  | 0.211 | 189.36 | 18718 | 99.02
96 | 2021-03-03 12:11 | 2021-03-15 15:58 | PROD | 2 | 98519 | 45 | 0 | 2 | 0 | 1 | 1.4 | 1 | 1.2 | 7.1 | 9.2 | HMG 2 | 0.208 | 0.1395 | 0.0765 | 0.0006 | 0.01235 | 0.1495 | 0.004135 | 0.00057 |  | 0.214 | 189.36 | 28346 | 98.89
56 | 2021-03-03 19:45 | 2021-03-15 01:56 | PROD | 2 | 90173 | 46 | 0 | 1 | 0 | 1 | 1.4 | 1 | 1.3 | 4.9 | 9 | HMG 2 | 0.305 | 0.1275 | 0.09 | 0.0006 | 0.0105 | 0.0725 | 0.005225 | 0.0011 |  | 0.2875 | 189.36 | 25163 | 99.6
13 | 2021-03-03 22:05 | 2021-03-14 14:16 | PROD | 1 | 79455 | 39 | 0 | 1 | 0 | 1 | 1.4 | 1 | 1.3 | 6.1 | 7.4 | HMG 1 | 0.32 | 0.16 | 0.1 | 0.0006 | 0.01 | 0.11 | 0.0041 | 0.0006 |  | 0.28 | 189.36 | 19225 | 96.66
53 | 2021-03-03 22:21 | 2021-03-15 09:23 | PROD | 1 | 90354 | 39 | 0 | 4 | 0 | 1 | 1.4 | 1 | 1.4 | 5.8 | 8.2 | HMG 2 | 0.1575 | 0.125 | 0.0875 | 0.0006 | 0.011 | 0.1325 | 0.0044 | 0.00035 |  | 0.315 | 189.36 | 22155 | 99.05
76 | 2021-03-03 22:22 | 2021-03-13 14:05 | PROD | 1 | 75031 | 36 | 0 | 3 | 0 | 1 | 1.4 | 1 | 1.9 | 4.3 | 6.8 | HMG 3 | 0.1975 | 0.135 | 0.095 | 0.0006 | 0.013 | 0.115 | 0.00435 | 0.000475 |  | 0.3075 | 189.36 | 16678 | 97.49
2 | 2021-03-03 23:01 | 2021-03-14 22:53 | PROD | 2 | 85328 | 41 | 0 | 1 | 0 | 1 | 1.4 | 1 | 1.2 | 3.8 | 9.4 | HMG 3 | 0.2575 | 0.15 | 0.105 | 0.0006 | 0.00975 | 0.095 | 0.004425 | 0.000675 |  | 0.29 | 189.36 | 24011 | 99.28
33 | 2021-03-04 06:18 | 2021-03-14 17:25 | PROD | 1 | 82086 | 39 | 0 | 2 | 0 | 1 | 1.4 | 1 | 1.2 | 6.5 | 6.8 | HMG 3 | 0.335 | 0.147 | 0.081 | 0.00064 | 0.0136 | 0.106 | 0.00448 | 0.00092 |  | 0.303 | 189.36 | 19440 | 97.6
9 | 2021-03-04 06:21 | 2021-03-14 06:03 | PROD | 1 | 77049 | 39 | 0 | 1 | 0 | 1 | 1.4 | 1 | 1.9 | 5.7 | 6.9 | HMG 4 | 0.195 | 0.138 | 0.0785 | 0.0006 | 0.0137 | 0.1025 | 0.004265 | 0.000805 |  | 0.301 | 189.36 | 17388 | 98.88
58 | 2021-03-04 11:24 | 2021-03-15 22:54 | PROD | 2 | 91704 | 45 | 0 | 1 | 0 | 1 | 1.4 | 1 | 1.4 | 5.4 | 10.3 | HMG 2 | 0.14 | 0.155 | 0.125 | 0.0006 | 0.0095 | 0.085 | 0.00475 | 0.0005 |  | 0.285 | 189.36 | 25330 | 99.67
88 | 2021-03-04 14:34 | 2021-03-16 15:34 | PROD | 2 | 98179 | 45 | 0 | 1 | 0 | 1 | 1.4 | 1 | 1.2 | 5.4 | 8.4 | HMG 3 | 0.2625 | 0.16 | 0.0875 | 0.0006 | 0.00775 | 0.0875 | 0.004425 | 0.000875 |  | 0.305 | 189.36 | 28037 | 99.49
29 | 2021-03-04 19:42 | 2021-03-15 07:38 | PROD | 2 | 85496 | 41 | 0 | 0 | 1 | 1 | 1.4 | 1 | 1.2 | 4.3 | 9.6 | HMG 3 | 0.21 | 0.1575 | 0.1075 | 0.0006 | 0.009 | 0.0875 | 0.0042 | 0.0006 |  | 0.3175 | 189.36 | 25584 | 101.46
48 | 2021-03-04 21:59 | 2021-03-15 09:21 | PROD | 1 | 80541 | 31 | 0 | 10 | 0 | 1 | 1.4 | 1 | 1.4 | 5.2 | 6.5 | HMG 6 | 0.26 | 0.1319999 | 0.08 | 0.0006 | 0.009750013 | 0.09299879 | 0.003985032 | 0.0006399926 |  | 0.2660018 | 189.33 | 19150 | 95.95
28 | 2021-03-04 22:03 | 2021-03-16 13:59 | PROD | 1 | 89658 | 41 | 0 | 5 | 0 | 1 | 1.4 | 1 | 1.3 | 6.1 | 7 | HMG 3 | 0.237 | 0.139 | 0.082 | 0.0006 | 0.0102 | 0.077 | 0.004495 | 0.000505 |  | 0.3005 | 189.36 | 20998 | 96.98
43 | 2021-03-04 22:59 | 2021-03-15 02:54 | PROD | 2 | 81655 | 39 | 0 | 1 | 0 | 1 | 2.6 | 1 | 1.3 | 5.6 | 7.8 | HMG 2 | 0.28 | 0.125 | 0.1 | 0.00065 | 0.0135 | 0.13 | 0.00465 | 0.0008 |  | 0.225 | 189.36 | 23205 | 99.4
60 | 2021-03-05 04:55 | 2021-03-16 17:43 | PROD | 1 | 89979 | 42 | 0 | 5 | 0 | 1 | 1.4 | 1 | 1.3 | 7.2 | 7.4 | HMG 3 | 0.2875 | 0.1625 | 0.0875 | 0.0006 | 0.01325 | 0.0825 | 0.004575 | 0.00095 |  | 0.295 | 189.36 | 20508 | 98.86
40 | 2021-03-05 05:55 | 2021-03-16 09:22 | PROD | 1 | 88047 | 42 | 0 | 2 | 0 | 1 | 1.4 | 1 | 1.3 | 5.8 | 7.7 | HMG 2 | 0.23 | 0.165 | 0.1 | 0.0006 | 0.01525 | 0.1025 | 0.0046 | 0.000625 |  | 0.29 | 189.36 | 20656 | 99.23
77 | 2021-03-05 11:59 | 2021-03-16 02:55 | PROD | 2 | 84125 | 41 | 0 | 1 | 0 | 1 | 1.4 | 1 | 1.3 | 5.4 | 8.7 | HMG 3 | 0.17 | 0.1575 | 0.1325 | 0.0006 | 0.01 | 0.08 | 0.004475 | 0.000625 |  | 0.28 | 189.36 | 24000 | 99.72
10 | 2021-03-05 12:02 | 2021-03-17 22:08 | PROD | 2 | 95010 | 45 | 0 | 1 | 0 | 1 | 1.4 | 1 | 1.7 | 5.4 | 8.6 | HMG 1 | 0.21 | 0.13 | 0.09 | 0.0006 | 0.007 | 0.09 | 0.0046 | 0.0005 |  | 0.3 | 189.36 | 25907 | 98.36
94 | 2021-03-05 14:36 | 2021-03-16 15:36 | PROD | 2 | 89812 | 36 | 0 | 10 | 0 | 1 | 1.4 | 1 | 1.5 | 4.6 | 8.9 | HMG 2 | 0.255 | 0.145 | 0.085 | 0.0006 | 0.0125 | 0.11 | 0.00445 | 0.0006 |  | 0.24 | 189.36 | 26085 | 98.85
15 | 2021-03-05 19:44 | 2021-03-16 22:53 | PROD | 2 | 87132 | 42 | 0 | 1 | 1 | 1 | 1.4 | 1 | 1.2 | 5.1 | 8.2 | HMG 2 | 0.205 | 0.15 | 0.1175 | 0.0006 | 0.01 | 0.0775 | 0.0047 | 0.000775 |  | 0.2825 | 189.36 | 24593 | 100.23
80 | 2021-03-05 22:07 | 2021-03-15 06:10 | PROD | 1 | 73635 | 39 | 0 | 2 | 0 | 1 | 1.4 | 1 | 1.4 | 5.9 | 7.3 | HMG 2 | 0.1995 | 0.1785 | 0.0715 | 0.0006 | 0.0097 | 0.107 | 0.004325 | 0.000515 |  | 0.3015 | 189.36 | 16472 | 99.26
91 | 2021-03-06 04:56 | 2021-03-16 06:06 | PROD | 1 | 81388 | 41 | 0 | 3 | 0 | 1 | 1.4 | 1 | 1.2 | 5.7 | 7.5 | HMG 3 | 0.265 | 0.17 | 0.1025 | 0.0006 | 0.0125 | 0.0925 | 0.00465 | 0.00075 |  | 0.2875 | 189.36 | 19044 | 98.91
79 | 2021-03-06 04:58 | 2021-03-17 06:04 | PROD | 1 | 85673 | 40 | 0 | 3 | 0 | 1 | 1.4 | 1 | 1.4 | 3.6 | 7.6 | HMG 1 | 0.23 | 0.17 | 0.12 | 0.0006 | 0.019 | 0.09 | 0.005 | 0.0011 |  | 0.26 | 189.36 | 19814 | 98.98
26 | 2021-03-06 05:03 | 2021-03-17 09:58 | PROD | 1 | 87215 | 41 | 0 | 3 | 0 | 1 | 1.4 | 1 | 1.4 | 5.9 | 7.3 | HMG 3 | 0.27 | 0.165 | 0.095 | 0.0006 | 0.01125 | 0.0975 | 0.004625 | 0.0006 |  | 0.29 | 189.36 | 20542 | 98.17
52 | 2021-03-06 11:51 | 2021-03-18 10:27 | PROD | 2 | 93804 | 45 | 0 | 1 | 0 | 1 | 1.4 | 1 | 1.7 | 5.2 | 9 | HMG 2 | 0.26 | 0.145 | 0.085 | 0.0006 | 0.01 | 0.145 | 0.0045 | 0.0004 |  | 0.28 | 189.36 | 26362 | 99.48
63 | 2021-03-06 14:58 | 2021-03-19 02:30 | PROD | 2 | 97108 | 49 | 0 | 1 | 0 | 1 | 1.4 | 1 | 1.7 | 4.8 | 8.9 | HMG 3 | 0.2375 | 0.1375 | 0.1125 | 0.0006 | 0.013 | 0.0875 | 0.004975 | 0.001075 |  | 0.285 | 189.36 | 26905 | 98.81
41 | 2021-03-06 20:33 | 2021-03-18 02:19 | PROD | 2 | 89093 | 43 | 0 | 1 | 0 | 1 | 1.4 | 1 | 1.3 | 4 | 8.2 | HMG 3 | 0.2075 | 0.12 | 0.1225 | 0.0006 | 0.01125 | 0.0925 | 0.004875 | 0.000875 |  | 0.275 | 189.36 | 24747 | 99.38
82 | 2021-03-06 20:52 | 2021-03-17 17:25 | PROD | 1 | 88068 | 40 | 0 | 4 | 0 | 1 | 1.4 | 1 | 1.5 | 5.3 | 6.9 | HMG 2 | 0.26 | 0.16 | 0.095 | 0.0006 | 0.0125 | 0.11 | 0.0043 | 0.0009 |  | 0.31 | 189.36 | 20731 | 99.23
24 | 2021-03-06 23:57 | 2021-03-17 07:31 | PRZ | 1 | 79854 | 39 | 0 | 1 | 0 | 1 | 1.4 | 1 | 1.6 | 5.3 | 9 | HMG 4 | 0.2275 | 0.1475 | 0.0925 | 0.0006 | 0.00875 | 0.0925 | 0.00415 | 0.000475 |  | 0.335 | 195.16 | 25072 | 98.73
64 | 2021-03-07 04:52 | 2021-03-18 13:57 | PROD | 1 | 89152 | 41 | 0 | 2 | 1 | 1 | 1.4 | 1 | 1.8 | 6.1 | 7.8 | HMG 4 | 0.2525 | 0.13 | 0.0925 | 0.0006 | 0.01175 | 0.1075 | 0.004425 | 0.000875 |  | 0.3025 | 189.36 | 20267 | 100.01
20 | 2021-03-07 04:58 | 2021-03-17 13:58 | PROD | 1 | 80974 | 40 | 0 | 2 | 0 | 1 | 1.4 | 1 | 1.6 | 5 | 6.1 | HMG 3 | 0.2825 | 0.14 | 0.095 | 0.0006 | 0.01175 | 0.1175 | 0.00445 | 0.000875 |  | 0.2975 | 189.36 | 18329 | 98.77
12 | 2021-03-07 04:59 | 2021-03-18 17:09 | PROD | 1 | 85993 | 43 | 0 | 1 | 0 | 1 | 1.4 | 1 | 1.9 | 5.7 | 7 | HMG 4 | 0.2325 | 0.1375 | 0.1 | 0.0006 | 0.01325 | 0.11 | 0.004575 | 0.0008 |  | 0.29 | 189.36 | 19881 | 96.51
89 | 2021-03-07 11:45 | 2021-03-19 10:56 | PROD | 2 | 97528 | 48 | 0 | 2 | 0 | 1 | 1.4 | 1 | 1.3 | 4.6 | 9.2 | HMG 4 | 0.2075 | 0.1425 | 0.09 | 0.0006 | 0.01 | 0.095 | 0.00425 | 0.000825 |  | 0.3 | 189.36 | 27365 | 99.43
47 | 2021-03-07 14:51 | 2021-03-19 03:21 | PROD | 2 | 90262 | 44 | 0 | 3 | 0 | 1 | 1.4 | 1 | 1.9 | 6.2 | 7.8 | HMG 2 | 0.292 | 0.154 | 0.076 | 0.00108 | 0.0106 | 0.066 | 0.00406 | 0.00066 |  | 0.256 | 189.36 | 25761 | 98.59
23 | 2021-03-07 19:50 | 2021-03-20 09:58 | PROD | 2 | 98103 | 48 | 0 | 1 | 0 | 1 | 1.4 | 1 | 1.6 | 5.9 | 8.3 | HMG 4 | 0.21 | 0.13 | 0.095 | 0.0006 | 0.00925 | 0.09 | 0.004725 | 0.000825 |  | 0.29 | 189.36 | 27474 | 99.04
16 | 2021-03-07 22:00 | 2021-03-18 06:01 | PROD | 1 | 79345 | 39 | 0 | 1 | 0 | 1 | 1.4 | 1 | 1.4 | 6.1 | 6.7 | HMG 2 | 0.33 | 0.155 | 0.065 | 0.0006 | 0.0075 | 0.085 | 0.0038 | 0.0006 |  | 0.34 | 189.36 | 18038 | 98.63
95 | 2021-03-07 22:01 | 2021-03-17 23:58 | PRZ | 1 | 80878 | 38 | 0 | 1 | 0 | 1 | 1.4 | 1 | 1.4 | 5.2 | 8.4 | HMG 4 | 0.2525 | 0.1225 | 0.09 | 0.0006 | 0.0095 | 0.085 | 0.004675 | 0.00055 |  | 0.3 | 195.16 | 25602 | 98.84
50 | 2021-03-07 22:59 | 2021-03-19 09:53 | PROD | 2 | 89837 | 43 | 0 | 1 | 0 | 1 | 1.4 | 1 | 1.2 | 4.3 | 8.8 | HMG 3 | 0.2725 | 0.1205 | 0.08 | 0.00072 | 0.00955 | 0.1365 | 0.004165 | 0.000485 |  | 0.252 | 189.36 | 24702 | 99.56
83 | 2021-03-08 04:52 | 2021-03-18 09:28 | PROD | 1 | 82492 | 39 | 0 | 2 | 0 | 1 | 1.4 | 1 | 1.3 | 5.9 | 7 | HMG 2 | 0.226 | 0.13 | 0.098 | 0.0006 | 0.0118 | 0.106 | 0.0042 | 0.00074 |  | 0.292 | 189.36 | 19624 | 98.79
62 | 2021-03-08 04:54 | 2021-03-19 17:19 | PROD | 1 | 89190 | 42 | 0 | 1 | 0 | 1 | 1.4 | 1 | 1.7 | 5.4 | 6.9 | HMG 1 | 0.4 | 0.15 | 0.1 | 0.0006 | 0.009 | 0.07 | 0.0038 | 0.0007 |  | 0.3 | 189.36 | 20280 | 99.11
30 | 2021-03-08 11:28 | 2021-03-20 03:09 | PROD | 2 | 91390 | 46 | 0 | 1 | 0 | 1 | 1.4 | 1 | 1.2 | 5.6 | 8.9 | HMG 1 | 0.25 | 0.1 | 0.09 | 0.0006 | 0.008 | 0.11 | 0.0047 | 0.0007 |  | 0.29 | 189.36 | 24953 | 99.45
92 | 2021-03-08 15:20 | 2021-03-19 22:05 | PROD | 2 | 92861 | 45 | 0 | 0 | 1 | 1 | 1.4 | 1 | 1.2 | 4.8 | 7.4 | HMG 6 | 0.246 | 0.132 | 0.081 | 0.0006 | 0.0106 | 0.134 | 0.00438 | 0.00051 |  | 0.255 | 189.36 | 26332 | 100.21
74 | 2021-03-08 21:10 | 2021-03-19 06:10 | PROD | 1 | 79310 | 37 | 0 | 3 | 0 | 1 | 1.4 | 1 | 1.7 | 5.6 | 7.3 | HMG 2 | 0.2725 | 0.1225 | 0.075 | 0.0006 | 0.00675 | 0.0975 | 0.003675 | 0.0003 |  | 0.3025 | 189.36 | 17629 | 97.88
84 | 2021-03-08 21:11 | 2021-03-19 09:39 | PROD | 1 | 83520 | 38 | 0 | 3 | 0 | 1 | 1.4 | 1 | 1.6 | 6.1 | 7.6 | HMG 3 | 0.255 | 0.14 | 0.055 | 0.0006 | 0.0075 | 0.1025 | 0.00375 | 0.0005 |  | 0.34 | 189.36 | 19698 | 96.9
25 | 2021-03-08 23:07 | 2021-03-19 14:04 | PROD | 1 | 81176 | 38 | 0 | 4 | 0 | 1 | 1.4 | 1 | 1.2 | 5.8 | 6.1 | HMG 3 | 0.2575 | 0.1275 | 0.0625 | 0.0006 | 0.00725 | 0.1025 | 0.003625 | 0.000425 |  | 0.3225 | 189.36 | 18772 | 97.25
70 | 2021-03-09 12:13 | 2021-03-22 07:49 | PROD | 2 | 97935 | 47 | 0 | 2 | 0 | 1 | 1.4 | 1 | 1.2 | 5.3 | 7.9 | HL 4 | 0.2385 | 0.0795 | 0.2705 |  | 0.007775 | 0.062125 | 0.0003 | 0.00345 | 0.006625 |  | 189.86 | 25802 | 98.47
78 | 2021-03-09 14:54 | 2021-03-19 15:26 | PROD | 2 | 78226 | 40 | 0 | 1 | 0 | 1 | 1.4 | 1 | 1.4 | 4.7 | 9 | HMG 4 | 0.245 | 0.15 | 0.1075 | 0.0006 | 0.01 | 0.08 | 0.004725 | 0.000925 |  | 0.29 | 189.36 | 22046 | 99.26
57 | 2021-03-09 19:43 | 2021-03-21 01:56 | PROD | 2 | 87687 | 43 | 0 | 1 | 0 | 1 | 1.4 | 1 | 1.3 | 5.7 | 10 | HMG 1 | 0.18 | 0.15 | 0.09 | 0.0006 | 0.011 | 0.06 | 0.0045 | 0.0008 |  | 0.3 | 189.36 | 24343 | 99.37
87 | 2021-03-09 21:02 | 2021-03-20 14:04 | PROD | 1 | 87005 | 42 | 0 | 1 | 0 | 1 | 1.4 | 1 | 1.5 | 5.6 | 7.9 | HMG 1 | 0.23 | 0.18 | 0.12 | 0.0006 | 0.012 | 0.1 | 0.0044 | 0.001 |  | 0.28 | 189.36 | 20505 | 99.26
45 | 2021-03-09 21:58 | 2021-03-20 09:04 | PRZ | 1 | 79856 | 39 | 0 | 3 | 0 | 1 | 1.4 | 1 | 1.5 | 6.9 | 8.8 | HMG 4 | 0.2775 | 0.125 | 0.075 | 0.0006 | 0.008 | 0.09 | 0.004325 | 0.000375 |  | 0.31 | 195.16 | 25847 | 98.4
35 | 2021-03-09 22:59 | 2021-03-21 15:35 | PROD | 2 | 90669 | 42 | 0 | 3 | 0 | 1 | 1.4 | 1 | 1.3 | 4.9 | 10.2 | HMG 3 | 0.195 | 0.1525 | 0.095 | 0.0006 | 0.012 | 0.0675 | 0.0043 | 0.000975 |  | 0.29 | 189.36 | 25819 | 98.36
42 | 2021-03-10 04:00 | 2021-03-20 06:15 | PROD | 1 | 79191 | 38 | 0 | 1 | 0 | 1 | 1.4 | 1 | 1.2 | 4.9 | 6.1 | HMG 3 | [10 empty] | 189.36 | 18056 | 99.38
93 | 2021-03-10 04:50 | 2021-03-20 09:28 | PROD | 1 | 82401 | 40 | 0 | 2 | 0 | 1 | 1.4 | 1 | 1.3 | 4.7 | 6.9 | HMG 3 | [10 empty] | 189.36 | 20692 | 98.44
59 | 2021-03-10 12:03 | 2021-03-22 14:06 | PROD | 2 | 93449 | 46 | 0 | 0 | 0 | 1 | 1.4 | 1 | 1.5 | 6.2 | 9.2 | HMG 2 | 0.24 | 0.13 | 0.0825 | 0.0006 | 0.017 | 0.0775 | 0.004325 | 0.00085 |  | 0.2925 | 189.36 | 25612 | 99.22
17 | 2021-03-10 14:46 | 2021-03-22 01:57 | PROD | 2 | 89170 | 42 | 0 | 1 | 0 | 1 | 1.4 | 1 | 1.2 | 5.3 | 9.2 | HMG 1 | 0.27 | 0.14 | 0.09 | 0.0006 | 0.011 | 0.12 | 0.004 | 0.0012 |  | 0.29 | 189.36 | 24922 | 99.2
68 | 2021-03-10 19:54 | 2021-03-21 09:41 | PROD | 2 | 81647 | 41 | 0 | 1 | 0 | 1 | 1.4 | 1 | 1.3 | 6.4 | 6.9 | HL 4 | 0.35775 | 0.08485 | 0.2625 |  | 0.009175 | 0.08385 | 0.00025 | 0.005875 | 0.010375 |  | 189.86 | 22080 | 98.94
51 | 2021-03-10 21:58 | 2021-03-20 13:07 | PRZ | 1 | 73905 | 37 | 0 | 1 | 0 | 3 | 1.4 | 1 | 1.2 | 6.3 | 14.1 | HMG 4 | 0.23 | 0.1325 | 0.1125 | 0.0006 | 0.01025 | 0.1175 | 0.004375 | 0.0004 |  | 0.305 | 195.16 | 23461 | 99.46
69 | 2021-03-10 22:00 | 2021-03-21 09:13 | PROD | 1 | 79517 | 39 | 0 | 2 | 0 | 1 | 1.4 | 1 | 1.5 | 4.8 | 6.3 | HMG 1 | 0.36 | 0.17 | 0.08 | 0.0006 | 0.011 | 0.08 | 0.004 | 0.0009 |  | 0.29 | 189.36 | 18694 | 97.94
75 | 2021-03-10 23:00 | 2021-03-21 22:00 | PROD | 2 | 84450 | 41 | 0 | 0 | 0 | 1 | 1.4 | 1 | 1.2 | 5.7 | 8.7 | HMG 1 | 0.22 | 0.16 | 0.08 | 0.0006 | 0.014 | 0.07 | 0.0041 | 0.0009 |  | 0.28 | 189.36 | 23311 | 98.98
34 | 2021-03-11 04:52 | 2021-03-21 06:01 | PROD | 1 | 77511 | 37 | 0 | 3 | 1 | 1 | 1.4 | 1 | 1.5 | 6.4 | 5.6 | HMG 3 | [10 empty] | 189.36 | 17292 | 98.14
73 | 2021-03-11 04:54 | 2021-03-21 17:05 | PROD | 1 | 79623 | 39 | 0 | 3 | 0 | 1 | 1.4 | 1 | 1.4 | 5.2 | 6.6 | HMG 3 | [10 empty] | 189.36 | 17885 | 97.83
44 | 2021-03-11 11:43 | 2021-03-23 09:51 | PROD | 2 | 94159 | 46 | 0 | 1 | 1 | 1 | 1.4 | 1 | 1.5 | 4.6 | 8.2 | HMG 1 | 0.27 | 0.16 | 0.09 | 0.0006 | 0.017 | 0.06 | 0.0043 | 0.0011 |  | 0.28 | 189.36 | 25309 | 100.84
67 | 2021-03-11 15:52 | 2021-03-23 01:55 | PROD | 2 | 87918 | 43 | 0 | 0 | 0 | 1 | 1.4 | 1 | 1.4 | 6.3 | 8.6 | HMG 2 | 0.3325 | 0.1475 | 0.11 | 0.0006 | 0.00825 | 0.095 | 0.00395 | 0.00035 |  | 0.2825 | 189.36 | 24758 | 99.33
32 | 2021-03-11 19:15 | 2021-03-24 10:02 | PROD | 2 | 97401 | 47 | 0 | 1 | 0 | 1 | 1.4 | 1 | 1.2 | 6 | 9.1 | HMG 4 | 0.2375 | 0.1325 | 0.095 | 0.0006 | 0.01375 | 0.0925 | 0.0042 | 0.0011 |  | 0.29 | 189.36 | 26882 | 99.29
66 | 2021-03-11 20:54 | 2021-03-22 09:01 | PROD | 1 | 80943 | 40 | 0 | 3 | 0 | 1 | 1.4 | 1 | 1.3 | 5.3 | 6.7 | HMG 2 | 0.3225 | 0.1675 | 0.0825 | 0.0006 | 0.0135 | 0.0975 | 0.003675 | 0.00095 |  | 0.27 | 189.36 | 17905 | 99.03
19 | 2021-03-12 02:50 | 2021-03-21 13:57 | PROD | 1 | 72950 | 39 | 0 | 0 | 0 | 1 | 1.4 | 1 | 1.4 | 6.2 | 6.1 | HMG 2 | [10 empty] | 189.36 | 16217 | 98.55
90 | 2021-03-12 03:47 | 2021-03-21 14:00 | PROD | 1 | 76336 | 37 | 0 | 2 | 0 | 1 | 1.4 | 1 | 1.3 | 5.3 | 7.5 | HMG 3 | 0.275 | 0.14 | 0.105 | 0.0006 | 0.01175 | 0.09 | 0.004 | 0.00095 |  | 0.2625 | 189.36 | 17229 | 98.35
39 | 2021-03-12 03:51 | 2021-03-22 05:56 | PROD | 1 | 77058 | 37 | 0 | 2 | 0 | 1 | 1.4 | 1 | 1.2 | 5.3 | 6.8 | HMG 3 | 0.3225 | 0.1475 | 0.0975 | 0.0006 | 0.0135 | 0.095 | 0.004125 | 0.00095 |  | 0.2775 | 189.36 | 17191 | 97.48
27 | 2021-03-12 12:23 | 2021-03-24 02:56 | PROD | 2 | 90076 | 44 | 0 | 0 | 0 | 1 | 1.4 | 1 | 1.3 | 4.9 | 7.9 | HMG 2 | 0.2775 | 0.1625 | 0.09 | 0.0006 | 0.01275 | 0.105 | 0.00425 | 0.00065 |  | 0.2875 | 189.36 | 24724 | 99.59
72 | 2021-03-12 15:02 | 2021-03-25 10:01 | PROD | 2 | 98634 | 47 | 0 | 1 | 1 | 1 | 1.4 | 1 | 1.2 | 5.2 | 9.2 | HMG 2 | 0.27 | 0.14 | 0.06 | 0.0006 | 0.009 | 0.095 | 0.00435 | 0.0004 |  | 0.31 | 189.36 | 25969 | 100.23
86 | 2021-03-12 20:00 | 2021-03-23 17:35 | PROD | 1 | 87508 | 44 | 0 | 3 | 0 | 1 | 1.4 | 1 | 1.3 | 5.1 | 6 | HMG 4 | 0.2775 | 0.1575 | 0.1 | 0.0006 | 0.01225 | 0.105 | 0.004025 | 0.001025 |  | 0.2675 | 189.36 | 20418 | 98.16
36 | 2021-03-12 20:06 | 2021-03-25 11:26 | PROD | 2 | 97829 | 45 | 0 | 1 | 0 | 1 | 1.4 | 1 | 1.3 | 5.3 | 9.3 | HMG 2 | 0.305 | 0.15 | 0.07 | 0.0006 | 0.0105 | 0.105 | 0.0044 | 0.00065 |  | 0.295 | 189.36 | 26132 | 99.25
49 | 2021-03-12 20:07 | 2021-03-23 09:32 | PROD | 1 | 80973 | 38 | 0 | 1 | 0 | 1 | 1.4 | 1 | 1.4 | 6.4 | 6.6 | HMG 2 | 0.325 | 0.1625 | 0.0925 | 0.0006 | 0.01325 | 0.1275 | 0.004 | 0.001225 |  | 0.2675 | 189.36 | 18165 | 99.1
85 | 2021-03-12 23:02 | 2021-03-23 22:01 | PROD | 2 | 89119 | 39 | 0 | 5 | 0 | 1 | 1.4 | 1 | 1.3 | 4.6 | 6.8 | HMG 1 | 0.57 | 0.14 | 0.09 | 0.0007 | 0.014 | 0.1 | 0.0048 | 0.0014 |  | 0.3 | 189.36 | 25806 | 98.78
71 | 2021-03-13 04:53 | 2021-03-24 09:47 | PROD | 1 | 84847 | 40 | 0 | 1 | 0 | 1 | 1.4 | 1 | 1.3 | 3.9 | 4.7 | HL 4 | 0.177025 | 0.0778 | 0.216225 |  | 0.00895 | 0.05625 | 0.00025 | 0.0054 | 0.0084 |  | 189.86 | 18704 | 98.37
1 | 2021-03-13 06:56 | 2021-03-23 06:05 | PROD | 1 | 77263 | 44 | 0 | 1 | 0 | 1 | 1.4 | 1 | 1.5 | 6 | 7 | HMG 1 | 0.32 | 0.17 | 0.05 | 0.0006 | 0.008 | 0.07 | 0.0034 | 0.0005 |  | 0.34 | 189.36 | 17200 | 98.63
37 | 2021-03-13 11:42 | 2021-03-25 10:00 | PROD | 2 | 92618 | 46 | 0 | 1 | 0 | 1 | 1.4 | 1 | 1.2 | 4.8 | 9 | HMG 3 | 0.2575 | 0.145 | 0.0625 | 0.0006 | 0.01125 | 0.0825 | 0.0044 | 0.000475 |  | 0.3125 | 189.36 | 26697 | 99.29
18 | 2021-03-13 14:56 | 2021-03-26 02:53 | PROD | 2 | 96329 | 46 | 0 | 0 | 0 | 1 | 1.4 | 1 | 1.3 | 4.1 | 7.3 | HMG 4 | 0.2805 | 0.141 | 0.0925 | 0.0006 | 0.01045 | 0.1155 | 0.004025 | 0.000655 |  | 0.211 | 189.36 | 27071 | 99.21
76 | 2021-03-13 19:12 | 2021-03-26 09:49 | PROD | 2 | 96522 | 48 | 0 | 2 | 0 | 1 | 1.4 | 1 | 1.6 | 4.9 | 9.9 | HMG 3 | 0.1975 | 0.135 | 0.095 | 0.0006 | 0.013 | 0.115 | 0.00435 | 0.000475 |  | 0.3075 | 189.36 | 25298 | 99.41
14 | 2021-03-13 22:05 | 2021-03-24 05:59 | PROD | 1 | 79179 | 46 | 0 | 1 | 0 | 1 | 1.4 | 1 | 1.2 | 5 | 6 | HMG 1 | 0.27 | 0.17 | 0.05 | 0.0006 | 0.01 | 0.07 | 0.0034 | 0.0008 |  | 0.32 | 189.36 | 17849 | 98.47
55 | 2021-03-13 22:52 | 2021-03-24 15:59 | PRZ | 1 | 81807 | 40 | 0 | 2 | 0 | 1 | 1.4 | 1 | 1.2 | 4.5 | 7.8 | HMG 4 | 0.205 | 0.1575 | 0.1175 | 0.000625 | 0.01225 | 0.0825 | 0.0044 | 0.0007 |  | 0.3075 | 195.16 | 25019 | 99.28
46 | 2021-03-14 04:53 | 2021-03-24 17:26 | PROD | 1 | 80849 | 37 | 0 | 2 | 0 | 1 | 1.4 | 1 | 1.2 | 7.1 | 5.6 | HMG 3 | 0.225 | 0.15 | 0.0675 | 0.0006 | 0.00925 | 0.09 | 0.003625 | 0.00085 |  | 0.3075 | 189.36 | 18907 | 98.19
81 | 2021-03-14 04:53 | 2021-03-23 14:05 | PROD | 1 | 76922 | 50 | 0 | 1 | 1 | 1 | 1.4 | 1 | 1.4 | 3.8 | 6.6 | HMG 5 | 0.2265 | 0.1505 | 0.08 | 0.0006 | 0.0092 | 0.078 | 0.003945 | 0.000775 |  | 0.292 | 189.36 | 17423 | 99.47
11 | 2021-03-14 04:56 | 2021-03-24 14:10 | PROD | 1 | 76721 | 38 | 0 | 2 | 0 | 1 | 1.4 | 1 | 1.2 | 5.9 | 6.4 | HMG 2 | 0.2375 | 0.1275 | 0.07 | 0.0006 | 0.00775 | 0.0725 | 0.0042 | 0.000875 |  | 0.2825 | 189.36 | 16968 | 94.51
9 | 2021-03-14 11:44 | 2021-03-26 22:03 | PROD | 2 | 96798 | 46 | 0 | 1 | 1 | 1 | 1.4 | 1 | 1.6 | 6.1 | 8.9 | HMG 4 | 0.195 | 0.138 | 0.0785 | 0.0006 | 0.0137 | 0.1025 | 0.004265 | 0.000805 |  | 0.301 | 189.36 | 26195 | 100.2
13 | 2021-03-14 19:32 | 2021-03-26 07:11 | PROD | 2 | 88606 | 45 | 0 | 0 | 0 | 1 | 1.4 | 1 | 1.5 | 5 | 8.5 | HMG 1 | 0.32 | 0.16 | 0.1 | 0.0006 | 0.01 | 0.11 | 0.0041 | 0.0006 |  | 0.28 | 189.36 | 25239 | 98.84
65 | 2021-03-14 20:48 | 2021-03-24 14:06 | PROD | 1 | 74549 | 39 | 0 | 1 | 0 | 1 | 1.4 | 1 | 1.2 | 4.1 | 4.9 | HL 4 | 0.24325 | 0.09385 | 0.2385 |  | 0.010725 | 0.032125 | 0.0004 | 0.007975 | 0.0094 |  | 189.86 | 15989 | 99.12
54 | 2021-03-14 20:53 | 2021-03-25 09:55 | PROD | 1 | 80713 | 39 | 0 | 2 | 0 | 1 | 1.4 | 1 | 1.2 | 5.2 | 5.4 | HMG 1 | 0.31 | 0.13 | 0.08 | 0.0006 | 0.01 | 0.09 | 0.0034 | 0.0014 |  | 0.28 | 189.36 | 17772 | 98.91
31 | 2021-03-14 21:59 | 2021-03-25 14:10 | PRZ | 1 | 81043 | 38 | 0 | 3 | 0 | 1 | 1.4 | 1 | 1.7 | 5 | 8.9 | HMG 4 | 0.2725 | 0.1375 | 0.0925 | 0.0006 | 0.01325 | 0.0925 | 0.004225 | 0.0007 |  | 0.29 | 195.16 | 25631 | 98.55
33 | 2021-03-14 23:08 | 2021-03-26 18:05 | PROD | 2 | 91697 | 43 | 0 | 1 | 1 | 1 | 1.4 | 1 | 1.7 | 5.3 | 7.6 | HMG 3 | 0.335 | 0.147 | 0.081 | 0.00064 | 0.0136 | 0.106 | 0.00448 | 0.00092 |  | 0.303 | 189.36 | 25300 | 99.4
38 | 2021-03-15 05:04 | 2021-03-25 06:09 | PROD | 1 | 76704 | 37 | 0 | 3 | 0 | 1 | 1.4 | 1 | 1.2 | 5.1 | 6.2 | HMG 3 | 0.2725 | 0.1375 | 0.1025 | 0.0006 | 0.011 | 0.085 | 0.00465 | 0.00065 |  | 0.2825 | 189.36 | 17089 | 97.65
61 | 2021-03-15 05:11 | 2021-03-25 06:06 | PROD | 1 | 77326 | 38 | 0 | 1 | 0 | 1 | 1.4 | 1 | 1.2 | 4.9 | 6 | HMG 1 | 0.21 | 0.14 | 0.09 | 0.0006 | 0.011 | 0.07 | 0.0038 | 0.0008 |  | 0.26 | 189.36 | 17686 | 99.48
80 | 2021-03-15 12:29 | 2021-03-28 08:54 | PROD | 2 | 98508 | 49 | 0 | 1 | 0 | 1 | 1.4 | 1 | 1.6 | 5.3 | 9.2 | HMG 2 | 0.1995 | 0.1785 | 0.0715 | 0.0006 | 0.0097 | 0.107 | 0.004325 | 0.000515 |  | 0.3015 | 189.36 | 26152 | 99.64
53 | 2021-03-15 15:37 | 2021-03-26 04:45 | PROD | 2 | 81552 | 41 | 0 | 0 | 0 | 1 | 1.4 | 1 | 1.5 | 4.3 | 9.6 | HMG 2 | 0.1575 | 0.125 | 0.0875 | 0.0006 | 0.011 | 0.1325 | 0.0044 | 0.00035 |  | 0.315 | 189.36 | 23340 | 99.18
48 | 2021-03-15 15:37 | 2021-03-27 11:23 | PROD | 2 | 92058 | 46 | 0 | 1 | 0 | 1 | 1.4 | 1 | 1.6 | 5.8 | 7.7 | HMG 6 | 0.26 | 0.1319999 | 0.08 | 0.0006 | 0.009750013 | 0.09299879 | 0.003985032 | 0.0006399926 |  | 0.2660018 | 189.33 | 25759 | 99.51
43 | 2021-03-15 20:54 | 2021-03-26 06:00 | PROD | 1 | 77677 | 37 | 0 | 5 | 0 | 1 | 1.4 | 1 | 1.4 | 5.3 | 5.5 | HMG 1 | 0.33 | 0.1 | 0.09 | 0.0006 | 0.01 | 0.09 | 0.006 | 0.0006 |  | 0.26 | 189.36 | 17122 | 95.6
56 | 2021-03-15 20:55 | 2021-03-25 17:07 | PROD | 1 | 75229 | 39 | 0 | 1 | 0 | 1 | 1.4 | 1 | 1.2 | 4.7 | 5.5 | HMG 3 | [10 empty] | 189.36 | 16502 | 98.5
2 | 2021-03-15 20:57 | 2021-03-25 14:11 | PROD | 1 | 74796 | 38 | 0 | 2 | 0 | 1 | 1.4 | 1 | 1.4 | 5.4 | 4.9 | HMG 1 | [10 empty] | 189.36 | 16748 | 98.55
91 | 2021-03-16 12:13 | 2021-03-27 15:16 | PROD | 2 | 92184 | 45 | 0 | 1 | 1 | 1 | 1.4 | 1 | 1.7 | 4.6 | 9.4 | HMG 3 | 0.265 | 0.17 | 0.1025 | 0.0006 | 0.0125 | 0.0925 | 0.00465 | 0.00075 |  | 0.2875 | 189.36 | 25755 | 100.79
40 | 2021-03-16 14:45 | 2021-03-27 15:12 | PROD | 2 | 85982 | 43 | 0 | 1 | 0 | 1 | 1.4 | 1 | 1.6 | 5.8 | 10.1 | HMG 2 | 0.23 | 0.165 | 0.1 | 0.0006 | 0.01525 | 0.1025 | 0.0046 | 0.000625 |  | 0.29 | 189.36 | 24061 | 99.41
28 | 2021-03-16 19:51 | 2021-03-27 11:16 | PROD | 2 | 82621 | 41 | 0 | 0 | 0 | 1 | 1.4 | 1 | 1.6 | 4.4 | 9.5 | HMG 3 | 0.237 | 0.139 | 0.082 | 0.0006 | 0.0102 | 0.077 | 0.004495 | 0.000505 |  | 0.3005 | 189.36 | 22634 | 99.16
29 | 2021-03-16 20:52 | 2021-03-26 14:08 | PROD | 1 | 74939 | 37 | 0 | 3 | 0 | 1 | 1.4 | 1 | 1.7 | 4.4 | 6 | HMG 1 | 0.21 | 0.16 | 0.11 | 0.0006 | 0.012 | 0.07 | 0.0049 | 0.0006 |  | 0.27 | 189.36 | 17085 | 98.71
96 | 2021-03-16 22:01 | 2021-03-26 09:26 | PROD | 1 | 76798 | 38 | 0 | 2 | 0 | 1 | 1.4 | 1 | 1.3 | 4.6 | 5.9 | HMG 1 | 0.33 | 0.15 | 0.03 | 0.0006 | 0.007 | 0.1 | 0.0036 | 0.0008 |  | 0.37 | 189.36 | 18146 | 98.66
60 | 2021-03-16 23:10 | 2021-03-27 09:51 | PROD | 2 | 82898 | 41 | 0 | 1 | 1 | 1 | 1.4 | 1 | 1.6 | 6 | 9.9 | HMG 3 | 0.2875 | 0.1625 | 0.0875 | 0.0006 | 0.01325 | 0.0825 | 0.004575 | 0.00095 |  | 0.295 | 189.36 | 22013 | 101.12
58 | 2021-03-17 05:04 | 2021-03-26 17:20 | PROD | 1 | 73394 | 38 | 0 | 2 | 0 | 1 | 1.4 | 1 | 1.6 | 4.4 | 6.8 | HMG 3 | 0.3125 | 0.1575 | 0.0975 | 0.0006 | 0.011 | 0.085 | 0.0049 | 0.00055 |  | 0.2975 | 189.36 | 15699 | 98.51
77 | 2021-03-17 05:09 | 2021-03-27 13:57 | PROD | 1 | 80033 | 38 | 0 | 1 | 1 | 1 | 1.4 | 1 | 1.4 | 5.6 | 6.7 | HMG 2 HL 2 | 0.2111538 | 0.109761 | 0.1604848 |  | 0.00893875 | 0.04794492 | 0.002092556 | 0.004113622 |  |  | 189.66 | 17762 | 100.09
79 | 2021-03-17 12:46 | 2021-03-28 21:49 | PROD | 2 | 87214 | 43 | 0 | 1 | 0 | 1 | 1.4 | 1 | 1.6 | 5 | 9.7 | HMG 1 | 0.23 | 0.17 | 0.12 | 0.0006 | 0.019 | 0.09 | 0.005 | 0.0011 |  | 0.26 | 189.36 | 24209 | 99.08
26 | 2021-03-17 14:55 | 2021-03-28 14:34 | PROD | 2 | 85004 | 40 | 0 | 1 | 0 | 1 | 1.4 | 1 | 1.7 | 5.7 | 10.7 | HMG 3 | 0.27 | 0.165 | 0.095 | 0.0006 | 0.01125 | 0.0975 | 0.004625 | 0.0006 |  | 0.29 | 189.36 | 23382 | 98.97
20 | 2021-03-17 19:59 | 2021-03-29 14:58 | PROD | 2 | 92269 | 46 | 0 | 1 | 1 | 1 | 1.4 | 1 | 1.3 | 4.6 | 7.4 | HMG 3 | 0.2825 | 0.14 | 0.095 | 0.0006 | 0.01175 | 0.1175 | 0.00445 | 0.000875 |  | 0.2975 | 189.36 | 24927 | 100.45
15 | 2021-03-17 20:56 | 2021-03-28 13:00 | PROD | 1 | 78977 | 38 | 0 | 3 | 0 | 1 | 1.4 | 1 | 1.5 | 5.7 | 6.1 | HMG 2 | 0.2525 | 0.12 | 0.08 | 0.0006 | 0.00875 | 0.085 | 0.004 | 0.0003 |  | 0.29 | 189.36 | 17649 | 94.89
88 | 2021-03-17 22:07 | 2021-03-27 06:02 | PROD | 1 | 74772 | 37 | 0 | 3 | 0 | 1 | 1.4 | 1 | 1.5 | 4 | 5.8 | HMG 3 | 0.265 | 0.115 | 0.0775 | 0.0006 | 0.011 | 0.15 | 0.004 | 0.000525 |  | 0.285 | 189.36 | 17053 | 97.54
82 | 2021-03-17 22:56 | 2021-03-28 01:56 | PROD | 2 | 84990 | 41 | 0 | 1 | 1 | 1 | 1.4 | 1 | 1.8 | 5.9 | 9.8 | HMG 2 | 0.26 | 0.16 | 0.095 | 0.0006 | 0.0125 | 0.11 | 0.0043 | 0.0009 |  | 0.31 | 189.36 | 23687 | 101.7
94 | 2021-03-18 04:57 | 2021-03-27 09:35 | PROD | 1 | 73615 | 37 | 0 | 2 | 0 | 1 | 1.4 | 1 | 1.5 | 5.9 | 5 | HMG 2 | 0.25 | 0.1525 | 0.0725 | 0.0006 | 0.00925 | 0.09 | 0.003775 | 0.0011 |  | 0.2725 | 189.36 | 16622 | 97.22
24 | 2021-03-18 06:04 | 2021-03-28 05:02 | PROD | 1 | 76202 | 38 | 0 | 2 | 0 | 1 | 1.4 | 1 | 1.6 | 4.8 | 6.1 | HMG 5 | 0.2505 | 0.16 | 0.0765 | 0.0006 | 0.0106 | 0.096 | 0.004025 | 0.000765 |  | 0.289 | 189.36 | 16911 | 97.95
16 | 2021-03-18 12:15 | 2021-03-30 14:29 | PROD | 2 | 94318 | 46 | 0 | 1 | 1 | 1 | 1.4 | 1 | 1.6 | 5.5 | 10.6 | HMG 2 | 0.33 | 0.155 | 0.065 | 0.0006 | 0.0075 | 0.085 | 0.0038 | 0.0006 |  | 0.34 | 189.36 | 25250 | 100.21
83 | 2021-03-18 14:23 | 2021-03-29 14:27 | PROD | 2 | 89857 | 43 | 0 | 1 | 0 | 1 | 2.9 | 1 | 1.6 | 6 | 11.6 | HMG 2 | 0.226 | 0.13 | 0.098 | 0.0006 | 0.0118 | 0.106 | 0.0042 | 0.00074 |  | 0.292 | 189.36 | 26210 | 99.23
64 | 2021-03-18 17:54 | 2021-03-29 00:54 | PROD | 2 | 80461 | 41 | 0 | 1 | 0 | 1 | 1.4 | 1 | 1.6 | 5.3 | 11.2 | HMG 4 | 0.2525 | 0.13 | 0.0925 | 0.0006 | 0.01175 | 0.1075 | 0.004425 | 0.000875 |  | 0.3025 | 189.36 | 21971 | 99.47
95 | 2021-03-18 22:04 | 2021-03-29 08:28 | PROD | 1 | 83365 | 38 | 0 | 3 | 0 | 1 | 1.4 | 1 | 1.6 | 5.1 | 7 | HMG 3 | 0.256 | 0.167 | 0.071 | 0.0006 | 0.0097 | 0.083 | 0.004015 | 0.00071 |  | 0.2895 | 189.36 | 19714 | 97.58
41 | 2021-03-18 22:14 | 2021-03-30 05:12 | PROD | 1 | 86305 | 41 | 0 | 3 | 0 | 1 | 1.4 | 1 | 1.4 | 4.1 | 4.5 | HMG 1 | 0.3 | 0.16 | 0.08 | 0.0006 | 0.009 | 0.11 | 0.004 | 0.001 |  | 0.29 | 189.36 | 19236 | 98.08
12 | 2021-03-18 23:00 | 2021-03-30 00:48 | PROD | 2 | 85662 | 41 | 0 | 1 | 0 | 1 | 1.4 | 1 | 1.6 | 3.6 | 9.7 | HMG 4 | 0.2325 | 0.1375 | 0.1 | 0.0006 | 0.01325 | 0.11 | 0.004575 | 0.0008 |  | 0.29 | 189.36 | 23073 | 98.91
52 | 2021-03-19 05:04 | 2021-03-29 05:04 | PROD | 1 | 77743 | 38 | 0 | 1 | 1 | 1 | 1.4 | 1 | 1.7 | 4.7 | 6.2 | HMG 2 | 0.2675 | 0.12 | 0.075 | 0.0006 | 0.01175 | 0.1725 | 0.00405 | 0.0006 |  | 0.2875 | 189.36 | 16939 | 99.4
10 | 2021-03-19 05:05 | 2021-03-28 16:22 | PROD | 1 | 72238 | 38 | 0 | 1 | 0 | 1 | 1.4 | 1 | 1.6 | 5.9 | 6.3 | HMG 3 | 0.377 | 0.1185 | 0.081 | 0.0006 | 0.01025 | 0.0915 | 0.004365 | 0.000915 |  | 0.3085 | 189.36 | 15639 | 97.33
74 | 2021-03-19 11:35 | 2021-03-31 08:58 | PROD | 2 | 91334 | 45 | 0 | 1 | 0 | 1 | 1.4 | 1 | 1.2 | 3.8 | 8.8 | HMG 2 | 0.2725 | 0.1225 | 0.075 | 0.0006 | 0.00675 | 0.0975 | 0.003675 | 0.0003 |  | 0.3025 | 189.36 | 23850 | 99.23
84 | 2021-03-19 14:42 | 2021-03-30 07:54 | PROD | 2 | 87195 | 43 | 0 | 0 | 0 | 1 | 1.4 | 1 | 1.6 | 10.8 | 11 | HMG 3 | 0.255 | 0.14 | 0.055 | 0.0006 | 0.0075 | 0.1025 | 0.00375 | 0.0005 |  | 0.34 | 189.36 | 24942 | 98.73
25 | 2021-03-19 19:37 | 2021-03-31 08:56 | PROD | 2 | 90656 | 46 | 0 | 0 | 1 | 1 | 1.9 | 1 | 1.2 | 4.5 | 10.1 | HMG 3 | 0.2575 | 0.1275 | 0.0625 | 0.0006 | 0.00725 | 0.1025 | 0.003625 | 0.000425 |  | 0.3225 | 189.36 | 24380 | 100.38
63 | 2021-03-19 21:58 | 2021-03-30 15:56 | PROD | 1 | 82484 | 39 | 0 | 2 | 0 | 1 | 1.4 | 1 | 1.7 | 4.5 | 8 | HMG 2 | 0.265 | 0.1325 | 0.0725 | 0.0006 | 0.00925 | 0.0725 | 0.0042 | 0.0006 |  | 0.29 | 189.36 | 18028 | 98.31
47 | 2021-03-19 22:00 | 2021-03-30 08:18 | PROD | 1 | 78717 | 37 | 0 | 3 | 0 | 1 | 1.4 | 1 | 1.3 | 4.9 | 6.3 | HMG 2 | 0.3175 | 0.14 | 0.065 | 0.0006 | 0.01 | 0.08 | 0.004575 | 0.0006 |  | 0.3425 | 189.36 | 17922 | 96.27
62 | 2021-03-19 23:08 | 2021-03-30 10:12 | PROD | 2 | 82919 | 41 | 0 | 0 | 1 | 1 | 1.4 | 1 | 1.2 | 4.3 | 9.1 | HMG 1 | 0.4 | 0.15 | 0.1 | 0.0006 | 0.009 | 0.07 | 0.0038 | 0.0007 |  | 0.3 | 189.36 | 21927 | 100.84
50 | 2021-03-20 05:01 | 2021-03-31 09:06 | PROD | 1 | 84192 | 39 | 0 | 2 | 0 | 1 | 1.5 | 1 | 1.2 | 4.8 | 5.4 | HMG 3 | 0.2575 | 0.1375 | 0.0775 | 0.0006 | 0.00975 | 0.0825 | 0.004175 | 0.00065 |  | 0.3025 | 189.36 | 18369 | 98.12
89 | 2021-03-20 05:04 | 2021-03-31 05:34 | PROD | 1 | 84878 | 39 | 0 | 5 | 0 | 1 | 1.4 | 1 | 1.6 | 5.7 | 6.6 | HMG 2 | 0.25 | 0.1325 | 0.085 | 0.0006 | 0.00975 | 0.085 | 0.004025 | 0.000725 |  | 0.2875 | 189.36 | 19384 | 93.93
42 | 2021-03-20 11:52 | 2021-04-01 17:24 | PROD | 2 | 96058 | 46 | 0 | 0 | 1 | 1 | 1.4 | 1 | 2.1 | 4.6 | 9.4 | HMG 3 | [10 empty] | 189.36 | 25823 | 100.09
93 | 2021-03-20 15:02 | 2021-03-31 10:04 | PROD | 2 | 88160 | 42 | 0 | 1 | 0 | 1 | 1.4 | 1 | 1.2 | 3.7 | 9.5 | HMG 3 | [10 empty] | 189.36 | 25880 | 99.15
87 | 2021-03-20 19:21 | 2021-03-31 10:42 | PROD | 2 | 86995 | 43 | 0 | 1 | 0 | 1 | 1.4 | 1 | 1.2 | 4.6 | 10.3 | HMG 1 | 0.23 | 0.18 | 0.12 | 0.0006 | 0.012 | 0.1 | 0.0044 | 0.001 |  | 0.28 | 189.36 | 24583 | 99.16
92 | 2021-03-20 22:01 | 2021-03-30 21:04 | PRZ | 1 | 80110 | 41 | 0 | 1 | 0 | 1 | 1.4 | 1 | 2 | 4.6 | 9.5 | HMG 4 | 0.3525 | 0.1525 | 0.0825 | 0.000625 | 0.013 | 0.0875 | 0.004525 | 0.001 |  | 0.295 | 195.16 | 25714 | 99.06
30 | 2021-03-20 22:01 | 2021-03-30 12:57 | PROD | 1 | 74375 | 38 | 0 | 1 | 0 | 1 | 1.6 | 1 | 1.6 | 5.6 | 6.9 | HMG 1 | 0.29 | 0.15 | 0.09 | 0.0006 | 0.016 | 0.08 | 0.0039 | 0.0008 |  | 0.28 | 189.36 | 15843 | 98.81
78 | 2021-03-21 03:56 | 2021-04-01 16:53 | PROD | 1 | 87052 | 41 | 0 | 3 | 0 | 1 | 1.4 | 1 | 2 | 4.8 | 7.4 | HMG 4 | 0.3325 | 0.1315 | 0.0825 | 0.0006 | 0.0117 | 0.102 | 0.003725 | 0.00088 |  | 0.2825 | 189.36 | 18801 | 97.67
45 | 2021-03-21 04:01 | 2021-03-31 12:55 | PROD | 1 | 78692 | 38 | 0 | 3 | 0 | 1 | 1.5 | 1 | 1.2 | 4.4 | 6 | HMG 4 | 0.2525 | 0.1425 | 0.065 | 0.0006 | 0.00875 | 0.0775 | 0.00425 | 0.00055 |  | 0.3075 | 189.36 | 18619 | 96.57
23 | 2021-03-21 04:03 | 2021-04-01 05:19 | PROD | 1 | 83959 | 40 | 0 | 4 | 0 | 1 | 1.4 | 1 | 1.2 | 5 | 6.1 | HMG 3 | 0.2875 | 0.14 | 0.075 | 0.0006 | 0.013 | 0.1125 | 0.0037 | 0.00075 |  | 0.2975 | 189.36 | 18846 | 97.32
34 | 2021-03-21 11:46 | 2021-04-02 09:57 | PROD | 2 | 92671 | 45 | 0 | 1 | 0 | 1 | 2.7 | 1 | 2.1 | 4.5 | 8.8 | HMG 3 | [10 empty] | 189.36 | 24508 | 98.77
69 | 2021-03-21 14:49 | 2021-04-02 14:17 | PROD | 2 | 92443 | 46 | 0 | 1 | 0 | 1 | 1.4 | 1 | 1.7 | 3.9 | 9 | HMG 1 | 0.36 | 0.17 | 0.08 | 0.0006 | 0.011 | 0.08 | 0.004 | 0.0009 |  | 0.29 | 189.36 | 25850 | 99.47
90 | 2021-03-21 19:49 | 2021-04-02 10:04 | PROD | 2 | 94762 | 48 | 0 | 1 | 0 | 1 | 1.4 | 1 | 2 | 5 | 8.7 | HMG 3 | 0.275 | 0.14 | 0.105 | 0.0006 | 0.01175 | 0.09 | 0.004 | 0.00095 |  | 0.2625 | 189.36 | 25844 | 99.55
19 | 2021-03-21 19:52 | 2021-04-03 14:31 | PROD | 2 | 98767 | 48 | 0 | 1 | 0 | 1 | 2.1 | 1 | 2.1 | 4.4 | 6.6 | HMG 2 | [10 empty] | 189.36 | 26134 | 98.9
51 | 2021-03-21 20:45 | 2021-04-01 13:03 | PROD | 1 | 80350 | 37 | 0 | 4 | 0 | 1 | 1.4 | 1 | 2 | 4.7 | 7.6 | HMG 2 | 0.315 | 0.1575 | 0.0975 | 0.0006 | 0.0135 | 0.0975 | 0.003975 | 0.00075 |  | 0.28 | 189.36 | 17673 | 96
57 | 2021-03-21 21:59 | 2021-03-31 21:55 | PRZ | 1 | 77136 | 39 | 0 | 1 | 0 | 1 | 1.5 | 1 | 2.1 | 4.3 | 8.8 | HMG 4 | 0.2525 | 0.1625 | 0.085 | 0.0006 | 0.0125 | 0.1025 | 0.00435 | 0.00085 |  | 0.315 | 195.16 | 22704 | 99.49
73 | 2021-03-21 22:55 | 2021-04-02 21:02 | PROD | 2 | 92223 | 46 | 0 | 1 | 0 | 1 | 1.4 | 1 | 1.6 | 5.3 | 7.9 | HMG 3 | [10 empty] | 189.36 | 24851 | 99.65
68 | 2021-03-22 04:02 | 2021-04-01 13:01 | PROD | 1 | 79172 | 41 | 0 | 1 | 0 | 1 | 1.4 | 1 | 1.9 | 4.4 | 6.8 | HMG 3 | 0.2975 | 0.1575 | 0.0875 | 0.0006 | 0.01225 | 0.1 | 0.003925 | 0.00065 |  | 0.29 | 189.36 | 17200 | 98.43
39 | 2021-03-22 11:52 | 2021-04-03 19:10 | PROD | 2 | 96065 | 47 | 0 | 0 | 0 | 1 | 1.4 | 1 | 1.7 | 4.4 | 9 | HMG 3 | 0.3225 | 0.1475 | 0.0975 | 0.0006 | 0.0135 | 0.095 | 0.004125 | 0.00095 |  | 0.2775 | 189.36 | 25634 | 99.25
66 | 2021-03-22 15:00 | 2021-04-03 08:58 | PROD | 2 | 91866 | 46 | 0 | 1 | 1 | 1 | 1.4 | 1 | 1.6 | 3.7 | 7.5 | HMG 2 | 0.3225 | 0.1675 | 0.0825 | 0.0006 | 0.0135 | 0.0975 | 0.003675 | 0.00095 |  | 0.27 | 189.36 | 23886 | 100.62
75 | 2021-03-22 20:58 | 2021-04-02 05:05 | PROD | 1 | 77262 | 39 | 0 | 2 | 0 | 1 | 1.4 | 1 | 2 | 4 | 6.4 | HMG 2 | 0.31 | 0.1375 | 0.1125 | 0.0006 | 0.0135 | 0.0825 | 0.003975 | 0.000875 |  | 0.2725 | 189.36 | 16434 | 96.16
35 | 2021-03-22 21:00 | 2021-04-02 05:02 | PROD | 1 | 75475 | 40 | 0 | 2 | 0 | 1 | 1.4 | 1 | 1.7 | 5 | 7.8 | HMG 2 | 0.31 | 0.1525 | 0.085 | 0.0006 | 0.01375 | 0.1225 | 0.00385 | 0.000725 |  | 0.305 | 189.36 | 16782 | 92.51
17 | 2021-03-22 22:03 | 2021-04-01 08:11 | PROD | 1 | 72818 | 38 | 0 | 2 | 0 | 1 | 1.4 | 1 | 1.5 | 4.2 | 6.6 | HMG 3 | 0.2975 | 0.1525 | 0.095 | 0.0006 | 0.0135 | 0.1225 | 0.003875 | 0.00075 |  | 0.285 | 189.36 | 16045 | 98.36
1 | 2021-03-23 11:49 | 2021-04-04 16:58 | PROD | 2 | 94306 | 49 | 0 | 1 | 0 | 1 | 1.4 | 1 | 2.1 | 3.8 | 6.4 | HMG 1 | 0.32 | 0.17 | 0.05 | 0.0006 | 0.008 | 0.07 | 0.0034 | 0.0005 |  | 0.34 | 189.36 | 24848 | 99.18
49 | 2021-03-23 14:58 | 2021-04-04 07:01 | PROD | 2 | 90632 | 46 | 0 | 1 | 0 | 1 | 1.4 | 1 | 2 | 4.2 | 7.6 | HMG 2 | 0.325 | 0.1625 | 0.0925 | 0.0006 | 0.01325 | 0.1275 | 0.004 | 0.001225 |  | 0.2675 | 189.36 | 24875 | 98.64
81 | 2021-03-23 19:34 | 2021-04-04 16:42 | PROD | 2 | 96880 | 49 | 0 | 1 | 0 | 1 | 1.4 | 1 | 2.1 | 4.2 | 9.2 | HMG 5 | 0.2265 | 0.1505 | 0.08 | 0.0006 | 0.0092 | 0.078 | 0.003945 | 0.000775 |  | 0.292 | 189.36 | 26786 | 99.42
67 | 2021-03-23 20:57 | 2021-04-02 08:21 | PROD | 1 | 73217 | 39 | 0 | 1 | 0 | 1 | 1.4 | 1 | 1.9 | 3.9 | 6.6 | HMG 1 | 0.3 | 0.15 | 0.06 | 0.0006 | 0.008 | 0.1 | 0.0039 | 0.0004 |  | 0.34 | 189.36 | 15668 | 99.03
59 | 2021-03-23 21:58 | 2021-04-02 21:10 | PRZ | 1 | 77149 | 39 | 0 | 1 | 0 | 1.3 | 1.4 | 1 | 1.6 | 3.9 | 10.5 | HMG 4 | 0.295 | 0.1675 | 0.0975 | 0.0006 | 0.01175 | 0.0875 | 0.0044 | 0.000775 |  | 0.2925 | 195.16 | 22129 | 99.03
86 | 2021-03-23 22:57 | 2021-04-03 06:57 | PROD | 2 | 84603 | 41 | 0 | 0 | 0 | 1 | 1.4 | 1 | 1.7 | 3.6 | 9.8 | HMG 4 | 0.2775 | 0.1575 | 0.1 | 0.0006 | 0.01225 | 0.105 | 0.004025 | 0.001025 |  | 0.2675 | 189.36 | 23750 | 99.17
70 | 2021-03-24 03:55 | 2021-04-03 16:23 | PROD | 1 | 81140 | 40 | 0 | 1 | 0 | 1 | 1.4 | 1 | 1.6 | 4.4 | 6.4 | HMG 2 | 0.33 | 0.1275 | 0.0825 | 0.0006 | 0.008 | 0.085 | 0.004125 | 0.00025 |  | 0.2875 | 189.36 | 17140 | 99.19
44 | 2021-03-24 03:56 | 2021-04-03 07:56 | PROD | 1 | 77760 | 38 | 0 | 2 | 0 | 1 | 1.4 | 1 | 1.5 | 5.1 | 6.5 | HMG 2 | 0.295 | 0.1125 | 0.075 | 0.0006 | 0.008 | 0.095 | 0.0039 | 0.000425 |  | 0.285 | 189.36 | 16723 | 96.85
14 | 2021-03-24 11:44 | 2021-04-05 12:55 | PROD | 2 | 93731 | 45 | 0 | 0 | 1 | 1 | 1.4 | 1 | 2.3 | 3.9 | 9.8 | HMG 1 | 0.27 | 0.17 | 0.05 | 0.0006 | 0.01 | 0.07 | 0.0034 | 0.0008 |  | 0.32 | 189.36 | 25283 | 99.9
71 | 2021-03-24 14:54 | 2021-04-04 20:59 | PROD | 2 | 87373 | 43 | 0 | 1 | 0 | 1 | 1.4 | 1 | 2.1 | 3.5 | 6.9 | HL 4 | 0.177025 | 0.0778 | 0.216225 |  | 0.00895 | 0.05625 | 0.00025 | 0.0054 | 0.0084 |  | 189.86 | 22824 | 99.44
11 | 2021-03-24 19:54 | 2021-04-06 06:50 | PROD | 2 | 95486 | 44 | 0 | 2 | 0 | 1 | 1.4 | 1 | 1.3 | 5 | 9 | HMG 2 | 0.2375 | 0.1275 | 0.07 | 0.0006 | 0.00775 | 0.0725 | 0.0042 | 0.000875 |  | 0.2825 | 189.36 | 25059 | 98.52
27 | 2021-03-24 21:07 | 2021-04-04 07:48 | PROD | 1 | 80695 | 42 | 0 | 0 | 0 | 1 | 1.4 | 1 | 1.8 | 4.5 | 6 | HMG 1 | 0.2 | 0.15 | 0.08 | 0.0006 | 0.011 | 0.06 | 0.0042 | 0.0007 |  | 0.27 | 189.36 | 17724 | 98.56
85 | 2021-03-24 21:58 | 2021-04-03 21:11 | PRZ | 1 | 80027 | 39 | 0 | 1 | 0 | 1 | 1.4 | 1 | 2.2 | 4 | 8.9 | HMG 3 | [10 empty] | 195.16 | 25104 | 98.93
46 | 2021-03-24 22:47 | 2021-04-05 14:52 | PROD | 2 | 90891 | 43 | 0 | 3 | 0 | 1 | 1.4 | 1 | 1.3 | 4.1 | 9.4 | HMG 3 | 0.225 | 0.15 | 0.0675 | 0.0006 | 0.00925 | 0.09 | 0.003625 | 0.00085 |  | 0.3075 | 189.36 | 25012 | 98.45
65 | 2021-03-24 22:50 | 2021-04-06 17:30 | PROD | 2 | 98639 | 49 | 0 | 1 | 0 | 1 | 1.4 | 1 | 1.6 | 4.1 | 7.1 | HL 4 | 0.24325 | 0.09385 | 0.2385 |  | 0.010725 | 0.032125 | 0.0004 | 0.007975 | 0.0094 |  | 189.86 | 25803 | 99.33
32 | 2021-03-25 06:11 | 2021-04-03 12:59 | PROD | 1 | 72165 | 38 | 0 | 1 | 1 | 1 | 1.4 | 1 | 1.6 | 3.8 | 5.4 | HMG 2 | 0.29 | 0.1125 | 0.08 | 0.0006 | 0.00875 | 0.105 | 0.00465 | 0.000325 |  |  | 189.36 | 15674 | 98.43
61 | 2021-03-25 12:26 | 2021-04-06 18:54 | PROD | 2 | 96286 | 46 | 0 | 1 | 0 | 1 | 1.4 | 1 | 1.6 | 4.8 | 9.4 | HMG 1 | 0.21 | 0.14 | 0.09 | 0.0006 | 0.011 | 0.07 | 0.0038 | 0.0008 |  | 0.26 | 189.36 | 26396 | 99.69
38 | 2021-03-25 12:27 | 2021-04-06 21:10 | PROD | 2 | 97089 | 47 | 0 | 1 | 0 | 1 | 1.4 | 1 | 1.4 | 3.8 | 9 | HMG 3 | 0.2725 | 0.1375 | 0.1025 | 0.0006 | 0.011 | 0.085 | 0.00465 | 0.00065 |  | 0.2825 | 189.36 | 26096 | 99.46
54 | 2021-03-25 14:47 | 2021-04-06 06:36 | PROD | 2 | 91413 | 46 | 0 | 1 | 0 | 1 | 1.4 | 1 | 1.4 | 4.2 | 9 | HMG 1 | 0.31 | 0.13 | 0.08 | 0.0006 | 0.01 | 0.09 | 0.0034 | 0.0014 |  | 0.28 | 189.36 | 25223 | 99.37
2 | 2021-03-25 19:21 | 2021-04-07 08:55 | PROD | 2 | 94143 | 49 | 0 | 1 | 0 | 1 | 1.4 | 1 | 1.5 | 4.9 | 10.1 | HMG 1 | [10 empty] | 189.36 | 25902 | 96.51
55 | 2021-03-25 20:54 | 2021-04-04 13:06 | PROD | 1 | 74731 | 37 | 0 | 3 | 0 | 1 | 1.4 | 1 | 2 | 4.2 | 7.4 | HMG 2 | 0.2825 | 0.1675 | 0.08 | 0.0006 | 0.011 | 0.105 | 0.004275 | 0.0008 |  |  | 189.36 | 16561 | 96.88
56 | 2021-03-25 22:54 | 2021-04-07 10:07 | PROD | 2 | 97222 | 47 | 0 | 2 | 0 | 1 | 1.4 | 1 | 1.5 | 3.9 | 9.7 | HMG 3 | [10 empty] | 189.36 | 26546 | 99.05
37 | 2021-03-26 04:09 | 2021-04-05 05:01 | PROD | 1 | 77067 | 39 | 0 | 3 | 0 | 1 | 1.4 | 1 | 2.1 | 4.9 | 9.2 | HMG 1 | 0.59 | 0.18 | 0.09 | 0.0006 | 0.011 | 0.1 | 0.0041 | 0.0012 |  | 0.28 | 189.36 | 17821 | 96.87
72 | 2021-03-26 04:49 | 2021-04-04 16:33 | PROD | 1 | 72116 | 38 | 0 | 2 | 0 | 1 | 1.4 | 1 | 2.1 | 3.9 | 6.4 | HMG 3 | 0.2775 | 0.135 | 0.08 | 0.0006 | 0.00975 | 0.1 | 0.004475 | 0.000525 |  |  | 189.36 | 15883 | 96.92
43 | 2021-03-26 11:21 | 2021-04-07 15:20 | PROD | 2 | 96617 | 43 | 0 | 1 | 1 | 1 | 1.4 | 1 | 1.2 | 4.8 | 7.2 | HMG 1 | 0.33 | 0.1 | 0.09 | 0.0006 | 0.01 | 0.09 | 0.006 | 0.0006 |  | 0.26 | 189.36 | 25155 | 100.44
96 | 2021-03-26 14:55 | 2021-04-07 06:26 | PROD | 2 | 94775 | 48 | 0 | 1 | 0 | 1 | 1.4 | 1 | 1.4 | 4.1 | 8.6 | HMG 1 | 0.33 | 0.15 | 0.03 | 0.0006 | 0.007 | 0.1 | 0.0036 | 0.0008 |  | 0.37 | 189.36 | 26985 | 99.1
29 | 2021-03-26 20:04 | 2021-04-08 08:48 | PROD | 2 | 97237 | 48 | 0 | 1 | 0 | 1 | 1.4 | 1 | 1.2 | 4.9 | 8.1 | HMG 1 | 0.21 | 0.16 | 0.11 | 0.0006 | 0.012 | 0.07 | 0.0049 | 0.0006 |  | 0.27 | 189.36 | 27071 | 98.6
18 | 2021-03-26 22:01 | 2021-04-06 08:10 | PROD | 1 | 80213 | 40 | 0 | 2 | 0 | 1 | 1.7 | 1 | 2 | 3.8 | 5.7 | HMG 2 | 0.31 | 0.105 | 0.05 | 0.0006 | 0.00925 | 0.0925 | 0.003475 | 0.0005 |  | 0.3425 | 189.36 | 18254 | 97.7
36 | 2021-03-26 22:04 | 2021-04-05 08:04 | PROD | 1 | 71259 | 38 | 0 | 1 | 0 | 1 | 1.4 | 1 | 2 | 4.3 | 6.1 | HMG 3 | 0.4825 | 0.1675 | 0.0875 | 0.0006 | 0.01075 | 0.0975 | 0.00405 | 0.001025 |  | 0.2825 | 189.36 | 15674 | 95.06
58 | 2021-03-26 22:56 | 2021-04-08 18:16 | PROD | 2 | 101091 | 47 | 0 | 0 | 1 | 1 | 1.4 | 1 | 1.8 | 4.6 | 9.1 | HMG 3 | 0.3125 | 0.1575 | 0.0975 | 0.0006 | 0.011 | 0.085 | 0.0049 | 0.00055 |  | 0.2975 | 189.36 | 26343 | 100.21
76 | 2021-03-27 04:47 | 2021-04-07 13:09 | PROD | 1 | 86277 | 41 | 0 | 3 | 0 | 1 | 1.4 | 1 | 1.4 | 4.2 | 7.1 | HMG 2 | 0.295 | 0.0975 | 0.045 | 0.0006 | 0.008 | 0.0875 | 0.00345 | 0.0002 |  | 0.345 | 189.36 | 18745 | 97.58
31 | 2021-03-27 04:49 | 2021-04-06 13:05 | PROD | 1 | 77726 | 39 | 0 | 3 | 0 | 1 | 1.4 | 1 | 1.4 | 5.1 | 6.4 | HMG 3 | 0.3025 | 0.1475 | 0.07 | 0.0006 | 0.00875 | 0.1 | 0.0038 | 0.0008 |  | 0.3125 | 189.36 | 17672 | 95.08
88 | 2021-03-27 11:34 | 2021-04-08 08:53 | PROD | 2 | 96538 | 48 | 0 | 1 | 0 | 1 | 1.4 | 1 | 1.3 | 5.2 | 9.5 | HMG 3 | 0.265 | 0.115 | 0.0775 | 0.0006 | 0.011 | 0.15 | 0.004 | 0.000525 |  | 0.285 | 189.36 | 26687 | 98.98
94 | 2021-03-27 14:43 | 2021-04-08 18:50 | PROD | 2 | 98630 | 45 | 0 | 2 | 0 | 1 | 1.4 | 1 | 1.9 | 5.6 | 9.7 | HMG 2 | 0.25 | 0.1525 | 0.0725 | 0.0006 | 0.00925 | 0.09 | 0.003775 | 0.0011 |  | 0.2725 | 189.36 | 27240 | 98.88
77 | 2021-03-27 19:35 | 2021-04-08 19:56 | PROD | 2 | 93427 | 45 | 0 | 1 | 0 | 1 | 1.4 | 1 | 1.6 | 5.3 | 10.8 | HMG 2 HL 2 | 0.2111538 | 0.109761 | 0.1604848 |  | 0.00893875 | 0.04794492 | 0.002092556 | 0.004113622 |  |  | 189.66 | 25982 | 99.35
13 | 2021-03-27 21:50 | 2021-04-06 21:46 | PRZ | 1 | 76952 | 38 | 0 | 1 | 0 | 1 | 1.4 | 1 | 1.5 | 4.7 | 9.4 | HMG 4 | [10 empty] | 195.16 | 23063 | 98.96
53 | 2021-03-27 21:56 | 2021-04-08 04:56 | PROD | 1 | 86772 | 38 | 0 | 5 | 0 | 1 | 1.4 | 1 | 1.4 | 3.6 | 7.4 | HMG 2 | 0.385 | 0.16 | 0.1275 | 0.0006 | 0.01125 | 0.0975 | 0.0039 | 0.000875 |  | 0.235 | 189.36 | 20640 | 97.56
60 | 2021-03-28 03:43 | 2021-04-08 08:50 | PROD | 1 | 87557 | 42 | 0 | 1 | 0 | 1 | 1.4 | 1 | 1.6 | 3.6 | 6.4 | HMG 3 | 0.295 | 0.145 | 0.09 | 0.0006 | 0.01125 | 0.11 | 0.003825 | 0.000875 |  | 0.2775 | 189.36 | 19159 | 99.04
33 | 2021-03-28 05:44 | 2021-04-07 05:13 | PROD | 1 | 76989 | 39 | 0 | 2 | 0 | 1 | 1.4 | 1 | 1.5 | 5.2 | 6.8 | HMG 3 | 0.4705 | 0.16 | 0.103 | 0.0006 | 0.01195 | 0.1195 | 0.00391 | 0.0011 |  | 0.2705 | 189.36 | 17501 | 96.25
9 | 2021-03-28 05:48 | 2021-04-07 08:36 | PROD | 1 | 77068 | 39 | 0 | 1 | 0 | 1 | 1.4 | 1 | 1.6 | 4.9 | 6.5 | HMG 4 | 0.3625 | 0.165 | 0.085 | 0.0006 | 0.012 | 0.125 | 0.00395 | 0.000925 |  | 0.2925 | 189.36 | 17118 | 96.81
24 | 2021-03-28 11:04 | 2021-04-09 21:02 | PROD | 2 | 97446 | 48 | 0 | 1 | 0 | 1 | 1.4 | 1 | 1.6 | 4.1 | 7.9 | HMG 5 | 0.2505 | 0.16 | 0.0765 | 0.0006 | 0.0106 | 0.096 | 0.004025 | 0.000765 |  | 0.289 | 189.36 | 27161 | 99.27
15 | 2021-03-28 18:28 | 2021-04-09 20:57 | PROD | 2 | 92505 | 44 | 0 | 2 | 0 | 1 | 1.4 | 1 | 1.7 | 4.2 | 9.8 | HMG 2 | 0.2525 | 0.12 | 0.08 | 0.0006 | 0.00875 | 0.085 | 0.004 | 0.0003 |  | 0.29 | 189.36 | 25345 | 98.07
82 | 2021-03-28 21:03 | 2021-04-08 13:00 | PROD | 1 | 85597 | 43 | 0 | 1 | 0 | 1 | 1.4 | 1 | 1.3 | 4.4 | 8.6 | HMG 2 | 0.236 | 0.169 | 0.118 | 0.0006 | 0.0181 | 0.086 | 0.00493 | 0.00109 |  | 0.262 | 189.36 | 19693 | 97.96
28 | 2021-03-28 21:51 | 2021-04-09 08:49 | PROD | 1 | 88516 | 43 | 0 | 1 | 0 | 1 | 1.4 | 1 | 1.4 | 4.6 | 5.4 | HMG 2 | 0.445 | 0.145 | 0.12 | 0.0006 | 0.0135 | 0.09 | 0.0041 | 0.00115 |  | 0.26 | 189.36 | 19879 | 97.89
10 | 2021-03-28 21:52 | 2021-04-10 17:55 | PROD | 2 | 98311 | 47 | 0 | 2 | 0 | 1 | 1.4 | 1 | 1.5 | 4.9 | 7.2 | HMG 3 | 0.377 | 0.1185 | 0.081 | 0.0006 | 0.01025 | 0.0915 | 0.004365 | 0.000915 |  | 0.3085 | 189.36 | 25652 | 98.57
48 | 2021-03-28 22:08 | 2021-04-09 05:07 | PROD | 1 | 86797 | 39 | 0 | 4 | 0 | 1 | 1.4 | 1 | 1.5 | 5.9 | 6.5 | HMG 3 | 0.402 | 0.157 | 0.11 | 0.0006 | 0.0116 | 0.076 | 0.0042 | 0.00115 |  | 0.267 | 189.36 | 19740 | 96.86
80 | 2021-03-29 03:36 | 2021-04-09 16:02 | PROD | 1 | 88990 | 42 | 0 | 2 | 0 | 1 | 1.4 | 1 | 1.8 | 5 | 6.7 | HMG 3 | 0.35 | 0.14 | 0.09 | 0.0006 | 0.01075 | 0.0975 | 0.003975 | 0.001075 |  | 0.3 | 189.36 | 19988 | 98.93
40 | 2021-03-29 03:42 | 2021-04-09 13:09 | PROD | 1 | 88065 | 41 | 0 | 3 | 0 | 1 | 1.4 | 1 | 2.1 | 4.3 | 6.8 | HMG 3 | 0.2625 | 0.1375 | 0.0625 | 0.0006 | 0.00925 | 0.1225 | 0.003875 | 0.000625 |  | 0.3175 | 189.36 | 20035 | 97.56
52 | 2021-03-29 11:27 | 2021-04-10 11:28 | PROD | 2 | 94568 | 49 | 0 | 0 | 0 | 1 | 1.4 | 1 | 1.4 | 4.9 | 8.9 | HMG 2 | 0.2675 | 0.12 | 0.075 | 0.0006 | 0.01175 | 0.1725 | 0.00405 | 0.0006 |  | 0.2875 | 189.36 | 25803 | 99.13
95 | 2021-03-29 14:17 | 2021-04-09 14:28 | PROD | 2 | 92000 | 46 | 0 | 0 | 1 | 1 | 1.4 | 1 | 1.4 | 5 | 9.8 | HMG 3 | 0.256 | 0.167 | 0.071 | 0.0006 | 0.0097 | 0.083 | 0.004015 | 0.00071 |  | 0.2895 | 189.36 | 25975 | 101.66
91 | 2021-03-29 20:59 | 2021-04-10 05:00 | PROD | 1 | 90967 | 48 | 0 | 2 | 0 | 1 | 1.4 | 1 | 1.7 | 4.3 | 7.4 | HMG 2 | 0.25 | 0.125 | 0.08 | 0.0006 | 0.0105 | 0.09 | 0.0042 | 0.0008 |  | 0.32 | 189.36 | 21207 | 98.28
26 | 2021-03-29 21:07 | 2021-04-10 16:09 | PROD | 1 | 90537 | 44 | 0 | 3 | 0 | 1 | 1.4 | 1 | 1.2 | 4 | 5.4 | HMG 3 | 0.2875 | 0.1375 | 0.075 | 0.0006 | 0.00825 | 0.095 | 0.004325 | 0.000675 |  | 0.32 | 189.36 | 20416 | 97.14
64 | 2021-03-29 22:52 | 2021-04-08 23:16 | PRZ | 1 | 78280 | 39 | 0 | 0 | 0 | 1 | 1.4 | 1 | 1.8 | 4.5 | 9.5 | HMG 4 | 0.2775 | 0.15 | 0.08 | 0.0006 | 0.00925 | 0.0825 | 0.003925 | 0.000925 |  | 0.295 | 195.16 | 24279 | 99.16
41 | 2021-03-30 11:05 | 2021-04-10 09:13 | PROD | 2 | 86569 | 40 | 0 | 1 | 0 | 1 | 1.4 | 1 | 1.2 | 4.6 | 8.8 | HMG 1 | 0.3 | 0.16 | 0.08 | 0.0006 | 0.009 | 0.11 | 0.004 | 0.001 |  | 0.29 | 189.36 | 23711 | 98.96
47 | 2021-03-30 13:48 | 2021-04-11 08:54 | PROD | 2 | 93223 | 45 | 0 | 1 | 0 | 1 | 1.4 | 1 | 1.2 | 4.3 | 9.3 | HMG 2 | 0.3175 | 0.14 | 0.065 | 0.0006 | 0.01 | 0.08 | 0.004575 | 0.0006 |  | 0.3425 | 189.36 | 26107 | 98.87
30 | 2021-03-30 18:38 | 2021-04-12 12:58 | PROD | 2 | 100447 | 46 | 0 | 0 | 0 | 1 | 1.4 | 1 | 1.9 | 4.1 | 9.5 | HMG 1 | 0.29 | 0.15 | 0.09 | 0.0006 | 0.016 | 0.08 | 0.0039 | 0.0008 |  | 0.28 | 189.36 | 27300 | 99.11
79 | 2021-03-30 19:52 | 2021-04-11 04:59 | PROD | 1 | 88222 | 43 | 0 | 3 | 0 | 1 | 1.4 | 1 | 1.4 | 4.4 | 6.8 | HMG 1 | 0.19 | 0.16 | 0.06 | 0.0006 | 0.008 | 0.09 | 0.0034 | 0.0006 |  | 0.3 | 189.36 | 20161 | 98.8
20 | 2021-03-30 20:01 | 2021-04-10 12:59 | PROD | 1 | 84494 | 40 | 0 | 1 | 1 | 1 | 1.4 | 1 | 1.2 | 4.5 | 5.6 | HMG 2 | 0.226 | 0.132 | 0.048 | 0.0006 | 0.008 | 0.09 | 0.00332 | 0.00044 |  | 0.328 | 189.36 | 18868 | 99.59
63 | 2021-03-30 21:55 | 2021-04-11 06:31 | PROD | 2 | 90062 | 46 | 0 | 1 | 0 | 1 | 1.4 | 1 | 1.3 | 4.4 | 8.5 | HMG 2 | 0.265 | 0.1325 | 0.0725 | 0.0006 | 0.00925 | 0.0725 | 0.0042 | 0.0006 |  | 0.29 | 189.36 | 24743 | 99.36
83 | 2021-03-31 03:54 | 2021-04-11 07:54 | PROD | 1 | 89815 | 52 | 0 | 2 | 0 | 1 | 1.4 | 1 | 1.5 | 4.4 | 7 | HMG 3 | 0.2075 | 0.1225 | 0.06 | 0.0006 | 0.00975 | 0.085 | 0.003675 | 0.000475 |  | 0.32 | 189.36 | 21445 | 98.48
12 | 2021-03-31 03:58 | 2021-04-12 05:02 | PROD | 1 | 89013 | 45 | 0 | 2 | 0 | 1 | 1.4 | 1 | 1.7 | 4.7 | 6.8 | HMG 3 | 0.285 | 0.1425 | 0.04 | 0.0006 | 0.0075 | 0.08 | 0.003575 | 0.0006 |  | 0.3575 | 189.36 | 20123 | 95.37
89 | 2021-03-31 10:42 | 2021-04-11 00:52 | PROD | 2 | 86278 | 42 | 0 | 2 | 0 | 1 | 1.4 | 1 | 1.8 | 4.8 | 9.6 | HMG 2 | 0.25 | 0.1325 | 0.085 | 0.0006 | 0.00975 | 0.085 | 0.004025 | 0.000725 |  | 0.2875 | 189.36 | 23905 | 98.78
50 | 2021-03-31 14:10 | 2021-04-11 17:53 | PROD | 2 | 88202 | 42 | 0 | 1 | 0 | 1 | 1.4 | 1 | 1.8 | 4.8 | 10.6 | HMG 3 | 0.2575 | 0.1375 | 0.0775 | 0.0006 | 0.00975 | 0.0825 | 0.004175 | 0.00065 |  | 0.3025 | 189.36 | 24638 | 98.86
45 | 2021-03-31 19:03 | 2021-04-12 12:56 | PROD | 2 | 92656 | 46 | 0 | 2 | 0 | 1 | 1.4 | 1 | 1.2 | 5 | 9.1 | HMG 4 | 0.2525 | 0.1425 | 0.065 | 0.0006 | 0.00875 | 0.0775 | 0.00425 | 0.00055 |  | 0.3075 | 189.36 | 27170 | 98.44
84 | 2021-03-31 19:52 | 2021-04-11 17:13 | PROD | 1 | 87548 | 43 | 0 | 1 | 0 | 1 | 1.4 | 1 | 1.3 | 4.8 | 7.4 | HMG 2 | 0.2475 | 0.1275 | 0.0275 | 0.0006 | 0.0045 | 0.1325 | 0.003175 | 0.000425 |  | 0.355 | 189.36 | 20263 | 98.31
16 | 2021-03-31 19:52 | 2021-04-12 04:56 | PROD | 1 | 85978 | 41 | 0 | 2 | 0 | 1 | 1.4 | 1 | 1.7 | 5.1 | 6.4 | HMG 1 | 0.26 | 0.12 | 0.03 | 0.0006 | 0.005 | 0.14 | 0.0033 | 0.0005 |  | 0.35 | 189.36 | 19228 | 97.36
93 | 2021-04-01 03:51 | 2021-04-12 08:10 | PROD | 1 | 88917 | 40 | 0 | 3 | 0 | 1 | 1.4 | 1 | 1.8 | 4.8 | 7 | HMG 3 | 0.2725 | 0.14 | 0.0625 | 0.0006 | 0.00975 | 0.07 | 0.003925 | 0.00085 |  | 0.325 | 189.36 | 22155 | 97.37
74 | 2021-04-01 03:53 | 2021-04-11 13:04 | PROD | 1 | 80541 | 40 | 0 | 2 | 0 | 1 | 1.4 | 1 | 1.3 | 5.2 | 7.3 | HMG 4 | 0.23 | 0.14 | 0.0625 | 0.0006 | 0.00875 | 0.08 | 0.003775 | 0.00065 |  | 0.3125 | 189.36 | 18036 | 98.42
25 | 2021-04-01 03:56 | 2021-04-13 09:18 | PROD | 1 | 93792 | 43 | 0 | 4 | 0 | 1 | 1.4 | 1 | 1.6 | 5.2 | 6.3 | HMG 2 | 0.3075 | 0.1425 | 0.0725 | 0.0006 | 0.01125 | 0.08 | 0.00385 | 0.0008 |  | 0.3025 | 189.36 | 22316 | 96.7
23 | 2021-04-01 10:13 | 2021-04-12 12:59 | PROD | 2 | 88363 | 46 | 0 | 1 | 0 | 1 | 1.4 | 1 | 1.2 | 5.5 | 8.2 | HMG 3 | 0.2875 | 0.14 | 0.075 | 0.0006 | 0.013 | 0.1125 | 0.0037 | 0.00075 |  | 0.2975 | 189.36 | 24635 | 99.41
17 | 2021-04-01 13:06 | 2021-04-14 06:51 | PROD | 2 | 101881 | 48 | 0 | 1 | 1 | 1 | 1.4 | 1 | 1.2 | 4.2 | 5.6 | HMG 3 | 0.2975 | 0.1525 | 0.095 | 0.0006 | 0.0135 | 0.1225 | 0.003875 | 0.00075 |  | 0.285 | 189.36 | 27370 | 100.46
51 | 2021-04-01 18:37 | 2021-04-13 13:25 | PROD | 2 | 93534 | 51 | 0 | 1 | 0 | 2 | 1.7 | 1 | 1.2 | 5.2 | 11 | HMG 2 | 0.315 | 0.1575 | 0.0975 | 0.0006 | 0.0135 | 0.0975 | 0.003975 | 0.00075 |  | 0.28 | 189.36 | 26151 | 99.24
68 | 2021-04-01 18:38 | 2021-04-13 14:49 | PROD | 2 | 93025 | 47 | 0 | 1 | 0 | 1.3 | 1.4 | 1 | 1.2 | 4.3 | 8.6 | HMG 3 | 0.2975 | 0.1575 | 0.0875 | 0.0006 | 0.01225 | 0.1 | 0.003925 | 0.00065 |  | 0.29 | 189.36 | 25634 | 99.25
62 | 2021-04-01 19:50 | 2021-04-13 16:24 | PROD | 1 | 93460 | 45 | 0 | 1 | 1 | 1 | 1.4 | 1 | 1.2 | 5.4 | 6.2 | HMG 1 | 0.38 | 0.12 | 0.08 | 0.0006 | 0.01 | 0.12 | 0.0033 | 0.0011 |  | 0.3 | 189.36 | 20543 | 99.18
87 | 2021-04-01 19:53 | 2021-04-13 05:02 | PROD | 1 | 90631 | 43 | 0 | 4 | 0 | 1 | 1.4 | 1 | 2 | 4.8 | 6.4 | HMG 1 | 0.31 | 0.13 | 0.11 | 0.0006 | 0.012 | 0.11 | 0.004 | 0.0008 |  | 0.28 | 189.36 | 20631 | 97.48
78 | 2021-04-01 21:59 | 2021-04-12 18:57 | PROD | 2 | 85787 | 41 | 0 | 1 | 0 | 1 | 1.4 | 1 | 2 | 4 | 7.9 | HMG 4 | 0.3325 | 0.1315 | 0.0825 | 0.0006 | 0.0117 | 0.102 | 0.003725 | 0.00088 |  | 0.2825 | 189.36 | 23980 | 99.35
92 | 2021-04-02 03:58 | 2021-04-12 08:09 | PROD | 1 | 82007 | 42 | 0 | 2 | 0 | 1 | 1.4 | 1 | 1.7 | 4.9 | 6.3 | HMG 3 | 0.295 | 0.1325 | 0.065 | 0.0006 | 0.00875 | 0.0975 | 0.0037 | 0.00045 |  | 0.305 | 189.36 | 18577 | 98.32
75 | 2021-04-02 10:09 | 2021-04-14 10:34 | PROD | 2 | 94354 | 44 | 0 | 2 | 0 | 1.8 | 1.4 | 1 | 1.3 | 6 | 8.6 | HMG 2 | 0.31 | 0.1375 | 0.1125 | 0.0006 | 0.0135 | 0.0825 | 0.003975 | 0.000875 |  | 0.2725 | 189.36 | 25534 | 99.13
35 | 2021-04-02 10:11 | 2021-04-14 03:57 | PROD | 2 | 92396 | 47 | 0 | 3 | 0 | 1 | 1.4 | 1 | 1.2 | 6 | 9.7 | HMG 2 | 0.31 | 0.1525 | 0.085 | 0.0006 | 0.01375 | 0.1225 | 0.00385 | 0.000725 |  | 0.305 | 189.36 | 25434 | 97.9
67 | 2021-04-02 13:51 | 2021-04-15 03:59 | PROD | 2 | 99124 | 48 | 0 | 1 | 0 | 1 | 1.4 | 1 | 1.4 | 4 | 10.2 | HMG 1 | 0.3 | 0.15 | 0.06 | 0.0006 | 0.008 | 0.1 | 0.0039 | 0.0004 |  | 0.34 | 189.36 | 26900 | 99.55
42 | 2021-04-02 19:54 | 2021-04-14 05:01 | PROD | 1 | 89282 | 46 | 0 | 1 | 0 | 1 | 1.4 | 1 | 1.2 | 5.9 | 7 | HMG 1 | 0.4 | 0.17 | 0.13 | 0.0006 | 0.013 | 0.08 | 0.004 | 0.0007 |  | 0.26 | 189.36 | 19992 | 98.11
34 | 2021-04-03 03:51 | 2021-04-14 08:02 | PROD | 1 | 87089 | 45 | 0 | 2 | 0 | 1 | 1.4 | 1 | 1.2 | 5.3 | 6.6 | HMG 4 | 0.269 | 0.137 | 0.069 | 0.0006 | 0.01015 | 0.091 | 0.00348 | 0.00053 |  | 0.299 | 189.36 | 19648 | 97.25
57 | 2021-04-03 03:52 | 2021-04-13 13:06 | PROD | 1 | 82044 | 48 | 0 | 0 | 0 | 1 | 1.4 | 1 | 1.2 | 5.8 | 6.6 | HMG 3 | 0.2925 | 0.125 | 0.05 | 0.0006 | 0.0075 | 0.1 | 0.0032 | 0.0004 |  | 0.3175 | 189.36 | 17925 | 98.79
90 | 2021-04-03 03:58 | 2021-04-14 13:01 | PROD | 1 | 90804 | 45 | 0 | 3 | 0 | 1 | 1.4 | 1 | 1.2 | 4.4 | 5.6 | HMG 3 | 0.27 | 0.1325 | 0.0725 | 0.0006 | 0.0105 | 0.1 | 0.00355 | 0.000575 |  | 0.2975 | 189.36 | 20651 | 97.72
44 | 2021-04-03 13:53 | 2021-04-15 06:11 | PROD | 2 | 93534 | 45 | 0 | 1 | 0 | 1 | 1.4 | 1 | 1.2 | 5.2 | 8.2 | HMG 2 | 0.295 | 0.1125 | 0.075 | 0.0006 | 0.008 | 0.095 | 0.0039 | 0.000425 |  | 0.285 | 189.36 | 24908 | 99.47
32 | 2021-04-03 18:33 | 2021-04-16 10:51 | PROD | 2 | 100440 | 48 | 0 | 2 | 0 | 1 | 1.4 | 1 | 1.2 | 6 | 8.3 | HMG 2 | 0.29 | 0.1125 | 0.08 | 0.0006 | 0.00875 | 0.105 | 0.00465 | 0.000325 |  |  | 189.36 | 27788 | 99.08
73 | 2021-04-03 21:08 | 2021-04-13 21:55 | PRZ | 1 | 78869 | 39 | 0 | 1 | 0 | 1 | 1.4 | 1 | 1.2 | 6.9 | 7.3 | HMG 4 | [10 empty] | 195.16 | 23885 | 99.63
69 | 2021-04-03 21:47 | 2021-04-14 16:14 | PROD | 1 | 81910 | 47 | 0 | 2 | 0 | 1 | 1.4 | 1 | 1.2 | 3.5 | 7.3 | HL 4 | 0.19825 | 0.09565 | 0.27075 |  | 0.008525 | 0.1686 | 0.000225 | 0.00435 | 0.006025 |  | 189.36 | 19427 | 96.16
70 | 2021-04-03 21:52 | 2021-04-15 12:09 | PROD | 2 | 91130 | 46 | 0 | 1 | 0 | 1 | 1.4 | 1 | 1.2 | 4.2 | 10.3 | HMG 2 | 0.33 | 0.1275 | 0.0825 | 0.0006 | 0.008 | 0.085 | 0.004125 | 0.00025 |  | 0.2875 | 189.36 | 24572 | 98.83
66 | 2021-04-04 03:53 | 2021-04-15 05:00 | PROD | 1 | 86174 | 42 | 0 | 2 | 0 | 1.3 | 1.4 | 1 | 1.2 | 4.2 | 5 | HMG 2 | 0.265 | 0.14 | 0.075 | 0.0006 | 0.009 | 0.115 | 0.0037 | 0.0007 |  | 0.295 | 189.36 | 19359 | 98.48
59 | 2021-04-04 03:55 | 2021-04-15 13:04 | PROD | 1 | 90652 | 43 | 0 | 2 | 0 | 1 | 1.4 | 1 | 1.5 | 4.4 | 6.6 | HMG 2 | 0.23 | 0.165 | 0.09 | 0.0006 | 0.012 | 0.115 | 0.004 | 0.00105 |  | 0.27 | 189.36 | 20127 | 99.66
27 | 2021-04-04 14:22 | 2021-04-16 01:52 | PROD | 2 | 91503 | 46 | 0 | 0 | 0 | 1 | 1.4 | 1 | 1.2 | 3.8 | 9.7 | HMG 1 | 0.2 | 0.15 | 0.08 | 0.0006 | 0.011 | 0.06 | 0.0042 | 0.0007 |  | 0.27 | 189.36 | 25446 | 99.2
55 | 2021-04-04 18:41 | 2021-04-16 23:54 | PROD | 2 | 97796 | 49 | 0 | 1 | 0 | 1 | 1.4 | 1 | 1.2 | 4.2 | 10.7 | HMG 2 | 0.2825 | 0.1675 | 0.08 | 0.0006 | 0.011 | 0.105 | 0.004275 | 0.0008 |  |  | 189.36 | 27486 | 99.69
86 | 2021-04-04 19:53 | 2021-04-15 16:01 | PROD | 1 | 87109 | 43 | 0 | 1 | 0 | 1 | 1.4 | 1 | 1.4 | 4 | 6.6 | HMG 2 | 0.2275 | 0.145 | 0.085 | 0.0006 | 0.00975 | 0.0775 | 0.003925 | 0.000725 |  | 0.2825 | 189.36 | 20111 | 98.21
39 | 2021-04-04 21:06 | 2021-04-14 21:01 | PRZ | 1 | 79320 | 39 | 0 | 0 | 0 | 1 | 1.4 | 1 | 1.2 | 3.8 | 6.6 | HMG 4 | 0.2625 | 0.145 | 0.0725 | 0.0006 | 0.01125 | 0.1 | 0.00385 | 0.00065 |  | 0.3 | 195.16 | 23861 | 99.54
72 | 2021-04-04 22:01 | 2021-04-17 13:52 | PROD | 2 | 99809 | 47 | 0 | 2 | 0 | 1 | 1.4 | 1 | 1.2 | 4 | 9 | HMG 3 | 0.2775 | 0.135 | 0.08 | 0.0006 | 0.00975 | 0.1 | 0.004475 | 0.000525 |  |  | 189.36 | 27305 | 99.3
49 | 2021-04-05 03:57 | 2021-04-16 05:03 | PROD | 1 | 88114 | 43 | 0 | 2 | 0 | 1 | 3.7 | 1 | 1.2 | 4.6 | 6.8 | HMG 2 | 0.26 | 0.15 | 0.0725 | 0.0006 | 0.00925 | 0.105 | 0.0036 | 0.000875 |  | 0.2925 | 189.36 | 19858 | 99.62
19 | 2021-04-05 03:59 | 2021-04-15 16:21 | PROD | 1 | 82862 | 41 | 0 | 1 | 0 | 1 | 1.4 | 1 | 1.4 | 4 | 6.2 | HMG 1 | 0.37 | 0.13 | 0.08 | 0.0006 | 0.009 | 0.09 | 0.0039 | 0.0007 |  | 0.28 | 189.36 | 18824 | 98.31
37 | 2021-04-05 10:37 | 2021-04-17 05:48 | PROD | 2 | 94474 | 46 | 0 | 2 | 0 | 1 | 1.4 | 1 | 1.2 | 4.4 | 7.6 | HMG 1 | 0.59 | 0.18 | 0.09 | 0.0006 | 0.011 | 0.1 | 0.0041 | 0.0012 |  | 0.28 | 189.36 | 26146 | 99.16
36 | 2021-04-05 13:56 | 2021-04-18 05:56 | PROD | 2 | 101339 | 48 | 0 | 2 | 0 | 1 | 1.4 | 1 | 1.2 | 5.1 | 12.5 | HMG 3 | 0.4825 | 0.1675 | 0.0875 | 0.0006 | 0.01075 | 0.0975 | 0.00405 | 0.001025 |  | 0.2825 | 189.36 | 27756 | 99.32
1 | 2021-04-05 20:59 | 2021-04-16 12:57 | PROD | 1 | 81107 | 40 | 0 | 1 | 0 | 1 | 1.4 | 1 | 1.2 | 4 | 6.7 | HMG 3 | 0.22 | 0.1625 | 0.085 | 0.0006 | 0.0105 | 0.0875 | 0.00385 | 0.000925 |  | 0.265 | 189.36 | 17925 | 97.68
81 | 2021-04-05 21:00 | 2021-04-15 08:38 | PROD | 1 | 76951 | 43 | 0 | 1 | 0 | 1.2 | 1.4 | 1 | 1.2 | 4.5 | 6.7 | HMG 3 | 0.23 | 0.1375 | 0.0775 | 0.0006 | 0.0085 | 0.0825 | 0.00375 | 0.0006 |  | 0.2925 | 189.36 | 17397 | 98.58
71 | 2021-04-05 21:02 | 2021-04-16 16:28 | PROD | 1 | 84398 | 49 | 0 | 3 | 0 | 1 | 1.4 | 1 | 1.2 | 4.4 | 6 | HMG 2 | 0.275 | 0.13 | 0.08 | 0.0006 | 0.009 | 0.145 | 0.00365 | 0.0007 |  | 0.27 | 189.36 | 19169 | 98.17
18 | 2021-04-06 13:56 | 2021-04-18 01:20 | PROD | 2 | 92916 | 46 | 0 | 1 | 1 | 1.2 | 1.4 | 1 | 1.2 | 4.4 | 9.6 | HMG 2 | 0.31 | 0.105 | 0.05 | 0.0006 | 0.00925 | 0.0925 | 0.003475 | 0.0005 |  | 0.3425 | 189.36 | 25800 | 100.46
31 | 2021-04-06 18:44 | 2021-04-18 11:07 | PROD | 2 | 93447 | 46 | 0 | 1 | 0 | 1 | 1.4 | 1 | 1.2 | 7.9 | 9.3 | HMG 3 | 0.3025 | 0.1475 | 0.07 | 0.0006 | 0.00875 | 0.1 | 0.0038 | 0.0008 |  | 0.3125 | 189.36 | 26409 | 99.19
85 | 2021-04-06 21:05 | 2021-04-16 14:59 | PRZ | 1 | 78540 | 39 | 0 | 1 | 0 | 2.7 | 1.4 | 1 | 1.2 | 4.5 | 8.3 | HMG 4 | 0.3075 | 0.1525 | 0.0875 | 0.0006 | 0.01275 | 0.105 | 0.004125 | 0.000675 |  | 0.3 | 195.16 | 24484 | 99.2
14 | 2021-04-06 21:08 | 2021-04-17 12:56 | PROD | 1 | 80025 | 40 | 0 | 1 | 0 | 1 | 1.4 | 1 | 1.2 | 3.4 | 5.4 | HMG 4 | 0.3025 | 0.14 | 0.0775 | 0.0006 | 0.009 | 0.125 | 0.0038 | 0.0007 |  | 0.2875 | 189.36 | 17807 | 96.4
11 | 2021-04-07 02:55 | 2021-04-17 16:29 | PROD | 1 | 80856 | 41 | 0 | 1 | 0 | 1 | 2.5 | 1 | 1.2 | 3.7 | 5.7 | HMG 4 | 0.2525 | 0.1365 | 0.1015 | 0.0006 | 0.011 | 0.093 | 0.004005 | 0.00077 |  | 0.268 | 189.36 | 18149 | 98.31
54 | 2021-04-07 02:57 | 2021-04-16 08:36 | PROD | 1 | 74794 | 39 | 0 | 1 | 1 | 1 | 1.4 | 1 | 1.2 | 4.7 | 5.5 | HMG 3 | 0.33 | 0.1175 | 0.0825 | 0.0006 | 0.0095 | 0.1425 | 0.00355 | 0.00085 |  | 0.285 | 189.36 | 16801 | 99.93
46 | 2021-04-07 02:58 | 2021-04-17 07:57 | PROD | 1 | 81144 | 40 | 0 | 2 | 0 | 1 | 1.4 | 1 | 1.2 | 5.2 | 5.8 | HMG 2 | 0.25 | 0.1225 | 0.0875 | 0.0006 | 0.009 | 0.1325 | 0.0039 | 0.0006 |  | 0.265 | 189.36 | 19085 | 98.23
33 | 2021-04-07 10:40 | 2021-04-19 06:30 | PROD | 2 | 94714 | 45 | 0 | 1 | 0 | 1 | 1.4 | 1 | 1.4 | 3.8 | 7.5 | HMG 3 | 0.4705 | 0.16 | 0.103 | 0.0006 | 0.01195 | 0.1195 | 0.00391 | 0.0011 |  | 0.2705 | 189.36 | 26693 | 98.83
9 | 2021-04-07 13:48 | 2021-04-19 17:57 | PROD | 2 | 93983 | 46 | 0 | 1 | 0 | 1 | 1.4 | 1 | 1.3 | 4.2 | 6.5 | HMG 4 | 0.3625 | 0.165 | 0.085 | 0.0006 | 0.012 | 0.125 | 0.00395 | 0.000925 |  | 0.2925 | 189.36 | 25592 | 99.14
76 | 2021-04-07 18:33 | 2021-04-18 09:54 | PROD | 2 | 85025 | 40 | 0 | 2 | 0 | 1 | 1.4 | 1 | 1.2 | 5.4 | 8.4 | HMG 2 | 0.295 | 0.0975 | 0.045 | 0.0006 | 0.008 | 0.0875 | 0.00345 | 0.0002 |  | 0.345 | 189.36 | 23024 | 99.4
65 | 2021-04-07 20:04 | 2021-04-17 05:00 | PROD | 1 | 74675 | 40 | 0 | 0 | 0 | 1 | 1.4 | 1 | 1.2 | 5.4 | 6.7 | HMG 2 | 0.265 | 0.1425 | 0.095 | 0.0006 | 0.006 | 0.09 | 0.003475 | 0.000275 |  | 0.2675 | 189.36 | 16610 | 99.26
38 | 2021-04-07 20:58 | 2021-04-18 16:53 | PRZ | 1 | 85725 | 41 | 0 | 1 | 0 | 1.4 | 1.4 | 1 | 1.2 | 5 | 9.6 | HMG 4 | 0.3175 | 0.1525 | 0.08 | 0.0006 | 0.011 | 0.0975 | 0.003775 | 0.001075 |  | 0.29 | 195.16 | 26513 | 98.89
22 | 2021-04-08 01:58 | 2021-04-18 05:00 | PROD | 1 | 80442 | 40 | 0 | 1 | 0 | 1 | 1.4 | 1 | 1.2 | 3.7 | 5.2 | HMG 4 | 0.241 | 0.146 | 0.0905 | 0.0006 | 0.00805 | 0.088 | 0.003745 | 0.00037 |  | 0.2795 | 189.36 | 18542 | 98.2
2 | 2021-04-08 02:55 | 2021-04-18 13:17 | PROD | 1 | 80277 | 39 | 0 | 0 | 0 | 1 | 1.4 | 1 | 1.2 | 7 | 6.8 | HMG 1 | 0.22 | 0.16 | 0.09 | 0.0006 | 0.009 | 0.11 | 0.0042 | 0.0008 |  | 0.28 | 189.36 | 18408 | 98.86
96 | 2021-04-08 02:59 | 2021-04-18 08:15 | PROD | 1 | 82213 | 39 | 0 | 3 | 0 | 1 | 1.4 | 1 | 1.2 | 4 | 6.2 | HMG 3 | 0.25 | 0.15 | 0.095 | 0.0006 | 0.00725 | 0.095 | 0.003725 | 0.000425 |  | 0.27 | 189.36 | 19498 | 98.14
53 | 2021-04-08 11:34 | 2021-04-18 23:20 | PROD | 2 | 85083 | 41 | 0 | 0 | 0 | 1 | 1.4 | 1 | 1.2 | 4.4 | 9 | HMG 2 | 0.385 | 0.16 | 0.1275 | 0.0006 | 0.01125 | 0.0975 | 0.0039 | 0.000875 |  | 0.235 | 189.36 | 24370 | 99.7
60 | 2021-04-08 14:00 | 2021-04-19 01:54 | PROD | 2 | 84725 | 40 | 0 | 0 | 0 | 1 | 1.4 | 1 | 1.3 | 4.8 | 6.6 | HMG 3 | 0.295 | 0.145 | 0.09 | 0.0006 | 0.01125 | 0.11 | 0.003825 | 0.000875 |  | 0.2775 | 189.36 | 23598 | 99.2
82 | 2021-04-08 18:50 | 2021-04-19 06:01 | PROD | 2 | 85883 | 41 | 0 | 0 | 0 | 1 | 1.4 | 1 | 1.2 | 4.3 | 9.9 | HMG 2 | 0.236 | 0.169 | 0.118 | 0.0006 | 0.0181 | 0.086 | 0.00493 | 0.00109 |  | 0.262 | 189.36 | 24407 | 99.47
61 | 2021-04-08 19:55 | 2021-04-19 05:11 | PROD | 1 | 83444 | 40 | 0 | 1 | 0 | 1 | 1.4 | 1 | 1.2 | 4.7 | 8.8 | HMG 3 | 0.2625 | 0.1325 | 0.0975 | 0.0006 | 0.0105 | 0.0875 | 0.003925 | 0.00055 |  | 0.2775 | 189.36 | 19978 | 99.25
13 | 2021-04-08 20:08 | 2021-04-20 04:59 | PROD | 1 | 87007 | 40 | 0 | 3 | 0 | 1 | 1.7 | 1 | 1.2 | 4.6 | 5.3 | HMG 1 | 0.18 | 0.12 | 0.09 | 0.0006 | 0.008 | 0.11 | 0.0036 | 0.0002 |  | 0.28 | 189.36 | 20125 | 98.67
29 | 2021-04-09 02:54 | 2021-04-19 08:02 | PROD | 1 | 80881 | 40 | 0 | 2 | 0 | 1 | 1.4 | 1 | 1.2 | 7.7 | 7.2 | HMG 4 | 0.2525 | 0.1325 | 0.0575 | 0.0006 | 0.00825 | 0.085 | 0.003525 | 0.0004 |  | 0.33 | 189.36 | 19410 | 97.99
88 | 2021-04-09 03:52 | 2021-04-19 08:08 | PROD | 1 | 82116 | 40 | 0 | 1 | 0 | 1 | 1.4 | 1 | 1.2 | 6.6 | 6.1 | HMG 3 | 0.2185 | 0.1615 | 0.0955 | 0.0006 | 0.0106 | 0.0995 | 0.004005 | 0.00052 |  | 0.2745 | 189.36 | 18388 | 98.37
43 | 2021-04-09 03:56 | 2021-04-20 13:08 | PROD | 1 | 87475 | 40 | 0 | 6 | 0 | 1 | 1.4 | 1 | 1.3 | 4.1 | 5.4 | HMG 1 | 0.3 | 0.15 | 0.07 | 0.0006 | 0.008 | 0.09 | 0.0043 | 0.0006 |  | 0.29 | 189.36 | 20283 | 95.09
48 | 2021-04-09 10:45 | 2021-04-20 01:55 | PROD | 2 | 87013 | 41 | 0 | 0 | 1 | 1.9 | 1.4 | 1 | 1.2 | 4.6 | 7.6 | HMG 3 | 0.402 | 0.157 | 0.11 | 0.0006 | 0.0116 | 0.076 | 0.0042 | 0.00115 |  | 0.267 | 189.36 | 24525 | 100.41
28 | 2021-04-09 13:56 | 2021-04-19 20:59 | PROD | 2 | 83362 | 40 | 0 | 0 | 0 | 1 | 1.4 | 1 | 1.2 | 4.1 | 7.5 | HMG 2 | 0.445 | 0.145 | 0.12 | 0.0006 | 0.0135 | 0.09 | 0.0041 | 0.00115 |  | 0.26 | 189.36 | 23749 | 99.62
40 | 2021-04-09 18:18 | 2021-04-20 06:02 | PROD | 2 | 84903 | 41 | 0 | 0 | 0 | 1 | 1.4 | 1 | 1.3 | 4.7 | 9.7 | HMG 3 | 0.2625 | 0.1375 | 0.0625 | 0.0006 | 0.00925 | 0.1225 | 0.003875 | 0.000625 |  | 0.3175 | 189.36 | 24117 | 99.22
77 | 2021-04-09 19:03 | 2021-04-20 08:31 | PROD | 1 | 83600 | 40 | 0 | 1 | 0 | 1 | 1.4 | 1 | 1.2 | 3.8 | 6.2 | HMG 2 | 0.245 | 0.14 | 0.0775 | 0.0006 | 0.00825 | 0.1025 | 0.0042 | 0.0005 |  | 0.2675 | 189.36 | 19509 | 99.35
56 | 2021-04-09 20:00 | 2021-04-21 04:57 | PROD | 1 | 89583 | 45 | 0 | 2 | 0 | 1 | 1.4 | 1 | 1.3 | 5.1 | 4.5 | HMG 2 | 0.295 | 0.145 | 0.055 | 0.0006 | 0.007 | 0.085 | 0.00425 | 0.0004 |  | 0.305 | 189.36 | 20783 | 98.11
80 | 2021-04-09 21:48 | 2021-04-20 05:48 | PROD | 2 | 83865 | 41 | 0 | 1 | 1 | 1 | 1.4 | 1 | 1.4 | 4.1 | 6.4 | HMG 3 | 0.35 | 0.14 | 0.09 | 0.0006 | 0.01075 | 0.0975 | 0.003975 | 0.001075 |  | 0.3 | 189.36 | 22930 | 100.79
58 | 2021-04-10 03:44 | 2021-04-21 08:20 | PROD | 1 | 89482 | 41 | 0 | 3 | 0 | 1 | 1.4 | 1 | 1.4 | 3.8 | 4.7 | HMG 3 | 0.2425 | 0.1225 | 0.065 | 0.0006 | 0.007 | 0.1275 | 0.003975 | 0.000475 |  | 0.2825 | 189.36 | 19892 | 99.51
94 | 2021-04-10 03:45 | 2021-04-21 13:08 | PROD | 1 | 91265 | 42 | 0 | 5 | 0 | 1 | 1.4 | 1 | 1.3 | 4.7 | 6.2 | HMG 2 | 0.17 | 0.1025 | 0.055 | 0.0006 | 0.006 | 0.14 | 0.00405 | 0.000275 |  | 0.2825 | 189.36 | 20719 | 98.11
91 | 2021-04-10 10:57 | 2021-04-20 05:58 | PROD | 2 | 80341 | 40 | 0 | 0 | 0 | 1 | 1.4 | 1 | 1.2 | 3.3 | 8.4 | HMG 2 | 0.25 | 0.125 | 0.08 | 0.0006 | 0.0105 | 0.09 | 0.0042 | 0.0008 |  | 0.32 | 189.36 | 22849 | 99.1
20 | 2021-04-10 18:25 | 2021-04-21 18:33 | PROD | 2 | 88344 | 43 | 0 | 0 | 0 | 1 | 1.4 | 1 | 1.6 | 4.2 | 9.4 | HMG 2 | 0.226 | 0.132 | 0.048 | 0.0006 | 0.008 | 0.09 | 0.00332 | 0.00044 |  | 0.328 | 189.36 | 24946 | 99.34
24 | 2021-04-10 20:01 | 2021-04-22 05:13 | PROD | 1 | 88645 | 41 | 0 | 3 | 0 | 1 | 1.8 | 1 | 1.4 | 4.7 | 7 | HMG 2 | 0.408 | 0.146 | 0.074 | 0.0006 | 0.0086 | 0.076 | 0.00382 | 0.00062 |  | 0.312 | 189.36 | 21035 | 97.21
15 | 2021-04-10 20:02 | 2021-04-22 13:10 | PROD | 1 | 88131 | 42 | 0 | 5 | 0 | 1 | 1.4 | 1 | 1.3 | 4.8 | 6.6 | HMG 2 | 0.271 | 0.139 | 0.035 | 0.0006 | 0.0045 | 0.108 | 0.00354 | 0.00043 |  | 0.325 | 189.36 | 20405 | 97.05
64 | 2021-04-10 20:55 | 2021-04-20 18:43 | PRZ | 1 | 79392 | 39 | 0 | 0 | 0 | 1 | 1.4 | 1 | 1.2 | 4.4 | 8.8 | HMG 4 | 0.305 | 0.115 | 0.0875 | 0.0006 | 0.01075 | 0.105 | 0.00415 | 0.000625 |  | 0.295 | 195.16 | 24966 | 99.89
26 | 2021-04-10 21:52 | 2021-04-20 19:14 | PROD | 2 | 79838 | 41 | 0 | 1 | 0 | 2.9 | 1.4 | 1 | 1.2 | 5.7 | 11.9 | HMG 3 | 0.2875 | 0.1375 | 0.075 | 0.0006 | 0.00825 | 0.095 | 0.004325 | 0.000675 |  | 0.32 | 189.36 | 22546 | 99.18
95 | 2021-04-11 03:59 | 2021-04-21 16:22 | PROD | 1 | 84097 | 37 | 0 | 5 | 0 | 1 | 1.4 | 1 | 1.2 | 5.2 | 7.5 | HMG 2 | 0.1775 | 0.17 | 0.0975 | 0.0006 | 0.0115 | 0.125 | 0.0044 | 0.000625 |  | 0.2625 | 189.36 | 19601 | 97.83
41 | 2021-04-11 05:03 | 2021-04-23 08:36 | PROD | 1 | 96325 | 46 | 0 | 2 | 0 | 1 | 1.4 | 1 | 1.2 | 3.9 | 6 | HMG 4 | 0.26 | 0.145 | 0.1 | 0.0006 | 0.01075 | 0.1 | 0.0042 | 0.000675 |  | 0.2675 | 189.36 | 22824 | 98.97
79 | 2021-04-11 10:34 | 2021-04-22 00:55 | PROD | 2 | 84660 | 41 | 0 | 0 | 0 | 1 | 1.4 | 1 | 1.3 | 5.5 | 10.2 | HMG 1 | 0.19 | 0.16 | 0.06 | 0.0006 | 0.008 | 0.09 | 0.0034 | 0.0006 |  | 0.3 | 189.36 | 24068 | 99.65
83 | 2021-04-11 13:51 | 2021-04-21 13:12 | PROD | 2 | 81816 | 41 | 0 | 1 | 0 | 1.6 | 1.4 | 1 | 1.2 | 3.4 | 13.7 | HMG 3 | 0.2075 | 0.1225 | 0.06 | 0.0006 | 0.00975 | 0.085 | 0.003675 | 0.000475 |  | 0.32 | 189.36 | 24327 | 99.18
52 | 2021-04-11 18:56 | 2021-04-23 04:57 | PROD | 1 | 89371 | 44 | 0 | 3 | 0 | 1 | 1.4 | 1 | 1.2 | 4 | 5.6 | HMG 1 | 0.36 | 0.15 | 0.08 | 0.0006 | 0.008 | 0.13 | 0.0045 | 0.0008 |  | 0.27 | 189.36 | 20996 | 97.76
74 | 2021-04-11 19:12 | 2021-04-23 08:53 | PROD | 2 | 91796 | 44 | 0 | 1 | 0 | 1.4 | 1.4 | 1 | 1.2 | 5.4 | 8.7 | HMG 4 | 0.23 | 0.14 | 0.0625 | 0.0006 | 0.00875 | 0.08 | 0.003775 | 0.00065 |  | 0.3125 | 189.36 | 25150 | 99.56
10 | 2021-04-11 20:55 | 2021-04-23 00:57 | PRZ | 1 | 84926 | 43 | 0 | 1 | 0 | 1 | 1.4 | 1 | 1.6 | 5.5 | 8.6 | HMG 4 | 0.265 | 0.16 | 0.07 | 0.0006 | 0.0105 | 0.0825 | 0.004125 | 0.00075 |  | 0.3125 | 195.16 | 25759 | 98.95
84 | 2021-04-11 22:25 | 2021-04-22 09:36 | PROD | 2 | 85530 | 40 | 0 | 1 | 0 | 1 | 1.4 | 1 | 1.2 | 4 | 10 | HMG 2 | 0.2475 | 0.1275 | 0.0275 | 0.0006 | 0.0045 | 0.1325 | 0.003175 | 0.000425 |  | 0.355 | 189.36 | 24483 | 99.04
47 | 2021-04-12 03:48 | 2021-04-23 13:01 | PROD | 1 | 90405 | 43 | 0 | 2 | 0 | 1 | 1.4 | 1 | 1.4 | 4.8 | 5.3 | HMG 2 | 0.245 | 0.135 | 0.0775 | 0.0006 | 0.0085 | 0.115 | 0.003775 | 0.000525 |  | 0.26 | 189.36 | 21212 | 99.02
63 | 2021-04-12 03:54 | 2021-04-24 05:02 | PROD | 1 | 93655 | 40 | 0 | 5 | 0 | 1 | 1.4 | 1 | 1.3 | 4.1 | 6.4 | HMG 2 | 0.215 | 0.145 | 0.0925 | 0.0006 | 0.0095 | 0.105 | 0.003925 | 0.000575 |  | 0.26 | 189.36 | 22003 | 97.45
12 | 2021-04-12 10:18 | 2021-04-22 16:38 | PROD | 2 | 79800 | 41 | 0 | 1 | 0 | 1 | 1.4 | 1 | 1.2 | 4.2 | 11.5 | HMG 3 | 0.285 | 0.1425 | 0.04 | 0.0006 | 0.0075 | 0.08 | 0.003575 | 0.0006 |  | 0.3575 | 189.36 | 22415 | 99.01
16 | 2021-04-12 10:20 | 2021-04-23 14:45 | PROD | 2 | 86645 | 46 | 0 | 1 | 0 | 1 | 1.4 | 1 | 1.3 | 3.2 | 9.3 | HMG 1 | 0.26 | 0.12 | 0.03 | 0.0006 | 0.005 | 0.14 | 0.0033 | 0.0005 |  | 0.35 | 189.36 | 24046 | 99.08
92 | 2021-04-12 14:02 | 2021-04-23 14:24 | PROD | 2 | 90015 | 43 | 0 | 1 | 0 | 1 | 1.4 | 1 | 1.4 | 4.3 | 9.2 | HMG 3 | 0.295 | 0.1325 | 0.065 | 0.0006 | 0.00875 | 0.0975 | 0.0037 | 0.00045 |  | 0.305 | 189.36 | 25890 | 99.28
93 | 2021-04-12 14:03 | 2021-04-22 16:49 | PROD | 2 | 82712 | 41 | 0 | 0 | 0 | 1 | 1.4 | 1 | 1.2 | 4.7 | 9.2 | HMG 3 | 0.2725 | 0.14 | 0.0625 | 0.0006 | 0.00975 | 0.07 | 0.003925 | 0.00085 |  | 0.325 | 189.36 | 25310 | 98.92
50 | 2021-04-12 18:54 | 2021-04-24 08:48 | PROD | 1 | 90644 | 40 | 0 | 7 | 0 | 1 | 1.4 | 1 | 1.4 | 4 | 5.9 | HMG 2 | 0.245 | 0.1425 | 0.07 | 0.0006 | 0.00925 | 0.07 | 0.004 | 0.00045 |  | 0.2675 | 189.36 | 20632 | 97.99
89 | 2021-04-12 20:54 | 2021-04-24 16:07 | PROD | 1 | 91872 | 42 | 0 | 5 | 0 | 1 | 1.4 | 1 | 1.4 | 4.6 | 6.4 | HMG 3 | 0.27 | 0.145 | 0.075 | 0.0006 | 0.009 | 0.0875 | 0.004125 | 0.00055 |  | 0.2675 | 189.36 | 21517 | 95.43
87 | 2021-04-13 10:56 | 2021-04-23 14:26 | PROD | 2 | 83384 | 40 | 0 | 1 | 0 | 1 | 1.4 | 1 | 1.3 | 3.6 | 9.7 | HMG 1 | 0.31 | 0.13 | 0.11 | 0.0006 | 0.012 | 0.11 | 0.004 | 0.0008 |  | 0.28 | 189.36 | 23718 | 99.47
25 | 2021-04-13 13:55 | 2021-04-23 04:00 | PROD | 2 | 77442 | 39 | 0 | 0 | 0 | 1 | 1.4 | 1 | 1.2 | 4.3 | 9.4 | HMG 2 | 0.3075 | 0.1425 | 0.0725 | 0.0006 | 0.01125 | 0.08 | 0.00385 | 0.0008 |  | 0.3025 | 189.36 | 22154 | 99.63
57 | 2021-04-13 18:37 | 2021-04-25 01:56 | PROD | 2 | 89949 | 38 | 0 | 1 | 0 | 1 | 1.4 | 1 | 2 | 3.7 | 7 | HMG 3 | 0.2925 | 0.125 | 0.05 | 0.0006 | 0.0075 | 0.1 | 0.0032 | 0.0004 |  | 0.3175 | 189.36 | 24768 | 99.04
30 | 2021-04-13 19:53 | 2021-04-24 12:55 | PROD | 1 | 84785 | 41 | 0 | 0 | 0 | 1 | 1.4 | 1 | 1.4 | 4.2 | 6.6 | HMG 2 | 0.305 | 0.145 | 0.065 | 0.0006 | 0.01 | 0.08 | 0.00375 | 0.0007 |  | 0.28 | 189.36 | 19359 | 99.1
78 | 2021-04-13 19:55 | 2021-04-25 12:58 | PROD | 1 | 90416 | 44 | 0 | 2 | 0 | 1 | 1.4 | 1 | 2.1 | 3.9 | 6.3 | HMG 2 | 0.23 | 0.132 | 0.056 | 0.0006 | 0.01 | 0.066 | 0.00366 | 0.0007 |  | 0.288 | 189.36 | 20792 | 97.92
62 | 2021-04-13 21:52 | 2021-04-23 17:18 | PROD | 2 | 79120 | 39 | 0 | 0 | 0 | 1 | 1.4 | 1 | 1.8 | 4.2 | 7.6 | HMG 1 | 0.38 | 0.12 | 0.08 | 0.0006 | 0.01 | 0.12 | 0.0033 | 0.0011 |  | 0.3 | 189.36 | 22358 | 99.57
45 | 2021-04-14 03:52 | 2021-04-25 15:57 | PROD | 1 | 90900 | 42 | 0 | 3 | 1 | 1 | 1.4 | 1 | 2.2 | 4.6 | 5.8 | HMG 4 | 0.24 | 0.1375 | 0.09 | 0.0006 | 0.0115 | 0.09 | 0.003975 | 0.00065 |  | 0.275 | 189.36 | 22147 | 99.03
23 | 2021-04-14 03:55 | 2021-04-25 08:39 | PROD | 1 | 84683 | 40 | 0 | 2 | 0 | 1 | 1.4 | 1 | 1.9 | 4.7 | 6 | HMG 2 | 0.2775 | 0.1275 | 0.05 | 0.0006 | 0.00875 | 0.07 | 0.003675 | 0.000725 |  | 0.2925 | 189.36 | 20218 | 95.66
42 | 2021-04-14 10:38 | 2021-04-24 18:00 | PROD | 2 | 82765 | 40 | 0 | 1 | 0 | 1 | 1.4 | 1 | 1.7 | 6.3 | 7.4 | HMG 1 | 0.4 | 0.17 | 0.13 | 0.0006 | 0.013 | 0.08 | 0.004 | 0.0007 |  | 0.26 | 189.36 | 22973 | 99.25
34 | 2021-04-14 13:54 | 2021-04-25 06:29 | PROD | 2 | 86604 | 42 | 0 | 0 | 1 | 1 | 1.4 | 1 | 1.9 | 4.2 | 8.8 | HMG 4 | 0.269 | 0.137 | 0.069 | 0.0006 | 0.01015 | 0.091 | 0.00348 | 0.00053 |  | 0.299 | 189.36 | 23811 | 100.43
90 | 2021-04-14 18:42 | 2021-04-24 17:57 | PROD | 2 | 81690 | 40 | 0 | 1 | 0 | 1 | 1.4 | 1 | 2.1 | 3.8 | 8 | HMG 3 | 0.27 | 0.1325 | 0.0725 | 0.0006 | 0.0105 | 0.1 | 0.00355 | 0.000575 |  | 0.2975 | 189.36 | 23437 | 99.08
73 | 2021-04-14 18:55 | 2021-04-26 08:20 | PROD | 1 | 90437 | 50 | 0 | 2 | 0 | 1 | 1.4 | 1 | 1.7 | 4.4 | 5.1 | HMG 2 | 0.23 | 0.145 | 0.0775 | 0.0006 | 0.01 | 0.11 | 0.003925 | 0.000775 |  | 0.2425 | 189.36 | 21611 | 99.28
51 | 2021-04-14 18:59 | 2021-04-26 04:57 | PROD | 1 | 89417 | 43 | 0 | 4 | 0 | 1 | 1.4 | 1 | 1.8 | 3.7 | 5.6 | HMG 2 | 0.2325 | 0.145 | 0.0675 | 0.0006 | 0.00975 | 0.12 | 0.003775 | 0.000675 |  | 0.235 | 189.36 | 20606 | 98.4
69 | 2021-04-14 21:57 | 2021-04-26 06:12 | PROD | 2 | 88990 | 26 | 9 | 11 | 0 | 1 | 1.6 | 1 | 1.2 | 5.2 | 7.7 | HL 4 | 0.19825 | 0.09565 | 0.27075 |  | 0.008525 | 0.1686 | 0.000225 | 0.00435 | 0.006025 |  | 189.36 | 25250 | 98.88
68 | 2021-04-15 04:00 | 2021-04-26 08:21 | PROD | 1 | 87287 | 47 | 0 | 2 | 0 | 1 | 1.4 | 1 | 1.9 | 4.3 | 5.5 | HL 3 | 0.2305 | 0.0952 | 0.263 |  | 0.010425 | 0.03655 | 0.000275 | 0.0038 | 0.006625 |  | 189.36 | 19522 | 99.09
17 | 2021-04-15 04:05 | 2021-04-25 04:55 | PROD | 1 | 79251 | 38 | 0 | 2 | 0 | 1 | 1.4 | 1 | 1.7 | 4.4 | 6.8 | HMG 4 | 0.2675 | 0.1575 | 0.0825 | 0.0006 | 0.01075 | 0.09 | 0.00415 | 0.00075 |  | 0.2675 | 189.36 | 18244 | 98.81
66 | 2021-04-15 11:50 | 2021-04-26 10:08 | PROD | 2 | 86220 | 43 | 0 | 1 | 0 | 1 | 1.4 | 1 | 1.2 | 4.2 | 9.4 | HMG 2 | 0.265 | 0.14 | 0.075 | 0.0006 | 0.009 | 0.115 | 0.0037 | 0.0007 |  | 0.295 | 189.36 | 23890 | 99.36
81 | 2021-04-15 13:45 | 2021-04-27 07:19 | PROD | 2 | 95258 | 46 | 0 | 0 | 0 | 1 | 1.4 | 1 | 1.2 | 3.6 | 9.9 | HMG 3 | 0.23 | 0.1375 | 0.0775 | 0.0006 | 0.0085 | 0.0825 | 0.00375 | 0.0006 |  | 0.2925 | 189.36 | 26683 | 98.94
59 | 2021-04-15 18:33 | 2021-04-25 20:58 | PROD | 2 | 81089 | 41 | 0 | 0 | 0 | 1 | 1.4 | 1 | 1.8 | 3.2 | 9.6 | HMG 2 | 0.23 | 0.165 | 0.09 | 0.0006 | 0.012 | 0.115 | 0.004 | 0.00105 |  | 0.27 | 189.36 | 22411 | 99.67
75 | 2021-04-15 19:46 | 2021-04-27 12:53 | PROD | 1 | 89540 | 44 | 0 | 3 | 0 | 1 | 1.4 | 1 | 1.2 | 6.1 | 6.6 | HMG 1 | 0.22 | 0.09 | 0.04 | 0.0006 | 0.009 | 0.09 | 0.003 | 0.0006 |  | 0.28 | 189.36 | 21441 | 97.26
39 | 2021-04-15 19:46 | 2021-04-26 04:59 | PROD | 1 | 82008 | 41 | 0 | 0 | 0 | 1 | 1.4 | 1 | 1.9 | 5.2 | 6 | HMG 2 | 0.175 | 0.115 | 0.065 | 0.0006 | 0.0095 | 0.085 | 0.0031 | 0.00075 |  | 0.265 | 189.36 | 18585 | 98.65
86 | 2021-04-15 21:58 | 2021-04-26 06:11 | PROD | 2 | 84284 | 41 | 0 | 0 | 0 | 1 | 1.4 | 1 | 1.2 | 3.5 | 10.2 | HMG 2 | 0.2275 | 0.145 | 0.085 | 0.0006 | 0.00975 | 0.0775 | 0.003925 | 0.000725 |  | 0.2825 | 189.36 | 23799 | 98.69
19 | 2021-04-15 21:59 | 2021-04-26 20:48 | PROD | 2 | 87301 | 43 | 0 | 0 | 0 | 1 | 1.4 | 1 | 1.2 | 4.8 | 7.3 | HMG 1 | 0.37 | 0.13 | 0.08 | 0.0006 | 0.009 | 0.09 | 0.0039 | 0.0007 |  | 0.28 | 189.36 | 24363 | 99.61
67 | 2021-04-16 04:03 | 2021-04-27 07:09 | PROD | 1 | 86041 | 38 | 0 | 6 | 0 | 1 | 1.4 | 1 | 1.2 | 4.2 | 5.8 | HL 4 | 0.22775 | 0.084775 | 0.229 |  | 0.008975 | 0.037725 | 0.000425 | 0.005675 | 0.0085 |  | 189.36 | 19187 | 98.3
21 | 2021-04-16 04:12 | 2021-04-27 16:12 | PROD | 1 | 88837 | 42 | 0 | 4 | 0 | 1 | 1.4 | 1 | 1.2 | 5.4 | 6.2 | HMG 1 | 0.2 | 0.15 | 0.07 | 0.0006 | 0.011 | 0.09 | 0.0033 | 0.0005 |  | 0.24 | 189.36 | 21375 | 97.43
49 | 2021-04-16 10:49 | 2021-04-27 02:37 | PROD | 2 | 84968 | 41 | 0 | 1 | 0 | 1 | 1.4 | 1 | 1.2 | 4.7 | 9.6 | HMG 2 | 0.26 | 0.15 | 0.0725 | 0.0006 | 0.00925 | 0.105 | 0.0036 | 0.000875 |  | 0.2925 | 189.36 | 23715 | 99.41
54 | 2021-04-16 13:45 | 2021-04-28 20:59 | PROD | 2 | 97695 | 49 | 0 | 1 | 0 | 1 | 1.4 | 1 | 1.2 | 4 | 9.4 | HMG 3 | 0.33 | 0.1175 | 0.0825 | 0.0006 | 0.0095 | 0.1425 | 0.00355 | 0.00085 |  | 0.285 | 189.36 | 27111 | 99.83
1 | 2021-04-16 18:32 | 2021-04-28 08:40 | PROD | 2 | 89402 | 45 | 0 | 1 | 0 | 1 | 1.4 | 1 | 1.3 | 3.7 | 9.4 | HMG 3 | 0.22 | 0.1625 | 0.085 | 0.0006 | 0.0105 | 0.0875 | 0.00385 | 0.000925 |  | 0.265 | 189.36 | 23993 | 98.81
35 | 2021-04-16 21:03 | 2021-04-27 05:00 | PROD | 1 | 82059 | 40 | 0 | 1 | 0 | 1 | 1.4 | 1 | 1.2 | 5.1 | 6.2 | HMG 1 | 0.31 | 0.15 | 0.07 | 0.0006 | 0.014 | 0.07 | 0.0037 | 0.0008 |  | 0.24 | 189.36 | 19098 | 98.63
44 | 2021-04-16 21:04 | 2021-04-28 08:15 | PROD | 1 | 88593 | 40 | 0 | 4 | 0 | 1 | 1.4 | 1 | 1.2 | 5.3 | 6.1 | HMG 2 | 0.23 | 0.135 | 0.06 | 0.0006 | 0.011 | 0.065 | 0.00335 | 0.00055 |  | 0.25 | 189.36 | 20261 | 96.36
71 | 2021-04-16 22:05 | 2021-04-28 00:40 | PROD | 2 | 87102 | 42 | 0 | 1 | 0 | 1 | 1.4 | 1 | 1.2 | 3.8 | 7.4 | HMG 2 | 0.275 | 0.13 | 0.08 | 0.0006 | 0.009 | 0.145 | 0.00365 | 0.0007 |  | 0.27 | 189.36 | 23941 | 99.12
70 | 2021-04-17 04:02 | 2021-04-28 16:37 | PROD | 1 | 85748 | 39 | 0 | 6 | 0 | 1 | 1.4 | 1 | 1.2 | 4.7 | 6.4 | HL 2 | 0.2525 | 0.09215 | 0.2285 |  | 0.0096 | 0.06145 | 0.0002 | 0.00485 | 0.00735 |  | 189.36 | 19033 | 94.03
27 | 2021-04-17 05:10 | 2021-04-28 13:07 | PROD | 1 | 88932 | 43 | 0 | 1 | 0 | 1 | 1.4 | 1 | 1.2 | 5 | 6.6 | HMG 2 | 0.32 | 0.155 | 0.0675 | 0.0006 | 0.01125 | 0.075 | 0.004 | 0.000775 |  | 0.2475 | 189.36 | 19955 | 98.43
65 | 2021-04-17 10:07 | 2021-04-29 21:00 | PROD | 2 | 97173 | 47 | 0 | 2 | 0 | 1 | 1.4 | 1 | 1.2 | 3.7 | 8.3 | HMG 2 | 0.265 | 0.1425 | 0.095 | 0.0006 | 0.006 | 0.09 | 0.003475 | 0.000275 |  | 0.2675 | 189.36 | 26073 | 99.3
46 | 2021-04-17 13:31 | 2021-04-29 00:53 | PROD | 2 | 91194 | 46 | 0 | 1 | 0 | 1 | 1.4 | 1 | 1.2 | 4.1 | 8.5 | HMG 2 | 0.25 | 0.1225 | 0.0875 | 0.0006 | 0.009 | 0.1325 | 0.0039 | 0.0006 |  | 0.265 | 189.36 | 25595 | 99.41
14 | 2021-04-17 18:38 | 2021-04-29 15:28 | PROD | 2 | 91701 | 46 | 0 | 1 | 0 | 1 | 1.4 | 1 | 1.2 | 3.7 | 7.6 | HMG 4 | 0.3025 | 0.14 | 0.0775 | 0.0006 | 0.009 | 0.125 | 0.0038 | 0.0007 |  | 0.2875 | 189.36 | 24913 | 99.11
32 | 2021-04-17 21:01 | 2021-04-28 05:02 | PROD | 1 | 80294 | 38 | 0 | 2 | 0 | 1 | 1.4 | 1 | 1.2 | 4.1 | 5.3 | HMG 2 | 0.2225 | 0.1325 | 0.08 | 0.0006 | 0.01225 | 0.1125 | 0.004375 | 0.0008 |  | 0.23 | 189.36 | 18624 | 97
85 | 2021-04-17 21:01 | 2021-04-28 10:57 | PRZ | 1 | 86178 | 41 | 0 | 1 | 1 | 1.3 | 1.4 | 1 | 1.4 | 5.1 | 10.9 | HMG 4 | 0.2475 | 0.14 | 0.08 | 0.0006 | 0.01 | 0.1125 | 0.0043 | 0.00045 |  | 0.3025 | 195.16 | 27332 | 100.33
11 | 2021-04-17 21:58 | 2021-04-29 16:46 | PROD | 2 | 90363 | 43 | 0 | 2 | 1 | 1 | 1.4 | 1 | 1.9 | 4.7 | 9.3 | HMG 4 | 0.2525 | 0.1365 | 0.1015 | 0.0006 | 0.011 | 0.093 | 0.004005 | 0.00077 |  | 0.268 | 189.36 | 24701 | 98.28
55 | 2021-04-18 03:55 | 2021-04-29 08:09 | PROD | 1 | 86094 | 40 | 0 | 4 | 0 | 1 | 1.5 | 1 | 1.3 | 4.5 | 7.5 | HMG 2 | 0.2225 | 0.1325 | 0.08 | 0.0006 | 0.01225 | 0.1125 | 0.004375 | 0.0008 |  | 0.23 | 189.36 | 20324 | 96.49
37 | 2021-04-18 03:58 | 2021-04-29 05:05 | PROD | 1 | 87631 | 40 | 0 | 4 | 0 | 1 | 1.4 | 1 | 1.3 | 5.2 | 5.6 | HMG 2 | 0.19 | 0.145 | 0.0775 | 0.0006 | 0.01275 | 0.0875 | 0.00445 | 0.000825 |  | 0.2325 | 189.36 | 21456 | 99.13
22 | 2021-04-18 10:50 | 2021-04-29 21:55 | PROD | 2 | 90538 | 46 | 0 | 1 | 0 | 1 | 1.4 | 1 | 1.2 | 4.1 | 8.1 | HMG 4 | 0.241 | 0.146 | 0.0905 | 0.0006 | 0.00805 | 0.088 | 0.003745 | 0.00037 |  | 0.2795 | 189.36 | 25068 | 99.39
96 | 2021-04-18 13:51 | 2021-04-29 09:13 | PROD | 2 | 88187 | 43 | 0 | 0 | 0 | 1 | 1.4 | 1 | 1.2 | 3.8 | 10.3 | HMG 3 | 0.25 | 0.15 | 0.095 | 0.0006 | 0.00725 | 0.095 | 0.003725 | 0.000425 |  | 0.27 | 189.36 | 25160 | 99.04
2 | 2021-04-18 18:47 | 2021-04-30 16:41 | PROD | 2 | 92133 | 46 | 0 | 1 | 0 | 1 | 1.4 | 1 | 2 | 3.8 | 10.3 | HMG 1 | 0.22 | 0.16 | 0.09 | 0.0006 | 0.009 | 0.11 | 0.0042 | 0.0008 |  | 0.28 | 189.36 | 25209 | 99.22
72 | 2021-04-18 21:04 | 2021-04-29 13:03 | PROD | 1 | 80747 | 36 | 0 | 5 | 0 | 1 | 1.4 | 1 | 1.2 | 3.4 | 6.1 | HL 3 | 0.18975 | 0.0833 | 0.2138 |  | 0.010725 | 0.081475 | 0.00015 | 0.006 | 0.008175 |  | 189.36 | 18047 | 95.67
18 | 2021-04-18 21:13 | 2021-04-29 21:01 | PRZ | 1 | 85529 | 42 | 0 | 2 | 0 | 1 | 1.4 | 1 | 1.9 | 4.8 | 7.7 | HMG 4 | 0.25 | 0.15 | 0.095 | 0.0006 | 0.0115 | 0.1025 | 0.004 | 0.0009 |  | 0.275 | 195.16 | 25594 | 99.37
76 | 2021-04-19 03:52 | 2021-04-30 12:55 | PROD | 1 | 86533 | 39 | 0 | 5 | 0 | 1 | 1.4 | 1 | 1.9 | 4.3 | 7.2 | HMG 2 | 0.17 | 0.13 | 0.05 | 0.0006 | 0.008 | 0.0725 | 0.003125 | 0.000275 |  | 0.27 | 189.36 | 19746 | 96.55
36 | 2021-04-19 04:02 | 2021-04-30 16:10 | PROD | 1 | 89957 | 46 | 0 | 3 | 0 | 1 | 1.4 | 1 | 1.9 | 5.1 | 7.7 | HMG 3 | 0.1875 | 0.145 | 0.0575 | 0.0006 | 0.00925 | 0.0925 | 0.00365 | 0.000375 |  | 0.2725 | 189.36 | 20619 | 98.05
61 | 2021-04-19 10:49 | 2021-04-30 21:12 | PROD | 2 | 90110 | 44 | 0 | 3 | 0 | 1 | 1.5 | 1 | 1.2 | 3.4 | 8.7 | HMG 3 | 0.2625 | 0.1325 | 0.0975 | 0.0006 | 0.0105 | 0.0875 | 0.003925 | 0.00055 |  | 0.2775 | 189.36 | 26291 | 99.2
29 | 2021-04-19 14:08 | 2021-05-01 01:53 | PROD | 2 | 90548 | 47 | 0 | 0 | 0 | 1 | 1.4 | 1 | 2 | 5.3 | 10.5 | HMG 4 | 0.2525 | 0.1325 | 0.0575 | 0.0006 | 0.00825 | 0.085 | 0.003525 | 0.0004 |  | 0.33 | 189.36 | 26171 | 99.38
88 | 2021-04-19 14:11 | 2021-04-30 14:38 | PROD | 2 | 89971 | 43 | 0 | 1 | 0 | 1 | 1.4 | 1 | 2.1 | 4.6 | 10.6 | HMG 3 | 0.2185 | 0.1615 | 0.0955 | 0.0006 | 0.0106 | 0.0995 | 0.004005 | 0.00052 |  | 0.2745 | 189.36 | 25141 | 99.2
60 | 2021-04-19 20:52 | 2021-05-01 13:03 | PROD | 1 | 90725 | 44 | 0 | 3 | 0 | 1 | 1.4 | 1 | 1.2 | 3.9 | 5.9 | HMG 2 | 0.2075 | 0.1225 | 0.065 | 0.0006 | 0.011 | 0.125 | 0.0035 | 0.00035 |  | 0.27 | 189.36 | 20334 | 97.92
38 | 2021-04-19 20:58 | 2021-05-01 05:06 | PROD | 1 | 88707 | 42 | 0 | 2 | 0 | 1 | 1.4 | 1 | 2 | 3.9 | 7 | HMG 2 | 0.2 | 0.135 | 0.08 | 0.0006 | 0.0095 | 0.08 | 0.00325 | 0.00075 |  | 0.265 | 189.36 | 20530 | 98.17
31 | 2021-04-19 21:01 | 2021-05-01 16:20 | PROD | 1 | 92294 | 43 | 0 | 0 | 0 | 1 | 1.8 | 1 | 1.2 | 4.8 | 7.3 | HMG 1 | 0.27 | 0.13 | 0.07 | 0.0006 | 0.009 | 0.08 | 0.0033 | 0.0006 |  | 0.28 | 189.36 | 21943 | 98.72
13 | 2021-04-20 10:53 | 2021-05-01 07:26 | PROD | 2 | 84143 | 43 | 0 | 0 | 0 | 1 | 1.4 | 1 | 1.2 | 3.8 | 9 | HMG 1 | 0.18 | 0.12 | 0.09 | 0.0006 | 0.008 | 0.11 | 0.0036 | 0.0002 |  | 0.28 | 189.36 | 23821 | 99.01
77 | 2021-04-20 13:59 | 2021-05-01 22:02 | PROD | 2 | 88569 | 43 | 0 | 0 | 0 | 1 | 1.4 | 1 | 1.2 | 4.6 | 9.5 | HMG 2 | 0.245 | 0.14 | 0.0775 | 0.0006 | 0.00825 | 0.1025 | 0.0042 | 0.0005 |  | 0.2675 | 189.36 | 25284 | 99.49
43 | 2021-04-20 18:42 | 2021-05-01 14:33 | PROD | 2 | 85576 | 40 | 0 | 1 | 0 | 1 | 1.4 | 1 | 1.2 | 3.5 | 10.6 | HMG 1 | 0.3 | 0.15 | 0.07 | 0.0006 | 0.008 | 0.09 | 0.0043 | 0.0006 |  | 0.29 | 189.36 | 23702 | 99.06
53 | 2021-04-20 21:05 | 2021-05-01 22:49 | PRZ | 1 | 86567 | 44 | 0 | 1 | 0 | 2.7 | 1.4 | 1 | 1.2 | 4.5 | 9.5 | HMG 5 | 0.3215 | 0.1345 | 0.1025 | 0.0006 | 0.01085 | 0.119 | 0.00387 | 0.000725 |  | 0.272 | 195.16 | 25827 | 99.34
82 | 2021-04-20 21:17 | 2021-05-02 12:51 | PROD | 1 | 94421 | 45 | 0 | 2 | 0 | 1 | 1.4 | 1 | 1.2 | 5.3 | 7.7 | HMG 1 | 0.11 | 0.15 | 0.08 | 0.0006 | 0.011 | 0.07 | 0.0037 | 0.0005 |  | 0.24 | 189.36 | 22383 | 98.69
80 | 2021-04-21 04:04 | 2021-05-03 08:10 | PROD | 1 | 93142 | 43 | 0 | 3 | 0 | 1 | 1.4 | 1 | 1.2 | 3.8 | 6.3 | HMG 4 | 0.1825 | 0.14 | 0.085 | 0.0006 | 0.01075 | 0.0825 | 0.003675 | 0.0007 |  | 0.2575 | 189.36 | 21375 | 97.7
33 | 2021-04-21 04:05 | 2021-05-02 05:10 | PROD | 1 | 85949 | 42 | 0 | 2 | 0 | 1 | 1.4 | 1 | 1.2 | 5.5 | 7.4 | HMG 2 | 0.1825 | 0.14 | 0.075 | 0.0006 | 0.01 | 0.0875 | 0.003275 | 0.00075 |  | 0.25 | 189.36 | 19860 | 97.52
9 | 2021-04-21 04:08 | 2021-05-03 08:01 | PROD | 1 | 91793 | 46 | 0 | 1 | 0 | 1 | 1.4 | 1 | 1.2 | 3.9 | 7 | HMG 2 | 0.1825 | 0.14 | 0.075 | 0.0006 | 0.01 | 0.0875 | 0.003275 | 0.00075 |  | 0.25 | 189.36 | 20596 | 96.82
56 | 2021-04-21 10:47 | 2021-05-01 22:06 | PROD | 2 | 82667 | 40 | 0 | 1 | 0 | 1 | 1.4 | 1 | 1.2 | 3.4 | 10.7 | HMG 2 | 0.295 | 0.145 | 0.055 | 0.0006 | 0.007 | 0.085 | 0.00425 | 0.0004 |  | 0.305 | 189.36 | 23075 | 99.07
58 | 2021-04-21 13:54 | 2021-05-01 22:04 | PROD | 2 | 82023 | 40 | 0 | 1 | 0 | 1 | 1.4 | 1 | 1.2 | 4.2 | 9.9 | HMG 3 | 0.2425 | 0.1225 | 0.065 | 0.0006 | 0.007 | 0.1275 | 0.003975 | 0.000475 |  | 0.2825 | 189.36 | 22361 | 99.51
94 | 2021-04-21 18:37 | 2021-05-01 14:25 | PROD | 2 | 80645 | 45 | 0 | 1 | 0 | 1 | 1.4 | 1 | 1.2 | 3.2 | 10.3 | HMG 2 | 0.17 | 0.1025 | 0.055 | 0.0006 | 0.006 | 0.14 | 0.00405 | 0.000275 |  | 0.2825 | 189.36 | 22587 | 99.16
28 | 2021-04-21 20:58 | 2021-05-02 18:55 | PRZ | 1 | 84283 | 41 | 0 | 0 | 0 | 1 | 1.4 | 1 | 1.2 | 5.8 | 8.1 | HMG 4 | 0.32 | 0.1475 | 0.09 | 0.0006 | 0.0085 | 0.0825 | 0.0038 | 0.000475 |  | 0.285 | 195.16 | 25269 | 98.88
95 | 2021-04-21 21:51 | 2021-05-02 14:15 | PROD | 2 | 87310 | 43 | 0 | 1 | 0 | 3.8 | 1.4 | 1 | 1.2 | 4.7 | 14.4 | HMG 2 | 0.1775 | 0.17 | 0.0975 | 0.0006 | 0.0115 | 0.125 | 0.0044 | 0.000625 |  | 0.2625 | 189.36 | 24994 | 99.14
48 | 2021-04-22 03:55 | 2021-05-03 05:04 | PROD | 1 | 85945 | 39 | 0 | 4 | 2 | 1 | 1.4 | 1 | 1.2 | 5.2 | 7.4 | HMG 2 | 0.32 | 0.1225 | 0.065 | 0.0006 | 0.0075 | 0.075 | 0.003225 | 0.00055 |  | 0.25 | 189.36 | 19974 | 97.51
40 | 2021-04-22 03:57 | 2021-05-04 13:15 | PROD | 1 | 96647 | 45 | 0 | 5 | 0 | 1 | 1.4 | 1 | 1.5 | 4.2 | 6.1 | HMG 3 | 0.27 | 0.1125 | 0.0775 | 0.0006 | 0.00825 | 0.0825 | 0.003275 | 0.000825 |  | 0.2675 | 189.36 | 22214 | 98.34
24 | 2021-04-22 10:57 | 2021-05-02 22:58 | PROD | 2 | 84028 | 39 | 0 | 0 | 1 | 1 | 2 | 1 | 1.5 | 4.1 | 8 | HMG 2 | 0.408 | 0.146 | 0.074 | 0.0006 | 0.0086 | 0.076 | 0.00382 | 0.00062 |  | 0.312 | 189.36 | 24152 | 100.67
15 | 2021-04-22 18:53 | 2021-05-03 13:09 | PROD | 2 | 83217 | 40 | 0 | 1 | 0 | 1 | 1.4 | 1 | 1.5 | 3.2 | 10 | HMG 2 | 0.271 | 0.139 | 0.035 | 0.0006 | 0.0045 | 0.108 | 0.00354 | 0.00043 |  | 0.325 | 189.36 | 23359 | 98.73
79 | 2021-04-22 21:05 | 2021-05-04 20:20 | PROD | 1 | 91638 | 47 | 0 | 3 | 0 | 1 | 1.5 | 1 | 1.6 | 4.1 | 6 | HMG 3 | 0.315 | 0.135 | 0.0825 | 0.0006 | 0.009 | 0.0875 | 0.0034 | 0.000825 |  | 0.265 | 189.36 | 21193 | 97.67
20 | 2021-04-22 21:11 | 2021-05-04 05:06 | PROD | 1 | 88436 | 42 | 0 | 2 | 0 | 1 | 1.4 | 1 | 1.2 | 4.2 | 6.2 | HMG 1 | 0.45 | 0.16 | 0.11 | 0.0006 | 0.011 | 0.1 | 0.0038 | 0.0009 |  | 0.26 | 189.36 | 19969 | 98.42
83 | 2021-04-23 03:54 | 2021-05-04 16:31 | PROD | 1 | 92750 | 45 | 0 | 2 | 0 | 1 | 1.4 | 1 | 1.4 | 4 | 7.9 | HMG 4 | 0.3125 | 0.135 | 0.0625 | 0.0006 | 0.0075 | 0.0975 | 0.003625 | 0.00095 |  | 0.3025 | 189.36 | 22118 | 98.65
26 | 2021-04-23 03:58 | 2021-05-05 05:01 | PROD | 1 | 92191 | 44 | 0 | 2 | 0 | 1 | 1.4 | 1 | 1.5 | 3.8 | 7.4 | HMG 4 | 0.272 | 0.1505 | 0.0815 | 0.0006 | 0.00975 | 0.094 | 0.00358 | 0.00067 |  | 0.271 | 189.36 | 21226 | 96.73
91 | 2021-04-23 06:45 | 2021-05-04 13:18 | PROD | 1 | 91174 | 46 | 0 | 1 | 0 | 1 | 1.4 | 1 | 1.4 | 4 | 7.4 | HMG 3 | 0.2425 | 0.1125 | 0.075 | 0.0006 | 0.00875 | 0.09 | 0.00335 | 0.000625 |  | 0.27 | 189.36 | 21358 | 98.33
52 | 2021-04-23 10:40 | 2021-05-03 13:05 | PROD | 2 | 80181 | 41 | 0 | 0 | 0 | 1 | 1.4 | 1 | 1.2 | 4.2 | 10.2 | HMG 1 | 0.36 | 0.15 | 0.08 | 0.0006 | 0.008 | 0.13 | 0.0045 | 0.0008 |  | 0.27 | 189.36 | 22754 | 99.44
41 | 2021-04-23 14:41 | 2021-05-03 01:41 | PROD | 2 | 75405 | 41 | 0 | 0 | 0 | 1 | 1.4 | 1 | 1.2 | 4 | 12 | HMG 4 | 0.26 | 0.145 | 0.1 | 0.0006 | 0.01075 | 0.1 | 0.0042 | 0.000675 |  | 0.2675 | 189.36 | 21200 | 99.2
47 | 2021-04-23 21:07 | 2021-05-04 06:48 | PROD | 2 | 82265 | 41 | 0 | 1 | 0 | 1 | 1.4 | 1 | 1.4 | 4.1 | 9.2 | HMG 2 | 0.245 | 0.135 | 0.0775 | 0.0006 | 0.0085 | 0.115 | 0.003775 | 0.000525 |  | 0.26 | 189.36 | 23229 | 98.89
84 | 2021-04-23 21:07 | 2021-05-05 08:49 | PROD | 1 | 91902 | 43 | 0 | 4 | 0 | 1 | 1.4 | 1 | 1.2 | 3.6 | 8.1 | HMG 2 | 0.26 | 0.145 | 0.095 | 0.0006 | 0.012 | 0.1 | 0.0049 | 0.0008 |  | 0.33 | 189.36 | 21502 | 98.07
12 | 2021-04-23 21:11 | 2021-05-06 05:08 | PROD | 1 | 94613 | 47 | 0 | 1 | 1 | 1 | 1.4 | 1 | 1.8 | 3.7 | 7.8 | HMG 2 | 0.1975 | 0.1575 | 0.075 | 0.0006 | 0.01 | 0.1425 | 0.003675 | 0.001725 |  | 0.285 | 189.36 | 21393 | 98.59
74 | 2021-04-24 05:07 | 2021-05-06 16:46 | PROD | 1 | 95968 | 45 | 0 | 2 | 0 | 1 | 1.9 | 1 | 1.2 | 4.5 | 7.3 | HMG 3 | 0.25 | 0.1575 | 0.085 | 0.0006 | 0.0095 | 0.12 | 0.003675 | 0.0013 |  | 0.275 | 189.36 | 21924 | 98.31
93 | 2021-04-24 05:08 | 2021-05-05 13:07 | PROD | 1 | 89808 | 44 | 0 | 2 | 0 | 1 | 1.5 | 1 | 1.6 | 4.5 | 6.8 | HMG 4 | 0.3075 | 0.125 | 0.1 | 0.0006 | 0.00975 | 0.09 | 0.0041 | 0.000775 |  | 0.285 | 189.36 | 22277 | 97.04
25 | 2021-04-24 05:35 | 2021-05-06 08:49 | PROD | 1 | 93779 | 46 | 0 | 2 | 0 | 2.7 | 1.4 | 1 | 1.6 | 4.7 | 11 | HMG 1 | 0.37 | 0.15 | 0.12 | 0.0006 | 0.011 | 0.09 | 0.0039 | 0.0009 |  | 0.26 | 189.36 | 21977 | 97.76
63 | 2021-04-24 10:40 | 2021-05-04 08:52 | PROD | 2 | 78917 | 35 | 0 | 2 | 4 | 1 | 1.4 | 1 | 1.4 | 3.7 | 8.6 | HMG 2 | 0.215 | 0.145 | 0.0925 | 0.0006 | 0.0095 | 0.105 | 0.003925 | 0.000575 |  | 0.26 | 189.36 | 22113 | 99.55
50 | 2021-04-24 13:54 | 2021-05-04 17:24 | PROD | 2 | 81730 | 41 | 0 | 0 | 1 | 1 | 1.4 | 1 | 1.6 | 3.4 | 9.6 | HMG 2 | 0.245 | 0.1425 | 0.07 | 0.0006 | 0.00925 | 0.07 | 0.004 | 0.00045 |  | 0.2675 | 189.36 | 22384 | 101.03
30 | 2021-04-24 18:02 | 2021-05-06 01:43 | PROD | 2 | 89294 | 43 | 0 | 0 | 0 | 1 | 1.4 | 1 | 1.6 | 4.2 | 10.2 | HMG 2 | 0.305 | 0.145 | 0.065 | 0.0006 | 0.01 | 0.08 | 0.00375 | 0.0007 |  | 0.28 | 189.36 | 24958 | 99.51
16 | 2021-04-24 19:57 | 2021-05-07 05:25 | PROD | 1 | 92316 | 45 | 0 | 1 | 0 | 1 | 1.4 | 1 | 1.2 | 4.1 | 6.7 | HMG 2 | 0.25 | 0.125 | 0.09 | 0.0006 | 0.0095 | 0.095 | 0.0051 | 0.0008 |  | 0.28 | 189.36 | 20857 | 95.59
87 | 2021-04-24 20:59 | 2021-05-04 13:43 | PRZ | 1 | 78258 | 39 | 0 | 1 | 0 | 1.2 | 1.4 | 1 | 1.5 | 4.5 | 10.3 | HMG 4 | 0.255 | 0.1275 | 0.085 | 0.0006 | 0.00875 | 0.1075 | 0.0038 | 0.000525 |  | 0.2775 | 195.16 | 23861 | 99.26
89 | 2021-04-24 22:01 | 2021-05-04 21:03 | PROD | 2 | 82905 | 41 | 0 | 0 | 1 | 1 | 1.4 | 1 | 1.7 | 4.1 | 11.6 | HMG 3 | 0.27 | 0.145 | 0.075 | 0.0006 | 0.009 | 0.0875 | 0.004125 | 0.00055 |  | 0.2675 | 189.36 | 23283 | 100.7
92 | 2021-04-25 03:56 | 2021-05-06 13:12 | PROD | 1 | 92490 | 45 | 0 | 2 | 1 | 1 | 1.4 | 1 | 1.2 | 4.2 | 6.7 | HMG 3 | 0.1975 | 0.15 | 0.07 | 0.0006 | 0.0075 | 0.1025 | 0.00395 | 0.00035 |  | 0.3 | 189.36 | 21488 | 98.96
10 | 2021-04-25 04:01 | 2021-05-06 13:07 | PROD | 1 | 87200 | 44 | 0 | 1 | 0 | 1 | 2.2 | 1 | 1.2 | 4.1 | 7.2 | HMG 3 | 0.1875 | 0.1425 | 0.0825 | 0.0006 | 0.00875 | 0.1025 | 0.0042 | 0.00035 |  | 0.28 | 189.36 | 19250 | 98.07
17 | 2021-04-25 10:45 | 2021-05-07 10:09 | PROD | 2 | 93923 | 46 | 0 | 0 | 0 | 1.7 | 1.4 | 1 | 1.2 | 4.2 | 11.4 | HMG 4 | 0.2675 | 0.1575 | 0.0825 | 0.0006 | 0.01075 | 0.09 | 0.00415 | 0.00075 |  | 0.2675 | 189.36 | 26450 | 99.36
23 | 2021-04-25 13:30 | 2021-05-06 07:55 | PROD | 2 | 86315 | 42 | 0 | 1 | 1 | 1 | 1.4 | 1 | 1.2 | 3.2 | 9.5 | HMG 2 | 0.2775 | 0.1275 | 0.05 | 0.0006 | 0.00875 | 0.07 | 0.003675 | 0.000725 |  | 0.2925 | 189.36 | 24161 | 100.98
78 | 2021-04-25 18:26 | 2021-05-06 03:54 | PROD | 2 | 81558 | 41 | 0 | 0 | 0 | 1 | 1.4 | 1 | 1.2 | 3.2 | 9.6 | HMG 2 | 0.23 | 0.132 | 0.056 | 0.0006 | 0.01 | 0.066 | 0.00366 | 0.0007 |  | 0.288 | 189.36 | 23003 | 99.49
62 | 2021-04-25 19:59 | 2021-05-07 13:18 | PROD | 1 | 92046 | 43 | 0 | 3 | 0 | 1 | 1.4 | 1 | 1.2 | 4.9 | 6.4 | HMG 2 | 0.2025 | 0.13 | 0.0675 | 0.0006 | 0.00825 | 0.105 | 0.003775 | 0.0003 |  | 0.28 | 189.36 | 20716 | 99.29
42 | 2021-04-25 20:51 | 2021-05-05 19:12 | PRZ | 1 | 77571 | 39 | 0 | 0 | 0 | 1.1 | 1.4 | 1 | 1.2 | 3.8 | 8.5 | HMG 4 | 0.2425 | 0.155 | 0.0825 | 0.0006 | 0.009 | 0.1175 | 0.004175 | 0.000625 |  | 0.275 | 195.16 | 24671 | 99.06
45 | 2021-04-25 21:56 | 2021-05-06 09:07 | PROD | 2 | 82817 | 40 | 0 | 1 | 0 | 1 | 1.4 | 1 | 1.2 | 3.9 | 9.9 | HMG 4 | 0.24 | 0.1375 | 0.09 | 0.0006 | 0.0115 | 0.09 | 0.003975 | 0.00065 |  | 0.275 | 189.36 | 24619 | 99.05
90 | 2021-04-26 03:43 | 2021-05-07 05:15 | PROD | 1 | 88648 | 41 | 0 | 4 | 0 | 1 | 1.4 | 1 | 1.2 | 4.2 | 7 | HMG 4 | 0.2565 | 0.131 | 0.096 | 0.0006 | 0.0111 | 0.068 | 0.004465 | 0.00061 |  | 0.2895 | 189.36 | 20386 | 97.72
57 | 2021-04-26 03:46 | 2021-05-08 05:13 | PROD | 1 | 92609 | 38 | 0 | 8 | 2 | 1 | 1.4 | 1 | 1.3 | 3.2 | 6.9 | HMG 3 | 0.2225 | 0.145 | 0.105 | 0.0006 | 0.01225 | 0.0825 | 0.0046 | 0.00075 |  | 0.28 | 189.36 | 21458 | 97.21
51 | 2021-04-26 10:20 | 2021-05-06 17:59 | PROD | 2 | 81911 | 41 | 0 | 0 | 0 | 2 | 1.4 | 1 | 1.2 | 4.1 | 11.6 | HMG 2 | 0.2325 | 0.145 | 0.0675 | 0.0006 | 0.00975 | 0.12 | 0.003775 | 0.000675 |  | 0.235 | 189.36 | 23402 | 99.7
39 | 2021-04-26 10:24 | 2021-05-07 20:59 | PROD | 2 | 90451 | 45 | 0 | 1 | 0 | 1 | 1.4 | 1 | 1.2 | 3.8 | 7.6 | HMG 2 | 0.175 | 0.115 | 0.065 | 0.0006 | 0.0095 | 0.085 | 0.0031 | 0.00075 |  | 0.265 | 189.36 | 25388 | 99.59
68 | 2021-04-26 13:55 | 2021-05-07 14:37 | PROD | 2 | 86122 | 41 | 0 | 2 | 0 | 1 | 1.4 | 1 | 1.3 | 3.2 | 8 | HL 3 | 0.2305 | 0.0952 | 0.263 |  | 0.010425 | 0.03655 | 0.000275 | 0.0038 | 0.006625 |  | 189.36 | 23912 | 99.5
73 | 2021-04-26 13:57 | 2021-05-07 04:02 | PROD | 2 | 83361 | 46 | 0 | 0 | 1 | 1 | 1.4 | 1 | 1.2 | 3.8 | 9 | HMG 2 | 0.23 | 0.145 | 0.0775 | 0.0006 | 0.01 | 0.11 | 0.003925 | 0.000775 |  | 0.2425 | 189.36 | 23888 | 100.1
59 | 2021-04-26 19:56 | 2021-05-07 16:29 | PROD | 1 | 85021 | 38 | 0 | 4 | 0 | 1 | 1.4 | 1 | 1.2 | 3.8 | 7.2 | HMG 3 | 0.255 | 0.1625 | 0.075 | 0.0006 | 0.01175 | 0.0875 | 0.004075 | 0.0007 |  | 0.275 | 189.36 | 19014 | 98.67
34 | 2021-04-26 19:56 | 2021-05-08 16:19 | PROD | 1 | 88535 | 40 | 0 | 7 | 0 | 1 | 1.4 | 1 | 1.2 | 5.4 | 6.9 | HMG 3 | 0.225 | 0.1425 | 0.08 | 0.0006 | 0.0115 | 0.1075 | 0.003875 | 0.000475 |  | 0.2625 | 189.36 | 21116 | 94.16
35 | 2021-04-27 10:30 | 2021-05-08 22:01 | PROD | 2 | 90166 | 46 | 0 | 1 | 0 | 1 | 1.4 | 1 | 1.2 | 4.3 | 9.3 | HMG 1 | 0.31 | 0.15 | 0.07 | 0.0006 | 0.014 | 0.07 | 0.0037 | 0.0008 |  | 0.24 | 189.36 | 25421 | 99.07
67 | 2021-04-27 13:54 | 2021-05-08 17:20 | PROD | 2 | 86677 | 44 | 0 | 0 | 0 | 1 | 1.4 | 1 | 1.2 | 4.2 | 6 | HL 4 | 0.22775 | 0.084775 | 0.229 |  | 0.008975 | 0.037725 | 0.000425 | 0.005675 | 0.0085 |  | 189.36 | 23167 | 99.31
75 | 2021-04-27 18:42 | 2021-05-08 07:05 | PROD | 2 | 82293 | 41 | 0 | 0 | 0 | 1 | 1.4 | 1 | 1.2 | 3.2 | 7 | HMG 1 | 0.22 | 0.09 | 0.04 | 0.0006 | 0.009 | 0.09 | 0.003 | 0.0006 |  | 0.28 | 189.36 | 22173 | 99.58
86 | 2021-04-27 19:55 | 2021-05-09 13:11 | PROD | 1 | 92480 | 47 | 0 | 2 | 0 | 1 | 1.4 | 1 | 1.2 | 3.7 | 7.7 | HMG 1 | 0.17 | 0.15 | 0.08 | 0.0006 | 0.012 | 0.09 | 0.0041 | 0.0002 |  | 0.26 | 189.36 | 21419 | 98.14
66 | 2021-04-27 19:57 | 2021-05-08 13:08 | PROD | 1 | 82546 | 41 | 0 | 1 | 0 | 1 | 1.4 | 1 | 1.2 | 4.8 | 5.1 | HL 3 | 0.2035 | 0.094775 | 0.238 |  | 0.009825 | 0.0473 | 0.000625 | 0.004875 | 0.007225 |  | 188.74 | 18101 | 98.86
21 | 2021-04-27 21:52 | 2021-05-08 11:20 | PROD | 2 | 82745 | 43 | 0 | 1 | 0 | 1 | 1.4 | 1 | 1.2 | 3.6 | 7.8 | HMG 1 | 0.2 | 0.15 | 0.07 | 0.0006 | 0.011 | 0.09 | 0.0033 | 0.0005 |  | 0.24 | 189.36 | 23650 | 98.81
49 | 2021-04-28 04:59 | 2021-05-10 05:09 | PROD | 1 | 93364 | 45 | 0 | 1 | 0 | 1 | 1.4 | 1 | 1.3 | 4.3 | 7.2 | HMG 3 | 0.1825 | 0.1475 | 0.0825 | 0.0006 | 0.012 | 0.0925 | 0.0041 | 0.0003 |  | 0.2835 | 189.36 | 21149 | 98.74
19 | 2021-04-28 05:05 | 2021-05-08 13:06 | PROD | 1 | 80818 | 40 | 0 | 1 | 0 | 1 | 1.4 | 1 | 1.2 | 4.1 | 6.4 | HMG 2 | 0.19 | 0.145 | 0.085 | 0.0006 | 0.012 | 0.095 | 0.0041 | 0.0003 |  | 0.29025 | 189.36 | 18337 | 98.5
32 | 2021-04-28 10:43 | 2021-05-10 09:09 | PROD | 2 | 92729 | 46 | 0 | 0 | 0 | 1 | 1.4 | 1 | 1.2 | 4.6 | 9.6 | HMG 2 | 0.2225 | 0.1325 | 0.08 | 0.0006 | 0.01225 | 0.1125 | 0.004375 | 0.0008 |  | 0.23 | 189.36 | 26204 | 98.76
44 | 2021-04-28 13:32 | 2021-05-09 06:39 | PROD | 2 | 84354 | 46 | 0 | 1 | 0 | 1 | 1.4 | 1 | 1.2 | 5.5 | 9.3 | HMG 2 | 0.23 | 0.135 | 0.06 | 0.0006 | 0.011 | 0.065 | 0.00335 | 0.00055 |  | 0.25 | 189.36 | 23437 | 99.06
27 | 2021-04-28 18:42 | 2021-05-09 09:01 | PROD | 2 | 83194 | 42 | 0 | 0 | 0 | 1 | 1.4 | 1 | 1.2 | 4.4 | 8.3 | HMG 2 | 0.32 | 0.155 | 0.0675 | 0.0006 | 0.01125 | 0.075 | 0.004 | 0.000775 |  | 0.2475 | 189.36 | 23278 | 99.17
81 | 2021-04-28 19:06 | 2021-05-09 16:04 | PROD | 1 | 85923 | 43 | 0 | 2 | 0 | 1 | 1.4 | 1 | 1.2 | 5 | 6.4 | HMG 2 | 0.2975 | 0.1225 | 0.075 | 0.0006 | 0.01075 | 0.0925 | 0.004 | 0.000275 |  | 0.315 | 189.36 | 19689 | 98.21
69 | 2021-04-28 19:09 | 2021-05-09 05:01 | PROD | 1 | 79424 | 39 | 0 | 2 | 0 | 1 | 1.4 | 1 | 1.2 | 4 | 6 | HMG 1 | 0.39 | 0.15 | 0.09 | 0.0006 | 0.015 | 0.1 | 0.004 | 0.0012 |  | 0.29 | 189.36 | 18766 | 97.04
70 | 2021-04-28 21:56 | 2021-05-10 00:55 | PROD | 2 | 86472 | 43 | 0 | 1 | 0 | 1 | 1.4 | 1 | 1.2 | 4.2 | 6.9 | HL 2 | 0.2525 | 0.09215 | 0.2285 |  | 0.0096 | 0.06145 | 0.0002 | 0.00485 | 0.00735 |  | 189.36 | 23442 | 99.41
1 | 2021-04-29 05:06 | 2021-05-10 05:11 | PROD | 1 | 84643 | 43 | 0 | 1 | 0 | 1 | 1.4 | 1 | 1.2 | 4.9 | 6.6 | HMG 3 | 0.285 | 0.14 | 0.0775 | 0.0006 | 0.01225 | 0.0975 | 0.003975 | 0.00045 |  | 0.2975 | 189.36 | 18931 | 98.33
71 | 2021-04-29 05:10 | 2021-05-10 08:14 | PROD | 1 | 84188 | 41 | 0 | 3 | 0 | 1 | 1.4 | 1 | 1.2 | 4.2 | 5.7 | HL 3 | [10 empty] | 188.74 | 19050 | 96.65
37 | 2021-04-29 10:23 | 2021-05-10 01:54 | PROD | 2 | 83736 | 46 | 0 | 1 | 0 | 1 | 1.4 | 1 | 1.3 | 4.2 | 10.1 | HMG 2 | 0.19 | 0.145 | 0.0775 | 0.0006 | 0.01275 | 0.0875 | 0.00445 | 0.000825 |  | 0.2325 | 189.36 | 24183 | 99.03
55 | 2021-04-29 13:50 | 2021-05-10 13:06 | PROD | 2 | 86318 | 40 | 0 | 1 | 0 | 1 | 1.4 | 1 | 1.2 | 5.5 | 10.3 | HMG 2 | 0.2225 | 0.1325 | 0.08 | 0.0006 | 0.01225 | 0.1125 | 0.004375 | 0.0008 |  | 0.23 | 189.36 | 24121 | 99.62
72 | 2021-04-29 18:51 | 2021-05-11 09:56 | PROD | 2 | 89695 | 46 | 0 | 0 | 0 | 1 | 1.4 | 1 | 1.2 | 3.6 | 7.6 | HL 3 | 0.18975 | 0.0833 | 0.2138 |  | 0.010725 | 0.081475 | 0.00015 | 0.006 | 0.008175 |  | 189.36 | 24417 | 98.99
85 | 2021-04-29 18:58 | 2021-05-11 08:41 | PROD | 1 | 89590 | 45 | 0 | 2 | 0 | 1 | 1.4 | 1 | 1.2 | 3.2 | 6.9 | HMG 3 | 0.2625 | 0.1525 | 0.075 | 0.0006 | 0.0105 | 0.1 | 0.003875 | 0.000875 |  | 0.2875 | 189.36 | 21165 | 96.98
46 | 2021-04-29 19:02 | 2021-05-10 08:11 | PROD | 1 | 81884 | 45 | 0 | 2 | 0 | 1 | 1.4 | 1 | 1.2 | 4.3 | 6.2 | HMG 1 | 0.31 | 0.16 | 0.07 | 0.0006 | 0.011 | 0.1 | 0.004 | 0.0012 |  | 0.33 | 189.36 | 18995 | 97.67
54 | 2021-04-30 03:43 | 2021-05-11 16:36 | PROD | 1 | 89884 | 42 | 0 | 2 | 0 | 1 | 1.4 | 1 | 1.2 | 4.1 | 6.9 | HMG 2 | 0.2775 | 0.1225 | 0.085 | 0.0006 | 0.012 | 0.11 | 0.00425 | 0.00065 |  | 0.3025 | 189.36 | 20228 | 98.96
96 | 2021-04-30 03:46 | 2021-05-11 05:08 | PROD | 1 | 86851 | 41 | 0 | 3 | 0 | 1 | 1.4 | 1 | 1.2 | 4.7 | 8 | HMG 3 | 0.2925 | 0.1575 | 0.0725 | 0.0006 | 0.012 | 0.1025 | 0.004125 | 0.00085 |  | 0.29 | 189.36 | 20051 | 98.37
65 | 2021-04-30 18:54 | 2021-05-12 16:06 | PROD | 1 | 90340 | 43 | 0 | 4 | 0 | 1 | 1.4 | 1 | 1.2 | 4.8 | 5.8 | HL 4 | 0.197925 | 0.081925 | 0.2755 |  | 0.009325 | 0.08385 | 0.000425 | 0.003525 | 0.0041 |  | 188.74 | 19599 | 97.72
76 | 2021-04-30 18:54 | 2021-05-11 22:06 | PROD | 2 | 86484 | 44 | 0 | 1 | 0 | 1 | 1.4 | 1 | 1.2 | 3.6 | 10.2 | HMG 2 | 0.17 | 0.13 | 0.05 | 0.0006 | 0.008 | 0.0725 | 0.003125 | 0.000275 |  | 0.27 | 189.36 | 23293 | 99.59
14 | 2021-04-30 18:58 | 2021-05-11 13:03 | PROD | 1 | 82861 | 40 | 0 | 1 | 0 | 1 | 1.4 | 1 | 1.2 | 4.4 | 6.3 | HMG 3 | 0.25 | 0.1325 | 0.0925 | 0.0006 | 0.01025 | 0.1075 | 0.0041 | 0.0005 |  | 0.3 | 189.36 | 18873 | 98.37
22 | 2021-04-30 19:00 | 2021-05-12 08:19 | PROD | 1 | 88113 | 42 | 0 | 2 | 0 | 1 | 1.4 | 1 | 1.2 | 4.1 | 6.6 | HMG 3 | 0.2525 | 0.145 | 0.085 | 0.0006 | 0.0095 | 0.1025 | 0.003975 | 0.0005 |  | 0.2875 | 189.36 | 19944 | 96.94
36 | 2021-04-30 21:51 | 2021-05-11 14:47 | PROD | 2 | 84195 | 45 | 0 | 0 | 0 | 1 | 1.4 | 1 | 1.2 | 5.9 | 10.9 | HMG 3 | 0.1875 | 0.145 | 0.0575 | 0.0006 | 0.00925 | 0.0925 | 0.00365 | 0.000375 |  | 0.2725 | 189.36 | 23966 | 99.24
18 | 2021-05-01 05:01 | 2021-05-12 05:05 | PROD | 1 | 87192 | 43 | 0 | 2 | 1 | 1 | 1.4 | 1 | 1.2 | 4.1 | 7.5 | HMG 3 | 0.31 | 0.165 | 0.0875 | 0.0006 | 0.01275 | 0.1075 | 0.00425 | 0.0008 |  | 0.2875 | 189.36 | 19173 | 100.71
11 | 2021-05-01 05:03 | 2021-05-12 13:00 | PROD | 1 | 85307 | 40 | 0 | 3 | 0 | 1 | 1.4 | 1 | 1.2 | 4.7 | 5.2 | HMG 3 | 0.3175 | 0.1525 | 0.09 | 0.0006 | 0.013 | 0.11 | 0.00425 | 0.0008 |  | 0.2875 | 189.36 | 19499 | 96.23
38 | 2021-05-01 11:21 | 2021-05-12 02:52 | PROD | 2 | 83868 | 41 | 0 | 0 | 0 | 1 | 1.4 | 1 | 1.2 | 4.3 | 8.4 | HMG 2 | 0.2 | 0.135 | 0.08 | 0.0006 | 0.0095 | 0.08 | 0.00325 | 0.00075 |  | 0.265 | 189.36 | 23353 | 99.48
60 | 2021-05-01 19:08 | 2021-05-12 06:59 | PROD | 2 | 82424 | 41 | 0 | 0 | 0 | 1 | 1.4 | 1 | 1.2 | 5.5 | 9.8 | HMG 2 | 0.2075 | 0.1225 | 0.065 | 0.0006 | 0.011 | 0.125 | 0.0035 | 0.00035 |  | 0.27 | 189.36 | 22527 | 99.48
29 | 2021-05-01 21:10 | 2021-05-13 09:20 | PROD | 1 | 90330 | 43 | 0 | 1 | 1 | 1 | 1.4 | 1 | 1.2 | 5 | 6.1 | HMG 3 | 0.225 | 0.15 | 0.12 | 0.0006 | 0.01225 | 0.0975 | 0.0044 | 0.0005 |  | 0.3 | 189.36 | 21296 | 100.05
2 | 2021-05-01 21:14 | 2021-05-13 05:00 | PROD | 1 | 86068 | 40 | 0 | 4 | 0 | 1 | 1.4 | 1 | 1.2 | 5 | 5 | HMG 3 | 0.175 | 0.15 | 0.105 | 0.0006 | 0.0125 | 0.085 | 0.004475 | 0.000375 |  | 0.3025 | 189.36 | 19663 | 97.22
88 | 2021-05-01 21:16 | 2021-05-13 13:00 | PROD | 1 | 91398 | 46 | 0 | 1 | 0 | 1 | 1.4 | 1 | 1.2 | 4.4 | 6.2 | HMG 3 | 0.32 | 0.1625 | 0.095 | 0.0006 | 0.01425 | 0.1 | 0.004125 | 0.000875 |  | 0.2775 | 189.36 | 21128 | 98.5
31 | 2021-05-01 21:53 | 2021-05-12 01:52 | PROD | 2 | 79708 | 41 | 0 | 0 | 0 | 1 | 1.4 | 1 | 1.2 | 4.7 | 9.6 | HMG 1 | 0.27 | 0.13 | 0.07 | 0.0006 | 0.009 | 0.08 | 0.0033 | 0.0006 |  | 0.28 | 189.36 | 23102 | 99.23
61 | 2021-05-02 05:12 | 2021-05-13 16:42 | PROD | 1 | 89308 | 43 | 0 | 1 | 0 | 1 | 1.4 | 1 | 1.2 | 4.2 | 7.6 | HMG 2 | 0.2275 | 0.125 | 0.07 | 0.0006 | 0.01 | 0.1125 | 0.00495 | 0.0002 |  | 0.31 | 189.36 | 20893 | 99.06
13 | 2021-05-02 05:15 | 2021-05-13 12:55 | PROD | 1 | 85881 | 43 | 0 | 1 | 0 | 1 | 1.4 | 1 | 1.2 | 3.2 | 5 | HMG 2 | [10 empty] | 189.36 | 19967 | 97.03
33 | 2021-05-02 14:09 | 2021-05-13 20:56 | PROD | 2 | 88229 | 44 | 0 | 0 | 0 | 1 | 1.4 | 1 | 1.2 | 5.3 | 9.7 | HMG 2 | 0.1825 | 0.14 | 0.075 | 0.0006 | 0.01 | 0.0875 | 0.003275 | 0.00075 |  | 0.25 | 189.36 | 24641 | 99.2
82 | 2021-05-02 19:00 | 2021-05-12 20:58 | PROD | 2 | 79161 | 39 | 0 | 0 | 0 | 1 | 1.4 | 1 | 1.4 | 4.6 | 8.4 | HMG 1 | 0.11 | 0.15 | 0.08 | 0.0006 | 0.011 | 0.07 | 0.0037 | 0.0005 |  | 0.24 | 189.36 | 22442 | 99
43 | 2021-05-02 21:10 | 2021-05-14 05:04 | PROD | 1 | 87686 | 42 | 0 | 2 | 0 | 1 | 1.4 | 1 | 1.2 | 4.5 | 6.7 | HMG 1 | [10 empty] | 189.36 | 19620 | 98.17
56 | 2021-05-02 21:13 | 2021-05-14 12:56 | PROD | 1 | 89354 | 44 | 0 | 3 | 0 | 1 | 1.4 | 1 | 1.8 | 3.9 | 6 | HMG 1 | 0.22 | 0.16 | 0.18 | 0.0006 | 0.018 | 0.07 | 0.0049 | 0.0009 |  | 0.24 | 189.36 | 20330 | 97.71
94 | 2021-05-02 21:20 | 2021-05-12 18:00 | PRZ | 1 | 76446 | 39 | 0 | 1 | 0 | 2 | 1.4 | 1 | 1.2 | 4.4 | 9.7 | HMG 4 | 0.2175 | 0.1375 | 0.0625 | 0.0006 | 0.0105 | 0.0925 | 0.00395 | 0.000625 |  | 0.265 | 195.16 | 23280 | 99.36
58 | 2021-05-03 05:06 | 2021-05-14 16:21 | PROD | 1 | 88227 | 42 | 0 | 2 | 0 | 1 | 1.4 | 1 | 1.8 | 3.6 | 7.3 | HMG 3 | 0.1875 | 0.13 | 0.0725 | 0.0006 | 0.0095 | 0.11 | 0.00435 | 0.000425 |  | 0.29 | 189.36 | 19629 | 98.02
77 | 2021-05-03 05:08 | 2021-05-14 07:57 | PROD | 1 | 85594 | 43 | 0 | 1 | 0 | 1 | 1.4 | 1 | 1.2 | 4.2 | 6.9 | HMG 1 | 0.14 | 0.1 | 0.06 | 0.0006 | 0.009 | 0.1 | 0.0043 | 0.0002 |  | 0.28 | 189.36 | 19403 | 99.03
48 | 2021-05-03 11:14 | 2021-05-14 08:31 | PROD | 2 | 85155 | 41 | 0 | 1 | 0 | 1 | 1.4 | 1 | 1.8 | 4.3 | 9 | HMG 2 | 0.32 | 0.1225 | 0.065 | 0.0006 | 0.0075 | 0.075 | 0.003225 | 0.00055 |  | 0.25 | 189.36 | 23601 | 99.15
9 | 2021-05-03 13:56 | 2021-05-13 21:02 | PROD | 2 | 80061 | 40 | 0 | 1 | 0 | 1 | 1.4 | 1 | 1.7 | 3.6 | 9 | HMG 2 | 0.1825 | 0.14 | 0.075 | 0.0006 | 0.01 | 0.0875 | 0.003275 | 0.00075 |  | 0.25 | 189.36 | 22410 | 99.07
80 | 2021-05-03 13:57 | 2021-05-13 20:55 | PROD | 2 | 79895 | 39 | 0 | 1 | 0 | 1 | 1.4 | 1 | 1.2 | 4.8 | 8.6 | HMG 4 | 0.1825 | 0.14 | 0.085 | 0.0006 | 0.01075 | 0.0825 | 0.003675 | 0.0007 |  | 0.2575 | 189.36 | 22034 | 99.5
41 | 2021-05-03 20:55 | 2021-05-15 16:20 | PROD | 1 | 91010 | 42 | 0 | 3 | 0 | 1 | 1.4 | 1 | 1.4 | 4.2 | 7.6 | HMG 1 | 0.15 | 0.14 | 0.1 | 0.0006 | 0.014 | 0.15 | 0.0043 | 0.0005 |  | 0.28 | 189.36 | 20346 | 98.09
95 | 2021-05-03 21:04 | 2021-05-15 08:01 | PROD | 1 | 88342 | 42 | 0 | 2 | 0 | 1 | 1.4 | 1 | 1.2 | 4.3 | 6.6 | HMG 3 | 0.2075 | 0.115 | 0.0775 | 0.0006 | 0.01 | 0.115 | 0.004125 | 0.0004 |  | 0.3125 | 189.36 | 19731 | 98.4
53 | 2021-05-03 21:07 | 2021-05-15 05:09 | PROD | 1 | 87921 | 42 | 0 | 2 | 0 | 1 | 1.4 | 1 | 1.7 | 4.6 | 6 | HMG 1 | 0.21 | 0.09 | 0.06 | 0.0006 | 0.007 | 0.1 | 0.0042 | 0.0002 |  | 0.34 | 189.36 | 20600 | 98.89
20 | 2021-05-04 11:49 | 2021-05-15 05:22 | PROD | 2 | 83650 | 41 | 0 | 0 | 0 | 1 | 1.4 | 1 | 1 | 3.8 | 8.2 | HMG 1 | 0.45 | 0.16 | 0.11 | 0.0006 | 0.011 | 0.1 | 0.0038 | 0.0009 |  | 0.26 | 189.36 | 23061 | 99.3
40 | 2021-05-04 18:50 | 2021-05-14 15:02 | PROD | 2 | 77579 | 39 | 0 | 0 | 0 | 1 | 1.4 | 1 | 1.6 | 4.4 | 9.9 | HMG 3 | 0.27 | 0.1125 | 0.0775 | 0.0006 | 0.00825 | 0.0825 | 0.003275 | 0.000825 |  | 0.2675 | 189.36 | 21571 | 99.56
91 | 2021-05-04 18:53 | 2021-05-15 01:55 | PROD | 2 | 82308 | 41 | 0 | 0 | 1 | 1 | 1.4 | 1 | 1.5 | 3.8 | 8.2 | HMG 3 | 0.2425 | 0.1125 | 0.075 | 0.0006 | 0.00875 | 0.09 | 0.00335 | 0.000625 |  | 0.27 | 189.36 | 22465 | 101.16
28 | 2021-05-04 21:02 | 2021-05-14 19:20 | PRZ | 1 | 76613 | 39 | 0 | 0 | 0 | 1 | 1.4 | 1 | 1.5 | 4.2 | 9.2 | HMG 5 | 0.264 | 0.1345 | 0.068 | 0.0006 | 0.01115 | 0.089 | 0.003555 | 0.000625 |  | 0.257 | 195.16 | 23301 | 99.01
52 | 2021-05-04 21:12 | 2021-05-15 12:56 | PROD | 1 | 83971 | 40 | 0 | 1 | 1 | 1 | 1.4 | 1 | 1.4 | 3.7 | 6.2 | HMG 1 | 0.14 | 0.11 | 0.04 | 0.0006 | 0.01 | 0.13 | 0.0029 | 0.0002 |  | 0.27 | 189.36 | 18491 | 100.48
83 | 2021-05-04 21:56 | 2021-05-15 00:55 | PROD | 2 | 79053 | 39 | 0 | 1 | 0 | 1 | 1.4 | 1 | 1.5 | 5.8 | 10.6 | HMG 4 | 0.3125 | 0.135 | 0.0625 | 0.0006 | 0.0075 | 0.0975 | 0.003625 | 0.00095 |  | 0.3025 | 189.36 | 22415 | 98.77
47 | 2021-05-05 05:04 | 2021-05-15 05:02 | PROD | 1 | 79052 | 39 | 0 | 1 | 1 | 1 | 1.4 | 1 | 1.5 | 4 | 5.8 | HMG 2 | 0.1575 | 0.1675 | 0.0525 | 0.0006 | 0.01 | 0.12 | 0.00355 | 0.000575 |  | 0.3 | 189.36 | 17712 | 100.05
63 | 2021-05-05 05:05 | 2021-05-17 08:34 | PROD | 1 | 93005 | 43 | 0 | 4 | 0 | 1 | 1.4 | 1 | 1.2 | 3.6 | 7.8 | HMG 3 | 0.155 | 0.1455 | 0.0775 | 0.0006 | 0.00965 | 0.112 | 0.00428 | 0.00069 |  | 0.3015 | 189.36 | 21022 | 98.18
26 | 2021-05-05 10:43 | 2021-05-15 17:06 | PROD | 2 | 80114 | 44 | 0 | 1 | 0 | 1 | 1.4 | 1 | 1.6 | 3.2 | 8.8 | HMG 4 | 0.272 | 0.1505 | 0.0815 | 0.0006 | 0.00975 | 0.094 | 0.00358 | 0.00067 |  | 0.271 | 189.36 | 22229 | 99.3
84 | 2021-05-05 14:19 | 2021-05-15 22:00 | PROD | 2 | 80976 | 39 | 0 | 0 | 0 | 1 | 1.4 | 1 | 1.5 | 3.3 | 9.4 | HMG 2 | 0.26 | 0.145 | 0.095 | 0.0006 | 0.012 | 0.1 | 0.0049 | 0.0008 |  | 0.33 | 189.36 | 22558 | 99.59
93 | 2021-05-05 18:48 | 2021-05-16 06:27 | PROD | 2 | 81867 | 44 | 0 | 0 | 0 | 1 | 1.4 | 1 | 1 | 5.9 | 8.8 | HMG 4 | 0.3075 | 0.125 | 0.1 | 0.0006 | 0.00975 | 0.09 | 0.0041 | 0.000775 |  | 0.285 | 189.36 | 23825 | 99.25
15 | 2021-05-05 21:21 | 2021-05-16 12:59 | PROD | 1 | 80031 | 39 | 0 | 2 | 0 | 1 | 1.4 | 1 | 1.6 | 3.9 | 6.3 | HMG 2 | 0.1475 | 0.1125 | 0.04 | 0.0006 | 0.00725 | 0.1225 | 0.0032 | 0.0003 |  | 0.3 | 189.36 | 18701 | 95.71
79 | 2021-05-05 22:36 | 2021-05-16 06:29 | PROD | 2 | 79512 | 44 | 0 | 0 | 0 | 1 | 1.4 | 1 | 1.3 | 3.3 | 10 | HMG 3 | 0.315 | 0.135 | 0.0825 | 0.0006 | 0.009 | 0.0875 | 0.0034 | 0.000825 |  | 0.265 | 189.36 | 21822 | 99.03
24 | 2021-05-06 03:51 | 2021-05-16 05:18 | PROD | 1 | 78386 | 39 | 0 | 1 | 0 | 1 | 1.4 | 1 | 1.6 | 3.5 | 6.1 | HMG 4 | 0.1975 | 0.135 | 0.07 | 0.0006 | 0.011 | 0.12 | 0.0037 | 0.000525 |  | 0.295 | 189.36 | 17663 | 99.13
87 | 2021-05-06 03:53 | 2021-05-16 08:15 | PROD | 1 | 79144 | 39 | 0 | 1 | 0 | 1 | 1.4 | 1 | 1.5 | 3.4 | 6.4 | HMG 1 | 0.29 | 0.14 | 0.14 | 0.0006 | 0.015 | 0.09 | 0.0043 | 0.0007 |  | 0.29 | 189.36 | 17348 | 98.82
50 | 2021-05-06 03:56 | 2021-05-18 08:29 | PROD | 1 | 93644 | 47 | 0 | 2 | 0 | 1 | 1.4 | 1 | 1.6 | 3.9 | 6 | HMG 2 | 0.135 | 0.115 | 0.07 | 0.0006 | 0.008 | 0.1 | 0.0038 | 0.00035 |  | 0.28 | 189.36 | 21509 | 98.53
12 | 2021-05-06 10:43 | 2021-05-16 08:37 | PROD | 2 | 78037 | 41 | 0 | 1 | 1 | 1 | 1.4 | 1 | 1.6 | 3.6 | 10.8 | HMG 2 | 0.1975 | 0.1575 | 0.075 | 0.0006 | 0.01 | 0.1425 | 0.003675 | 0.001725 |  | 0.285 | 189.36 | 21966 | 100.15
25 | 2021-05-06 14:18 | 2021-05-16 15:48 | PROD | 2 | 78537 | 39 | 0 | 0 | 0 | 1 | 1.4 | 1 | 1.9 | 3.8 | 8.1 | HMG 1 | 0.37 | 0.15 | 0.12 | 0.0006 | 0.011 | 0.09 | 0.0039 | 0.0009 |  | 0.26 | 189.36 | 22357 | 99.33
10 | 2021-05-06 18:51 | 2021-05-17 17:09 | PROD | 2 | 85043 | 43 | 0 | 0 | 1 | 1 | 1.4 | 1 | 1.4 | 3.5 | 8 | HMG 3 | 0.1875 | 0.1425 | 0.0825 | 0.0006 | 0.00875 | 0.1025 | 0.0042 | 0.00035 |  | 0.28 | 189.36 | 23077 | 99.48
92 | 2021-05-06 18:56 | 2021-05-17 00:01 | PROD | 2 | 80069 | 39 | 0 | 0 | 0 | 1 | 1.4 | 1 | 1.6 | 3.8 | 8.6 | HMG 3 | 0.1975 | 0.15 | 0.07 | 0.0006 | 0.0075 | 0.1025 | 0.00395 | 0.00035 |  | 0.3 | 189.36 | 21470 | 99.76
89 | 2021-05-06 21:10 | 2021-05-18 04:56 | PROD | 1 | 86992 | 43 | 0 | 2 | 0 | 1 | 1.4 | 1 | 1 | 3.8 | 6.4 | HMG 1 | 0.37 | 0.14 | 0.07 | 0.0006 | 0.011 | 0.12 | 0.0044 | 0.0003 |  | 0.33 | 189.36 | 18907 | 98.18
30 | 2021-05-06 21:12 | 2021-05-16 16:51 | PROD | 1 | 76820 | 41 | 0 | 1 | 0 | 1 | 1.4 | 1 | 1.6 | 4.4 | 7.6 | HMG 3 | 0.1525 | 0.15 | 0.1 | 0.00065 | 0.0105 | 0.065 | 0.004425 | 0.0004 |  | 0.3075 | 189.36 | 16927 | 99.43
74 | 2021-05-06 22:10 | 2021-05-16 21:09 | PROD | 2 | 77875 | 44 | 0 | 0 | 1 | 1 | 1.4 | 1 | 1.8 | 4.7 | 8.1 | HMG 3 | 0.25 | 0.1575 | 0.085 | 0.0006 | 0.0095 | 0.12 | 0.003675 | 0.0013 |  | 0.275 | 189.36 | 21060 | 100.51
78 | 2021-05-07 03:58 | 2021-05-18 13:12 | PROD | 1 | 87222 | 43 | 0 | 1 | 0 | 1 | 1.4 | 1 | 1.8 | 4.5 | 5.2 | HMG 4 | 0.2575 | 0.1425 | 0.07 | 0.0006 | 0.01125 | 0.105 | 0.004075 | 0.0003 |  | 0.3075 | 189.36 | 18951 | 99.06
45 | 2021-05-07 03:58 | 2021-05-17 04:57 | PROD | 1 | 77311 | 41 | 0 | 1 | 0 | 1 | 1.4 | 1 | 1.6 | 3.2 | 6.2 | HMG 2 | 0.22 | 0.1625 | 0.0825 | 0.0006 | 0.01125 | 0.0875 | 0.004875 | 0.000725 |  | 0.31 | 189.36 | 18551 | 97.44
16 | 2021-05-07 10:08 | 2021-05-17 12:55 | PROD | 2 | 78654 | 42 | 0 | 0 | 0 | 1.3 | 1.4 | 1 | 1.6 | 4.4 | 10.8 | HMG 2 | 0.25 | 0.125 | 0.09 | 0.0006 | 0.0095 | 0.095 | 0.0051 | 0.0008 |  | 0.28 | 189.36 | 21894 | 98.98
90 | 2021-05-07 13:57 | 2021-05-18 08:53 | PROD | 2 | 83859 | 41 | 0 | 1 | 0 | 1 | 1.4 | 1 | 1.4 | 5.1 | 8.8 | HMG 4 | 0.2565 | 0.131 | 0.096 | 0.0006 | 0.0111 | 0.068 | 0.004465 | 0.00061 |  | 0.2895 | 189.36 | 23207 | 99.15
62 | 2021-05-07 19:01 | 2021-05-18 00:50 | PROD | 2 | 80237 | 41 | 0 | 0 | 0 | 1 | 1.4 | 1 | 1.7 | 3.9 | 9 | HMG 2 | 0.2025 | 0.13 | 0.0675 | 0.0006 | 0.00825 | 0.105 | 0.003775 | 0.0003 |  | 0.28 | 189.36 | 21692 | 99.7
51 | 2021-05-07 21:01 | 2021-05-19 01:38 | PRZ | 1 | 85535 | 40 | 0 | 2 | 0 | 2 | 1.4 | 1 | 1.4 | 4.6 | 12.1 | HMG 4 | 0.1825 | 0.1325 | 0.065 | 0.0006 | 0.01025 | 0.085 | 0.003325 | 0.000575 |  | 0.2525 | 195.16 | 25255 | 99.35
23 | 2021-05-07 21:59 | 2021-05-19 08:37 | PROD | 1 | 88632 | 43 | 0 | 1 | 0 | 1 | 1.4 | 1 | 1.2 | 4.5 | 6.7 | HMG 3 | 0.39 | 0.15 | 0.1 | 0.0006 | 0.01375 | 0.1125 | 0.004375 | 0.000525 |  | 0.29 | 189.36 | 20132 | 99.2
59 | 2021-05-07 22:10 | 2021-05-19 06:10 | PROD | 2 | 88294 | 43 | 0 | 0 | 0 | 1 | 1.4 | 1 | 1.3 | 3.8 | 9.4 | HMG 3 | 0.255 | 0.1625 | 0.075 | 0.0006 | 0.01175 | 0.0875 | 0.004075 | 0.0007 |  | 0.275 | 189.36 | 23647 | 99.67
42 | 2021-05-08 05:12 | 2021-05-19 05:06 | PROD | 1 | 85511 | 43 | 0 | 1 | 0 | 1 | 1.4 | 1 | 1.7 | 3.3 | 5.6 | HMG 1 | 0.38 | 0.12 | 0.12 | 0.0006 | 0.016 | 0.11 | 0.0049 | 0.0009 |  | 0.26 | 189.36 | 18835 | 98.98
73 | 2021-05-08 05:14 | 2021-05-18 16:44 | PROD | 1 | 80321 | 40 | 0 | 0 | 0 | 1 | 1.4 | 1 | 1.8 | 4.9 | 6 | HMG 2 | 0.29 | 0.14 | 0.0925 | 0.0006 | 0.0105 | 0.0975 | 0.0048 | 0.0005 |  | 0.2725 | 189.36 | 18134 | 98.71
57 | 2021-05-08 11:16 | 2021-05-18 21:09 | PROD | 2 | 81401 | 39 | 0 | 0 | 0 | 1 | 1.4 | 1 | 1.5 | 3.2 | 9.4 | HMG 3 | 0.2225 | 0.145 | 0.105 | 0.0006 | 0.01225 | 0.0825 | 0.0046 | 0.00075 |  | 0.28 | 189.36 | 22450 | 99.59
19 | 2021-05-08 18:56 | 2021-05-20 08:50 | PROD | 2 | 86145 | 46 | 0 | 1 | 0 | 1 | 1.4 | 1 | 1.2 | 4 | 8.7 | HMG 2 | 0.19 | 0.145 | 0.085 | 0.0006 | 0.012 | 0.095 | 0.0041 | 0.0003 |  | 0.29025 | 189.36 | 24415 | 95.54
66 | 2021-05-08 18:59 | 2021-05-20 07:24 | PROD | 2 | 89497 | 43 | 0 | 1 | 1 | 1 | 1.4 | 1 | 1.2 | 4.3 | 8 | HL 3 | 0.2035 | 0.094775 | 0.238 |  | 0.009825 | 0.0473 | 0.000625 | 0.004875 | 0.007225 |  | 188.74 | 23958 | 100.61
68 | 2021-05-08 21:02 | 2021-05-19 13:18 | PROD | 1 | 82559 | 41 | 0 | 0 | 0 | 1 | 1.4 | 1 | 1.3 | 3.6 | 5.4 | HMG 2 | 0.24 | 0.16 | 0.095 | 0.0006 | 0.013 | 0.11 | 0.0045 | 0.0005 |  | 0.29 | 189.36 | 18502 | 99.71
34 | 2021-05-08 22:02 | 2021-05-19 08:56 | PROD | 2 | 81651 | 41 | 0 | 1 | 0 | 1 | 1.4 | 1 | 1 | 5.1 | 10.3 | HMG 3 | 0.225 | 0.1425 | 0.08 | 0.0006 | 0.0115 | 0.1075 | 0.003875 | 0.000475 |  | 0.2625 | 189.36 | 22770 | 99.15
75 | 2021-05-09 05:03 | 2021-05-20 06:27 | PROD | 1 | 83976 | 40 | 0 | 1 | 0 | 1 | 1.4 | 1 | 1.3 | 4.5 | 5.5 | HMG 4 | 0.2525 | 0.145 | 0.095 | 0.0006 | 0.01025 | 0.1 | 0.004475 | 0.000425 |  | 0.275 | 189.36 | 18482 | 98.02
39 | 2021-05-09 05:05 | 2021-05-21 08:26 | PROD | 1 | 93772 | 46 | 0 | 1 | 0 | 1 | 1.4 | 1 | 1.2 | 3.8 | 6.4 | HMG 2 | 0.2 | 0.16 | 0.0975 | 0.0006 | 0.01525 | 0.1125 | 0.00455 | 0.000675 |  | 0.2925 | 189.36 | 21392 | 98.62
17 | 2021-05-09 05:06 | 2021-05-19 10:32 | PRZ | 1 | 78741 | 40 | 0 | 1 | 0 | 1 | 1.4 | 1 | 1.3 | 4.6 | 8.8 | HMG 4 | 0.2525 | 0.125 | 0.075 | 0.0006 | 0.009 | 0.0975 | 0.003525 | 0.0008 |  | 0.2575 | 195.16 | 23754 | 98.93
69 | 2021-05-09 10:42 | 2021-05-21 08:28 | PROD | 2 | 91379 | 46 | 0 | 1 | 0 | 1 | 1.4 | 1 | 1.6 | 4.6 | 8.9 | HMG 1 | 0.39 | 0.15 | 0.09 | 0.0006 | 0.015 | 0.1 | 0.004 | 0.0012 |  | 0.29 | 189.36 | 26124 | 99.33
86 | 2021-05-09 19:24 | 2021-05-20 10:46 | PROD | 2 | 82667 | 41 | 0 | 0 | 0 | 1 | 1.4 | 1 | 1.3 | 3.5 | 10.1 | HMG 1 | 0.17 | 0.15 | 0.08 | 0.0006 | 0.012 | 0.09 | 0.0041 | 0.0002 |  | 0.26 | 189.36 | 23115 | 99.01
21 | 2021-05-09 20:59 | 2021-05-19 23:06 | PRZ | 1 | 77101 | 39 | 0 | 0 | 0 | 1.1 | 1.4 | 1 | 1.2 | 4.3 | 8.4 | HMG 4 | 0.3 | 0.1475 | 0.095 | 0.0006 | 0.00975 | 0.0975 | 0.003925 | 0.000575 |  | 0.2725 | 195.16 | 24476 | 99
67 | 2021-05-09 21:13 | 2021-05-21 05:00 | PROD | 1 | 87236 | 43 | 0 | 1 | 0 | 1 | 1.4 | 1 | 1.2 | 3.6 | 6.4 | HMG 1 | 0.13 | 0.13 | 0.08 | 0.0006 | 0.008 | 0.11 | 0.0037 | 0.0004 |  | 0.3 | 189.36 | 19434 | 99.5
81 | 2021-05-09 22:09 | 2021-05-21 02:54 | PROD | 2 | 87091 | 44 | 0 | 0 | 0 | 1 | 1.4 | 1 | 1.8 | 3.5 | 10.1 | HMG 2 | 0.2975 | 0.1225 | 0.075 | 0.0006 | 0.01075 | 0.0925 | 0.004 | 0.000275 |  | 0.315 | 189.36 | 23573 | 99.27
35 | 2021-05-10 05:15 | 2021-05-20 16:14 | PROD | 1 | 81159 | 41 | 0 | 1 | 0 | 1 | 1.4 | 1 | 1.3 | 4.6 | 7.4 | HMG 3 | 0.235 | 0.1525 | 0.0875 | 0.0006 | 0.0115 | 0.1125 | 0.0041 | 0.000525 |  | 0.295 | 189.36 | 18605 | 98.46
44 | 2021-05-10 05:17 | 2021-05-20 04:57 | PROD | 1 | 78021 | 39 | 0 | 1 | 0 | 1 | 1.4 | 1 | 1.4 | 4.4 | 6.5 | HMG 2 | 0.22 | 0.145 | 0.065 | 0.0006 | 0.00875 | 0.11 | 0.003625 | 0.0004 |  | 0.33 | 189.36 | 17449 | 98.95
49 | 2021-05-10 11:03 | 2021-05-20 18:40 | PROD | 2 | 80912 | 37 | 0 | 2 | 0 | 1 | 1.4 | 1 | 1.6 | 4.6 | 9.6 | HMG 3 | 0.1825 | 0.1475 | 0.0825 | 0.0006 | 0.012 | 0.0925 | 0.0041 | 0.0003 |  | 0.2835 | 189.36 | 22704 | 99.78
1 | 2021-05-10 11:06 | 2021-05-21 21:07 | PROD | 2 | 88625 | 43 | 0 | 1 | 0 | 1 | 1.4 | 1 | 1.7 | 3.5 | 9.2 | HMG 3 | 0.285 | 0.14 | 0.0775 | 0.0006 | 0.01225 | 0.0975 | 0.003975 | 0.00045 |  | 0.2975 | 189.36 | 23919 | 99.44
46 | 2021-05-10 13:59 | 2021-05-21 23:47 | PROD | 2 | 89076 | 44 | 0 | 0 | 0 | 1 | 1.4 | 1 | 1.8 | 4.4 | 9.5 | HMG 1 | 0.31 | 0.16 | 0.07 | 0.0006 | 0.011 | 0.1 | 0.004 | 0.0012 |  | 0.33 | 189.36 | 25115 | 99.36
71 | 2021-05-10 14:03 | 2021-05-21 22:07 | PROD | 2 | 87380 | 37 | 0 | 7 | 0 | 1 | 1.4 | 1 | 1.7 | 3.5 | 8.2 | HL 3 | [10 empty] | 188.74 | 24336 | 99.48
37 | 2021-05-10 20:55 | 2021-05-21 13:12 | PROD | 1 | 82963 | 40 | 0 | 2 | 0 | 1 | 1.4 | 1 | 1.7 | 4.3 | 6.7 | HMG 2 | 0.175 | 0.1625 | 0.0875 | 0.0006 | 0.0115 | 0.1025 | 0.003975 | 0.0004 |  | 0.2925 | 189.36 | 19959 | 98.56
70 | 2021-05-10 20:58 | 2021-05-20 13:07 | PROD | 1 | 74477 | 39 | 0 | 1 | 0 | 1 | 1.4 | 1 | 1.2 | 3.6 | 6.7 | HL 3 | 0.2785 | 0.0788 | 0.251 |  | 0.009925 | 0.0742 | 0.000425 | 0.0071 | 0.00865 |  | 188.74 | 15903 | 98.66
96 | 2021-05-11 10:56 | 2021-05-22 08:52 | PROD | 2 | 85137 | 41 | 0 | 0 | 0 | 1 | 2.3 | 1 | 1.8 | 4 | 9.1 | HMG 3 | 0.2925 | 0.1575 | 0.0725 | 0.0006 | 0.012 | 0.1025 | 0.004125 | 0.00085 |  | 0.29 | 189.36 | 23298 | 99.27
85 | 2021-05-11 14:06 | 2021-05-22 04:00 | PROD | 2 | 83462 | 41 | 0 | 0 | 1 | 1 | 1.4 | 1 | 1.2 | 3.3 | 10.3 | HMG 3 | 0.2625 | 0.1525 | 0.075 | 0.0006 | 0.0105 | 0.1 | 0.003875 | 0.000875 |  | 0.2875 | 189.36 | 23640 | 100.34
14 | 2021-05-11 18:40 | 2021-05-23 01:15 | PROD | 2 | 86839 | 44 | 0 | 0 | 0 | 1 | 1.4 | 1 | 1.8 | 4.2 | 11.7 | HMG 3 | 0.25 | 0.1325 | 0.0925 | 0.0006 | 0.01025 | 0.1075 | 0.0041 | 0.0005 |  | 0.3 | 189.36 | 23820 | 98.58
55 | 2021-05-11 20:54 | 2021-05-21 17:35 | PRZ | 1 | 76232 | 39 | 0 | 0 | 0 | 1 | 1.4 | 1 | 1.8 | 4.5 | 9.1 | HMG 4 | 0.2525 | 0.1325 | 0.07 | 0.0006 | 0.0085 | 0.1125 | 0.00395 | 0.000475 |  | 0.265 | 195.16 | 24397 | 99.03
32 | 2021-05-11 21:00 | 2021-05-22 08:22 | PROD | 1 | 81093 | 38 | 0 | 1 | 0 | 1 | 1.4 | 1 | 1.7 | 4 | 6.3 | HMG 2 | 0.24 | 0.155 | 0.075 | 0.0006 | 0.0125 | 0.115 | 0.00385 | 0.00065 |  | 0.32 | 189.36 | 18399 | 98.41
54 | 2021-05-11 22:04 | 2021-05-22 06:46 | PROD | 2 | 81249 | 41 | 0 | 1 | 0 | 1 | 1.4 | 1 | 1.2 | 3.2 | 9.9 | HMG 2 | 0.2775 | 0.1225 | 0.085 | 0.0006 | 0.012 | 0.11 | 0.00425 | 0.00065 |  | 0.3025 | 189.36 | 22780 | 99.58
72 | 2021-05-12 05:14 | 2021-05-22 04:59 | PROD | 1 | 76984 | 39 | 0 | 1 | 0 | 1 | 1.4 | 1 | 1.6 | 4.4 | 6.4 | HMG 3 | [10 empty] | 189.36 | 16606 | 98.69
27 | 2021-05-12 05:18 | 2021-05-22 13:13 | PROD | 1 | 80704 | 39 | 0 | 1 | 0 | 1 | 1.4 | 1 | 1.8 | 4.4 | 6.6 | HMG 4 | [10 empty] | 189.36 | 18234 | 99.24
18 | 2021-05-12 10:23 | 2021-05-23 09:23 | PROD | 2 | 86699 | 43 | 0 | 0 | 1 | 1 | 1.4 | 1 | 1.2 | 4.6 | 10 | HMG 3 | 0.31 | 0.165 | 0.0875 | 0.0006 | 0.01275 | 0.1075 | 0.00425 | 0.0008 |  | 0.2875 | 189.36 | 23817 | 100.78
22 | 2021-05-12 14:16 | 2021-05-23 03:54 | PROD | 2 | 82592 | 40 | 0 | 1 | 0 | 1 | 1.4 | 1 | 1.2 | 3.6 | 9.2 | HMG 3 | 0.2525 | 0.145 | 0.085 | 0.0006 | 0.0095 | 0.1025 | 0.003975 | 0.0005 |  | 0.2875 | 189.36 | 22583 | 99.3
11 | 2021-05-12 18:24 | 2021-05-23 17:51 | PROD | 2 | 85283 | 43 | 0 | 1 | 0 | 1 | 1.4 | 1 | 1.3 | 4.7 | 9.4 | HMG 3 | 0.3175 | 0.1525 | 0.09 | 0.0006 | 0.013 | 0.11 | 0.00425 | 0.0008 |  | 0.2875 | 189.36 | 23754 | 99.37
76 | 2021-05-12 19:56 | 2021-05-24 05:10 | PROD | 1 | 87193 | 42 | 0 | 2 | 0 | 1 | 1.4 | 1 | 1.4 | 5.2 | 6.3 | HMG 2 | 0.245 | 0.15 | 0.155 | 0.0006 | 0.01375 | 0.1125 | 0.0042 | 0.00175 |  | 0.3075 | 189.36 | 19092 | 98.53
36 | 2021-05-12 19:59 | 2021-05-23 13:03 | PROD | 1 | 83517 | 40 | 0 | 2 | 0 | 1 | 1.4 | 1 | 1.2 | 5.6 | 8.4 | HMG 2 | [10 empty] | 189.36 | 19407 | 98.67
65 | 2021-05-12 21:56 | 2021-05-23 08:50 | PROD | 2 | 81195 | 41 | 0 | 1 | 0 | 1 | 1.4 | 1 | 1.2 | 3.8 | 7.1 | HL 4 | 0.197925 | 0.081925 | 0.2755 |  | 0.009325 | 0.08385 | 0.000425 | 0.003525 | 0.0041 |  | 188.74 | 22480 | 99.6
60 | 2021-05-13 04:59 | 2021-05-23 05:02 | PROD | 1 | 78449 | 38 | 0 | 1 | 0 | 1 | 1.4 | 1 | 1.6 | 3.5 | 6.5 | HMG 1 | 0.3 | 0.16 | 0.08 | 0.0006 | 0.01 | 0.1 | 0.0037 | 0.001 |  | 0.31 | 189.36 | 16986 | 99.24
31 | 2021-05-13 05:03 | 2021-05-23 08:41 | PROD | 1 | 79678 | 40 | 0 | 0 | 0 | 1 | 1.4 | 1 | 1.7 | 4.3 | 5.9 | HMG 4 | [10 empty] | 189.36 | 18587 | 99.5
2 | 2021-05-13 10:49 | 2021-05-24 17:02 | PROD | 2 | 86881 | 41 | 0 | 0 | 0 | 1 | 1.4 | 1 | 1.3 | 3.5 | 8.3 | HMG 3 | 0.175 | 0.15 | 0.105 | 0.0006 | 0.0125 | 0.085 | 0.004475 | 0.000375 |  | 0.3025 | 189.36 | 24230 | 98.8
29 | 2021-05-13 13:47 | 2021-05-24 08:09 | PROD | 2 | 84380 | 41 | 0 | 0 | 0 | 1 | 1.4 | 1 | 1.2 | 4.3 | 9 | HMG 3 | 0.225 | 0.15 | 0.12 | 0.0006 | 0.01225 | 0.0975 | 0.0044 | 0.0005 |  | 0.3 | 189.36 | 24609 | 99.56
13 | 2021-05-13 18:45 | 2021-05-25 05:42 | PROD | 2 | 88560 | 46 | 0 | 0 | 0 | 1 | 1.4 | 1 | 1.3 | 3.8 | 8.5 | HMG 2 | [10 empty] | 189.36 | 25395 | 99.06
88 | 2021-05-13 18:48 | 2021-05-24 02:57 | PROD | 2 | 81123 | 39 | 0 | 0 | 0 | 1 | 1.4 | 1 | 1.2 | 3.8 | 10.4 | HMG 3 | 0.32 | 0.1625 | 0.095 | 0.0006 | 0.01425 | 0.1 | 0.004125 | 0.000875 |  | 0.2775 | 189.36 | 23208 | 99.32
38 | 2021-05-13 20:55 | 2021-05-24 08:28 | PROD | 1 | 81993 | 41 | 0 | 1 | 0 | 1 | 1.4 | 1 | 1.4 | 4.8 | 6.4 | HMG 1 | 0.24 | 0.15 | 0.07 | 0.0006 | 0.009 | 0.1 | 0.004 | 0.0006 |  | 0.3 | 189.36 | 19013 | 98.78
82 | 2021-05-13 20:59 | 2021-05-24 08:01 | PROD | 1 | 80874 | 38 | 0 | 3 | 0 | 1 | 1.4 | 1 | 1.4 | 3.7 | 6.9 | HMG 1 | 0.46 | 0.16 | 0.12 | 0.0006 | 0.014 | 0.12 | 0.0045 | 0.0011 |  | 0.24 | 189.36 | 17860 | 97.86
61 | 2021-05-13 21:56 | 2021-05-24 14:07 | PROD | 2 | 83622 | 41 | 0 | 0 | 0 | 1 | 1.4 | 1 | 1.3 | 3.3 | 9.8 | HMG 2 | 0.2275 | 0.125 | 0.07 | 0.0006 | 0.01 | 0.1125 | 0.00495 | 0.0002 |  | 0.31 | 189.36 | 24684 | 99.32
94 | 2021-05-14 05:13 | 2021-05-24 05:14 | PROD | 1 | 78481 | 39 | 0 | 0 | 0 | 1 | 1.4 | 1 | 1.4 | 4.6 | 6.5 | HMG 2 | 0.29 | 0.12 | 0.08 | 0.0006 | 0.009 | 0.105 | 0.00395 | 0.0007 |  | 0.245 | 189.36 | 17295 | 99.13
43 | 2021-05-14 10:08 | 2021-05-25 16:47 | PROD | 2 | 88268 | 41 | 0 | 0 | 0 | 1 | 1.4 | 1 | 1.2 | 3.9 | 8.8 | HMG 1 | [10 empty] | 189.36 | 25041 | 99.08
77 | 2021-05-14 13:48 | 2021-05-25 21:00 | PROD | 2 | 88086 | 43 | 0 | 0 | 1 | 1 | 1.4 | 1 | 1.2 | 3.6 | 7.8 | HMG 1 | 0.14 | 0.1 | 0.06 | 0.0006 | 0.009 | 0.1 | 0.0043 | 0.0002 |  | 0.28 | 189.36 | 24551 | 100.1
56 | 2021-05-14 18:29 | 2021-05-25 08:26 | PROD | 2 | 83228 | 41 | 0 | 1 | 0 | 1 | 1.4 | 1 | 1.4 | 3.3 | 10 | HMG 1 | 0.22 | 0.16 | 0.18 | 0.0006 | 0.018 | 0.07 | 0.0049 | 0.0009 |  | 0.24 | 189.36 | 23519 | 99.6
80 | 2021-05-14 20:52 | 2021-05-25 04:53 | PROD | 1 | 79681 | 40 | 0 | 1 | 0 | 1 | 1.4 | 1 | 1.2 | 4 | 6 | HMG 3 | 0.2975 | 0.1625 | 0.105 | 0.0006 | 0.01125 | 0.0775 | 0.004275 | 0.00105 |  | 0.26 | 189.36 | 17706 | 98.48
33 | 2021-05-14 20:54 | 2021-05-25 08:34 | PROD | 1 | 82144 | 40 | 0 | 1 | 0 | 1 | 1.4 | 1 | 1.2 | 4 | 6.9 | HMG 1 | 0.38 | 0.14 | 0.1 | 0.0006 | 0.009 | 0.12 | 0.0043 | 0.0013 |  | 0.27 | 189.36 | 18523 | 98.76
58 | 2021-05-14 21:50 | 2021-05-25 14:46 | PROD | 2 | 84173 | 41 | 0 | 0 | 0 | 1 | 1.4 | 1 | 1.6 | 4 | 11 | HMG 3 | 0.1875 | 0.13 | 0.0725 | 0.0006 | 0.0095 | 0.11 | 0.00435 | 0.000425 |  | 0.29 | 189.36 | 23475 | 99.6
48 | 2021-05-15 05:11 | 2021-05-25 16:36 | PROD | 1 | 83338 | 41 | 0 | 1 | 1 | 1 | 1.4 | 1 | 1.2 | 3.8 | 6.2 | HMG 2 | 0.2915 | 0.151 | 0.1305 | 0.0006 | 0.0123 | 0.127 | 0.003875 | 0.000865 |  | 0.226 | 189.36 | 18764 | 100.34
9 | 2021-05-15 05:19 | 2021-05-26 08:24 | PROD | 1 | 84033 | 42 | 0 | 2 | 0 | 1 | 1.4 | 1 | 1.2 | 4.2 | 6.5 | HMG 3 | 0.2725 | 0.1575 | 0.0825 | 0.0006 | 0.0115 | 0.0925 | 0.0043 | 0.000725 |  | 0.275 | 189.36 | 19196 | 96.52
53 | 2021-05-15 10:29 | 2021-05-26 05:37 | PROD | 2 | 84632 | 40 | 0 | 1 | 0 | 1 | 1.4 | 1 | 1.6 | 3.3 | 8 | HMG 1 | 0.21 | 0.09 | 0.06 | 0.0006 | 0.007 | 0.1 | 0.0042 | 0.0002 |  | 0.34 | 189.36 | 24939 | 99.23
47 | 2021-05-15 10:31 | 2021-05-27 13:00 | PROD | 2 | 94814 | 46 | 0 | 1 | 0 | 1 | 1.4 | 1 | 1.6 | 3.6 | 9 | HMG 2 | 0.1575 | 0.1675 | 0.0525 | 0.0006 | 0.01 | 0.12 | 0.00355 | 0.000575 |  | 0.3 | 189.36 | 27213 | 99.3
95 | 2021-05-15 13:45 | 2021-05-26 07:56 | PROD | 2 | 84598 | 41 | 0 | 1 | 0 | 1 | 1.4 | 1 | 1.7 | 4.2 | 8.4 | HMG 3 | 0.2075 | 0.115 | 0.0775 | 0.0006 | 0.01 | 0.115 | 0.004125 | 0.0004 |  | 0.3125 | 189.36 | 23273 | 99.48
52 | 2021-05-15 18:44 | 2021-05-27 08:54 | PROD | 2 | 90991 | 43 | 0 | 0 | 0 | 1 | 1.4 | 1 | 1.5 | 3.5 | 10.2 | HMG 1 | 0.14 | 0.11 | 0.04 | 0.0006 | 0.01 | 0.13 | 0.0029 | 0.0002 |  | 0.27 | 189.36 | 25221 | 99.67
40 | 2021-05-15 21:05 | 2021-05-25 12:59 | PROD | 1 | 76332 | 39 | 0 | 1 | 0 | 1 | 1.4 | 1 | 1.2 | 4.3 | 5.6 | HMG 4 | 0.4395 | 0.165 | 0.0965 | 0.0006 | 0.01265 | 0.0885 | 0.00482 | 0.000895 |  | 0.2615 | 189.36 | 17530 | 99.08
83 | 2021-05-15 21:56 | 2021-05-27 08:23 | PROD | 1 | 89242 | 43 | 0 | 1 | 0 | 1 | 1.4 | 1 | 1.3 | 5.9 | 8.6 | HMG 1 | 0.3 | 0.16 | 0.06 | 0.0006 | 0.008 | 0.09 | 0.0039 | 0.0005 |  | 0.31 | 189.36 | 20341 | 98.93
41 | 2021-05-15 21:57 | 2021-05-26 06:53 | PROD | 2 | 81664 | 41 | 0 | 0 | 0 | 1 | 2 | 1 | 1.3 | 4.4 | 8.4 | HMG 1 | 0.15 | 0.14 | 0.1 | 0.0006 | 0.014 | 0.15 | 0.0043 | 0.0005 |  | 0.28 | 189.36 | 22856 | 99.08
28 | 2021-05-16 05:20 | 2021-05-26 12:58 | PROD | 1 | 80978 | 42 | 0 | 0 | 0 | 1 | 1.4 | 1 | 1.4 | 4 | 7.2 | HMG 2 | 0.445 | 0.165 | 0.0925 | 0.0006 | 0.0135 | 0.08 | 0.005125 | 0.0009 |  | 0.26 | 189.36 | 18343 | 99.1
20 | 2021-05-16 05:21 | 2021-05-26 04:57 | PROD | 1 | 78388 | 39 | 0 | 1 | 0 | 1 | 1.4 | 1 | 1.4 | 4.9 | 5.7 | HMG 2 | 0.28 | 0.135 | 0.065 | 0.0006 | 0.008 | 0.095 | 0.00355 | 0.0008 |  | 0.25 | 189.36 | 17407 | 99
24 | 2021-05-16 10:44 | 2021-05-28 11:26 | PROD | 2 | 93990 | 49 | 0 | 0 | 0 | 1 | 1.4 | 1 | 1.2 | 4.5 | 7.7 | HMG 4 | 0.1975 | 0.135 | 0.07 | 0.0006 | 0.011 | 0.12 | 0.0037 | 0.000525 |  | 0.295 | 189.36 | 26453 | 99.3
87 | 2021-05-16 13:49 | 2021-05-28 13:51 | PROD | 2 | 93734 | 45 | 0 | 0 | 0 | 1 | 1.4 | 1 | 1.3 | 3.7 | 9.8 | HMG 1 | 0.29 | 0.14 | 0.14 | 0.0006 | 0.015 | 0.09 | 0.0043 | 0.0007 |  | 0.29 | 189.36 | 25522 | 99.12
15 | 2021-05-16 19:01 | 2021-05-28 14:28 | PROD | 2 | 91070 | 46 | 0 | 1 | 0 | 1 | 1.4 | 1 | 1.5 | 4.3 | 8.4 | HMG 2 | 0.1475 | 0.1125 | 0.04 | 0.0006 | 0.00725 | 0.1225 | 0.0032 | 0.0003 |  | 0.3 | 189.36 | 25632 | 98.95
84 | 2021-05-16 21:01 | 2021-05-28 05:20 | PRZ | 1 | 88244 | 41 | 0 | 0 | 0 | 1 | 1.4 | 1 | 1.5 | 3.6 | 10.7 | HMG 4 | 0.1675 | 0.1575 | 0.0825 | 0.0006 | 0.01175 | 0.0825 | 0.004175 | 0.00035 |  | 0.27925 | 195.16 | 27321 | 99.43
91 | 2021-05-16 21:07 | 2021-05-26 16:07 | PROD | 1 | 77134 | 39 | 0 | 1 | 1 | 1 | 1.4 | 1 | 1.3 | 4.7 | 7.7 | HMG 2 | 0.38 | 0.16 | 0.085 | 0.0008 | 0.009 | 0.085 | 0.00395 | 0.00075 |  | 0.25 | 189.36 | 17048 | 99.02
30 | 2021-05-16 21:56 | 2021-05-29 00:58 | PROD | 2 | 94186 | 45 | 0 | 0 | 0 | 1 | 1.4 | 1 | 1.6 | 3.8 | 7.6 | HMG 3 | 0.1525 | 0.15 | 0.1 | 0.00065 | 0.0105 | 0.065 | 0.004425 | 0.0004 |  | 0.3075 | 189.36 | 26419 | 98.66
12 | 2021-05-17 05:45 | 2021-05-27 12:57 | PROD | 1 | 78996 | 41 | 0 | 1 | 0 | 1 | 1.4 | 1 | 1.5 | 4 | 6.8 | HMG 1 | 0.29 | 0.16 | 0.07 | 0.0006 | 0.007 | 0.09 | 0.0039 | 0.0007 |  | 0.28 | 189.36 | 17863 | 97.68
79 | 2021-05-17 05:50 | 2021-05-27 05:08 | PROD | 1 | 77331 | 38 | 0 | 1 | 0 | 1 | 1.4 | 1 | 1.4 | 4.7 | 5.6 | HMG 2 | 0.3 | 0.11 | 0.0825 | 0.000675 | 0.00725 | 0.0775 | 0.0044 | 0.000775 |  | 0.2825 | 189.36 | 16932 | 98.59
45 | 2021-05-17 10:48 | 2021-05-29 14:56 | PROD | 2 | 95340 | 49 | 0 | 1 | 0 | 1 | 1.4 | 1 | 1.3 | 4.2 | 11.1 | HMG 2 | 0.22 | 0.1625 | 0.0825 | 0.0006 | 0.01125 | 0.0875 | 0.004875 | 0.000725 |  | 0.31 | 189.36 | 28791 | 99.05
63 | 2021-05-17 13:57 | 2021-05-27 17:18 | PROD | 2 | 80052 | 39 | 0 | 1 | 0 | 1 | 1.4 | 1 | 1.6 | 3.2 | 9.4 | HMG 3 | 0.155 | 0.1455 | 0.0775 | 0.0006 | 0.00965 | 0.112 | 0.00428 | 0.00069 |  | 0.3015 | 189.36 | 23128 | 99.4
93 | 2021-05-17 21:02 | 2021-05-28 08:38 | PROD | 1 | 82392 | 40 | 0 | 1 | 0 | 1 | 1.4 | 1 | 1.7 | 3.5 | 9.7 | HMG 2 | 0.325 | 0.145 | 0.095 | 0.0006 | 0.01 | 0.12 | 0.00375 | 0.0009 |  | 0.25 | 189.36 | 19387 | 98.99
26 | 2021-05-17 21:05 | 2021-05-27 16:23 | PROD | 1 | 76986 | 38 | 0 | 1 | 0 | 1 | 1.4 | 1 | 1.5 | 3.2 | 5.8 | HMG 2 | 0.225 | 0.1025 | 0.075 | 0.0006 | 0.0065 | 0.0925 | 0.0041 | 0.000475 |  | 0.26 | 189.36 | 17445 | 98.66
74 | 2021-05-17 22:01 | 2021-05-28 05:12 | PROD | 1 | 78862 | 40 | 0 | 2 | 0 | 1 | 1.4 | 1 | 1.8 | 5 | 6.2 | HMG 3 | 0.2075 | 0.13 | 0.0845 | 0.000625 | 0.0076 | 0.077 | 0.00434 | 0.0007 |  | 0.294 | 189.36 | 17357 | 97.33
89 | 2021-05-18 10:55 | 2021-05-29 14:45 | PROD | 2 | 87676 | 43 | 0 | 0 | 0 | 1 | 1.4 | 1 | 1.3 | 3.9 | 8.7 | HMG 1 | 0.37 | 0.14 | 0.07 | 0.0006 | 0.011 | 0.12 | 0.0044 | 0.0003 |  | 0.33 | 189.36 | 24162 | 99.16
50 | 2021-05-18 13:51 | 2021-05-28 14:19 | PROD | 2 | 79034 | 45 | 0 | 1 | 0 | 1 | 1.4 | 1 | 1.4 | 3.2 | 10.3 | HMG 2 | 0.135 | 0.115 | 0.07 | 0.0006 | 0.008 | 0.1 | 0.0038 | 0.00035 |  | 0.28 | 189.36 | 22592 | 99.08
78 | 2021-05-18 18:29 | 2021-05-29 21:00 | PROD | 2 | 88213 | 43 | 1 | 0 | 1 | 1 | 1.4 | 1 | 1.2 | 4.3 | 9.5 | HMG 4 | 0.2575 | 0.1425 | 0.07 | 0.0006 | 0.01125 | 0.105 | 0.004075 | 0.0003 |  | 0.3075 | 189.36 | 23602 | 101.4
62 | 2021-05-18 21:17 | 2021-05-28 16:01 | PROD | 1 | 77576 | 40 | 0 | 0 | 0 | 1 | 1.4 | 1 | 1.5 | 3.2 | 6.1 | HMG 2 | 0.29 | 0.145 | 0.09 | 0.0006 | 0.011 | 0.075 | 0.00405 | 0.00065 |  | 0.27 | 189.36 | 17340 | 99.49
16 | 2021-05-18 21:53 | 2021-06-01 00:46 | PRZ | 1 | 99705 | 46 | 0 | 1 | 0 | 2.2 | 1.4 | 1 | 1.2 | 5.2 | 9.4 | HMG 4 | 0.225 | 0.13 | 0.075 | 0.0006 | 0.0105 | 0.0975 | 0.004475 | 0.000425 |  | 0.2875 | 195.16 | 29878 | 99.06
73 | 2021-05-18 22:18 | 2021-05-30 20:59 | PROD | 2 | 92618 | 46 | 0 | 0 | 0 | 1 | 1.4 | 1 | 1.5 | 4.3 | 7.9 | HMG 2 | 0.29 | 0.14 | 0.0925 | 0.0006 | 0.0105 | 0.0975 | 0.0048 | 0.0005 |  | 0.2725 | 189.36 | 25971 | 99.19
92 | 2021-05-19 05:01 | 2021-05-29 05:03 | PROD | 1 | 78078 | 39 | 0 | 1 | 0 | 1 | 1.4 | 1 | 1.5 | 3.4 | 5.2 | HMG 2 | 0.315 | 0.135 | 0.075 | 0.00135 | 0.011 | 0.12 | 0.0038 | 0.00115 |  | 0.275 | 189.36 | 17153 | 97.85
25 | 2021-05-19 05:05 | 2021-05-28 13:07 | PROD | 1 | 73030 | 38 | 0 | 1 | 0 | 1 | 1.4 | 1 | 1.5 | 3.2 | 5.4 | HMG 3 | 0.2925 | 0.1325 | 0.085 | 0.0006 | 0.00975 | 0.085 | 0.00405 | 0.000575 |  | 0.265 | 189.36 | 16855 | 97.8
42 | 2021-05-19 11:01 | 2021-05-30 10:49 | PROD | 2 | 86566 | 46 | 0 | 1 | 0 | 1 | 1.4 | 1 | 1.5 | 4.3 | 8.1 | HMG 1 | 0.38 | 0.12 | 0.12 | 0.0006 | 0.016 | 0.11 | 0.0049 | 0.0009 |  | 0.26 | 189.36 | 24726 | 98.87
23 | 2021-05-19 13:22 | 2021-05-30 03:19 | PROD | 2 | 83274 | 46 | 0 | 0 | 0 | 1 | 1.4 | 1 | 1.7 | 4.3 | 9.8 | HMG 3 | 0.39 | 0.15 | 0.1 | 0.0006 | 0.01375 | 0.1125 | 0.004375 | 0.000525 |  | 0.29 | 189.36 | 24295 | 99.03
68 | 2021-05-19 19:05 | 2021-05-31 01:46 | PROD | 2 | 87798 | 45 | 0 | 1 | 0 | 1 | 1.4 | 1 | 1.5 | 3.2 | 9.9 | HMG 2 | 0.24 | 0.16 | 0.095 | 0.0006 | 0.013 | 0.11 | 0.0045 | 0.0005 |  | 0.29 | 189.36 | 24657 | 99.22
57 | 2021-05-19 20:57 | 2021-05-29 08:23 | PROD | 1 | 75378 | 38 | 0 | 1 | 0 | 1 | 1.4 | 1 | 1.5 | 3.6 | 6 | HMG 1 | 0.23 | 0.17 | 0.11 | 0.0008 | 0.014 | 0.04 | 0.0035 | 0.001 |  | 0.26 | 189.36 | 16825 | 99.46
51 | 2021-05-20 04:06 | 2021-05-29 13:00 | PROD | 1 | 74290 | 39 | 0 | 1 | 0 | 1 | 1.4 | 1 | 1.4 | 3.3 | 7.3 | HMG 4 | 0.26 | 0.145 | 0.085 | 0.0006 | 0.009 | 0.1 | 0.003875 | 0.0004 |  | 0.2825 | 189.36 | 16877 | 98.99
34 | 2021-05-20 04:57 | 2021-05-30 08:19 | PROD | 1 | 79508 | 38 | 0 | 1 | 0 | 1 | 1.4 | 1 | 1.4 | 4.3 | 7.1 | HMG 2 | 0.365 | 0.1475 | 0.055 | 0.0006 | 0.0075 | 0.0975 | 0.00315 | 0.000425 |  | 0.3175 | 189.36 | 18465 | 97.9
10 | 2021-05-20 04:59 | 2021-05-30 05:05 | PROD | 1 | 77138 | 39 | 0 | 1 | 0 | 1 | 1.4 | 1 | 1.4 | 4.2 | 6.9 | HMG 4 | 0.25 | 0.1575 | 0.0875 | 0.00065 | 0.01225 | 0.0775 | 0.003875 | 0.000775 |  | 0.285 | 189.36 | 17822 | 98.08
90 | 2021-05-20 05:02 | 2021-05-30 13:04 | PROD | 1 | 80644 | 39 | 0 | 2 | 0 | 1 | 1.4 | 1 | 1.4 | 6.1 | 7.2 | HMG 3 | 0.2475 | 0.1575 | 0.1275 | 0.001225 | 0.01225 | 0.0775 | 0.003725 | 0.000825 |  | 0.2275 | 189.36 | 17932 | 97.83
44 | 2021-05-20 10:45 | 2021-06-01 13:09 | PROD | 2 | 94937 | 45 | 0 | 2 | 0 | 1 | 1.4 | 1 | 1.2 | 4.3 | 7 | HMG 2 | 0.22 | 0.145 | 0.065 | 0.0006 | 0.00875 | 0.11 | 0.003625 | 0.0004 |  | 0.33 | 189.36 | 26458 | 98.84
75 | 2021-05-20 13:53 | 2021-06-01 00:42 | PROD | 2 | 89715 | 43 | 0 | 1 | 0 | 1 | 1.4 | 1 | 1.2 | 4.1 | 10 | HMG 4 | 0.2525 | 0.145 | 0.095 | 0.0006 | 0.01025 | 0.1 | 0.004475 | 0.000425 |  | 0.275 | 189.36 | 24253 | 99.89
70 | 2021-05-20 18:05 | 2021-06-02 08:58 | PROD | 2 | 97841 | 49 | 0 | 1 | 0 | 1 | 1.4 | 1 | 1.2 | 3.6 | 9 | HL 3 | 0.2785 | 0.0788 | 0.251 |  | 0.009925 | 0.0742 | 0.000425 | 0.0071 | 0.00865 |  | 188.74 | 26293 | 99.26
59 | 2021-05-20 21:08 | 2021-05-31 08:15 | PROD | 1 | 82642 | 40 | 0 | 1 | 0 | 1 | 1.4 | 1 | 1.4 | 3.5 | 6.3 | HMG 1 | 0.2 | 0.15 | 0.1 | 0.0006 | 0.009 | 0.1 | 0.0033 | 0.0002 |  | 0.28 | 189.36 | 18320 | 99.22
35 | 2021-05-20 22:00 | 2021-06-01 14:13 | PROD | 2 | 92242 | 46 | 0 | 1 | 0 | 1 | 1.4 | 1 | 1.2 | 4 | 11 | HMG 3 | 0.235 | 0.1525 | 0.0875 | 0.0006 | 0.0115 | 0.1125 | 0.0041 | 0.000525 |  | 0.295 | 189.36 | 26630 | 99.4
17 | 2021-05-20 22:03 | 2021-05-31 05:05 | PROD | 1 | 81062 | 45 | 0 | 1 | 0 | 1 | 1.4 | 1 | 1.7 | 4.4 | 6.4 | HMG 3 | 0.1975 | 0.145 | 0.095 | 0.0006 | 0.00925 | 0.0825 | 0.00375 | 0.00045 |  | 0.28 | 189.36 | 19215 | 98.85
66 | 2021-05-21 03:55 | 2021-05-31 08:14 | PROD | 1 | 78928 | 38 | 0 | 2 | 0 | 1 | 1.4 | 1 | 1.6 | 3.9 | 5.9 | HL 4 | 0.22375 | 0.092775 | 0.228 |  | 0.0093 | 0.05405 | 0.0003 | 0.00425 | 0.007525 |  | 188.74 | 17097 | 99.41
67 | 2021-05-21 10:19 | 2021-06-01 07:59 | PROD | 2 | 85515 | 41 | 0 | 0 | 0 | 1 | 1.4 | 1 | 1.2 | 3.4 | 10.4 | HMG 1 | 0.13 | 0.13 | 0.08 | 0.0006 | 0.008 | 0.11 | 0.0037 | 0.0004 |  | 0.3 | 189.36 | 24156 | 99.77
39 | 2021-05-21 13:22 | 2021-05-31 10:40 | PROD | 2 | 78688 | 41 | 0 | 1 | 0 | 1 | 1.4 | 1 | 1.2 | 4.3 | 10.8 | HMG 2 | 0.2 | 0.16 | 0.0975 | 0.0006 | 0.01525 | 0.1125 | 0.00455 | 0.000675 |  | 0.2925 | 189.36 | 23013 | 99.28
37 | 2021-05-21 18:44 | 2021-06-02 04:04 | PROD | 2 | 89950 | 43 | 0 | 1 | 0 | 1.5 | 1.4 | 1 | 1.2 | 5 | 13.2 | HMG 2 | 0.175 | 0.1625 | 0.0875 | 0.0006 | 0.0115 | 0.1025 | 0.003975 | 0.0004 |  | 0.2925 | 189.36 | 27155 | 99.23
86 | 2021-05-21 19:51 | 2021-06-01 21:59 | PRZ | 1 | 86201 | 40 | 0 | 1 | 0 | 4 | 1.4 | 1 | 1.2 | 4.6 | 10.4 | HMG 4 | 0.195 | 0.1475 | 0.05 | 0.0006 | 0.009 | 0.1 | 0.0035 | 0.00045 |  | 0.2875 | 195.16 | 26168 | 99.16
21 | 2021-05-21 21:06 | 2021-06-01 05:17 | PROD | 1 | 81117 | 40 | 0 | 1 | 0 | 1 | 1.4 | 1 | 1.2 | 5 | 5.5 | HMG 3 | 0.2825 | 0.1575 | 0.0625 | 0.0006 | 0.008 | 0.0875 | 0.003325 | 0.000575 |  | 0.2825 | 189.36 | 19374 | 98.47
81 | 2021-05-22 05:01 | 2021-06-02 13:12 | PROD | 1 | 90249 | 43 | 0 | 1 | 1 | 1 | 1.5 | 1 | 1.2 | 4.2 | 7.3 | HMG 2 | 0.18 | 0.175 | 0.065 | 0.0006 | 0.00825 | 0.095 | 0.00365 | 0.000575 |  | 0.3025 | 189.36 | 19920 | 100.35
19 | 2021-05-22 05:28 | 2021-06-01 08:28 | PROD | 1 | 79889 | 40 | 0 | 1 | 0 | 1 | 1.4 | 1 | 1.2 | 5 | 4.9 | HMG 3 | 0.3075 | 0.14 | 0.065 | 0.0006 | 0.008 | 0.1175 | 0.00345 | 0.000575 |  | 0.2775 | 189.36 | 18409 | 98.94
69 | 2021-05-22 06:04 | 2021-06-02 08:46 | PROD | 1 | 86047 | 43 | 0 | 1 | 0 | 1 | 1.9 | 1 | 1.2 | 3.9 | 6.5 | HMG 1 HL 1 | 0.2630983 | 0.1027148 | 0.2011145 |  | 0.009023299 | 0.08550378 | 0.000851638 | 0.003722291 |  |  | 188.884 | 20281 | 98.53
72 | 2021-05-22 10:47 | 2021-06-03 14:44 | PROD | 2 | 94858 | 48 | 0 | 1 | 0 | 1 | 1.4 | 1 | 1.3 | 4 | 8.5 | HMG 3 | [10 empty] | 189.36 | 25817 | 99.68
32 | 2021-05-22 14:36 | 2021-06-03 01:54 | PROD | 2 | 90525 | 46 | 0 | 1 | 0 | 1 | 1.4 | 1 | 1.2 | 4.3 | 11.3 | HMG 2 | 0.24 | 0.155 | 0.075 | 0.0006 | 0.0125 | 0.115 | 0.00385 | 0.00065 |  | 0.32 | 189.36 | 25300 | 99.62
27 | 2021-05-22 18:52 | 2021-06-03 08:56 | PROD | 2 | 91262 | 46 | 0 | 1 | 0 | 1 | 1.4 | 1 | 1.2 | 3.5 | 10.5 | HMG 4 | [10 empty] | 189.36 | 25360 | 99.49
46 | 2021-05-22 21:05 | 2021-06-01 13:08 | PROD | 1 | 76400 | 39 | 0 | 1 | 0 | 1 | 1.4 | 1 | 1.3 | 4.5 | 6.8 | HMG 2 | 0.228 | 0.154 | 0.122 | 0.0006 | 0.0116 | 0.08 | 0.004 | 0.00076 |  | 0.248 | 189.36 | 17689 | 98.41
49 | 2021-05-22 21:05 | 2021-06-01 21:52 | PRZ | 1 | 78593 | 35 | 0 | 4 | 0 | 1.2 | 1.4 | 1 | 1.2 | 4.1 | 8.6 | HMG 5 | 0.256 | 0.133 | 0.09 | 0.0006 | 0.01175 | 0.101 | 0.00459 | 0.000455 |  | 0.291 | 195.16 | 24467 | 99.2
71 | 2021-05-23 05:04 | 2021-06-03 05:01 | PROD | 1 | 84979 | 43 | 0 | 1 | 0 | 1 | 1.4 | 1 | 1.2 | 4.9 | 7 | HMG 4 | 0.31 | 0.1475 | 0.075 | 0.0006 | 0.009 | 0.1025 | 0.00345 | 0.00065 |  | 0.2775 | 189.36 | 19374 | 98.25
96 | 2021-05-23 05:06 | 2021-06-02 16:12 | PROD | 1 | 82931 | 41 | 0 | 0 | 0 | 1 | 1.4 | 1 | 1.2 | 4.9 | 6.2 | HMG 2 | 0.36 | 0.135 | 0.115 | 0.0006 | 0.0125 | 0.13 | 0.00385 | 0.00095 |  | 0.27 | 189.36 | 18509 | 99.52
1 | 2021-05-23 05:09 | 2021-06-02 05:11 | PROD | 1 | 78157 | 39 | 0 | 0 | 0 | 1 | 1.4 | 1 | 1.2 | 3.5 | 10.3 | HMG 3 | 0.2475 | 0.155 | 0.075 | 0.0006 | 0.009 | 0.11 | 0.003725 | 0.0006 |  | 0.2675 | 189.36 | 17179 | 99.45
60 | 2021-05-23 10:54 | 2021-06-04 13:36 | PROD | 2 | 95423 | 41 | 0 | 5 | 0 | 1 | 1.4 | 1 | 1.2 | 4 | 10.9 | HMG 1 | 0.3 | 0.16 | 0.08 | 0.0006 | 0.01 | 0.1 | 0.0037 | 0.001 |  | 0.31 | 189.36 | 26138 | 99.66
31 | 2021-05-23 13:57 | 2021-06-04 08:01 | PROD | 2 | 91816 | 46 | 0 | 1 | 0 | 1 | 1.4 | 1 | 1.2 | 4.1 | 9.2 | HMG 4 | [10 empty] | 189.36 | 26687 | 98.71
36 | 2021-05-23 18:28 | 2021-06-04 00:51 | PROD | 2 | 88993 | 44 | 0 | 0 | 0 | 1 | 1.4 | 1 | 1.2 | 3.9 | 9.2 | HMG 2 | [10 empty] | 189.36 | 25560 | 99.21
14 | 2021-05-23 20:58 | 2021-06-03 03:58 | PRZ | 1 | 78681 | 39 | 0 | 1 | 0 | 1 | 1.4 | 1 | 1.2 | 4.2 | 7.9 | HMG 4 | 0.255 | 0.15 | 0.0925 | 0.0006 | 0.01425 | 0.1025 | 0.0042 | 0.0008 |  | 0.29 | 195.16 | 24599 | 98.98
55 | 2021-05-23 21:02 | 2021-06-03 08:47 | PROD | 1 | 84555 | 40 | 0 | 2 | 1 | 1 | 1.4 | 1 | 1.2 | 4.3 | 6 | HMG 2 | 0.2535 | 0.1265 | 0.09 | 0.0006 | 0.00955 | 0.114 | 0.0034 | 0.000945 |  | 0.2445 | 189.36 | 18746 | 101.36
22 | 2021-05-24 03:50 | 2021-06-04 05:00 | PROD | 1 | 86144 | 46 | 0 | 1 | 0 | 1 | 1.4 | 1 | 1.3 | 4.4 | 5.6 | HMG 2 | 0.38 | 0.12 | 0.095 | 0.0006 | 0.011 | 0.17 | 0.00375 | 0.00075 |  | 0.26 | 189.36 | 19784 | 98.2
85 | 2021-05-24 04:00 | 2021-06-04 08:23 | PROD | 1 | 87058 | 42 | 0 | 2 | 0 | 1 | 1.4 | 1 | 1.3 | 5.5 | 6 | HMG 1 | 0.14 | 0.16 | 0.05 | 0.0006 | 0.008 | 0.07 | 0.0033 | 0.0007 |  | 0.28 | 189.36 | 20305 | 98.01
65 | 2021-05-24 04:02 | 2021-06-03 13:08 | PROD | 1 | 81183 | 40 | 0 | 1 | 0 | 1 | 1.4 | 1 | 1.2 | 4.2 | 6.1 | HMG 3 | 0.2625 | 0.1425 | 0.07 | 0.0006 | 0.01 | 0.085 | 0.004225 | 0.000625 |  | 0.26 | 189.36 | 17865 | 99.22
76 | 2021-05-24 11:25 | 2021-06-04 08:55 | PROD | 2 | 85178 | 40 | 0 | 1 | 0 | 1 | 1.4 | 1 | 1.2 | 4 | 8.9 | HMG 2 | 0.245 | 0.15 | 0.155 | 0.0006 | 0.01375 | 0.1125 | 0.0042 | 0.00175 |  | 0.3075 | 189.36 | 22816 | 99.41
94 | 2021-05-24 11:26 | 2021-06-05 09:50 | PROD | 2 | 94094 | 46 | 0 | 0 | 0 | 1 | 1.4 | 1 | 1.2 | 5 | 8.9 | HMG 2 | 0.29 | 0.12 | 0.08 | 0.0006 | 0.009 | 0.105 | 0.00395 | 0.0007 |  | 0.245 | 189.36 | 25965 | 99.62
38 | 2021-05-24 14:00 | 2021-06-04 21:00 | PROD | 2 | 89298 | 44 | 0 | 0 | 0 | 1 | 1.4 | 1 | 1.2 | 4.6 | 9.5 | HMG 1 | 0.24 | 0.15 | 0.07 | 0.0006 | 0.009 | 0.1 | 0.004 | 0.0006 |  | 0.3 | 189.36 | 25852 | 99.32
82 | 2021-05-24 14:01 | 2021-06-04 22:52 | PROD | 2 | 89670 | 47 | 0 | 0 | 0 | 1 | 1.4 | 1 | 1.2 | 4.5 | 8.1 | HMG 1 | 0.46 | 0.16 | 0.12 | 0.0006 | 0.014 | 0.12 | 0.0045 | 0.0011 |  | 0.24 | 189.36 | 24114 | 99.42
18 | 2021-05-24 21:02 | 2021-06-05 04:57 | PROD | 1 | 88915 | 43 | 0 | 1 | 0 | 1 | 1.4 | 1 | 1.2 | 3.8 | 6.1 | HMG 2 | 0.315 | 0.15 | 0.14 | 0.0006 | 0.015 | 0.115 | 0.0042 | 0.00105 |  | 0.21 | 189.36 | 20531 | 98.98
11 | 2021-05-24 22:58 | 2021-06-04 13:16 | PROD | 1 | 79772 | 38 | 0 | 1 | 0 | 1 | 1.4 | 1 | 1.2 | 4.7 | 6.3 | HMG 2 | 0.2775 | 0.14 | 0.0775 | 0.0006 | 0.011 | 0.0975 | 0.004675 | 0.000575 |  | 0.2475 | 189.36 | 18533 | 96.84
80 | 2021-05-25 10:55 | 2021-06-06 09:47 | PROD | 2 | 92793 | 45 | 0 | 1 | 0 | 1 | 1.4 | 1 | 1.2 | 3.6 | 8.1 | HMG 3 | 0.2975 | 0.1625 | 0.105 | 0.0006 | 0.01125 | 0.0775 | 0.004275 | 0.00105 |  | 0.26 | 189.36 | 25302 | 99.15
33 | 2021-05-25 13:37 | 2021-06-06 01:56 | PROD | 2 | 90860 | 46 | 0 | 1 | 0 | 1 | 1.4 | 1 | 1.4 | 4.2 | 10.6 | HMG 1 | 0.38 | 0.14 | 0.1 | 0.0006 | 0.009 | 0.12 | 0.0043 | 0.0013 |  | 0.27 | 189.36 | 25587 | 99.19
40 | 2021-05-25 18:37 | 2021-06-07 02:04 | PROD | 2 | 96594 | 46 | 0 | 1 | 0 | 1.3 | 1.4 | 1 | 1.5 | 5.2 | 7.5 | HMG 4 | 0.4395 | 0.165 | 0.0965 | 0.0006 | 0.01265 | 0.0885 | 0.00482 | 0.000895 |  | 0.2615 | 189.36 | 27189 | 98.91
88 | 2021-05-25 21:03 | 2021-06-04 16:37 | PROD | 1 | 77743 | 39 | 0 | 1 | 0 | 1 | 1.4 | 1 | 1.2 | 4.4 | 6.4 | HMG 5 | 0.2175 | 0.165 | 0.0735 | 0.0006 | 0.0089 | 0.0925 | 0.003535 | 0.00065 |  | 0.262 | 189.36 | 17773 | 99.08
29 | 2021-05-25 21:06 | 2021-06-05 13:10 | PROD | 1 | 85491 | 41 | 0 | 0 | 1 | 1 | 1.4 | 1 | 1.2 | 6.4 | 7.7 | HMG 1 | 0.19 | 0.17 | 0.07 | 0.0006 | 0.008 | 0.06 | 0.0033 | 0.0005 |  | 0.28 | 189.36 | 20706 | 100.85
48 | 2021-05-25 21:55 | 2021-06-06 09:50 | PROD | 2 | 90893 | 44 | 0 | 0 | 0 | 1 | 1.4 | 1 | 1.2 | 5.6 | 8.6 | HMG 2 | 0.2915 | 0.151 | 0.1305 | 0.0006 | 0.0123 | 0.127 | 0.003875 | 0.000865 |  | 0.226 | 189.36 | 26295 | 99.37
54 | 2021-05-26 05:04 | 2021-06-05 13:07 | PROD | 1 | 81670 | 39 | 0 | 2 | 0 | 1 | 1.4 | 1 | 1.2 | 3.8 | 5.8 | HMG 2 | 0.355 | 0.145 | 0.09 | 0.001 | 0.011 | 0.105 | 0.00375 | 0.0007 |  | 0.295 | 189.36 | 18222 | 99.18
2 | 2021-05-26 05:07 | 2021-06-05 08:19 | PROD | 1 | 78905 | 44 | 0 | 1 | 0 | 1 | 1.4 | 1 | 1.5 | 4.1 | 7.6 | HMG 3 | 0.235 | 0.155 | 0.06 | 0.0006 | 0.0085 | 0.1125 | 0.003375 | 0.0005 |  | 0.2725 | 189.36 | 17916 | 99.16
20 | 2021-05-26 10:21 | 2021-06-07 13:06 | PROD | 2 | 95170 | 43 | 0 | 2 | 0 | 1 | 1.4 | 1 | 1.2 | 4.1 | 6.8 | HMG 2 | 0.28 | 0.135 | 0.065 | 0.0006 | 0.008 | 0.095 | 0.00355 | 0.0008 |  | 0.25 | 189.36 | 26057 | 99.4
9 | 2021-05-26 14:07 | 2021-06-06 21:49 | PROD | 2 | 87641 | 43 | 0 | 0 | 0 | 1 | 1.4 | 1 | 1.2 | 4 | 8.9 | HMG 3 | 0.2725 | 0.1575 | 0.0825 | 0.0006 | 0.0115 | 0.0925 | 0.0043 | 0.000725 |  | 0.275 | 189.36 | 24107 | 99.14
28 | 2021-05-26 18:32 | 2021-06-07 08:19 | PROD | 2 | 91069 | 45 | 0 | 1 | 0 | 1 | 1.4 | 1 | 1.3 | 4.6 | 8 | HMG 2 | 0.445 | 0.165 | 0.0925 | 0.0006 | 0.0135 | 0.08 | 0.005125 | 0.0009 |  | 0.26 | 189.36 | 25913 | 99.35
77 | 2021-05-26 20:58 | 2021-06-05 16:12 | PROD | 1 | 77063 | 38 | 0 | 1 | 0 | 1 | 1.4 | 1 | 1.2 | 4.5 | 6.5 | HMG 2 | 0.305 | 0.165 | 0.0925 | 0.0006 | 0.01025 | 0.085 | 0.003575 | 0.000725 |  | 0.255 | 189.36 | 17800 | 99.44
91 | 2021-05-26 21:57 | 2021-06-08 02:15 | PROD | 2 | 95389 | 46 | 0 | 0 | 0 | 1 | 1.4 | 1 | 1.5 | 3.8 | 7.5 | HMG 2 | 0.38 | 0.16 | 0.085 | 0.0008 | 0.009 | 0.085 | 0.00395 | 0.00075 |  | 0.25 | 189.36 | 26241 | 99.03
43 | 2021-05-27 01:59 | 2021-06-06 05:04 | PROD | 1 | 79820 | 39 | 0 | 3 | 0 | 1 | 1.4 | 1 | 1.5 | 4.4 | 6.1 | HMG 2 | 0.3775 | 0.1425 | 0.1 | 0.0006 | 0.01225 | 0.095 | 0.0038 | 0.000875 |  | 0.2525 | 189.36 | 18083 | 98.39
61 | 2021-05-27 04:00 | 2021-06-06 05:03 | PROD | 1 | 79743 | 40 | 0 | 2 | 0 | 1 | 1.4 | 1 | 1.5 | 3.8 | 6.9 | HMG 2 | 0.33 | 0.16 | 0.14 | 0.0006 | 0.0135 | 0.085 | 0.00355 | 0.00095 |  | 0.245 | 189.36 | 18764 | 99.52
13 | 2021-05-27 04:04 | 2021-06-06 08:46 | PROD | 1 | 78881 | 39 | 0 | 0 | 0 | 1 | 1.4 | 1 | 1.4 | 3.4 | 5.8 | HMG 4 | 0.3225 | 0.145 | 0.1075 | 0.0006 | 0.01075 | 0.1075 | 0.003575 | 0.000725 |  | 0.25 | 189.36 | 18408 | 98.51
79 | 2021-05-27 10:45 | 2021-06-08 09:50 | PROD | 2 | 92560 | 48 | 0 | 1 | 0 | 1 | 1.4 | 1 | 1.4 | 3.8 | 10.2 | HMG 2 | 0.3 | 0.11 | 0.0825 | 0.000675 | 0.00725 | 0.0775 | 0.0044 | 0.000775 |  | 0.2825 | 189.36 | 24432 | 98.78
83 | 2021-05-27 13:38 | 2021-06-07 02:09 | PROD | 2 | 83388 | 41 | 0 | 0 | 0 | 1 | 2.1 | 1 | 1.2 | 3.8 | 10.2 | HMG 1 | 0.3 | 0.16 | 0.06 | 0.0006 | 0.008 | 0.09 | 0.0039 | 0.0005 |  | 0.31 | 189.36 | 23390 | 99.56
12 | 2021-05-27 18:41 | 2021-06-08 19:05 | PROD | 2 | 92858 | 46 | 0 | 1 | 0 | 1 | 1.4 | 1 | 1.4 | 3.4 | 10.3 | HMG 1 | 0.29 | 0.16 | 0.07 | 0.0006 | 0.007 | 0.09 | 0.0039 | 0.0007 |  | 0.28 | 189.36 | 25739 | 99.38
56 | 2021-05-27 20:54 | 2021-06-06 13:08 | PROD | 1 | 76026 | 36 | 0 | 4 | 0 | 1 | 1.4 | 1 | 1.2 | 3.2 | 6.2 | HMG 3 | 0.3325 | 0.165 | 0.1075 | 0.0006 | 0.012 | 0.0875 | 0.003725 | 0.000925 |  | 0.26 | 189.36 | 17206 | 98.21
41 | 2021-05-27 20:55 | 2021-06-06 16:28 | PROD | 1 | 78146 | 38 | 0 | 1 | 0 | 1 | 1.4 | 1 | 1.4 | 5.3 | 5.7 | HMG 2 | 0.309 | 0.118 | 0.084 | 0.0006 | 0.0107 | 0.087 | 0.00385 | 0.00075 |  | 0.255 | 189.36 | 17918 | 99.28
26 | 2021-05-27 21:53 | 2021-06-09 02:02 | PROD | 2 | 94870 | 48 | 0 | 1 | 0 | 1 | 1.4 | 1 | 1.3 | 4 | 10.7 | HMG 2 | 0.225 | 0.1025 | 0.075 | 0.0006 | 0.0065 | 0.0925 | 0.0041 | 0.000475 |  | 0.26 | 189.36 | 26201 | 99.05
58 | 2021-05-28 05:14 | 2021-06-07 05:02 | PROD | 1 | 79326 | 39 | 0 | 2 | 0 | 1 | 2.2 | 1 | 1.2 | 3.6 | 6.9 | HMG 2 | 0.2875 | 0.1625 | 0.075 | 0.0006 | 0.00775 | 0.1075 | 0.0036 | 0.00065 |  | 0.2725 | 189.36 | 17607 | 99.47
52 | 2021-05-28 05:15 | 2021-06-07 05:01 | PROD | 1 | 78669 | 38 | 0 | 4 | 0 | 1 | 1.4 | 1 | 1.2 | 3.6 | 5.4 | HMG 3 | 0.3 | 0.14 | 0.1075 | 0.0006 | 0.0125 | 0.11 | 0.003975 | 0.00095 |  | 0.225 | 189.36 | 17640 | 98.63
74 | 2021-05-28 11:01 | 2021-06-09 08:07 | PROD | 2 | 92555 | 48 | 0 | 0 | 0 | 1 | 1.4 | 1 | 1.3 | 4.5 | 9.4 | HMG 3 | 0.2075 | 0.13 | 0.0845 | 0.000625 | 0.0076 | 0.077 | 0.00434 | 0.0007 |  | 0.294 | 189.36 | 24832 | 99.49
93 | 2021-05-28 13:50 | 2021-06-08 23:54 | PROD | 2 | 89945 | 43 | 0 | 1 | 0 | 1.3 | 1.4 | 1 | 1.2 | 3.2 | 7.4 | HMG 2 | 0.325 | 0.145 | 0.095 | 0.0006 | 0.01 | 0.12 | 0.00375 | 0.0009 |  | 0.25 | 189.36 | 26022 | 99.31
25 | 2021-05-28 18:45 | 2021-06-10 09:39 | PROD | 2 | 98396 | 45 | 0 | 1 | 0 | 1 | 1.4 | 1 | 1.9 | 3.9 | 8.7 | HMG 3 | 0.2925 | 0.1325 | 0.085 | 0.0006 | 0.00975 | 0.085 | 0.00405 | 0.000575 |  | 0.265 | 189.36 | 27478 | 99.25
95 | 2021-05-28 20:58 | 2021-06-07 08:27 | PROD | 1 | 75259 | 39 | 0 | 1 | 0 | 1 | 2.4 | 1 | 1.2 | 4 | 5.6 | HMG 3 | 0.3135 | 0.124 | 0.052 | 0.00096 | 0.0089 | 0.092 | 0.00355 | 0.000795 |  | 0.272 | 189.36 | 17063 | 99.16
53 | 2021-05-28 21:15 | 2021-06-07 08:25 | PROD | 1 | 74340 | 36 | 0 | 4 | 0 | 1 | 2.6 | 1 | 1.2 | 4.6 | 4.7 | HMG 3 | 0.2725 | 0.17 | 0.0625 | 0.0006 | 0.0095 | 0.0825 | 0.00325 | 0.0005 |  | 0.305 | 189.36 | 17819 | 98.04
62 | 2021-05-28 21:54 | 2021-06-09 23:53 | PROD | 2 | 94830 | 46 | 0 | 1 | 0 | 1 | 1.4 | 1 | 1.3 | 3.5 | 9 | HMG 2 | 0.29 | 0.145 | 0.09 | 0.0006 | 0.011 | 0.075 | 0.00405 | 0.00065 |  | 0.27 | 189.36 | 25988 | 99.52
63 | 2021-05-29 05:08 | 2021-06-08 05:12 | PROD | 1 | 78096 | 37 | 0 | 3 | 0 | 1 | 1.4 | 1 | 1.2 | 3.8 | 6.6 | HMG 2 | 0.225 | 0.16 | 0.075 | 0.0006 | 0.011 | 0.105 | 0.0035 | 0.0007 |  | 0.28 | 189.36 | 17822 | 97.75
47 | 2021-05-29 05:10 | 2021-06-08 12:55 | PROD | 1 | 80223 | 40 | 0 | 2 | 0 | 1 | 1.4 | 1 | 1.4 | 5.2 | 6.5 | HMG 4 | 0.265 | 0.1275 | 0.09 | 0.0006 | 0.01175 | 0.1075 | 0.003675 | 0.0007 |  | 0.2475 | 189.36 | 18604 | 97.83
92 | 2021-05-29 10:42 | 2021-06-10 08:24 | PROD | 2 | 93449 | 45 | 0 | 1 | 0 | 1 | 1.4 | 1 | 1.5 | 4.5 | 7.4 | HMG 2 | 0.315 | 0.135 | 0.075 | 0.00135 | 0.011 | 0.12 | 0.0038 | 0.00115 |  | 0.275 | 189.36 | 25888 | 99.17
57 | 2021-05-29 14:07 | 2021-06-11 00:56 | PROD | 2 | 95383 | 46 | 0 | 2 | 0 | 1 | 1.4 | 1 | 1.3 | 3.6 | 7.5 | HMG 1 | 0.23 | 0.17 | 0.11 | 0.0008 | 0.014 | 0.04 | 0.0035 | 0.001 |  | 0.26 | 189.36 | 25983 | 99.1
51 | 2021-05-29 18:35 | 2021-06-11 01:54 | PROD | 2 | 94680 | 47 | 0 | 2 | 0 | 1 | 1.4 | 1 | 1.6 | 3.4 | 8.7 | HMG 4 | 0.26 | 0.145 | 0.085 | 0.0006 | 0.009 | 0.1 | 0.003875 | 0.0004 |  | 0.2825 | 189.36 | 25569 | 99.51
30 | 2021-05-29 20:59 | 2021-06-09 05:07 | PROD | 1 | 81202 | 41 | 0 | 1 | 0 | 1 | 1.4 | 1 | 1.3 | 4 | 7.2 | HMG 2 | 0.29 | 0.1275 | 0.045 | 0.0006 | 0.00775 | 0.065 | 0.00295 | 0.00065 |  | 0.325 | 189.36 | 18252 | 99.15
84 | 2021-05-29 20:59 | 2021-06-08 16:21 | PROD | 1 | 76983 | 38 | 0 | 1 | 0 | 1 | 1.4 | 1 | 1.2 | 3.8 | 5.7 | HMG 2 | 0.3175 | 0.17 | 0.0525 | 0.0006 | 0.007 | 0.1075 | 0.0033 | 0.0008 |  | 0.3175 | 189.36 | 17413 | 98.15
15 | 2021-05-30 05:07 | 2021-06-09 16:46 | PROD | 1 | 81164 | 45 | 0 | 1 | 1 | 1 | 1.4 | 1 | 1.4 | 4.4 | 6.6 | HMG 3 | 0.225 | 0.14 | 0.055 | 0.0006 | 0.00875 | 0.0775 | 0.00305 | 0.000575 |  | 0.305 | 189.36 | 18342 | 98.89
24 | 2021-05-30 05:10 | 2021-06-09 08:25 | PROD | 1 | 79397 | 42 | 0 | 3 | 0 | 1 | 1.4 | 1 | 1.2 | 4.1 | 4.8 | HMG 3 | 0.348 | 0.151 | 0.1165 | 0.0006 | 0.0138 | 0.056 | 0.003995 | 0.000855 |  | 0.262 | 189.36 | 18140 | 98.79
87 | 2021-05-30 05:18 | 2021-06-10 05:13 | PROD | 1 | 86272 | 43 | 0 | 0 | 0 | 1 | 1.4 | 1 | 1.3 | 4.5 | 6 | HMG 3 | 0.2125 | 0.1375 | 0.055 | 0.0006 | 0.008 | 0.0975 | 0.002925 | 0.00065 |  | 0.305 | 189.36 | 19153 | 98.71
10 | 2021-05-30 10:39 | 2021-06-11 14:21 | PROD | 2 | 94684 | 46 | 0 | 0 | 1 | 1 | 1.4 | 1 | 1.4 | 5.3 | 7.5 | HMG 4 | 0.25 | 0.1575 | 0.0875 | 0.00065 | 0.01225 | 0.0775 | 0.003875 | 0.000775 |  | 0.285 | 189.36 | 25791 | 100.28
34 | 2021-05-30 13:58 | 2021-06-11 09:53 | PROD | 2 | 92422 | 47 | 0 | 1 | 0 | 1 | 1.4 | 1 | 1.2 | 4.4 | 10.4 | HMG 2 | 0.365 | 0.1475 | 0.055 | 0.0006 | 0.0075 | 0.0975 | 0.00315 | 0.000425 |  | 0.3175 | 189.36 | 26004 | 98.99
90 | 2021-05-30 19:20 | 2021-06-11 09:52 | PROD | 2 | 90676 | 44 | 0 | 0 | 0 | 1 | 1.4 | 1 | 1.2 | 5 | 8 | HMG 3 | 0.2475 | 0.1575 | 0.1275 | 0.001225 | 0.01225 | 0.0775 | 0.003725 | 0.000825 |  | 0.2275 | 189.36 | 24777 | 99.04
45 | 2021-05-30 20:56 | 2021-06-09 21:55 | PRZ | 1 | 77872 | 39 | 0 | 1 | 0 | 1 | 1.4 | 1 | 1.6 | 5.4 | 8.6 | HMG 4 | 0.19 | 0.1525 | 0.08 | 0.0006 | 0.01 | 0.105 | 0.00375 | 0.000475 |  | 0.3125 | 195.16 | 25088 | 99.37
89 | 2021-05-30 20:57 | 2021-06-10 16:03 | PROD | 1 | 83971 | 39 | 0 | 1 | 0 | 1 | 1.4 | 1 | 1.5 | 4.3 | 7.1 | HMG 2 | 0.2415 | 0.153 | 0.0985 | 0.0006 | 0.0119 | 0.083 | 0.00372 | 0.000565 |  | 0.2915 | 189.36 | 19093 | 98.1
50 | 2021-05-31 05:04 | 2021-06-09 12:58 | PROD | 1 | 72951 | 40 | 0 | 3 | 0 | 1 | 1.4 | 1 | 1.3 | 4.2 | 5.1 | HMG 2 | 0.395 | 0.125 | 0.1 | 0.0006 | 0.01 | 0.115 | 0.00355 | 0.0006 |  | 0.25 | 189.36 | 16230 | 97.88
23 | 2021-05-31 05:07 | 2021-06-10 08:38 | PROD | 1 | 79150 | 37 | 0 | 3 | 0 | 1 | 1.4 | 1 | 1.4 | 4.6 | 7 | HMG 1 | 0.16 | 0.16 | 0.09 | 0.0006 | 0.011 | 0.09 | 0.0033 | 0.001 |  | 0.25 | 189.36 | 18438 | 98.34
17 | 2021-05-31 11:11 | 2021-06-12 01:51 | PROD | 2 | 90635 | 46 | 0 | 1 | 0 | 1 | 1.4 | 1 | 1.3 | 4.1 | 8.7 | HMG 3 | 0.1975 | 0.145 | 0.095 | 0.0006 | 0.00925 | 0.0825 | 0.00375 | 0.00045 |  | 0.28 | 189.36 | 25286 | 99.04
59 | 2021-05-31 13:55 | 2021-06-11 23:53 | PROD | 2 | 87849 | 43 | 0 | 1 | 0 | 1 | 1.4 | 1 | 1.4 | 4.3 | 9.2 | HMG 1 | 0.2 | 0.15 | 0.1 | 0.0006 | 0.009 | 0.1 | 0.0033 | 0.0002 |  | 0.28 | 189.36 | 23955 | 99.36
66 | 2021-05-31 13:58 | 2021-06-12 08:57 | PROD | 2 | 91465 | 45 | 0 | 0 | 0 | 1 | 1.4 | 1 | 1.3 | 4.1 | 7.9 | HL 4 | 0.22375 | 0.092775 | 0.228 |  | 0.0093 | 0.05405 | 0.0003 | 0.00425 | 0.007525 |  | 188.74 | 25031 | 99.19
42 | 2021-05-31 21:01 | 2021-06-11 05:11 | PROD | 1 | 80162 | 38 | 0 | 4 | 0 | 1 | 1.4 | 1 | 1.5 | 5.8 | 4.9 | HMG 2 | 0.265 | 0.135 | 0.12 | 0.0006 | 0.0165 | 0.09 | 0.0042 | 0.0008 |  | 0.225 | 189.36 | 18591 | 97.6
73 | 2021-05-31 21:11 | 2021-06-11 09:01 | PROD | 1 | 81727 | 40 | 0 | 1 | 0 | 1 | 1.4 | 1 | 1.4 | 4.5 | 6.1 | HMG 1 | 0.32 | 0.16 | 0.07 | 0.0006 | 0.009 | 0.1 | 0.0031 | 0.0009 |  | 0.3 | 189.36 | 18603 | 99.07
68 | 2021-05-31 21:13 | 2021-06-10 13:00 | PROD | 1 | 75968 | 41 | 0 | 1 | 0 | 1 | 1.4 | 1 | 1.6 | 4.4 | 5.7 | HMG 4 | 0.2225 | 0.155 | 0.0775 | 0.0006 | 0.00925 | 0.095 | 0.003225 | 0.0008 |  | 0.2675 | 189.36 | 17235 | 99.69
21 | 2021-06-01 11:15 | 2021-06-13 00:53 | PROD | 2 | 90191 | 44 | 0 | 3 | 0 | 1 | 1.4 | 1 | 1.3 | 3.8 | 8.4 | HMG 3 | 0.2825 | 0.1575 | 0.0625 | 0.0006 | 0.008 | 0.0875 | 0.003325 | 0.000575 |  | 0.2825 | 189.36 | 26350 | 98.91
19 | 2021-06-01 13:11 | 2021-06-13 09:48 | PROD | 2 | 92248 | 43 | 0 | 0 | 0 | 1 | 3.2 | 1 | 1.6 | 3.7 | 6.3 | HMG 3 | 0.3075 | 0.14 | 0.065 | 0.0006 | 0.008 | 0.1175 | 0.00345 | 0.000575 |  | 0.2775 | 189.36 | 25299 | 98.77
46 | 2021-06-01 18:46 | 2021-06-14 02:00 | PROD | 2 | 96259 | 46 | 0 | 1 | 0 | 1 | 1.4 | 1 | 1.5 | 3.8 | 6.1 | HMG 2 | 0.228 | 0.154 | 0.122 | 0.0006 | 0.0116 | 0.08 | 0.004 | 0.00076 |  | 0.248 | 189.36 | 26856 | 99.31
78 | 2021-06-01 21:13 | 2021-06-12 00:49 | PRZ | 1 | 78129 | 39 | 0 | 1 | 0 | 1 | 1.4 | 1 | 1.3 | 5.5 | 8.2 | HMG 4 | 0.28 | 0.13 | 0.1075 | 0.000625 | 0.01 | 0.1025 | 0.003975 | 0.001125 |  | 0.3075 | 195.16 | 23120 | 99.56
16 | 2021-06-01 21:59 | 2021-06-12 05:10 | PROD | 1 | 78960 | 38 | 0 | 1 | 0 | 1 | 1.4 | 1 | 1.3 | 4.6 | 5.7 | HMG 1 | 0.2 | 0.11 | 0.05 | 0.0006 | 0.006 | 0.15 | 0.003 | 0.0005 |  | 0.33 | 189.36 | 17683 | 97.82
75 | 2021-06-02 05:17 | 2021-06-11 16:21 | PROD | 1 | 74134 | 39 | 0 | 1 | 0 | 1 | 1.4 | 1 | 1.2 | 4.2 | 5.8 | HMG 2 | 0.215 | 0.13 | 0.085 | 0.0006 | 0.0105 | 0.105 | 0.00335 | 0.0004 |  | 0.285 | 189.36 | 15969 | 99.13
67 | 2021-06-02 05:19 | 2021-06-12 16:07 | PROD | 1 | 81511 | 40 | 0 | 1 | 0 | 1 | 1.4 | 1 | 1.2 | 4.4 | 5.7 | HMG 4 | 0.225 | 0.135 | 0.085 | 0.0006 | 0.011 | 0.095 | 0.003475 | 0.000625 |  | 0.2775 | 189.36 | 18418 | 99.18
39 | 2021-06-02 05:25 | 2021-06-11 12:59 | PROD | 1 | 73982 | 39 | 0 | 1 | 0 | 1 | 1.4 | 1 | 2.4 | 4.7 | 7.3 | HMG 4 | 0.225 | 0.135 | 0.0675 | 0.0006 | 0.00875 | 0.1125 | 0.00365 | 0.00055 |  | 0.2975 | 189.36 | 16486 | 99.62
1 | 2021-06-02 11:20 | 2021-06-14 18:00 | PROD | 2 | 94851 | 49 | 0 | 1 | 0 | 1 | 1.4 | 1 | 1.4 | 3.7 | 8.4 | HMG 3 | 0.2475 | 0.155 | 0.075 | 0.0006 | 0.009 | 0.11 | 0.003725 | 0.0006 |  | 0.2675 | 189.36 | 25481 | 99.47
69 | 2021-06-02 13:25 | 2021-06-13 09:56 | PROD | 2 | 84652 | 40 | 0 | 1 | 0 | 1 | 1.4 | 1 | 1.7 | 3.6 | 7.6 | HMG 1 HL 1 | 0.2630983 | 0.1027148 | 0.2011145 |  | 0.009023299 | 0.08550378 | 0.000851638 | 0.003722291 |  |  | 188.884 | 24425 | 99.34
81 | 2021-06-02 18:28 | 2021-06-13 01:47 | PROD | 2 | 81129 | 41 | 0 | 0 | 0 | 1 | 1.4 | 1 | 1.2 | 4.8 | 8.1 | HMG 2 | 0.18 | 0.175 | 0.065 | 0.0006 | 0.00825 | 0.095 | 0.00365 | 0.000575 |  | 0.3025 | 189.36 | 22599 | 99.15
44 | 2021-06-02 21:04 | 2021-06-12 12:58 | PROD | 1 | 76186 | 39 | 0 | 1 | 0 | 1.3 | 1.4 | 1 | 3.1 | 4.2 | 5.5 | HMG 3 | 0.344 | 0.141 | 0.1355 | 0.0006 | 0.0141 | 0.099 | 0.003865 | 0.000915 |  | 0.2525 | 189.36 | 16786 | 99.04
96 | 2021-06-02 21:56 | 2021-06-14 01:55 | PROD | 2 | 87949 | 44 | 0 | 0 | 0 | 1 | 1.4 | 1 | 1.6 | 5.7 | 6.9 | HMG 2 | 0.36 | 0.135 | 0.115 | 0.0006 | 0.0125 | 0.13 | 0.00385 | 0.00095 |  | 0.27 | 189.36 | 24528 | 99.59
64 | 2021-06-03 03:37 | 2021-06-13 16:03 | PROD | 1 | 83324 | 38 | 0 | 2 | 0 | 1 | 1.4 | 1 | 1.4 | 3.9 | 6.1 | HMG 2 | 0.168 | 0.148 | 0.072 | 0.0006 | 0.0075 | 0.121 | 0.00332 | 0.00042 |  | 0.306 | 189.36 | 17672 | 110.01
70 | 2021-06-03 05:02 | 2021-06-13 05:12 | PROD | 1 | 77865 | 38 | 0 | 1 | 0 | 1 | 1.4 | 1 | 1.4 | 5.2 | 5.8 | HMG 2 | 0.1825 | 0.135 | 0.0775 | 0.0006 | 0.0085 | 0.09 | 0.003225 | 0.00025 |  | 0.3025 | 189.36 | 17394 | 98.68
35 | 2021-06-03 05:05 | 2021-06-13 08:41 | PROD | 1 | 79245 | 39 | 0 | 1 | 0 | 1 | 1.4 | 1 | 1.3 | 3.5 | 5.7 | HMG 3 | 0.155 | 0.1575 | 0.09 | 0.0006 | 0.0095 | 0.09 | 0.003725 | 0.0003 |  | 0.295 | 189.36 | 18332 | 98.25
71 | 2021-06-03 10:50 | 2021-06-14 14:59 | PROD | 2 | 86744 | 43 | 0 | 1 | 0 | 1 | 1.4 | 1 | 1.3 | 4.4 | 10.5 | HMG 4 | 0.31 | 0.1475 | 0.075 | 0.0006 | 0.009 | 0.1025 | 0.00345 | 0.00065 |  | 0.2775 | 189.36 | 24008 | 99
55 | 2021-06-03 13:53 | 2021-06-15 00:40 | PROD | 2 | 88434 | 41 | 0 | 2 | 0 | 1 | 1.4 | 1 | 1.2 | 3.2 | 6.6 | HMG 2 | 0.2535 | 0.1265 | 0.09 | 0.0006 | 0.00955 | 0.114 | 0.0034 | 0.000945 |  | 0.2445 | 189.36 | 25200 | 99.69
32 | 2021-06-03 21:01 | 2021-06-15 08:10 | PROD | 1 | 89457 | 48 | 0 | 1 | 0 | 1 | 3.6 | 1 | 2 | 3.8 | 6.5 | HMG 2 | 0.1725 | 0.1525 | 0.095 | 0.0006 | 0.0095 | 0.0975 | 0.0036 | 0.0003 |  | 0.29 | 189.36 | 20774 | 98.96
65 | 2021-06-03 21:01 | 2021-06-15 21:02 | PROD | 2 | 93309 | 45 | 0 | 0 | 0 | 1 | 1.4 | 1 | 1.2 | 4.3 | 9.2 | HMG 3 | 0.2625 | 0.1425 | 0.07 | 0.0006 | 0.01 | 0.085 | 0.004225 | 0.000625 |  | 0.26 | 189.36 | 25241 | 99.46
37 | 2021-06-03 21:04 | 2021-06-13 13:06 | PROD | 1 | 76484 | 39 | 0 | 1 | 0 | 1 | 1.4 | 1 | 1.6 | 4.7 | 7.1 | HMG 1 | 0.23 | 0.15 | 0.08 | 0.0006 | 0.01 | 0.09 | 0.0036 | 0.0007 |  | 0.33 | 189.36 | 18449 | 99.39
14 | 2021-06-04 05:05 | 2021-06-14 08:41 | PROD | 1 | 78359 | 38 | 0 | 1 | 0 | 1 | 1.4 | 1 | 1.5 | 4 | 5 | HMG 3 | 0.2225 | 0.125 | 0.1075 | 0.000625 | 0.011 | 0.09 | 0.0041 | 0.0005 |  | 0.2575 | 189.36 | 17440 | 98.44
86 | 2021-06-04 05:11 | 2021-06-14 08:45 | PROD | 1 | 79239 | 39 | 0 | 2 | 0 | 1 | 1.4 | 1 | 1.4 | 3.9 | 5.5 | HMG 2 | 0.2375 | 0.1075 | 0.1175 | 0.000625 | 0.0115 | 0.1025 | 0.00395 | 0.0005 |  | 0.25 | 189.36 | 17404 | 98.21
27 | 2021-06-04 05:14 | 2021-06-14 05:18 | PROD | 1 | 80102 | 40 | 0 | 0 | 1 | 1 | 1.4 | 1 | 1.5 | 4.9 | 6.4 | HMG 4 | 0.18 | 0.1525 | 0.085 | 0.0006 | 0.01 | 0.1025 | 0.003625 | 0.000575 |  | 0.265 | 189.36 | 17585 | 101.04
22 | 2021-06-04 10:33 | 2021-06-15 14:20 | PROD | 2 | 88263 | 41 | 0 | 0 | 1 | 2.8 | 1.4 | 1 | 1.2 | 4.4 | 11.1 | HMG 2 | 0.38 | 0.12 | 0.095 | 0.0006 | 0.011 | 0.17 | 0.00375 | 0.00075 |  | 0.26 | 189.36 | 24604 | 100.28
85 | 2021-06-04 13:04 | 2021-06-15 09:05 | PROD | 2 | 85549 | 41 | 0 | 1 | 0 | 1 | 1.4 | 1 | 1.2 | 4.8 | 9.8 | HMG 1 | 0.14 | 0.16 | 0.05 | 0.0006 | 0.008 | 0.07 | 0.0033 | 0.0007 |  | 0.28 | 189.36 | 24289 | 99.72
11 | 2021-06-04 18:35 | 2021-06-16 14:10 | PROD | 2 | 91284 | 45 | 0 | 1 | 0 | 1 | 1.4 | 1 | 1.2 | 4.8 | 9.9 | HMG 2 | 0.2775 | 0.14 | 0.0775 | 0.0006 | 0.011 | 0.0975 | 0.004675 | 0.000575 |  | 0.2475 | 189.36 | 25460 | 99.28
72 | 2021-06-04 20:59 | 2021-06-14 05:42 | PROD | 1 | 72078 | 38 | 0 | 1 | 0 | 1 | 1.4 | 1 | 1.4 | 3.7 | 6.2 | HMG 1 | 0.44 | 0.15 | 0.1 | 0.0006 | 0.011 | 0.11 | 0.0039 | 0.0007 |  | 0.3 | 189.36 | 15877 | 97.2
36 | 2021-06-04 21:00 | 2021-06-15 00:41 | PRZ | 1 | 77971 | 41 | 0 | 0 | 0 | 1 | 1.4 | 1 | 1.2 | 5.6 | 9 | HMG 4 | 0.2575 | 0.135 | 0.08 | 0.0006 | 0.008 | 0.0875 | 0.0041 | 0.0006 |  | 0.2725 | 195.16 | 24995 | 98.35
88 | 2021-06-04 22:00 | 2021-06-17 01:50 | PROD | 2 | 96246 | 46 | 0 | 1 | 1 | 1 | 1.4 | 1 | 1.2 | 4.2 | 8.2 | HMG 5 | 0.2175 | 0.165 | 0.0735 | 0.0006 | 0.0089 | 0.0925 | 0.003535 | 0.00065 |  | 0.262 | 189.36 | 26347 | 100.48
31 | 2021-06-05 05:00 | 2021-06-15 16:14 | PROD | 1 | 81925 | 38 | 0 | 1 | 0 | 1 | 1.4 | 1 | 1.2 | 4.6 | 6.1 | HMG 2 | 0.335 | 0.135 | 0.0475 | 0.0006 | 0.00725 | 0.1025 | 0.002775 | 0.000475 |  | 0.315 | 189.36 | 19410 | 98.87
76 | 2021-06-05 05:04 | 2021-06-16 16:08 | PROD | 1 | 87851 | 42 | 0 | 2 | 0 | 1 | 1.4 | 1 | 1.2 | 4.6 | 6.7 | HMG 2 | 0.285 | 0.1225 | 0.045 | 0.0006 | 0.00825 | 0.1 | 0.003675 | 0.00025 |  | 0.335 | 189.36 | 19340 | 97.77
18 | 2021-06-05 10:47 | 2021-06-16 00:53 | PROD | 2 | 83402 | 42 | 0 | 0 | 0 | 1 | 1.4 | 1 | 1.2 | 3.5 | 6.9 | HMG 2 | 0.315 | 0.15 | 0.14 | 0.0006 | 0.015 | 0.115 | 0.0042 | 0.00105 |  | 0.21 | 189.36 | 23421 | 99.61
2 | 2021-06-05 13:52 | 2021-06-17 14:42 | PROD | 2 | 91604 | 43 | 0 | 2 | 0 | 1 | 1.4 | 1 | 1.3 | 3.7 | 8.5 | HMG 3 | 0.235 | 0.155 | 0.06 | 0.0006 | 0.0085 | 0.1125 | 0.003375 | 0.0005 |  | 0.2725 | 189.36 | 25515 | 97.82
54 | 2021-06-05 18:20 | 2021-06-17 22:52 | PROD | 2 | 93597 | 41 | 0 | 2 | 0 | 1 | 1.4 | 1 | 1.4 | 4 | 7.5 | HMG 2 | 0.355 | 0.145 | 0.09 | 0.001 | 0.011 | 0.105 | 0.00375 | 0.0007 |  | 0.295 | 189.36 | 25759 | 99.2
29 | 2021-06-05 18:22 | 2021-06-17 01:54 | PROD | 2 | 88685 | 43 | 0 | 0 | 0 | 1 | 2 | 1 | 2.1 | 5.6 | 9.8 | HMG 1 | 0.19 | 0.17 | 0.07 | 0.0006 | 0.008 | 0.06 | 0.0033 | 0.0005 |  | 0.28 | 189.36 | 25981 | 99.4
82 | 2021-06-05 20:57 | 2021-06-15 14:09 | PRZ | 1 | 77294 | 39 | 0 | 0 | 1 | 1 | 1.4 | 1 | 1.2 | 4.5 | 8.6 | HMG 4 | 0.29 | 0.1675 | 0.09 | 0.00065 | 0.01125 | 0.0825 | 0.0039 | 0.0008 |  | 0.2725 | 195.16 | 23199 | 100.72
60 | 2021-06-05 21:01 | 2021-06-15 04:57 | PROD | 1 | 72193 | 36 | 0 | 4 | 0 | 1 | 1.6 | 1 | 1.3 | 5.8 | 6.1 | HMG 1 | 0.18 | 0.11 | 0.14 | 0.0006 | 0.012 | 0.07 | 0.0042 | 0.0004 |  | 0.25 | 189.36 | 15705 | 99.28
77 | 2021-06-05 21:55 | 2021-06-18 01:48 | PROD | 2 | 94309 | 45 | 0 | 2 | 0 | 1 | 1.4 | 1 | 1.5 | 3.8 | 8.6 | HMG 2 | 0.305 | 0.165 | 0.0925 | 0.0006 | 0.01025 | 0.085 | 0.003575 | 0.000725 |  | 0.255 | 189.36 | 26066 | 99.21
38 | 2021-06-06 05:17 | 2021-06-16 05:02 | PROD | 1 | 78256 | 39 | 0 | 1 | 0 | 1 | 1.4 | 1 | 1.2 | 4.7 | 6 | HMG 3 | 0.2175 | 0.125 | 0.105 | 0.0006 | 0.01025 | 0.0925 | 0.003975 | 0.0005 |  | 0.2775 | 189.36 | 17491 | 98.55
94 | 2021-06-06 05:21 | 2021-06-15 13:00 | PROD | 1 | 73979 | 39 | 0 | 0 | 0 | 1 | 1.4 | 1 | 1.2 | 5.6 | 6.1 | HMG 3 | 0.2915 | 0.113 | 0.065 | 0.0006 | 0.00915 | 0.118 | 0.003585 | 0.0007 |  | 0.263 | 189.36 | 16231 | 99.51
61 | 2021-06-06 11:16 | 2021-06-18 10:40 | PROD | 2 | 92605 | 46 | 0 | 1 | 0 | 1 | 1.4 | 1 | 1.4 | 3.8 | 7.7 | HMG 2 | 0.33 | 0.16 | 0.14 | 0.0006 | 0.0135 | 0.085 | 0.00355 | 0.00095 |  | 0.245 | 189.36 | 26332 | 99.89
43 | 2021-06-06 11:17 | 2021-06-18 09:17 | PROD | 2 | 93551 | 38 | 0 | 1 | 0 | 1 | 1.4 | 1 | 1.5 | 5 | 6.8 | HMG 2 | 0.3775 | 0.1425 | 0.1 | 0.0006 | 0.01225 | 0.095 | 0.0038 | 0.000875 |  | 0.2525 | 189.36 | 25999 | 99.54
13 | 2021-06-06 13:50 | 2021-06-18 14:38 | PROD | 2 | 93155 | 46 | 0 | 1 | 0 | 1 | 1.4 | 1 | 1.4 | 4.4 | 8.5 | HMG 4 | 0.3225 | 0.145 | 0.1075 | 0.0006 | 0.01075 | 0.1075 | 0.003575 | 0.000725 |  | 0.25 | 189.36 | 26563 | 99.58
56 | 2021-06-06 18:39 | 2021-06-19 08:50 | PROD | 2 | 96931 | 44 | 0 | 2 | 0 | 1 | 1.4 | 1 | 1.2 | 3.9 | 8.6 | HMG 3 | 0.3325 | 0.165 | 0.1075 | 0.0006 | 0.012 | 0.0875 | 0.003725 | 0.000925 |  | 0.26 | 189.36 | 26807 | 99.52
33 | 2021-06-06 21:06 | 2021-06-16 17:53 | PRZ | 1 | 77204 | 39 | 0 | 1 | 0 | 1.4 | 1.4 | 1 | 1.2 | 4.3 | 9.8 | HMG 4 | 0.3075 | 0.1625 | 0.0625 | 0.0006 | 0.00825 | 0.1125 | 0.003475 | 0.000775 |  | 0.3 | 195.16 | 25139 | 99.14
41 | 2021-06-06 21:53 | 2021-06-19 06:31 | PROD | 2 | 97308 | 46 | 0 | 1 | 1 | 1 | 1.4 | 1 | 1.2 | 4.4 | 6.6 | HMG 2 | 0.309 | 0.118 | 0.084 | 0.0006 | 0.0107 | 0.087 | 0.00385 | 0.00075 |  | 0.255 | 189.36 | 27356 | 99.98
80 | 2021-06-07 05:05 | 2021-06-17 05:01 | PROD | 1 | 77972 | 41 | 0 | 1 | 0 | 1 | 1.4 | 1 | 1.3 | 5.1 | 6.8 | HMG 2 | 0.1875 | 0.105 | 0.075 | 0.0006 | 0.009 | 0.115 | 0.003625 | 0.00045 |  | 0.33 | 189.36 | 17365 | 98.86
48 | 2021-06-07 05:06 | 2021-06-16 13:15 | PROD | 1 | 73739 | 39 | 0 | 1 | 0 | 1 | 1.4 | 1 | 1.2 | 4.9 | 5.6 | HMG 4 | 0.209 | 0.117 | 0.118 | 0.0006 | 0.0118 | 0.1125 | 0.003895 | 0.00053 |  | 0.2305 | 189.36 | 16865 | 99.04
58 | 2021-06-07 10:57 | 2021-06-19 21:03 | PROD | 2 | 94651 | 46 | 0 | 1 | 0 | 1 | 1.4 | 1 | 1.2 | 4.2 | 8.9 | HMG 2 | 0.2875 | 0.1625 | 0.075 | 0.0006 | 0.00775 | 0.1075 | 0.0036 | 0.00065 |  | 0.2725 | 189.36 | 25936 | 99.43
52 | 2021-06-07 10:58 | 2021-06-19 20:59 | PROD | 2 | 95385 | 47 | 0 | 1 | 0 | 1 | 1.4 | 1 | 1.2 | 3.5 | 6.4 | HMG 3 | 0.3 | 0.14 | 0.1075 | 0.0006 | 0.0125 | 0.11 | 0.003975 | 0.00095 |  | 0.225 | 189.36 | 26907 | 99.25
53 | 2021-06-07 14:05 | 2021-06-20 09:27 | PROD | 2 | 98222 | 48 | 0 | 1 | 0 | 1 | 1.4 | 1 | 1.2 | 4 | 10.8 | HMG 3 | 0.2725 | 0.17 | 0.0625 | 0.0006 | 0.0095 | 0.0825 | 0.00325 | 0.0005 |  | 0.305 | 189.36 | 28939 | 99.17
95 | 2021-06-07 14:08 | 2021-06-20 00:51 | PROD | 2 | 97210 | 46 | 0 | 1 | 0 | 1 | 1.4 | 1 | 1.3 | 3.6 | 7.2 | HMG 3 | 0.3135 | 0.124 | 0.052 | 0.00096 | 0.0089 | 0.092 | 0.00355 | 0.000795 |  | 0.272 | 189.36 | 27381 | 99.22
83 | 2021-06-07 20:57 | 2021-06-17 13:13 | PROD | 1 | 76252 | 39 | 0 | 1 | 0 | 1 | 1.4 | 1 | 1.4 | 3.6 | 7.8 | HMG 1 | 0.21 | 0.15 | 0.07 | 0.0006 | 0.013 | 0.1 | 0.0046 | 0.0003 |  | 0.3 | 189.36 | 17532 | 98.91
9 | 2021-06-07 21:03 | 2021-06-18 17:06 | PROD | 1 | 82661 | 40 | 0 | 2 | 0 | 1 | 1.4 | 1 | 1.6 | 4.4 | 6.2 | HMG 3 | 0.2225 | 0.135 | 0.0925 | 0.0006 | 0.01125 | 0.1125 | 0.004 | 0.0004 |  | 0.2775 | 189.36 | 18782 | 97.57
63 | 2021-06-08 10:52 | 2021-06-20 14:56 | PROD | 2 | 93738 | 49 | 0 | 1 | 0 | 1 | 1.4 | 1 | 1.3 | 3.6 | 9.1 | HMG 2 | 0.225 | 0.16 | 0.075 | 0.0006 | 0.011 | 0.105 | 0.0035 | 0.0007 |  | 0.28 | 189.36 | 25992 | 99.49
47 | 2021-06-08 18:30 | 2021-06-20 08:51 | PROD | 2 | 91195 | 45 | 0 | 2 | 0 | 1 | 1.4 | 1 | 1.5 | 3.5 | 8.5 | HMG 4 | 0.265 | 0.1275 | 0.09 | 0.0006 | 0.01175 | 0.1075 | 0.003675 | 0.0007 |  | 0.2475 | 189.36 | 25967 | 98.88
91 | 2021-06-08 21:00 | 2021-06-18 08:35 | PROD | 1 | 75007 | 38 | 0 | 2 | 0 | 1 | 1.4 | 1 | 1.3 | 4.4 | 5.5 | HMG 2 | 0.24 | 0.145 | 0.125 | 0.0006 | 0.015 | 0.115 | 0.0038 | 0.00095 |  | 0.215 | 189.36 | 17106 | 99.24
40 | 2021-06-08 21:04 | 2021-06-18 04:59 | PROD | 1 | 73662 | 38 | 0 | 1 | 0 | 1 | 1.4 | 1 | 1.2 | 4.5 | 6.3 | HMG 1 | 0.19 | 0.08 | 0.07 | 0.0006 | 0.012 | 0.14 | 0.0038 | 0.0004 |  | 0.32 | 189.36 | 16542 | 98.13
20 | 2021-06-08 21:06 | 2021-06-18 13:23 | PROD | 1 | 76343 | 46 | 0 | 1 | 0 | 1 | 1.4 | 1 | 1.5 | 4.8 | 5.8 | HMG 2 | 0.22 | 0.105 | 0.065 | 0.0006 | 0.009 | 0.115 | 0.00365 | 0.000425 |  | 0.34 | 189.36 | 17107 | 98.74
84 | 2021-06-08 21:54 | 2021-06-21 01:53 | PROD | 2 | 95019 | 45 | 0 | 1 | 0 | 1 | 1.4 | 1 | 1.2 | 4 | 10.5 | HMG 2 | 0.3175 | 0.17 | 0.0525 | 0.0006 | 0.007 | 0.1075 | 0.0033 | 0.0008 |  | 0.3175 | 189.36 | 26638 | 99.11
28 | 2021-06-09 05:08 | 2021-06-19 05:08 | PROD | 1 | 79189 | 39 | 0 | 1 | 0 | 1 | 1.4 | 1 | 1.4 | 3.9 | 5.7 | HMG 4 | 0.3 | 0.1275 | 0.0775 | 0.0006 | 0.00925 | 0.12 | 0.003675 | 0.0005 |  | 0.2875 | 189.36 | 18270 | 99.32
79 | 2021-06-09 05:11 | 2021-06-19 08:35 | PROD | 1 | 79467 | 38 | 0 | 2 | 0 | 1 | 1.4 | 1 | 1.3 | 4.9 | 6.1 | HMG 2 | 0.3 | 0.13 | 0.1 | 0.0006 | 0.01 | 0.1 | 0.00355 | 0.0007 |  | 0.275 | 189.36 | 17715 | 99.41
30 | 2021-06-09 10:57 | 2021-06-21 01:58 | PROD | 2 | 91047 | 45 | 0 | 0 | 0 | 1 | 1.4 | 1 | 1.3 | 3.8 | 9 | HMG 2 | 0.29 | 0.1275 | 0.045 | 0.0006 | 0.00775 | 0.065 | 0.00295 | 0.00065 |  | 0.325 | 189.36 | 25610 | 98.92
24 | 2021-06-09 14:06 | 2021-06-21 10:42 | PROD | 2 | 93005 | 46 | 0 | 1 | 0 | 1 | 1.4 | 1 | 1.2 | 4.1 | 6 | HMG 3 | 0.348 | 0.151 | 0.1165 | 0.0006 | 0.0138 | 0.056 | 0.003995 | 0.000855 |  | 0.262 | 189.36 | 25964 | 99.23
50 | 2021-06-09 19:03 | 2021-06-22 20:53 | PROD | 2 | 101385 | 44 | 0 | 3 | 1 | 1 | 1.4 | 1 | 1.2 | 3.4 | 8.2 | HMG 2 | 0.395 | 0.125 | 0.1 | 0.0006 | 0.01 | 0.115 | 0.00355 | 0.0006 |  | 0.25 | 189.36 | 27306 | 100.15
93 | 2021-06-09 20:59 | 2021-06-19 13:06 | PROD | 1 | 76345 | 39 | 0 | 1 | 0 | 1 | 1.4 | 1 | 1.2 | 5 | 5 | HMG 2 | 0.276 | 0.128 | 0.086 | 0.0006 | 0.0102 | 0.142 | 0.00368 | 0.0008 |  | 0.264 | 189.36 | 17958 | 99.13
12 | 2021-06-09 21:02 | 2021-06-20 13:00 | PROD | 1 | 80406 | 38 | 0 | 2 | 0 | 1 | 1.4 | 1 | 1.4 | 3.5 | 8.1 | HMG 2 | 0.195 | 0.14 | 0.085 | 0.0006 | 0.01275 | 0.055 | 0.003775 | 0.00025 |  | 0.3125 | 189.36 | 18482 | 96.1
15 | 2021-06-09 21:58 | 2021-06-21 16:53 | PROD | 2 | 91014 | 45 | 0 | 1 | 0 | 1 | 1.4 | 1 | 1.2 | 4.2 | 9 | HMG 3 | 0.225 | 0.14 | 0.055 | 0.0006 | 0.00875 | 0.0775 | 0.00305 | 0.000575 |  | 0.305 | 189.36 | 25797 | 99.07
26 | 2021-06-10 05:15 | 2021-06-20 05:11 | PROD | 1 | 78096 | 39 | 0 | 2 | 0 | 1 | 1.4 | 1 | 1.2 | 4 | 5.6 | HMG 4 | 0.188 | 0.125 | 0.1065 | 0.0006 | 0.01035 | 0.098 | 0.00358 | 0.00036 |  | 0.282 | 189.36 | 18394 | 97.9
74 | 2021-06-10 05:18 | 2021-06-19 16:09 | PROD | 1 | 73992 | 38 | 0 | 1 | 0 | 1 | 1.4 | 1 | 1.2 | 4.3 | 5.5 | HMG 1 | 0.29 | 0.15 | 0.15 | 0.0006 | 0.012 | 0.09 | 0.004 | 0.0005 |  | 0.24 | 189.36 | 16407 | 98.6
87 | 2021-06-10 11:09 | 2021-06-21 12:57 | PROD | 2 | 87377 | 44 | 0 | 0 | 0 | 1 | 1.4 | 1 | 1.2 | 5.2 | 8.7 | HMG 3 | 0.2125 | 0.1375 | 0.055 | 0.0006 | 0.008 | 0.0975 | 0.002925 | 0.00065 |  | 0.305 | 189.36 | 24060 | 99.39
23 | 2021-06-10 13:58 | 2021-06-22 10:33 | PROD | 2 | 92754 | 46 | 0 | 1 | 0 | 1 | 1.4 | 1 | 1.2 | 3.9 | 8.6 | HMG 1 | 0.16 | 0.16 | 0.09 | 0.0006 | 0.011 | 0.09 | 0.0033 | 0.001 |  | 0.25 | 189.36 | 26161 | 98.92
68 | 2021-06-10 18:38 | 2021-06-23 02:30 | PROD | 2 | 95960 | 47 | 0 | 1 | 0 | 1 | 1.4 | 1 | 1.2 | 4.8 | 5.3 | HMG 4 | 0.2225 | 0.155 | 0.0775 | 0.0006 | 0.00925 | 0.095 | 0.003225 | 0.0008 |  | 0.2675 | 189.36 | 26998 | 99.37
45 | 2021-06-10 21:06 | 2021-06-20 08:47 | PROD | 1 | 74570 | 39 | 0 | 1 | 0 | 1 | 1.4 | 1 | 1.2 | 4.9 | 5.8 | HMG 4 | 0.284 | 0.105 | 0.0815 | 0.0006 | 0.01055 | 0.158 | 0.00362 | 0.000765 |  | 0.2565 | 189.36 | 18172 | 97.81
62 | 2021-06-10 21:12 | 2021-06-20 16:32 | PROD | 1 | 77504 | 37 | 0 | 2 | 0 | 1 | 1.4 | 1 | 1.4 | 3.8 | 7.1 | HMG 1 | 0.14 | 0.11 | 0.08 | 0.0006 | 0.01 | 0.1 | 0.0039 | 0.0002 |  | 0.29 | 189.36 | 17264 | 100.92
89 | 2021-06-10 21:58 | 2021-06-22 09:05 | PROD | 2 | 90291 | 43 | 0 | 1 | 0 | 1 | 1.4 | 1 | 1.2 | 5 | 9.4 | HMG 2 | 0.2415 | 0.153 | 0.0985 | 0.0006 | 0.0119 | 0.083 | 0.00372 | 0.000565 |  | 0.2915 | 189.36 | 25190 | 99.38
25 | 2021-06-11 05:27 | 2021-06-22 05:12 | PROD | 1 | 85134 | 40 | 0 | 3 | 0 | 1 | 1.4 | 1 | 1.2 | 5.3 | 5.7 | HMG 4 | 0.178 | 0.1325 | 0.11 | 0.0006 | 0.01165 | 0.0955 | 0.00397 | 0.00036 |  | 0.2675 | 189.36 | 20646 | 97.54
92 | 2021-06-11 05:46 | 2021-06-21 05:05 | PROD | 1 | 78879 | 39 | 0 | 1 | 0 | 1 | 1.4 | 1 | 1.3 | 3.7 | 6.3 | HMG 3 | 0.33 | 0.115 | 0.0975 | 0.0006 | 0.012 | 0.16 | 0.003725 | 0.0009 |  | 0.255 | 189.36 | 17407 | 99.13
42 | 2021-06-11 10:15 | 2021-06-23 03:57 | PROD | 2 | 92279 | 46 | 0 | 1 | 0 | 1 | 1.4 | 1 | 1.2 | 5.6 | 7 | HMG 2 | 0.265 | 0.135 | 0.12 | 0.0006 | 0.0165 | 0.09 | 0.0042 | 0.0008 |  | 0.225 | 189.36 | 25595 | 98.96
73 | 2021-06-11 13:32 | 2021-06-23 02:23 | PROD | 2 | 90145 | 45 | 0 | 1 | 0 | 1 | 1.4 | 1 | 1.2 | 4.5 | 8.7 | HMG 1 | 0.32 | 0.16 | 0.07 | 0.0006 | 0.009 | 0.1 | 0.0031 | 0.0009 |  | 0.3 | 189.36 | 25977 | 99.4
39 | 2021-06-11 18:13 | 2021-06-24 09:01 | PROD | 2 | 99272 | 46 | 0 | 1 | 0 | 1 | 1.4 | 1 | 1.2 | 3.8 | 9.2 | HMG 4 | 0.225 | 0.135 | 0.0675 | 0.0006 | 0.00875 | 0.1125 | 0.00365 | 0.00055 |  | 0.2975 | 189.36 | 27431 | 99.38
51 | 2021-06-11 21:10 | 2021-06-21 08:17 | PROD | 1 | 74814 | 38 | 0 | 2 | 0 | 1 | 1.4 | 1 | 1.4 | 3.6 | 7.4 | HMG 2 | 0.3475 | 0.1475 | 0.1075 | 0.0006 | 0.0135 | 0.125 | 0.004025 | 0.0007 |  | 0.275 | 189.36 | 16864 | 98.57
57 | 2021-06-11 21:12 | 2021-06-21 08:32 | PROD | 1 | 75064 | 38 | 0 | 2 | 0 | 1 | 1.4 | 1 | 1.3 | 3.7 | 5.8 | HMG 2 | 0.24 | 0.135 | 0.115 | 0.0006 | 0.015 | 0.09 | 0.0042 | 0.00095 |  | 0.2 | 189.36 | 16683 | 98.82
75 | 2021-06-11 22:05 | 2021-06-24 09:51 | PROD | 2 | 97339 | 49 | 0 | 1 | 0 | 1 | 1.4 | 1 | 1.2 | 4.1 | 9.4 | HMG 2 | 0.215 | 0.13 | 0.085 | 0.0006 | 0.0105 | 0.105 | 0.00335 | 0.0004 |  | 0.285 | 189.36 | 26406 | 99.56
34 | 2021-06-12 05:08 | 2021-06-24 05:05 | PROD | 1 | 88125 | 43 | 0 | 4 | 0 | 1 | 1.4 | 1 | 1.2 | 5.2 | 5.8 | HMG 2 | 0.33 | 0.165 | 0.105 | 0.0006 | 0.0135 | 0.14 | 0.00425 | 0.0005 |  | 0.275 | 189.36 | 21252 | 92.45
90 | 2021-06-12 07:56 | 2021-06-23 12:58 | PROD | 1 | 85812 | 37 | 0 | 5 | 0 | 1 | 1.4 | 1 | 1.2 | 4.7 | 9.7 | HMG 3 | 0.292 | 0.16 | 0.114 | 0.0006 | 0.0149 | 0.117 | 0.00414 | 0.000995 |  | 0.2195 | 189.36 | 19085 | 96.35
16 | 2021-06-12 10:33 | 2021-06-24 14:07 | PROD | 2 | 93848 | 46 | 0 | 1 | 0 | 1 | 1.4 | 1 | 1.2 | 4.5 | 7.8 | HMG 1 | 0.2 | 0.11 | 0.05 | 0.0006 | 0.006 | 0.15 | 0.003 | 0.0005 |  | 0.33 | 189.36 | 26085 | 99.25
44 | 2021-06-12 18:41 | 2021-06-25 08:44 | PROD | 2 | 98751 | 47 | 0 | 3 | 0 | 1 | 1.4 | 1 | 1.2 | 4.2 | 5.4 | HMG 3 | 0.344 | 0.141 | 0.1355 | 0.0006 | 0.0141 | 0.099 | 0.003865 | 0.000915 |  | 0.2525 | 189.36 | 27175 | 99.08
10 | 2021-06-12 21:00 | 2021-06-22 13:36 | PROD | 1 | 73069 | 38 | 0 | 1 | 0 | 1 | 1.4 | 1 | 1.2 | 5.1 | 6.5 | HMG 1 | 0.26 | 0.16 | 0.09 | 0.0006 | 0.013 | 0.16 | 0.0044 | 0.0002 |  | 0.29 | 189.36 | 16722 | 95.6
67 | 2021-06-12 21:50 | 2021-06-24 09:48 | PROD | 2 | 89825 | 42 | 0 | 1 | 0 | 1 | 1.4 | 1 | 1.2 | 4.2 | 8.7 | HMG 4 | 0.225 | 0.135 | 0.085 | 0.0006 | 0.011 | 0.095 | 0.003475 | 0.000625 |  | 0.2775 | 189.36 | 25298 | 99.41
78 | 2021-06-13 01:00 | 2021-06-22 08:49 | PROD | 1 | 72169 | 37 | 0 | 3 | 0 | 1 | 1.4 | 1 | 1.3 | 4.4 | 6.6 | HMG 4 | 0.239 | 0.141 | 0.1065 | 0.0006 | 0.01125 | 0.08 | 0.004345 | 0.000355 |  | 0.269 | 189.36 | 16330 | 97.3
59 | 2021-06-13 01:02 | 2021-06-22 16:58 | PROD | 1 | 74035 | 36 | 0 | 4 | 0 | 1 | 1.4 | 1 | 1.2 | 3.8 | 6.4 | HMG 1 | 0.29 | 0.13 | 0.13 | 0.0006 | 0.009 | 0.08 | 0.0044 | 0.0004 |  | 0.24 | 189.36 | 16099 | 95.46
66 | 2021-06-13 05:12 | 2021-06-23 16:10 | PROD | 1 | 81567 | 40 | 0 | 2 | 0 | 1 | 1.4 | 1 | 1.2 | 4.5 | 6.1 | HMG 2 | 0.3325 | 0.155 | 0.1125 | 0.0006 | 0.01175 | 0.0975 | 0.004175 | 0.00065 |  | 0.2675 | 189.36 | 18366 | 98.78
17 | 2021-06-13 05:15 | 2021-06-24 12:59 | PROD | 1 | 89138 | 42 | 0 | 2 | 1 | 1 | 1.4 | 1 | 1.2 | 4.2 | 6.1 | HMG 2 | 0.418 | 0.14 | 0.09 | 0.0006 | 0.012 | 0.109 | 0.00391 | 0.00094 |  | 0.242 | 189.36 | 19906 | 99.38
70 | 2021-06-13 11:16 | 2021-06-25 17:49 | PROD | 2 | 96457 | 47 | 0 | 0 | 1 | 1 | 1.4 | 1 | 1.2 | 4.1 | 8.4 | HMG 2 | 0.1825 | 0.135 | 0.0775 | 0.0006 | 0.0085 | 0.09 | 0.003225 | 0.00025 |  | 0.3025 | 189.36 | 26673 | 100.37
35 | 2021-06-13 13:46 | 2021-06-25 05:54 | PROD | 2 | 91946 | 46 | 0 | 1 | 0 | 1 | 1.4 | 1 | 1.2 | 4.1 | 9.2 | HMG 3 | 0.155 | 0.1575 | 0.09 | 0.0006 | 0.0095 | 0.09 | 0.003725 | 0.0003 |  | 0.295 | 189.36 | 25567 | 99.17
37 | 2021-06-13 18:43 | 2021-06-25 21:54 | PROD | 2 | 95317 | 45 | 0 | 1 | 0 | 1 | 1.4 | 1 | 1.2 | 3.7 | 11.3 | HMG 1 | 0.23 | 0.15 | 0.08 | 0.0006 | 0.01 | 0.09 | 0.0036 | 0.0007 |  | 0.33 | 189.36 | 28076 | 99.08
21 | 2021-06-13 21:07 | 2021-06-23 05:11 | PROD | 1 | 73398 | 39 | 0 | 1 | 0 | 1 | 1.4 | 1 | 1.2 | 4.9 | 5.6 | HMG 3 | 0.3265 | 0.092 | 0.051 | 0.0006 | 0.00765 | 0.1245 | 0.003305 | 0.00088 |  | 0.2715 | 189.36 | 16823 | 98.19
64 | 2021-06-13 21:48 | 2021-06-25 08:50 | PROD | 2 | 89015 | 43 | 0 | 1 | 0 | 1 | 1.4 | 1 | 1.2 | 4.4 | 11 | HMG 2 | 0.168 | 0.148 | 0.072 | 0.0006 | 0.0075 | 0.121 | 0.00332 | 0.00042 |  | 0.306 | 189.36 | 24080 | 99.54
81 | 2021-06-13 21:54 | 2021-06-23 20:57 | PRZ | 1 | 78287 | 38 | 0 | 2 | 0 | 2.8 | 1.4 | 1 | 1.2 | 4.2 | 11.4 | HMG 4 | 0.205 | 0.1575 | 0.0675 | 0.0006 | 0.009 | 0.085 | 0.003775 | 0.000575 |  | 0.2625 | 195.16 | 24089 | 98.73
19 | 2021-06-14 05:18 | 2021-06-24 08:51 | PROD | 1 | 80656 | 38 | 0 | 1 | 1 | 1 | 1.4 | 1 | 1.2 | 4.3 | 5.4 | HMG 3 | 0.27 | 0.11 | 0.075 | 0.000625 | 0.00975 | 0.1475 | 0.003725 | 0.0006 |  | 0.2475 | 189.36 | 17756 | 99.82
69 | 2021-06-14 05:21 | 2021-06-23 08:52 | PROD | 1 | 70572 | 38 | 0 | 2 | 0 | 1 | 1.4 | 1 | 1.2 | 3.2 | 6.5 | HMG 2 | 0.22 | 0.1275 | 0.0875 | 0.0006 | 0.00725 | 0.0975 | 0.00405 | 0.0003 |  | 0.2925 | 189.36 | 16437 | 96.88
27 | 2021-06-14 10:56 | 2021-06-26 09:45 | PROD | 2 | 90766 | 43 | 0 | 1 | 0 | 1 | 1.4 | 1 | 1.2 | 3.2 | 10.1 | HMG 4 | 0.18 | 0.1525 | 0.085 | 0.0006 | 0.01 | 0.1025 | 0.003625 | 0.000575 |  | 0.265 | 189.36 | 25319 | 98.74
72 | 2021-06-14 10:58 | 2021-06-27 03:11 | PROD | 2 | 98874 | 46 | 0 | 0 | 1 | 1 | 1.4 | 1 | 1.2 | 4.4 | 9.6 | HMG 1 | 0.44 | 0.15 | 0.1 | 0.0006 | 0.011 | 0.11 | 0.0039 | 0.0007 |  | 0.3 | 189.36 | 26830 | 99.73
86 | 2021-06-14 13:58 | 2021-06-26 14:34 | PROD | 2 | 94407 | 46 | 0 | 1 | 0 | 1 | 1.4 | 1 | 1.2 | 3.5 | 10.1 | HMG 2 | 0.2375 | 0.1075 | 0.1175 | 0.000625 | 0.0115 | 0.1025 | 0.00395 | 0.0005 |  | 0.25 | 189.36 | 25285 | 99.29
14 | 2021-06-14 14:00 | 2021-06-26 14:45 | PROD | 2 | 92644 | 49 | 0 | 0 | 0 | 1 | 3.3 | 1 | 1.2 | 5.2 | 10 | HMG 3 | 0.2225 | 0.125 | 0.1075 | 0.000625 | 0.011 | 0.09 | 0.0041 | 0.0005 |  | 0.2575 | 189.36 | 25253 | 98.9
96 | 2021-06-14 21:51 | 2021-06-25 05:16 | PROD | 1 | 80423 | 38 | 0 | 1 | 0 | 1 | 1.4 | 1 | 1.2 | 4 | 5.1 | HMG 4 | 0.2825 | 0.114 | 0.0775 | 0.00061 | 0.0117 | 0.112 | 0.00377 | 0.000855 |  | 0.238 | 189.36 | 18210 | 97.85
46 | 2021-06-15 03:42 | 2021-06-25 08:08 | PROD | 1 | 78124 | 35 | 0 | 5 | 0 | 1 | 1.4 | 1 | 1.2 | 4.2 | 4.3 | HMG 4 | 0.2685 | 0.123 | 0.0695 | 0.000625 | 0.01105 | 0.107 | 0.00363 | 0.0007 |  | 0.2575 | 189.36 | 18811 | 95.8
60 | 2021-06-15 10:38 | 2021-06-28 01:53 | PROD | 2 | 99052 | 49 | 0 | 1 | 0 | 1 | 1.4 | 1 | 1.2 | 4.6 | 9 | HMG 1 | 0.18 | 0.11 | 0.14 | 0.0006 | 0.012 | 0.07 | 0.0042 | 0.0004 |  | 0.25 | 189.36 | 26407 | 99.15
32 | 2021-06-15 14:11 | 2021-06-26 01:46 | PROD | 2 | 79955 | 41 | 0 | 0 | 0 | 1 | 1.4 | 1 | 1.2 | 4.8 | 9.6 | HMG 2 | 0.1725 | 0.1525 | 0.095 | 0.0006 | 0.0095 | 0.0975 | 0.0036 | 0.0003 |  | 0.29 | 189.36 | 23233 | 99.27
94 | 2021-06-15 19:05 | 2021-06-28 13:24 | PROD | 2 | 99495 | 48 | 0 | 2 | 0 | 1 | 1.4 | 1 | 1.2 | 4.7 | 6.6 | HMG 3 | 0.2915 | 0.113 | 0.065 | 0.0006 | 0.00915 | 0.118 | 0.003585 | 0.0007 |  | 0.263 | 189.36 | 26830 | 98.85
71 | 2021-06-15 20:57 | 2021-06-25 13:01 | PROD | 1 | 74597 | 44 | 0 | 1 | 0 | 1 | 1.4 | 1 | 1.2 | 3.3 | 5.8 | HMG 2 | 0.18 | 0.15 | 0.0925 | 0.0006 | 0.0075 | 0.1275 | 0.004025 | 0.0002 |  | 0.3 | 189.36 | 17311 | 97.21
31 | 2021-06-15 21:54 | 2021-06-27 17:25 | PROD | 2 | 90025 | 47 | 0 | 0 | 0 | 2 | 1.4 | 1 | 1.2 | 4.7 | 12.6 | HMG 2 | 0.335 | 0.135 | 0.0475 | 0.0006 | 0.00725 | 0.1025 | 0.002775 | 0.000475 |  | 0.315 | 189.36 | 26329 | 99.02
1 | 2021-06-15 21:56 | 2021-06-26 00:49 | PRZ | 1 | 78514 | 37 | 0 | 0 | 1 | 1 | 1.4 | 1 | 1.2 | 4.3 | 8.8 | HMG 4 | 0.2375 | 0.165 | 0.08 | 0.0006 | 0.0105 | 0.085 | 0.003275 | 0.000725 |  | 0.275 | 195.16 | 24577 | 100.24
36 | 2021-06-16 05:01 | 2021-06-26 05:12 | PROD | 1 | 77719 | 37 | 0 | 3 | 0 | 1 | 1.4 | 1 | 1.2 | 4.5 | 6.1 | HMG 3 | 0.1725 | 0.1425 | 0.0875 | 0.0006 | 0.00775 | 0.12 | 0.004025 | 0.000225 |  | 0.3025 | 189.36 | 17894 | 96.91
85 | 2021-06-16 05:05 | 2021-06-25 16:07 | PROD | 1 | 74040 | 39 | 0 | 1 | 0 | 1 | 1.4 | 1 | 1.2 | 3.9 | 6.6 | HMG 4 | 0.1975 | 0.125 | 0.0825 | 0.0006 | 0.00875 | 0.0975 | 0.004125 | 0.000325 |  | 0.285 | 189.36 | 16702 | 97.72
38 | 2021-06-16 10:46 | 2021-06-28 13:22 | PROD | 2 | 96268 | 45 | 0 | 1 | 1 | 1 | 1.4 | 1 | 1.3 | 6.3 | 10.5 | HMG 3 | 0.2175 | 0.125 | 0.105 | 0.0006 | 0.01025 | 0.0925 | 0.003975 | 0.0005 |  | 0.2775 | 189.36 | 26898 | 100.29
48 | 2021-06-16 18:12 | 2021-06-29 08:55 | PROD | 2 | 99223 | 48 | 0 | 1 | 0 | 1 | 1.4 | 1 | 1.3 | 5 | 7.5 | HMG 4 | 0.209 | 0.117 | 0.118 | 0.0006 | 0.0118 | 0.1125 | 0.003895 | 0.00053 |  | 0.2305 | 189.36 | 28460 | 99.35
55 | 2021-06-16 21:07 | 2021-06-28 08:48 | PROD | 1 | 89899 | 45 | 0 | 2 | 0 | 1 | 1.4 | 1 | 1.2 | 4.1 | 4.3 | HMG 2 | 0.3205 | 0.119 | 0.08 | 0.00123 | 0.00955 | 0.1285 | 0.00412 | 0.0006 |  | 0.2355 | 189.36 | 20549 | 98.58
76 | 2021-06-16 21:56 | 2021-06-27 17:20 | PROD | 2 | 84461 | 40 | 0 | 0 | 0 | 1 | 1.4 | 1 | 1.2 | 3.7 | 9.1 | HMG 2 | 0.285 | 0.1225 | 0.045 | 0.0006 | 0.00825 | 0.1 | 0.003675 | 0.00025 |  | 0.335 | 189.36 | 23230 | 99.17
18 | 2021-06-16 23:38 | 2021-06-26 16:13 | PROD | 1 | 73692 | 38 | 0 | 1 | 0 | 1 | 1.4 | 1 | 1.2 | 4.4 | 6.1 | HMG 3 | 0.185 | 0.1025 | 0.0475 | 0.0006 | 0.01175 | 0.08 | 0.004275 | 0.0002 |  | 0.3 | 189.36 | 16854 | 98.8
65 | 2021-06-16 23:42 | 2021-06-26 12:58 | PROD | 1 | 75101 | 38 | 0 | 1 | 0 | 1 | 1.4 | 1 | 1.2 | 4.5 | 6.9 | HMG 1 | 0.16 | 0.15 | 0.08 | 0.0006 | 0.012 | 0.08 | 0.0041 | 0.0004 |  | 0.3 | 189.36 | 16700 | 99.1
22 | 2021-06-17 05:29 | 2021-06-27 12:58 | PROD | 1 | 78234 | 38 | 0 | 2 | 0 | 1 | 1.4 | 1 | 1.2 | 4.8 | 5.2 | HMG 2 | 0.3085 | 0.1565 | 0.0705 | 0.0006 | 0.0097 | 0.0675 | 0.003705 | 0.00067 |  | 0.259 | 189.36 | 17707 | 98.3
82 | 2021-06-17 05:32 | 2021-06-28 05:09 | PROD | 1 | 85875 | 40 | 0 | 2 | 1 | 1 | 1.4 | 1 | 1.2 | 7.3 | 7.9 | HMG 3 | 0.1725 | 0.1425 | 0.07 | 0.0006 | 0.009 | 0.095 | 0.004075 | 0.0003 |  | 0.3075 | 189.36 | 19002 | 98.4
80 | 2021-06-17 10:32 | 2021-06-29 14:30 | PROD | 2 | 96112 | 45 | 0 | 2 | 1 | 1 | 1.4 | 1 | 1.2 | 3.4 | 8.9 | HMG 2 | 0.1875 | 0.105 | 0.075 | 0.0006 | 0.009 | 0.115 | 0.003625 | 0.00045 |  | 0.33 | 189.36 | 26241 | 100.88
83 | 2021-06-17 18:38 | 2021-06-30 00:51 | PROD | 2 | 96191 | 49 | 0 | 1 | 0 | 1 | 1.4 | 1 | 1.2 | 3.5 | 10.3 | HMG 1 | 0.21 | 0.15 | 0.07 | 0.0006 | 0.013 | 0.1 | 0.0046 | 0.0003 |  | 0.3 | 189.36 | 26552 | 99.31
11 | 2021-06-17 22:02 | 2021-06-29 05:18 | PROD | 1 | 85572 | 40 | 0 | 2 | 0 | 1 | 1.4 | 1 | 1.2 | 3.5 | 5.3 | HMG 3 | 0.2975 | 0.1525 | 0.08 | 0.0006 | 0.01425 | 0.085 | 0.004225 | 0.000575 |  | 0.285 | 189.36 | 20179 | 96.85
29 | 2021-06-17 22:06 | 2021-06-29 16:57 | PROD | 1 | 86759 | 43 | 0 | 3 | 0 | 1 | 1.4 | 1 | 1.3 | 3.8 | 7.9 | HMG 1 | 0.19 | 0.16 | 0.1 | 0.0006 | 0.015 | 0.09 | 0.0046 | 0.0006 |  | 0.3 | 189.36 | 21399 | 95.51
88 | 2021-06-18 06:15 | 2021-06-29 13:14 | PROD | 1 | 88538 | 42 | 0 | 3 | 0 | 1 | 1.4 | 1 | 1.2 | 3.6 | 8.2 | HMG 1 | 0.25 | 0.15 | 0.1 | 0.0006 | 0.019 | 0.06 | 0.0046 | 0.0007 |  | 0.25 | 189.36 | 20720 | 98.84
33 | 2021-06-18 06:21 | 2021-06-29 08:10 | PROD | 1 | 85596 | 39 | 0 | 3 | 1 | 1 | 1.4 | 1 | 1.2 | 4 | 6.3 | HMG 5 | 0.2145 | 0.124 | 0.079 | 0.0006 | 0.0087 | 0.096 | 0.004085 | 0.00032 |  | 0.2905 | 189.36 | 19638 | 96.93
40 | 2021-06-18 10:42 | 2021-07-01 01:43 | PROD | 2 | 98028 | 46 | 0 | 3 | 0 | 1 | 1.4 | 1 | 1.3 | 4.4 | 9.3 | HMG 1 | 0.19 | 0.08 | 0.07 | 0.0006 | 0.012 | 0.14 | 0.0038 | 0.0004 |  | 0.32 | 189.36 | 27428 | 98.03
91 | 2021-06-18 13:52 | 2021-07-01 00:51 | PROD | 2 | 97851 | 46 | 0 | 1 | 0 | 1 | 1.4 | 1 | 1.2 | 3.5 | 6.9 | HMG 2 | 0.24 | 0.145 | 0.125 | 0.0006 | 0.015 | 0.115 | 0.0038 | 0.00095 |  | 0.215 | 189.36 | 26936 | 99.5
20 | 2021-06-18 18:33 | 2021-07-01 08:57 | PROD | 2 | 96432 | 46 | 0 | 1 | 0 | 1 | 1.4 | 1 | 1.2 | 3.8 | 6.9 | HMG 2 | 0.22 | 0.105 | 0.065 | 0.0006 | 0.009 | 0.115 | 0.00365 | 0.000425 |  | 0.34 | 189.36 | 26437 | 99.6
54 | 2021-06-18 21:10 | 2021-06-30 04:53 | PROD | 1 | 89364 | 42 | 0 | 2 | 1 | 1 | 1.4 | 1 | 1.3 | 4.8 | 5.8 | HMG 3 | 0.2585 | 0.127 | 0.113 | 0.0006 | 0.01155 | 0.128 | 0.003715 | 0.00068 |  | 0.2485 | 189.36 | 20123 | 99.37
9 | 2021-06-18 21:54 | 2021-06-30 09:20 | PROD | 2 | 90110 | 44 | 0 | 0 | 1 | 1 | 1.4 | 1 | 1.2 | 4.1 | 9 | HMG 3 | 0.2225 | 0.135 | 0.0925 | 0.0006 | 0.01125 | 0.1125 | 0.004 | 0.0004 |  | 0.2775 | 189.36 | 24913 | 100.72
2 | 2021-06-18 23:51 | 2021-06-29 05:19 | PRZ | 1 | 79160 | 39 | 0 | 1 | 1 | 1 | 1.4 | 1 | 1.3 | 3.8 | 8.4 | HMG 4 | 0.22 | 0.1375 | 0.065 | 0.0006 | 0.00775 | 0.1025 | 0.0035 | 0.00055 |  | 0.3075 | 195.16 | 24868 | 100.05
43 | 2021-06-19 05:10 | 2021-06-30 13:10 | PROD | 1 | 88558 | 46 | 0 | 3 | 0 | 1 | 1.4 | 1 | 1.2 | 4.6 | 4.8 | HMG 3 | 0.293 | 0.136 | 0.1 | 0.0006 | 0.0134 | 0.112 | 0.00424 | 0.00056 |  | 0.256 | 189.36 | 20188 | 98.19
77 | 2021-06-19 05:12 | 2021-06-30 16:50 | PROD | 1 | 87445 | 44 | 0 | 4 | 0 | 1 | 1.4 | 1 | 1.2 | 3.6 | 5.7 | HMG 2 | 0.205 | 0.125 | 0.055 | 0.0006 | 0.014 | 0.095 | 0.0045 | 0.00055 |  | 0.3 | 189.36 | 20773 | 96.78
28 | 2021-06-19 10:54 | 2021-07-01 12:00 | PROD | 2 | 91606 | 45 | 0 | 0 | 0 | 1 | 1.4 | 1 | 1.4 | 3.8 | 8.5 | HMG 4 | 0.3 | 0.1275 | 0.0775 | 0.0006 | 0.00925 | 0.12 | 0.003675 | 0.0005 |  | 0.2875 | 189.36 | 26746 | 98.87
79 | 2021-06-19 16:20 | 2021-07-01 15:00 | PROD | 2 | 93200 | 44 | 0 | 2 | 0 | 1 | 1.4 | 1 | 1.2 | 4.8 | 9.9 | HMG 2 | 0.3 | 0.13 | 0.1 | 0.0006 | 0.01 | 0.1 | 0.00355 | 0.0007 |  | 0.275 | 189.36 | 25764 | 99.5
93 | 2021-06-19 18:26 | 2021-07-02 03:44 | PROD | 2 | 96422 | 46 | 0 | 0 | 0 | 1 | 1.4 | 1 | 1.2 | 5.2 | 8.2 | HMG 2 | 0.276 | 0.128 | 0.086 | 0.0006 | 0.0102 | 0.142 | 0.00368 | 0.0008 |  | 0.264 | 189.36 | 26874 | 99.23
61 | 2021-06-19 21:01 | 2021-06-29 21:52 | PRZ | 1 | 78641 | 38 | 0 | 1 | 0 | 1 | 1.4 | 1 | 1.3 | 3.5 | 9.3 | HMG 4 | 0.29 | 0.1275 | 0.0925 | 0.0006 | 0.01125 | 0.1125 | 0.003825 | 0.000475 |  | 0.2875 | 195.16 | 24742 | 99.46
13 | 2021-06-19 21:08 | 2021-07-01 08:41 | PROD | 1 | 87173 | 47 | 0 | 3 | 0 | 1 | 1.4 | 1 | 1.3 | 4.3 | 6 | HMG 2 | 0.355 | 0.135 | 0.065 | 0.0006 | 0.0115 | 0.065 | 0.00445 | 0.00085 |  | 0.28 | 189.36 | 20519 | 97.24
74 | 2021-06-19 21:58 | 2021-07-02 09:11 | PROD | 2 | 96914 | 46 | 0 | 1 | 0 | 1 | 1.4 | 1 | 1.2 | 5.6 | 9.9 | HMG 1 | 0.29 | 0.15 | 0.15 | 0.0006 | 0.012 | 0.09 | 0.004 | 0.0005 |  | 0.24 | 189.36 | 26005 | 99.3
56 | 2021-06-20 05:24 | 2021-07-01 16:20 | PROD | 1 | 88503 | 36 | 0 | 7 | 0 | 1 | 1.4 | 1 | 1.3 | 3.5 | 6 | HMG 4 | 0.2325 | 0.125 | 0.0775 | 0.000725 | 0.00975 | 0.105 | 0.003625 | 0.000675 |  | 0.26 | 189.36 | 20284 | 97.21
41 | 2021-06-20 05:25 | 2021-07-01 04:58 | PROD | 1 | 83220 | 39 | 0 | 4 | 0 | 1 | 1.4 | 1 | 1.2 | 6.9 | 5.1 | HMG 3 | 0.237 | 0.1115 | 0.072 | 0.0008 | 0.00885 | 0.104 | 0.003545 | 0.000635 |  | 0.2725 | 189.36 | 19151 | 94.93
26 | 2021-06-20 10:51 | 2021-07-02 17:59 | PROD | 2 | 93717 | 48 | 0 | 1 | 0 | 1 | 1.4 | 1 | 1.2 | 3.3 | 9.6 | HMG 4 | 0.188 | 0.125 | 0.1065 | 0.0006 | 0.01035 | 0.098 | 0.00358 | 0.00036 |  | 0.282 | 189.36 | 26365 | 99.13
45 | 2021-06-20 14:06 | 2021-07-03 01:55 | PROD | 2 | 98192 | 47 | 0 | 3 | 0 | 1 | 1.4 | 1 | 1.2 | 5.5 | 8.1 | HMG 4 | 0.284 | 0.105 | 0.0815 | 0.0006 | 0.01055 | 0.158 | 0.00362 | 0.000765 |  | 0.2565 | 189.36 | 29441 | 99.26
12 | 2021-06-20 18:47 | 2021-07-02 10:50 | PROD | 2 | 90032 | 45 | 0 | 1 | 0 | 1 | 1.4 | 1 | 1.3 | 4 | 9.8 | HMG 2 | 0.195 | 0.14 | 0.085 | 0.0006 | 0.01275 | 0.055 | 0.003775 | 0.00025 |  | 0.3125 | 189.36 | 25036 | 98.97
58 | 2021-06-20 21:10 | 2021-06-30 20:52 | PRZ | 1 | 78902 | 38 | 0 | 1 | 0 | 1.8 | 1.4 | 1 | 1.2 | 3.4 | 10.1 | HMG 4 | 0.1725 | 0.1225 | 0.095 | 0.0006 | 0.00925 | 0.1025 | 0.0037 | 0.00035 |  | 0.295 | 195.16 | 25205 | 99.55
52 | 2021-06-20 21:21 | 2021-07-02 05:03 | PROD | 1 | 86504 | 38 | 0 | 5 | 0 | 1 | 1.4 | 1 | 1.2 | 3.5 | 6.6 | HMG 3 | 0.265 | 0.1475 | 0.0725 | 0.0007 | 0.00925 | 0.085 | 0.00375 | 0.000525 |  | 0.255 | 189.36 | 20582 | 96.03
62 | 2021-06-20 22:03 | 2021-07-03 00:50 | PROD | 2 | 95410 | 49 | 0 | 1 | 0 | 1 | 1.4 | 1 | 1.2 | 3.3 | 9.8 | HMG 1 | 0.14 | 0.11 | 0.08 | 0.0006 | 0.01 | 0.1 | 0.0039 | 0.0002 |  | 0.29 | 189.36 | 26195 | 99.44
95 | 2021-06-21 07:04 | 2021-07-01 13:14 | PROD | 1 | 80265 | 45 | 0 | 2 | 0 | 1 | 1.4 | 1 | 1.2 | 4.2 | 4.8 | HMG 4 | 0.287 | 0.118 | 0.065 | 0.00062 | 0.0082 | 0.101 | 0.00377 | 0.00042 |  | 0.266 | 189.36 | 17748 | 98.45
47 | 2021-06-21 09:59 | 2021-07-02 13:10 | PROD | 1 | 85299 | 38 | 0 | 6 | 0 | 1 | 1.4 | 1 | 1.2 | 6.1 | 6.9 | HMG 3 | 0.4525 | 0.15 | 0.08 | 0.0006 | 0.013 | 0.1 | 0.0045 | 0.001 |  | 0.26 | 189.36 | 20484 | 96.09
92 | 2021-06-21 11:15 | 2021-07-04 01:54 | PROD | 2 | 97123 | 47 | 0 | 0 | 0 | 1 | 3.6 | 1 | 1.3 | 5.1 | 7.7 | HMG 3 | 0.33 | 0.115 | 0.0975 | 0.0006 | 0.012 | 0.16 | 0.003725 | 0.0009 |  | 0.255 | 189.36 | 26145 | 99.6
51 | 2021-06-21 13:50 | 2021-07-04 00:54 | PROD | 2 | 98018 | 48 | 0 | 1 | 0 | 1 | 1.4 | 1 | 1.2 | 4.2 | 9.6 | HMG 2 | 0.3475 | 0.1475 | 0.1075 | 0.0006 | 0.0135 | 0.125 | 0.004025 | 0.0007 |  | 0.275 | 189.36 | 26938 | 99.45
57 | 2021-06-21 13:51 | 2021-07-04 00:57 | PROD | 2 | 98022 | 49 | 0 | 1 | 0 | 1 | 1.4 | 1 | 1.2 | 5 | 9.4 | HMG 2 | 0.24 | 0.135 | 0.115 | 0.0006 | 0.015 | 0.09 | 0.0042 | 0.00095 |  | 0.2 | 189.36 | 27275 | 99.43
30 | 2021-06-21 21:11 | 2021-07-02 08:29 | PROD | 1 | 78759 | 40 | 0 | 2 | 0 | 1 | 1.4 | 1 | 1.3 | 4.1 | 6.4 | HMG 2 | 0.27 | 0.15 | 0.09 | 0.0006 | 0.0145 | 0.08 | 0.00465 | 0.001 |  | 0.28 | 189.36 | 18138 | 97.43
63 | 2021-06-21 23:54 | 2021-07-02 16:21 | PROD | 1 | 83865 | 39 | 0 | 3 | 0 | 1 | 1.4 | 1 | 1.2 | 4.4 | 6.6 | HMG 2 | 0.303 | 0.143 | 0.075 | 0.0006 | 0.0096 | 0.076 | 0.00434 | 0.0006 |  | 0.291 | 189.36 | 19182 | 98.49
53 | 2021-06-22 05:14 | 2021-07-03 08:22 | PROD | 1 | 84377 | 35 | 0 | 8 | 0 | 1 | 1.4 | 1 | 1.2 | 7 | 7.5 | HMG 3 | 0.2865 | 0.1605 | 0.0975 | 0.0006 | 0.01495 | 0.0835 | 0.004485 | 0.00089 |  | 0.269 | 189.36 | 20887 | 95.13
25 | 2021-06-22 11:00 | 2021-07-03 22:53 | PROD | 2 | 87538 | 44 | 0 | 0 | 0 | 1 | 1.4 | 1 | 1.3 | 4.4 | 10.9 | HMG 4 | 0.178 | 0.1325 | 0.11 | 0.0006 | 0.01165 | 0.0955 | 0.00397 | 0.00036 |  | 0.2675 | 189.36 | 25357 | 98.91
78 | 2021-06-22 14:06 | 2021-07-05 13:01 | PROD | 2 | 100273 | 45 | 0 | 1 | 0 | 1 | 1.4 | 1 | 1.2 | 4.1 | 11.9 | HMG 4 | 0.239 | 0.141 | 0.1065 | 0.0006 | 0.01125 | 0.08 | 0.004345 | 0.000355 |  | 0.269 | 189.36 | 26939 | 99.05
10 | 2021-06-22 18:02 | 2021-07-05 14:56 | PROD | 2 | 98523 | 45 | 0 | 2 | 0 | 1 | 1.4 | 1 | 1.4 | 4.7 | 10.5 | HMG 1 | 0.26 | 0.16 | 0.09 | 0.0006 | 0.013 | 0.16 | 0.0044 | 0.0002 |  | 0.29 | 189.36 | 27147 | 98.6
87 | 2021-06-22 21:06 | 2021-07-03 13:19 | PROD | 1 | 80446 | 40 | 0 | 2 | 0 | 1 | 1.4 | 1 | 1.2 | 4.3 | 6.3 | HMG 4 | 0.21 | 0.145 | 0.095 | 0.0006 | 0.012 | 0.0875 | 0.004375 | 0.0006 |  | 0.285 | 189.36 | 17881 | 96.47
59 | 2021-06-22 22:07 | 2021-07-05 15:49 | PROD | 2 | 99560 | 49 | 0 | 1 | 0 | 1 | 1.4 | 1 | 1.2 | 4.1 | 10.2 | HMG 1 | 0.29 | 0.13 | 0.13 | 0.0006 | 0.009 | 0.08 | 0.0044 | 0.0004 |  | 0.24 | 189.36 | 26789 | 98.87
15 | 2021-06-22 23:52 | 2021-07-03 05:03 | PROD | 1 | 76169 | 39 | 0 | 3 | 0 | 1 | 1.4 | 1 | 1.2 | 5.6 | 5.8 | HMG 3 | 0.2875 | 0.145 | 0.115 | 0.0006 | 0.01675 | 0.085 | 0.004825 | 0.000575 |  | 0.25 | 189.36 | 17815 | 94.78
84 | 2021-06-23 05:15 | 2021-07-03 16:06 | PROD | 1 | 80165 | 38 | 0 | 2 | 0 | 1 | 1.4 | 1 | 1.2 | 4.8 | 6.9 | HMG 1 | 0.67 | 0.14 | 0.13 | 0.0006 | 0.018 | 0.12 | 0.0052 | 0.0009 |  | 0.21 | 189.36 | 17808 | 98.29
89 | 2021-06-23 05:17 | 2021-07-04 05:16 | PROD | 1 | 79836 | 38 | 0 | 4 | 0 | 1 | 1.4 | 1 | 1.2 | 4.3 | 6.4 | HMG 2 | 0.3 | 0.095 | 0.06 | 0.0008 | 0.0095 | 0.155 | 0.0041 | 0.00065 |  | 0.235 | 189.36 | 17265 | 93.34
21 | 2021-06-23 10:23 | 2021-07-06 10:19 | PROD | 2 | 99027 | 48 | 0 | 1 | 0 | 1 | 1.4 | 1 | 1.2 | 3.8 | 7.2 | HMG 3 | 0.3265 | 0.092 | 0.051 | 0.0006 | 0.00765 | 0.1245 | 0.003305 | 0.00088 |  | 0.2715 | 189.36 | 27393 | 99.2
69 | 2021-06-23 13:31 | 2021-07-06 21:09 | PROD | 2 | 101719 | 44 | 0 | 3 | 0 | 1 | 1.4 | 1 | 1.2 | 4.3 | 10.4 | HMG 2 | 0.22 | 0.1275 | 0.0875 | 0.0006 | 0.00725 | 0.0975 | 0.00405 | 0.0003 |  | 0.2925 | 189.36 | 29251 | 97.79
90 | 2021-06-23 18:52 | 2021-07-05 01:56 | PROD | 2 | 86522 | 40 | 0 | 1 | 0 | 1 | 1.4 | 1 | 1.3 | 4.1 | 6.7 | HMG 3 | 0.292 | 0.16 | 0.114 | 0.0006 | 0.0149 | 0.117 | 0.00414 | 0.000995 |  | 0.2195 | 189.36 | 22346 | 99.58
66 | 2021-06-23 22:13 | 2021-07-05 14:49 | PROD | 2 | 91095 | 46 | 0 | 1 | 0 | 1 | 1.4 | 1 | 1.2 | 4.7 | 9.8 | HMG 2 | 0.3325 | 0.155 | 0.1125 | 0.0006 | 0.01175 | 0.0975 | 0.004175 | 0.00065 |  | 0.2675 | 189.36 | 25578 | 99.25
50 | 2021-06-23 22:13 | 2021-07-04 13:08 | PROD | 1 | 82932 | 38 | 0 | 4 | 0 | 1 | 1.4 | 1 | 1.3 | 3.9 | 5.3 | HMG 2 | 0.315 | 0.14 | 0.1 | 0.0006 | 0.0125 | 0.11 | 0.0038 | 0.00105 |  | 0.26 | 189.36 | 18994 | 97.91
73 | 2021-06-23 22:15 | 2021-07-04 16:44 | PROD | 1 | 80176 | 39 | 0 | 3 | 0 | 1 | 1.4 | 1 | 1.4 | 4.6 | 5.2 | HMG 1 | 0.4 | 0.12 | 0.07 | 0.0006 | 0.013 | 0.05 | 0.0042 | 0.0007 |  | 0.29 | 189.36 | 18558 | 94.2
42 | 2021-06-24 05:07 | 2021-07-04 08:21 | PROD | 1 | 74052 | 39 | 0 | 2 | 0 | 1 | 1.4 | 1 | 1.2 | 4.8 | 5.7 | HMG 4 | 0.2555 | 0.118 | 0.0515 | 0.00078 | 0.00805 | 0.1365 | 0.003325 | 0.00075 |  | 0.262 | 189.36 | 16755 | 90.89
68 | 2021-06-24 05:14 | 2021-07-05 05:04 | PROD | 1 | 85144 | 40 | 0 | 1 | 0 | 1 | 1.4 | 1 | 1.3 | 4 | 6.4 | HMG 2 | 0.24 | 0.11 | 0.0775 | 0.0006 | 0.011 | 0.105 | 0.004225 | 0.00035 |  | 0.27 | 189.36 | 19184 | 98.34
34 | 2021-06-24 11:10 | 2021-07-04 16:03 | PROD | 2 | 80701 | 42 | 0 | 0 | 0 | 1 | 1.4 | 1 | 1.5 | 5 | 10.6 | HMG 2 | 0.33 | 0.165 | 0.105 | 0.0006 | 0.0135 | 0.14 | 0.00425 | 0.0005 |  | 0.275 | 189.36 | 23415 | 98.87
19 | 2021-06-24 13:14 | 2021-07-06 13:37 | PROD | 2 | 91759 | 46 | 0 | 1 | 0 | 1 | 1.4 | 1 | 1.2 | 4.7 | 9.1 | HMG 3 | 0.27 | 0.11 | 0.075 | 0.000625 | 0.00975 | 0.1475 | 0.003725 | 0.0006 |  | 0.2475 | 189.36 | 25216 | 99.28
17 | 2021-06-24 19:00 | 2021-07-05 16:49 | PROD | 2 | 83305 | 41 | 0 | 1 | 0 | 1 | 1.4 | 1 | 1.2 | 3.3 | 6.4 | HMG 2 | 0.418 | 0.14 | 0.09 | 0.0006 | 0.012 | 0.109 | 0.00391 | 0.00094 |  | 0.242 | 189.36 | 23094 | 99.49
24 | 2021-06-24 21:08 | 2021-07-05 08:16 | PROD | 1 | 79218 | 39 | 0 | 2 | 0 | 1 | 1.4 | 1 | 1.2 | 3.9 | 4.7 | HMG 3 | 0.347 | 0.1455 | 0.097 | 0.000765 | 0.0113 | 0.1045 | 0.00416 | 0.000915 |  | 0.236 | 189.36 | 18095 | 98.09
67 | 2021-06-25 03:55 | 2021-07-06 16:19 | PROD | 1 | 88583 | 42 | 0 | 2 | 0 | 1 | 1.4 | 1 | 1.2 | 4.3 | 8.7 | HMG 3 | 0.26 | 0.14 | 0.0675 | 0.0006 | 0.012 | 0.085 | 0.00455 | 0.000425 |  | 0.2825 | 189.36 | 20295 | 97.86
23 | 2021-06-25 05:12 | 2021-07-06 13:12 | PROD | 1 | 85996 | 43 | 0 | 2 | 0 | 1 | 1.5 | 1 | 1.2 | 4.9 | 7.3 | HMG 2 | 0.31 | 0.12 | 0.115 | 0.0011 | 0.012 | 0.115 | 0.005 | 0.0007 |  | 0.23 | 189.36 | 19611 | 98.49
75 | 2021-06-25 05:14 | 2021-07-05 08:13 | PROD | 1 | 78754 | 39 | 0 | 3 | 0 | 1 | 1.4 | 1 | 1.2 | 5 | 5.6 | HMG 2 | 0.295 | 0.1475 | 0.085 | 0.0006 | 0.01425 | 0.1125 | 0.0049 | 0.000375 |  | 0.255 | 189.36 | 17517 | 98.34
96 | 2021-06-25 11:02 | 2021-07-07 20:59 | PROD | 2 | 92835 | 46 | 0 | 0 | 0 | 1 | 1.4 | 1 | 1.2 | 4.1 | 7.3 | HMG 4 | 0.2825 | 0.114 | 0.0775 | 0.00061 | 0.0117 | 0.112 | 0.00377 | 0.000855 |  | 0.238 | 189.36 | 24436 | 99.35
46 | 2021-06-25 13:46 | 2021-07-07 08:48 | PROD | 2 | 93227 | 45 | 0 | 1 | 0 | 1 | 1.4 | 1 | 1.2 | 5.1 | 7.2 | HMG 4 | 0.2685 | 0.123 | 0.0695 | 0.000625 | 0.01105 | 0.107 | 0.00363 | 0.0007 |  | 0.2575 | 189.36 | 27190 | 99.58
71 | 2021-06-25 18:45 | 2021-07-08 06:14 | PROD | 2 | 95885 | 46 | 0 | 2 | 0 | 1 | 1.4 | 1 | 1.2 | 3.5 | 9.5 | HMG 2 | 0.18 | 0.15 | 0.0925 | 0.0006 | 0.0075 | 0.1275 | 0.004025 | 0.0002 |  | 0.3 | 189.36 | 26245 | 98.13
39 | 2021-06-25 20:58 | 2021-07-06 08:30 | PROD | 1 | 81904 | 40 | 0 | 2 | 0 | 1 | 1.4 | 1 | 1.5 | 3.8 | 7.2 | HMG 1 | 0.33 | 0.16 | 0.14 | 0.0006 | 0.015 | 0.06 | 0.0054 | 0.0006 |  | 0.22 | 189.36 | 19393 | 97.78
16 | 2021-06-25 21:02 | 2021-07-07 16:05 | PROD | 1 | 86999 | 44 | 0 | 2 | 0 | 1 | 1.4 | 1 | 1.2 | 4.9 | 8.4 | HMG 3 | 0.284 | 0.167 | 0.106 | 0.0006 | 0.01415 | 0.091 | 0.0044 | 0.000925 |  | 0.2685 | 189.36 | 20487 | 95.97
85 | 2021-06-25 21:57 | 2021-07-08 21:14 | PROD | 2 | 96459 | 46 | 0 | 1 | 0 | 1 | 1.4 | 1 | 1.2 | 6.6 | 8.7 | HMG 4 | 0.1975 | 0.125 | 0.0825 | 0.0006 | 0.00875 | 0.0975 | 0.004125 | 0.000325 |  | 0.285 | 189.36 | 25180 | 99.5
44 | 2021-06-26 05:13 | 2021-07-06 05:03 | PROD | 1 | 78373 | 40 | 0 | 2 | 0 | 1 | 1.4 | 1 | 1.4 | 4.8 | 5 | HMG 3 | 0.25 | 0.085 | 0.0775 | 0.0006 | 0.011 | 0.095 | 0.003825 | 0.000825 |  | 0.24 | 189.36 | 17499 | 97.9
64 | 2021-06-26 05:16 | 2021-07-07 13:11 | PROD | 1 | 88887 | 42 | 0 | 2 | 0 | 1 | 1.4 | 1 | 1.2 | 4.6 | 6.8 | HMG 1 | 0.23 | 0.1 | 0.04 | 0.0008 | 0.008 | 0.13 | 0.0041 | 0.0004 |  | 0.3 | 189.36 | 19974 | 99.01
36 | 2021-06-26 11:15 | 2021-07-08 06:24 | PROD | 2 | 93593 | 46 | 0 | 1 | 1 | 1 | 1.4 | 1 | 1.2 | 4.9 | 7.4 | HMG 3 | 0.1725 | 0.1425 | 0.0875 | 0.0006 | 0.00775 | 0.12 | 0.004025 | 0.000225 |  | 0.3025 | 189.36 | 26133 | 99.94
65 | 2021-06-26 18:19 | 2021-07-09 02:26 | PROD | 2 | 95947 | 46 | 0 | 0 | 0 | 1 | 1.4 | 1 | 1.2 | 6.6 | 9.8 | HMG 1 | 0.16 | 0.15 | 0.08 | 0.0006 | 0.012 | 0.08 | 0.0041 | 0.0004 |  | 0.3 | 189.36 | 26175 | 99.3
70 | 2021-06-26 20:07 | 2021-07-08 16:14 | PROD | 1 | 90243 | 46 | 0 | 4 | 0 | 1 | 1.4 | 1 | 1.2 | 3.7 | 6.5 | HMG 4 | 0.311 | 0.153 | 0.0665 | 0.0006 | 0.00955 | 0.1075 | 0.00397 | 0.00059 |  | 0.297 | 189.36 | 21012 | 97.06
18 | 2021-06-26 22:12 | 2021-07-09 07:49 | PROD | 2 | 97047 | 49 | 0 | 0 | 0 | 1 | 1.4 | 1 | 1.2 | 3.8 | 7.1 | HMG 3 | 0.185 | 0.1025 | 0.0475 | 0.0006 | 0.01175 | 0.08 | 0.004275 | 0.0002 |  | 0.3 | 189.36 | 26757 | 99.17
32 | 2021-06-26 22:13 | 2021-07-08 08:44 | PROD | 1 | 88923 | 42 | 0 | 2 | 0 | 1 | 1.4 | 1 | 1.2 | 5.1 | 7.5 | HMG 3 | 0.31 | 0.15 | 0.0725 | 0.0006 | 0.01025 | 0.1125 | 0.004 | 0.0006 |  | 0.285 | 189.36 | 21189 | 98.12
35 | 2021-06-27 05:25 | 2021-07-07 06:46 | PROD | 1 | 76712 | 40 | 0 | 1 | 0 | 1 | 1.4 | 1 | 1.2 | 4 | 7.3 | HMG 3 | 0.22 | 0.165 | 0.0825 | 0.0006 | 0.01025 | 0.0875 | 0.004075 | 0.00065 |  | 0.26 | 189.36 | 18227 | 95.11
27 | 2021-06-27 05:33 | 2021-07-07 05:16 | PROD | 1 | 78237 | 40 | 0 | 1 | 0 | 1 | 1.4 | 1 | 1.2 | 4.1 | 7.4 | HMG 2 | 0.12 | 0.14 | 0.0825 | 0.0006 | 0.00975 | 0.0875 | 0.0039 | 0.0005 |  | 0.24 | 189.36 | 18177 | 98.21
22 | 2021-06-27 18:35 | 2021-07-09 21:55 | PROD | 2 | 94107 | 41 | 0 | 6 | 0 | 1 | 1.4 | 1 | 1.2 | 4.1 | 8 | HMG 2 | 0.3085 | 0.1565 | 0.0705 | 0.0006 | 0.0097 | 0.0675 | 0.003705 | 0.00067 |  | 0.259 | 189.36 | 26000 | 98.09
86 | 2021-06-27 19:54 | 2021-07-08 05:19 | PROD | 1 | 75402 | 38 | 0 | 1 | 0 | 1 | 1.4 | 1 | 1.2 | 3.9 | 6.6 | HMG 2 | 0.285 | 0.1725 | 0.06 | 0.0006 | 0.0105 | 0.095 | 0.003975 | 0.00095 |  | 0.295 | 189.36 | 15922 | 96.61
37 | 2021-06-27 19:54 | 2021-07-08 13:10 | PROD | 1 | 83229 | 39 | 0 | 3 | 0 | 1 | 1.4 | 1 | 1.2 | 4.3 | 11.4 | HMG 2 | 0.265 | 0.14 | 0.065 | 0.0006 | 0.011 | 0.075 | 0.0043 | 0.0008 |  | 0.31 | 189.36 | 20251 | 97.25
81 | 2021-06-27 20:59 | 2021-07-09 18:41 | PRZ | 1 | 85467 | 43 | 0 | 1 | 0 | 1 | 1.4 | 1 | 1.2 | 4.1 | 8.1 | HMG 4 | 0.225 | 0.1275 | 0.0825 | 0.0006 | 0.00975 | 0.095 | 0.003325 | 0.000575 |  | 0.3025 | 195.16 | 25731 | 98.41
72 | 2021-06-28 05:11 | 2021-07-09 16:13 | PROD | 1 | 86990 | 45 | 0 | 4 | 0 | 1 | 1.4 | 1 | 1.2 | 3.3 | 6.1 | HMG 2 | 0.355 | 0.135 | 0.075 | 0.0006 | 0.015 | 0.12 | 0.0042 | 0.00105 |  | 0.29 | 189.36 | 19333 | 96.49
1 | 2021-06-28 06:03 | 2021-07-09 05:18 | PROD | 1 | 84114 | 42 | 0 | 2 | 0 | 1 | 1.4 | 1 | 1.2 | 5 | 5.4 | HMG 3 | 0.3275 | 0.14 | 0.085 | 0.0006 | 0.01425 | 0.09 | 0.004475 | 0.000875 |  | 0.28 | 189.36 | 18672 | 98.02
82 | 2021-06-28 11:35 | 2021-07-10 06:38 | PROD | 2 | 86527 | 43 | 0 | 1 | 0 | 1 | 1.4 | 1 | 1.2 | 3.2 | 8.7 | HMG 3 | 0.1725 | 0.1425 | 0.07 | 0.0006 | 0.009 | 0.095 | 0.004075 | 0.0003 |  | 0.3075 | 189.36 | 22713 | 99.33
55 | 2021-06-28 14:04 | 2021-07-09 02:32 | PROD | 2 | 83370 | 41 | 0 | 1 | 0 | 1 | 1.4 | 1 | 1.2 | 3.6 | 8.2 | HMG 2 | 0.3205 | 0.119 | 0.08 | 0.00123 | 0.00955 | 0.1285 | 0.00412 | 0.0006 |  | 0.2355 | 189.36 | 23907 | 99.42
60 | 2021-06-28 20:57 | 2021-07-09 13:10 | PROD | 1 | 83568 | 38 | 0 | 3 | 0 | 1 | 1.4 | 1 | 1.2 | 4.7 | 5.8 | HMG 4 | 0.2825 | 0.12 | 0.0625 | 0.0006 | 0.01175 | 0.115 | 0.00425 | 0.000525 |  | 0.2825 | 189.36 | 19092 | 98.21
31 | 2021-06-28 20:58 | 2021-07-09 09:12 | PROD | 1 | 82896 | 40 | 0 | 2 | 1 | 1 | 2 | 1 | 1.2 | 6.7 | 5.9 | HMG 5 | 0.215 | 0.114 | 0.0555 | 0.00065 | 0.0106 | 0.092 | 0.00425 | 0.00043 |  | 0.288 | 189.36 | 19629 | 99.18
76 | 2021-06-28 20:59 | 2021-07-10 08:11 | PROD | 1 | 85611 | 40 | 0 | 5 | 0 | 1 | 3.2 | 1 | 1.2 | 3.8 | 6.1 | HMG 2 | 0.1925 | 0.1425 | 0.0875 | 0.0006 | 0.013 | 0.075 | 0.0042 | 0.00065 |  | 0.27 | 189.36 | 19414 | 94.83
11 | 2021-06-29 10:51 | 2021-07-10 08:45 | PROD | 2 | 83686 | 41 | 0 | 1 | 0 | 1 | 1.4 | 1 | 1.2 | 4.3 | 10.8 | HMG 3 | 0.2975 | 0.1525 | 0.08 | 0.0006 | 0.01425 | 0.085 | 0.004225 | 0.000575 |  | 0.285 | 189.36 | 24705 | 98.01
33 | 2021-06-29 13:47 | 2021-07-10 08:49 | PROD | 2 | 85280 | 42 | 0 | 1 | 0 | 1 | 2.1 | 1 | 1.2 | 4.3 | 10.2 | HMG 5 | 0.2145 | 0.124 | 0.079 | 0.0006 | 0.0087 | 0.096 | 0.004085 | 0.00032 |  | 0.2905 | 189.36 | 24093 | 99.1
88 | 2021-06-29 18:53 | 2021-07-11 06:09 | PROD | 2 | 84860 | 41 | 0 | 0 | 1 | 1 | 1.4 | 1 | 1.8 | 3.4 | 10.3 | HMG 1 | 0.25 | 0.15 | 0.1 | 0.0006 | 0.019 | 0.06 | 0.0046 | 0.0007 |  | 0.25 | 189.36 | 22419 | 101.14
94 | 2021-06-29 19:54 | 2021-07-10 16:15 | PROD | 1 | 78612 | 39 | 0 | 1 | 0 | 1 | 1.4 | 1 | 1.2 | 3.2 | 5.7 | HMG 4 | 0.275 | 0.1205 | 0.109 | 0.0006 | 0.0121 | 0.108 | 0.00493 | 0.000865 |  | 0.2085 | 189.36 | 16242 | 98.62
14 | 2021-06-29 20:47 | 2021-07-10 03:57 | PRZ | 1 | 78845 | 39 | 0 | 0 | 0 | 1 | 1.4 | 1 | 1.8 | 3.8 | 9.3 | HMG 4 | 0.245 | 0.1225 | 0.105 | 0.0006 | 0.0105 | 0.095 | 0.00415 | 0.0004 |  | 0.2575 | 195.16 | 24215 | 99.38
29 | 2021-06-29 21:51 | 2021-07-10 19:26 | PROD | 2 | 85780 | 43 | 0 | 0 | 0 | 1 | 1.4 | 1 | 1.7 | 3.8 | 9 | HMG 1 | 0.19 | 0.16 | 0.1 | 0.0006 | 0.015 | 0.09 | 0.0046 | 0.0006 |  | 0.3 | 189.36 | 25548 | 99.14
38 | 2021-06-30 05:09 | 2021-07-10 13:08 | PROD | 1 | 81067 | 39 | 0 | 2 | 0 | 1 | 1.4 | 1 | 1.4 | 4.5 | 7.8 | HMG 2 | 0.2425 | 0.165 | 0.0925 | 0.0006 | 0.012 | 0.1125 | 0.004625 | 0.0008 |  | 0.2775 | 189.36 | 18615 | 98.14
48 | 2021-06-30 05:10 | 2021-07-10 05:07 | PROD | 1 | 78174 | 37 | 0 | 3 | 0 | 1 | 1.4 | 1 | 1.2 | 4.3 | 5 | HMG 2 | 0.231 | 0.127 | 0.111 | 0.00099 | 0.01145 | 0.087 | 0.004625 | 0.0008 |  | 0.196 | 189.36 | 18434 | 97.61
54 | 2021-06-30 10:51 | 2021-07-10 21:58 | PROD | 2 | 83019 | 40 | 0 | 1 | 0 | 1 | 1.4 | 1 | 1.2 | 3.9 | 7.8 | HMG 3 | 0.2585 | 0.127 | 0.113 | 0.0006 | 0.01155 | 0.128 | 0.003715 | 0.00068 |  | 0.2485 | 189.36 | 23568 | 99.48
43 | 2021-06-30 19:24 | 2021-07-11 20:57 | PROD | 2 | 83408 | 40 | 0 | 1 | 0 | 1 | 1.4 | 1 | 1.8 | 4.3 | 8.5 | HMG 3 | 0.293 | 0.136 | 0.1 | 0.0006 | 0.0134 | 0.112 | 0.00424 | 0.00056 |  | 0.256 | 189.36 | 24863 | 96.12
77 | 2021-06-30 21:55 | 2021-07-11 08:52 | PROD | 2 | 83638 | 41 | 0 | 1 | 1 | 1 | 1.4 | 1 | 1.6 | 3.6 | 7.5 | HMG 2 | 0.205 | 0.125 | 0.055 | 0.0006 | 0.014 | 0.095 | 0.0045 | 0.00055 |  | 0.3 | 189.36 | 23349 | 101.45
9 | 2021-07-01 05:01 | 2021-07-11 05:10 | PROD | 1 | 77376 | 39 | 0 | 1 | 0 | 1 | 1.5 | 1 | 1.2 | 4.6 | 7 | HMG 3 | 0.27 | 0.1425 | 0.0725 | 0.0006 | 0.01 | 0.09 | 0.004075 | 0.001 |  | 0.275 | 189.36 | 17365 | 98.4
80 | 2021-07-01 05:06 | 2021-07-11 08:16 | PROD | 1 | 78365 | 37 | 0 | 3 | 0 | 1 | 1.8 | 1 | 1.4 | 4.3 | 6.5 | HMG 1 | 0.22 | 0.14 | 0.08 | 0.0006 | 0.011 | 0.07 | 0.0042 | 0.0008 |  | 0.26 | 189.36 | 17649 | 97.77
2 | 2021-07-01 08:49 | 2021-07-11 16:03 | PROD | 1 | 79337 | 38 | 0 | 2 | 0 | 1 | 1.4 | 1 | 1.9 | 3.2 | 6.8 | HMG 2 | 0.245 | 0.14 | 0.06 | 0.000675 | 0.0095 | 0.07 | 0.004175 | 0.000675 |  | 0.305 | 189.36 | 18390 | 98.13
83 | 2021-07-01 08:54 | 2021-07-13 05:05 | PROD | 1 | 84922 | 46 | 0 | 1 | 0 | 1 | 1.4 | 1 | 1.2 | 3.7 | 6.4 | HMG 3 | 0.2525 | 0.15 | 0.0725 | 0.00065 | 0.01025 | 0.08 | 0.00435 | 0.0008 |  | 0.29 | 189.36 | 18253 | 99.24
41 | 2021-07-01 10:36 | 2021-07-12 22:59 | PROD | 2 | 90646 | 41 | 0 | 2 | 0 | 1 | 1.4 | 1 | 1.8 | 4.1 | 8.3 | HMG 3 | 0.237 | 0.1115 | 0.072 | 0.0008 | 0.00885 | 0.104 | 0.003545 | 0.000635 |  | 0.2725 | 189.36 | 26136 | 99.03
13 | 2021-07-01 13:58 | 2021-07-12 10:11 | PROD | 2 | 84265 | 41 | 0 | 0 | 0 | 1 | 1.4 | 1 | 1.3 | 4.5 | 8.9 | HMG 2 | 0.355 | 0.135 | 0.065 | 0.0006 | 0.0115 | 0.065 | 0.00445 | 0.00085 |  | 0.28 | 189.36 | 24452 | 99.36
95 | 2021-07-01 18:58 | 2021-07-14 22:48 | PROD | 2 | 94116 | 46 | 0 | 0 | 0 | 1 | 1.4 | 1 | 1.3 | 4.1 | 7 | HMG 4 | 0.287 | 0.118 | 0.065 | 0.00062 | 0.0082 | 0.101 | 0.00377 | 0.00042 |  | 0.266 | 189.36 | 23891 | 99.49
61 | 2021-07-01 19:59 | 2021-07-12 05:14 | PROD | 1 | 82439 | 38 | 0 | 4 | 0 | 1 | 1.4 | 1 | 1.6 | 3.8 | 6.3 | HMG 2 | 0.2 | 0.135 | 0.065 | 0.0006 | 0.0095 | 0.095 | 0.00455 | 0.00055 |  | 0.28 | 189.36 | 19511 | 99.5
56 | 2021-07-01 21:54 | 2021-07-12 18:57 | PROD | 2 | 86204 | 40 | 0 | 1 | 0 | 1 | 1.4 | 1 | 1.3 | 4.8 | 8.4 | HMG 4 | 0.2325 | 0.125 | 0.0775 | 0.000725 | 0.00975 | 0.105 | 0.003625 | 0.000675 |  | 0.26 | 189.36 | 25099 | 99.57
91 | 2021-07-01 21:58 | 2021-07-14 08:39 | PROD | 1 | 88944 | 42 | 0 | 1 | 0 | 1 | 1.4 | 1 | 1.5 | 3.2 | 4.7 | HMG 3 | 0.2725 | 0.107 | 0.0925 | 0.0006 | 0.0099 | 0.1085 | 0.00488 | 0.00062 |  | 0.2195 | 189.36 | 18636 | 99.16
40 | 2021-07-02 05:06 | 2021-07-12 08:17 | PROD | 1 | 78814 | 37 | 0 | 3 | 0 | 1 | 1.8 | 1 | 1.7 | 4.8 | 7.2 | HMG 1 | 0.31 | 0.19 | 0.1 | 0.0006 | 0.013 | 0.09 | 0.0046 | 0.0006 |  | 0.26 | 189.36 | 18065 | 97.14
20 | 2021-07-02 05:28 | 2021-07-13 13:11 | PROD | 1 | 86680 | 42 | 0 | 2 | 0 | 1 | 1.4 | 1 | 1.7 | 4.2 | 6.5 | HMG 2 | 0.34 | 0.1675 | 0.1075 | 0.0006 | 0.01375 | 0.0975 | 0.00475 | 0.0009 |  | 0.2675 | 189.36 | 20035 | 97.18
52 | 2021-07-02 10:56 | 2021-07-13 09:00 | PROD | 2 | 86071 | 41 | 0 | 0 | 0 | 1 | 1.4 | 1 | 1.6 | 4.1 | 8.7 | HMG 3 | 0.265 | 0.1475 | 0.0725 | 0.0007 | 0.00925 | 0.085 | 0.00375 | 0.000525 |  | 0.255 | 189.36 | 24599 | 99.04
30 | 2021-07-02 13:48 | 2021-07-14 14:37 | PROD | 2 | 93818 | 46 | 0 | 1 | 0 | 1 | 1.4 | 1 | 1.7 | 3.6 | 8.7 | HMG 2 | 0.27 | 0.15 | 0.09 | 0.0006 | 0.0145 | 0.08 | 0.00465 | 0.001 |  | 0.28 | 189.36 | 27372 | 99.32
47 | 2021-07-02 18:26 | 2021-07-13 20:57 | PROD | 2 | 87465 | 42 | 0 | 2 | 0 | 1 | 1.4 | 1 | 1.7 | 5.2 | 10.2 | HMG 3 | 0.4525 | 0.15 | 0.08 | 0.0006 | 0.013 | 0.1 | 0.0045 | 0.001 |  | 0.26 | 189.36 | 25597 | 98.93
28 | 2021-07-02 21:00 | 2021-07-13 08:16 | PROD | 1 | 81578 | 39 | 0 | 2 | 0 | 1 | 1.6 | 1 | 1.2 | 3.7 | 6.6 | HMG 2 | 0.2975 | 0.13 | 0.095 | 0.0006 | 0.011 | 0.1 | 0.004275 | 0.00055 |  | 0.2475 | 189.36 | 19027 | 97.9
58 | 2021-07-02 21:00 | 2021-07-12 21:02 | PRZ | 1 | 78457 | 38 | 0 | 1 | 0 | 1 | 1.4 | 1 | 1.7 | 3.2 | 5.4 | HMG 4 | 0.2075 | 0.1425 | 0.0975 | 0.0006 | 0.011 | 0.0775 | 0.004 | 0.000325 |  | 0.29 | 195.16 | 23705 | 99.56
63 | 2021-07-02 21:56 | 2021-07-14 05:33 | PROD | 2 | 89392 | 43 | 0 | 1 | 0 | 1 | 1.4 | 1 | 1.6 | 3.8 | 9.6 | HMG 2 | 0.303 | 0.143 | 0.075 | 0.0006 | 0.0096 | 0.076 | 0.00434 | 0.0006 |  | 0.291 | 189.36 | 25250 | 99.43
74 | 2021-07-03 05:12 | 2021-07-13 16:27 | PROD | 1 | 81341 | 38 | 0 | 4 | 0 | 1 | 1.4 | 1 | 1.6 | 4 | 6.3 | HMG 2 | 0.235 | 0.1425 | 0.105 | 0.0006 | 0.01225 | 0.0925 | 0.004625 | 0.00055 |  | 0.2475 | 189.36 | 18041 | 98.4
93 | 2021-07-03 05:13 | 2021-07-15 05:11 | PROD | 1 | 85693 | 40 | 0 | 1 | 0 | 1 | 1.4 | 1 | 1.7 | 5.7 | 5 | HMG 3 | 0.305 | 0.1475 | 0.115 | 0.0007 | 0.0145 | 0.1125 | 0.005125 | 0.000675 |  | 0.1825 | 189.36 | 18841 | 98.89
15 | 2021-07-03 11:34 | 2021-07-15 20:54 | PROD | 2 | 95434 | 48 | 0 | 1 | 0 | 1 | 1.4 | 1 | 1.4 | 3.5 | 8.9 | HMG 3 | 0.2875 | 0.145 | 0.115 | 0.0006 | 0.01675 | 0.085 | 0.004825 | 0.000575 |  | 0.25 | 189.36 | 27288 | 99.1
53 | 2021-07-03 13:17 | 2021-07-14 09:35 | PROD | 2 | 86563 | 40 | 0 | 1 | 1 | 1 | 1.4 | 1 | 1.4 | 3.2 | 9.3 | HMG 3 | 0.2865 | 0.1605 | 0.0975 | 0.0006 | 0.01495 | 0.0835 | 0.004485 | 0.00089 |  | 0.269 | 189.36 | 25413 | 100.32
87 | 2021-07-03 18:19 | 2021-07-16 09:00 | PROD | 2 | 90337 | 43 | 0 | 1 | 0 | 1 | 1.4 | 1 | 1.4 | 4.5 | 11 | HMG 4 | 0.21 | 0.145 | 0.095 | 0.0006 | 0.012 | 0.0875 | 0.004375 | 0.0006 |  | 0.285 | 189.36 | 22466 | 99.43
62 | 2021-07-03 21:01 | 2021-07-14 05:09 | PROD | 1 | 81701 | 37 | 0 | 4 | 0 | 1 | 1.4 | 1 | 1.8 | 3.2 | 9.8 | HMG 1 | 0.28 | 0.09 | 0.03 | 0.0006 | 0.007 | 0.11 | 0.004 | 0.0002 |  | 0.34 | 189.36 | 18283 | 99.01
84 | 2021-07-03 21:57 | 2021-07-16 21:14 | PROD | 2 | 92644 | 46 | 0 | 1 | 0 | 1 | 1.4 | 1 | 1.2 | 3.8 | 9.5 | HMG 1 | 0.67 | 0.14 | 0.13 | 0.0006 | 0.018 | 0.12 | 0.0052 | 0.0009 |  | 0.21 | 189.36 | 23794 | 99.3
26 | 2021-07-03 22:53 | 2021-07-13 22:00 | PRZ | 1 | 77350 | 41 | 0 | 1 | 0 | 1.8 | 1.4 | 1 | 1.7 | 4.6 | 9.7 | HMG 4 | 0.2925 | 0.145 | 0.0825 | 0.0006 | 0.0145 | 0.07 | 0.0045 | 0.000825 |  | 0.2725 | 195.16 | 24828 | 99.56
45 | 2021-07-04 05:22 | 2021-07-14 13:16 | PROD | 1 | 78911 | 36 | 0 | 5 | 0 | 1 | 1.4 | 1 | 1.6 | 4.3 | 5.3 | HMG 4 | 0.26 | 0.125 | 0.09 | 0.0007 | 0.01125 | 0.1075 | 0.004625 | 0.0006 |  | 0.2325 | 189.36 | 19658 | 95.47
79 | 2021-07-04 06:49 | 2021-07-14 16:38 | PROD | 1 | 80483 | 38 | 0 | 4 | 0 | 1 | 1.4 | 1 | 1.6 | 4.3 | 7.9 | HMG 1 | 0.14 | 0.2 | 0.12 | 0.0006 | 0.015 | 0.04 | 0.0046 | 0.0003 |  | 0.27 | 189.36 | 18729 | 97.9
89 | 2021-07-04 10:38 | 2021-07-17 09:50 | PROD | 2 | 92504 | 45 | 0 | 2 | 0 | 1 | 1.4 | 1 | 1.3 | 3.4 | 6.7 | HMG 2 | 0.3 | 0.095 | 0.06 | 0.0008 | 0.0095 | 0.155 | 0.0041 | 0.00065 |  | 0.235 | 189.36 | 22763 | 99.14
42 | 2021-07-04 13:57 | 2021-07-17 06:20 | PROD | 2 | 99749 | 42 | 0 | 8 | 0 | 1 | 1.4 | 1 | 1.3 | 3.2 | 8.2 | HMG 4 | 0.2555 | 0.118 | 0.0515 | 0.00078 | 0.00805 | 0.1365 | 0.003325 | 0.00075 |  | 0.262 | 189.36 | 27653 | 99.43
50 | 2021-07-04 19:14 | 2021-07-16 01:51 | PROD | 2 | 89170 | 43 | 0 | 1 | 0 | 1 | 1.4 | 1 | 1.2 | 4.4 | 7 | HMG 2 | 0.315 | 0.14 | 0.1 | 0.0006 | 0.0125 | 0.11 | 0.0038 | 0.00105 |  | 0.26 | 189.36 | 24759 | 99.56
51 | 2021-07-04 21:02 | 2021-07-14 20:50 | PRZ | 1 | 77668 | 39 | 0 | 1 | 0 | 1 | 1.4 | 1 | 1.2 | 4 | 8.1 | HMG 5 | 0.244 | 0.1245 | 0.074 | 0.0006 | 0.01085 | 0.092 | 0.004145 | 0.00045 |  | 0.295 | 195.16 | 24668 | 99.07
73 | 2021-07-04 21:59 | 2021-07-16 21:06 | PROD | 2 | 93168 | 41 | 0 | 5 | 0 | 1 | 1.4 | 1 | 1.2 | 3.9 | 8.4 | HMG 1 | 0.4 | 0.12 | 0.07 | 0.0006 | 0.013 | 0.05 | 0.0042 | 0.0007 |  | 0.29 | 189.36 | 25885 | 99.33
57 | 2021-07-04 22:59 | 2021-07-15 08:39 | PROD | 1 | 81901 | 39 | 0 | 3 | 0 | 1 | 1.4 | 1 | 1.2 | 3.6 | 8.1 | HMG 2 | 0.3325 | 0.1575 | 0.09 | 0.0006 | 0.0115 | 0.1 | 0.00425 | 0.001 |  | 0.2625 | 189.36 | 18812 | 98.66
92 | 2021-07-05 05:06 | 2021-07-16 16:35 | PROD | 1 | 79955 | 39 | 0 | 2 | 0 | 1 | 1.4 | 1 | 1.4 | 3.7 | 6 | HMG 2 | 0.325 | 0.105 | 0.03 | 0.0007 | 0.006 | 0.12 | 0.0034 | 0.00055 |  | 0.285 | 189.36 | 16762 | 96.8
25 | 2021-07-05 05:09 | 2021-07-15 13:09 | PROD | 1 | 79983 | 37 | 0 | 3 | 0 | 1 | 1.4 | 1 | 1.2 | 5.1 | 7.5 | HMG 4 | 0.215 | 0.16 | 0.095 | 0.0006 | 0.01275 | 0.08 | 0.004225 | 0.000475 |  | 0.2625 | 189.36 | 19276 | 97.97
68 | 2021-07-05 10:59 | 2021-07-16 08:57 | PROD | 2 | 85054 | 44 | 0 | 0 | 0 | 1 | 1.4 | 1 | 1.4 | 4.1 | 9.2 | HMG 2 | 0.24 | 0.11 | 0.0775 | 0.0006 | 0.011 | 0.105 | 0.004225 | 0.00035 |  | 0.27 | 189.36 | 24181 | 98.94
75 | 2021-07-05 13:55 | 2021-07-17 21:09 | PROD | 2 | 95537 | 45 | 0 | 1 | 0 | 1 | 1.4 | 1 | 1.3 | 4.2 | 10.6 | HMG 2 | 0.295 | 0.1475 | 0.085 | 0.0006 | 0.01425 | 0.1125 | 0.0049 | 0.000375 |  | 0.255 | 189.36 | 25936 | 99.16
24 | 2021-07-05 13:58 | 2021-07-17 18:38 | PROD | 2 | 94895 | 43 | 0 | 2 | 0 | 1 | 1.4 | 1 | 1.4 | 4.4 | 7.1 | HMG 3 | 0.347 | 0.1455 | 0.097 | 0.000765 | 0.0113 | 0.1045 | 0.00416 | 0.000915 |  | 0.236 | 189.36 | 27089 | 99.31
34 | 2021-07-05 20:56 | 2021-07-15 16:44 | PROD | 1 | 76779 | 38 | 0 | 2 | 0 | 1 | 1.4 | 1 | 1.2 | 4 | 6.6 | HMG 1 | 0.19 | 0.12 | 0.08 | 0.0006 | 0.009 | 0.08 | 0.0039 | 0.0002 |  | 0.24 | 189.36 | 18203 | 97.5
90 | 2021-07-05 21:00 | 2021-07-16 05:11 | PROD | 1 | 74808 | 38 | 0 | 1 | 0 | 1 | 1.4 | 1 | 1.4 | 4.1 | 5.5 | HMG 3 | 0.325 | 0.113 | 0.0615 | 0.0006 | 0.008 | 0.1535 | 0.003825 | 0.00067 |  | 0.2575 | 189.36 | 15031 | 99.42
12 | 2021-07-05 23:02 | 2021-07-16 13:16 | PROD | 1 | 79436 | 44 | 0 | 3 | 0 | 1 | 1.4 | 1 | 1.5 | 5.4 | 7.7 | HMG 4 | 0.2525 | 0.1325 | 0.0875 | 0.0006 | 0.011 | 0.0925 | 0.0041 | 0.0005 |  | 0.25 | 189.36 | 18532 | 95.62
44 | 2021-07-06 10:59 | 2021-07-18 21:01 | PROD | 2 | 97270 | 45 | 0 | 4 | 0 | 1 | 1.4 | 1 | 1.2 | 4.2 | 8.1 | HMG 3 | 0.25 | 0.085 | 0.0775 | 0.0006 | 0.011 | 0.095 | 0.003825 | 0.000825 |  | 0.24 | 189.36 | 27037 | 98.93
39 | 2021-07-06 13:31 | 2021-07-18 01:48 | PROD | 2 | 90753 | 45 | 0 | 1 | 0 | 1 | 1.4 | 1 | 1.2 | 4.2 | 10.8 | HMG 1 | 0.33 | 0.16 | 0.14 | 0.0006 | 0.015 | 0.06 | 0.0054 | 0.0006 |  | 0.22 | 189.36 | 25813 | 99.23
23 | 2021-07-06 18:28 | 2021-07-17 23:56 | PROD | 2 | 87649 | 46 | 0 | 1 | 0 | 1 | 1.4 | 1 | 1.2 | 4.7 | 7.7 | HMG 2 | 0.31 | 0.12 | 0.115 | 0.0011 | 0.012 | 0.115 | 0.005 | 0.0007 |  | 0.23 | 189.36 | 25413 | 99.29
78 | 2021-07-06 21:02 | 2021-07-16 08:45 | PROD | 1 | 74399 | 37 | 0 | 2 | 0 | 1 | 1.4 | 1 | 1.3 | 4.5 | 6.8 | HMG 2 | 0.2475 | 0.18 | 0.0575 | 0.0006 | 0.0095 | 0.0825 | 0.00375 | 0.000425 |  | 0.29 | 189.36 | 16521 | 98.81
10 | 2021-07-06 21:16 | 2021-07-17 05:14 | PROD | 1 | 78262 | 39 | 0 | 2 | 0 | 1 | 1.4 | 1 | 1.2 | 4.4 | 7.4 | HMG 3 | 0.205 | 0.165 | 0.075 | 0.0006 | 0.01075 | 0.0875 | 0.00405 | 0.00035 |  | 0.2625 | 189.36 | 17978 | 96.51
67 | 2021-07-06 22:08 | 2021-07-17 09:44 | PROD | 2 | 82225 | 41 | 0 | 1 | 0 | 1 | 1.4 | 1 | 1.3 | 4.1 | 10.4 | HMG 3 | 0.26 | 0.14 | 0.0675 | 0.0006 | 0.012 | 0.085 | 0.00455 | 0.000425 |  | 0.2825 | 189.36 | 23425 | 99.4
59 | 2021-07-07 05:20 | 2021-07-17 08:44 | PROD | 1 | 80131 | 26 | 1 | 13 | 0 | 1 | 1.4 | 1 | 1.2 | 3.2 | 7.3 | HMG 2 | 0.1975 | 0.1475 | 0.075 | 0.0006 | 0.009 | 0.075 | 0.00395 | 0.00035 |  | 0.275 | 189.36 | 18126 | 98.89
66 | 2021-07-07 05:23 | 2021-07-18 08:24 | PROD | 1 | 86317 | 39 | 0 | 4 | 0 | 1 | 1.4 | 1 | 1.2 | 3.5 | 8.2 | HMG 3 | 0.215 | 0.16 | 0.07 | 0.0006 | 0.00925 | 0.0775 | 0.00395 | 0.0004 |  | 0.2775 | 189.36 | 19952 | 98.57
27 | 2021-07-07 10:59 | 2021-07-19 15:01 | PROD | 2 | 95793 | 46 | 0 | 1 | 1 | 1 | 1.4 | 1 | 1.4 | 7.8 | 6.2 | HMG 2 | 0.12 | 0.14 | 0.0825 | 0.0006 | 0.00975 | 0.0875 | 0.0039 | 0.0005 |  | 0.24 | 189.36 | 26852 | 100.58
35 | 2021-07-07 13:52 | 2021-07-19 13:04 | PROD | 2 | 93411 | 48 | 0 | 2 | 0 | 1 | 1.4 | 1 | 1.5 | 3.6 | 11.2 | HMG 3 | 0.22 | 0.165 | 0.0825 | 0.0006 | 0.01025 | 0.0875 | 0.004075 | 0.00065 |  | 0.26 | 189.36 | 26551 | 98.43
64 | 2021-07-07 18:53 | 2021-07-18 13:58 | PROD | 2 | 85466 | 41 | 0 | 1 | 0 | 1 | 1.4 | 1 | 1.2 | 3.9 | 10.1 | HMG 1 | 0.23 | 0.1 | 0.04 | 0.0008 | 0.008 | 0.13 | 0.0041 | 0.0004 |  | 0.3 | 189.36 | 23969 | 99.45
17 | 2021-07-07 21:06 | 2021-07-18 05:19 | PROD | 1 | 80075 | 40 | 0 | 2 | 0 | 1 | 1.4 | 1 | 1.2 | 4.6 | 5.9 | HMG 2 | 0.27 | 0.12 | 0.09 | 0.0006 | 0.011 | 0.095 | 0.00435 | 0.0005 |  | 0.215 | 189.36 | 18387 | 98.72
16 | 2021-07-07 21:07 | 2021-07-18 17:16 | PROD | 2 | 84104 | 41 | 0 | 1 | 0 | 1 | 1.4 | 1 | 1.2 | 4.7 | 11.3 | HMG 3 | 0.284 | 0.167 | 0.106 | 0.0006 | 0.01415 | 0.091 | 0.0044 | 0.000925 |  | 0.2685 | 189.36 | 24295 | 99.25
69 | 2021-07-07 22:12 | 2021-07-19 05:18 | PROD | 1 | 85589 | 41 | 0 | 3 | 0 | 1 | 1.4 | 1 | 1.2 | 3.3 | 7.4 | HMG 2 | 0.3 | 0.13 | 0.085 | 0.0006 | 0.009 | 0.11 | 0.0037 | 0.0006 |  | 0.255 | 189.36 | 21153 | 96.24
46 | 2021-07-08 05:14 | 2021-07-20 05:14 | PROD | 1 | 91019 | 40 | 0 | 7 | 0 | 1 | 1.4 | 1 | 1.4 | 4.3 | 12.2 | HMG 2 | 0.205 | 0.1125 | 0.08 | 0.0006 | 0.0085 | 0.0975 | 0.0039 | 0.0003 |  | 0.2575 | 189.36 | 22141 | 95.61
21 | 2021-07-08 05:16 | 2021-07-18 16:12 | PROD | 1 | 80670 | 34 | 0 | 6 | 0 | 1 | 1.4 | 1 | 1.2 | 4.7 | 7.5 | HMG 4 | 0.196 | 0.1395 | 0.083 | 0.0006 | 0.01085 | 0.0935 | 0.00454 | 0.000425 |  | 0.2635 | 189.36 | 19509 | 97.78
86 | 2021-07-08 10:58 | 2021-07-22 00:50 | PROD | 2 | 96546 | 49 | 0 | 1 | 0 | 1 | 1.4 | 1 | 1.4 | 3.5 | 11.4 | HMG 2 | 0.285 | 0.1725 | 0.06 | 0.0006 | 0.0105 | 0.095 | 0.003975 | 0.00095 |  | 0.295 | 189.36 | 23943 | 99.01
32 | 2021-07-08 13:13 | 2021-07-19 01:54 | PROD | 2 | 81606 | 41 | 0 | 1 | 0 | 1 | 1.4 | 1 | 1.2 | 4.2 | 10.4 | HMG 3 | 0.31 | 0.15 | 0.0725 | 0.0006 | 0.01025 | 0.1125 | 0.004 | 0.0006 |  | 0.285 | 189.36 | 24075 | 98.91
37 | 2021-07-08 18:33 | 2021-07-19 21:13 | PROD | 2 | 87671 | 41 | 0 | 2 | 0 | 1 | 3.3 | 1 | 1.5 | 4.4 | 12.3 | HMG 2 | 0.265 | 0.14 | 0.065 | 0.0006 | 0.011 | 0.075 | 0.0043 | 0.0008 |  | 0.31 | 189.36 | 26175 | 99.24
19 | 2021-07-08 21:08 | 2021-07-18 13:11 | PROD | 1 | 75642 | 38 | 0 | 2 | 0 | 1 | 1.7 | 1 | 1.2 | 5.1 | 6.9 | HMG 3 | 0.26 | 0.155 | 0.0675 | 0.0006 | 0.0085 | 0.1125 | 0.003825 | 0.000625 |  | 0.23 | 189.36 | 17088 | 98.88
96 | 2021-07-08 21:11 | 2021-07-21 13:08 | PROD | 1 | 89225 | 41 | 0 | 3 | 0 | 1 | 1.4 | 1 | 1.2 | 3.2 | 6.6 | HMG 2 | 0.253 | 0.1365 | 0.1 | 0.0006 | 0.01165 | 0.0775 | 0.00467 | 0.000435 |  | 0.2 | 189.36 | 18866 | 97.72
70 | 2021-07-08 22:09 | 2021-07-19 06:28 | PROD | 2 | 81054 | 40 | 0 | 1 | 0 | 1 | 1.4 | 1 | 1.4 | 4 | 9.2 | HMG 4 | 0.311 | 0.153 | 0.0665 | 0.0006 | 0.00955 | 0.1075 | 0.00397 | 0.00059 |  | 0.297 | 189.36 | 22996 | 99.23
71 | 2021-07-09 03:59 | 2021-07-19 08:56 | PROD | 1 | 78170 | 38 | 0 | 3 | 0 | 1 | 1.4 | 1 | 1.2 | 3.8 | 7.9 | HMG 2 | 0.2525 | 0.16 | 0.065 | 0.0006 | 0.00875 | 0.0925 | 0.0036 | 0.000625 |  | 0.3 | 189.36 | 18426 | 96.81
36 | 2021-07-09 04:03 | 2021-07-21 05:16 | PROD | 1 | 89617 | 42 | 0 | 4 | 0 | 1 | 1.4 | 1 | 1.6 | 5.9 | 8.6 | HMG 1 | 0.25 | 0.1 | 0.04 | 0.0006 | 0.008 | 0.11 | 0.0029 | 0.0006 |  | 0.35 | 189.36 | 21010 | 93.77
1 | 2021-07-09 10:53 | 2021-07-20 21:07 | PROD | 2 | 88193 | 43 | 0 | 1 | 0 | 1 | 1.4 | 1 | 1.2 | 3.5 | 7.6 | HMG 3 | 0.3275 | 0.14 | 0.085 | 0.0006 | 0.01425 | 0.09 | 0.004475 | 0.000875 |  | 0.28 | 189.36 | 24295 | 98.99
31 | 2021-07-09 13:29 | 2021-07-21 00:53 | PROD | 2 | 89154 | 43 | 0 | 1 | 0 | 1 | 1.4 | 1 | 1.3 | 4.4 | 12 | HMG 5 | 0.215 | 0.114 | 0.0555 | 0.00065 | 0.0106 | 0.092 | 0.00425 | 0.00043 |  | 0.288 | 189.36 | 26312 | 99.15
60 | 2021-07-09 18:54 | 2021-07-20 21:59 | PROD | 2 | 87710 | 42 | 0 | 1 | 0 | 1 | 1.4 | 1 | 1.2 | 3.4 | 10.9 | HMG 4 | 0.2825 | 0.12 | 0.0625 | 0.0006 | 0.01175 | 0.115 | 0.00425 | 0.000525 |  | 0.2825 | 189.36 | 23888 | 99.37
65 | 2021-07-09 21:05 | 2021-07-20 13:09 | PROD | 1 | 82864 | 39 | 0 | 3 | 0 | 1 | 1.4 | 1 | 1.6 | 3.5 | 8.9 | HMG 5 | 0.2355 | 0.1295 | 0.0635 | 0.0006 | 0.00865 | 0.1025 | 0.00426 | 0.000595 |  | 0.289 | 189.36 | 19007 | 98.67
72 | 2021-07-09 21:48 | 2021-07-20 18:32 | PROD | 2 | 84488 | 41 | 0 | 0 | 0 | 1 | 1.4 | 1 | 1.5 | 3.4 | 8.7 | HMG 2 | 0.355 | 0.135 | 0.075 | 0.0006 | 0.015 | 0.12 | 0.0042 | 0.00105 |  | 0.29 | 189.36 | 23782 | 98.94
85 | 2021-07-10 00:56 | 2021-07-21 16:35 | PROD | 1 | 83136 | 40 | 0 | 1 | 0 | 1 | 1.4 | 1 | 1.2 | 3.2 | 7.4 | HMG 1 | 0.23 | 0.09 | 0.07 | 0.0006 | 0.007 | 0.09 | 0.0033 | 0.0002 |  | 0.28 | 189.36 | 17441 | 98.6
55 | 2021-07-10 05:13 | 2021-07-20 16:14 | PROD | 1 | 82008 | 39 | 0 | 2 | 0 | 1 | 1.4 | 1 | 1.5 | 4 | 7.5 | HMG 4 | 0.295 | 0.13 | 0.0875 | 0.0006 | 0.00925 | 0.1325 | 0.00415 | 0.000525 |  | 0.2 | 189.36 | 18716 | 98.5
18 | 2021-07-10 05:21 | 2021-07-21 13:12 | PROD | 1 | 86756 | 40 | 0 | 4 | 0 | 1 | 2 | 1 | 1.3 | 5.2 | 6.2 | HMG 4 | 0.2425 | 0.1325 | 0.0925 | 0.0006 | 0.0095 | 0.1375 | 0.00415 | 0.00045 |  | 0.2075 | 189.36 | 20213 | 97.71
48 | 2021-07-10 11:14 | 2021-07-22 18:03 | PROD | 2 | 95933 | 47 | 0 | 3 | 0 | 1 | 1.4 | 1 | 1.7 | 3.5 | 7.3 | HMG 2 | 0.231 | 0.127 | 0.111 | 0.00099 | 0.01145 | 0.087 | 0.004625 | 0.0008 |  | 0.196 | 189.36 | 27045 | 98.98
76 | 2021-07-10 13:51 | 2021-07-21 16:34 | PROD | 2 | 86124 | 42 | 0 | 2 | 0 | 1 | 3.3 | 1 | 1.3 | 4.1 | 11.7 | HMG 2 | 0.1925 | 0.1425 | 0.0875 | 0.0006 | 0.013 | 0.075 | 0.0042 | 0.00065 |  | 0.27 | 189.36 | 23258 | 98.76
38 | 2021-07-10 18:41 | 2021-07-22 09:26 | PROD | 2 | 91133 | 45 | 0 | 1 | 0 | 1 | 1.4 | 1 | 1.3 | 3.6 | 9.9 | HMG 2 | 0.2425 | 0.165 | 0.0925 | 0.0006 | 0.012 | 0.1125 | 0.004625 | 0.0008 |  | 0.2775 | 189.36 | 26116 | 99.18
22 | 2021-07-10 21:07 | 2021-07-21 08:48 | PROD | 1 | 78737 | 40 | 0 | 5 | 0 | 1 | 1.4 | 1 | 1.5 | 5 | 6.9 | HMG 2 | 0.275 | 0.1 | 0.1 | 0.0006 | 0.012 | 0.095 | 0.00485 | 0.00055 |  | 0.23 | 189.36 | 18231 | 95.34
94 | 2021-07-10 22:00 | 2021-07-24 01:59 | PROD | 2 | 94187 | 46 | 0 | 0 | 0 | 1 | 1.4 | 1 | 1.2 | 3.2 | 9.1 | HMG 4 | 0.275 | 0.1205 | 0.109 | 0.0006 | 0.0121 | 0.108 | 0.00493 | 0.000865 |  | 0.2085 | 189.36 | 23544 | 99.52
49 | 2021-07-10 23:58 | 2021-07-21 05:14 | PROD | 1 | 80939 | 44 | 0 | 1 | 0 | 1 | 1.4 | 1 | 1.6 | 3.3 | 8.1 | HMG 1 | 0.13 | 0.16 | 0.1 | 0.0006 | 0.009 | 0.09 | 0.0041 | 0.0002 |  | 0.26 | 189.36 | 18555 | 99.51
11 | 2021-07-11 05:11 | 2021-07-22 16:55 | PROD | 1 | 86054 | 41 | 0 | 2 | 1 | 1 | 1.4 | 1 | 1.2 | 4.1 | 8.4 | HMG 3 | 0.2425 | 0.155 | 0.065 | 0.0006 | 0.008 | 0.095 | 0.003275 | 0.0005 |  | 0.3 | 189.36 | 19850 | 95.91
82 | 2021-07-11 05:15 | 2021-07-22 05:21 | PROD | 1 | 79324 | 39 | 0 | 0 | 0 | 1 | 1.4 | 1 | 1.2 | 3.2 | 7.2 | HMG 2 | 0.23 | 0.15 | 0.085 | 0.0006 | 0.009 | 0.105 | 0.0038 | 0.0003 |  | 0.275 | 189.36 | 16299 | 99.37
9 | 2021-07-11 10:31 | 2021-07-23 21:02 | PROD | 2 | 96618 | 49 | 0 | 0 | 1 | 1 | 1.4 | 1 | 1.2 | 3.7 | 9.6 | HMG 3 | 0.27 | 0.1425 | 0.0725 | 0.0006 | 0.01 | 0.09 | 0.004075 | 0.001 |  | 0.275 | 189.36 | 26160 | 100.03
80 | 2021-07-11 13:42 | 2021-07-23 09:53 | PROD | 2 | 91897 | 45 | 0 | 1 | 0 | 1 | 1.4 | 1 | 1.5 | 3.3 | 11.2 | HMG 1 | 0.22 | 0.14 | 0.08 | 0.0006 | 0.011 | 0.07 | 0.0042 | 0.0008 |  | 0.26 | 189.36 | 25264 | 99.41
33 | 2021-07-11 21:00 | 2021-07-21 20:57 | PRZ | 1 | 77452 | 39 | 0 | 1 | 0 | 1 | 1.4 | 1 | 1.2 | 4 | 11 | HMG 4 | 0.19 | 0.1325 | 0.0725 | 0.0006 | 0.00975 | 0.1225 | 0.004125 | 0.000275 |  | 0.31 | 195.16 | 24999 | 99.03
54 | 2021-07-11 21:01 | 2021-07-22 13:10 | PROD | 1 | 83361 | 40 | 0 | 1 | 0 | 1 | 1.4 | 1 | 1.3 | 4.1 | 7.6 | HMG 4 | 0.255 | 0.133 | 0.106 | 0.0006 | 0.0111 | 0.094 | 0.00469 | 0.00052 |  | 0.224 | 189.36 | 18390 | 98.44
2 | 2021-07-11 21:59 | 2021-07-23 23:12 | PROD | 2 | 94547 | 46 | 0 | 1 | 1 | 1 | 1.4 | 1 | 1.3 | 4.6 | 9.5 | HMG 2 | 0.245 | 0.14 | 0.06 | 0.000675 | 0.0095 | 0.07 | 0.004175 | 0.000675 |  | 0.305 | 189.36 | 26585 | 100.95
14 | 2021-07-12 05:11 | 2021-07-22 08:18 | PROD | 1 | 78314 | 38 | 0 | 1 | 0 | 1 | 1.4 | 1 | 1.2 | 3.7 | 6.4 | HMG 2 | 0.2125 | 0.14 | 0.0725 | 0.0006 | 0.007 | 0.1125 | 0.00345 | 0.000275 |  | 0.2725 | 189.36 | 17640 | 98.5
77 | 2021-07-12 05:15 | 2021-07-23 16:37 | PROD | 1 | 87987 | 40 | 0 | 3 | 0 | 1 | 1.4 | 1 | 1.5 | 3.7 | 7.8 | HMG 2 | 0.2175 | 0.14 | 0.0775 | 0.0006 | 0.007 | 0.1175 | 0.00375 | 0.000225 |  | 0.2775 | 189.36 | 20657 | 98.09
61 | 2021-07-12 10:59 | 2021-07-23 22:03 | PROD | 2 | 91046 | 44 | 0 | 0 | 1 | 1 | 1.4 | 1 | 1.2 | 3.8 | 9.3 | HMG 2 | 0.2 | 0.135 | 0.065 | 0.0006 | 0.0095 | 0.095 | 0.00455 | 0.00055 |  | 0.28 | 189.36 | 25781 | 100.72
40 | 2021-07-12 14:00 | 2021-07-24 17:20 | PROD | 2 | 94904 | 46 | 0 | 0 | 0 | 1 | 1.4 | 1 | 1.2 | 3.7 | 9.3 | HMG 1 | 0.31 | 0.19 | 0.1 | 0.0006 | 0.013 | 0.09 | 0.0046 | 0.0006 |  | 0.26 | 189.36 | 26847 | 99.27
29 | 2021-07-12 20:58 | 2021-07-23 07:59 | PROD | 1 | 79798 | 39 | 0 | 1 | 0 | 1 | 1.8 | 1 | 1.3 | 4.1 | 10.4 | HMG 1 | 0.16 | 0.15 | 0.07 | 0.0006 | 0.006 | 0.07 | 0.0038 | 0.0002 |  | 0.3 | 189.36 | 19428 | 97.25
43 | 2021-07-12 21:00 | 2021-07-23 05:14 | PROD | 1 | 81097 | 44 | 0 | 2 | 0 | 1 | 1.4 | 1 | 1.3 | 4.6 | 7.2 | HMG 3 | 0.2725 | 0.14 | 0.0725 | 0.0006 | 0.008 | 0.1175 | 0.00355 | 0.000325 |  | 0.2825 | 189.36 | 18584 | 98.68
88 | 2021-07-12 22:56 | 2021-07-25 05:10 | PROD | 1 | 88181 | 41 | 0 | 1 | 0 | 1 | 1.4 | 1 | 1.2 | 3.6 | 6.4 | HMG 2 | 0.18 | 0.155 | 0.1 | 0.0006 | 0.0095 | 0.08 | 0.0041 | 0.00035 |  | 0.255 | 189.36 | 18993 | 99.73
83 | 2021-07-13 10:23 | 2021-07-25 14:37 | PROD | 2 | 88140 | 44 | 0 | 0 | 1 | 1 | 1.4 | 1 | 1.4 | 3.2 | 8.1 | HMG 3 | 0.2525 | 0.15 | 0.0725 | 0.00065 | 0.01025 | 0.08 | 0.00435 | 0.0008 |  | 0.29 | 189.36 | 22592 | 100.36
28 | 2021-07-13 13:59 | 2021-07-25 02:05 | PROD | 2 | 89828 | 44 | 0 | 0 | 0 | 1 | 1.4 | 1 | 1.2 | 4.5 | 9.8 | HMG 2 | 0.2975 | 0.13 | 0.095 | 0.0006 | 0.011 | 0.1 | 0.004275 | 0.00055 |  | 0.2475 | 189.36 | 25302 | 99.53
20 | 2021-07-13 18:05 | 2021-07-24 18:32 | PROD | 2 | 86194 | 40 | 0 | 3 | 0 | 1 | 1.4 | 1 | 1.4 | 4.7 | 6.9 | HMG 2 | 0.34 | 0.1675 | 0.1075 | 0.0006 | 0.01375 | 0.0975 | 0.00475 | 0.0009 |  | 0.2675 | 189.36 | 24329 | 99.5
13 | 2021-07-13 21:00 | 2021-07-23 18:08 | PRZ | 1 | 76945 | 39 | 0 | 0 | 1 | 1 | 1.4 | 1 | 1.2 | 4.7 | 8.8 | HMG 4 | 0.1925 | 0.1375 | 0.0925 | 0.0006 | 0.009 | 0.095 | 0.003775 | 0.0003 |  | 0.255 | 195.16 | 23891 | 100.93
56 | 2021-07-13 21:02 | 2021-07-23 13:06 | PROD | 1 | 75878 | 41 | 0 | 1 | 0 | 1 | 1.6 | 1 | 1.6 | 4.6 | 7.5 | HMG 2 | 0.1875 | 0.155 | 0.115 | 0.0006 | 0.01175 | 0.09 | 0.0042 | 0.00045 |  | 0.22 | 189.36 | 16990 | 98.59
74 | 2021-07-13 22:02 | 2021-07-25 10:01 | PROD | 2 | 89102 | 43 | 0 | 1 | 0 | 1 | 1.4 | 1 | 1.2 | 4.2 | 9 | HMG 2 | 0.235 | 0.1425 | 0.105 | 0.0006 | 0.01225 | 0.0925 | 0.004625 | 0.00055 |  | 0.2475 | 189.36 | 24053 | 99.37
52 | 2021-07-14 02:58 | 2021-07-25 08:32 | PROD | 1 | 86583 | 42 | 0 | 2 | 0 | 1 | 1.4 | 1 | 1.2 | 4.6 | 6.1 | HMG 2 | 0.31 | 0.15 | 0.115 | 0.0015 | 0.0125 | 0.12 | 0.00435 | 0.00055 |  | 0.235 | 189.36 | 19828 | 97.69
41 | 2021-07-14 05:13 | 2021-07-24 05:11 | PROD | 1 | 78654 | 37 | 0 | 2 | 0 | 1 | 1.4 | 1 | 1.2 | 4.7 | 6.9 | HMG 4 | 0.2275 | 0.1325 | 0.0875 | 0.0006 | 0.00925 | 0.1075 | 0.00375 | 0.0005 |  | 0.2475 | 189.36 | 17709 | 99.01
62 | 2021-07-14 10:37 | 2021-07-26 02:03 | PROD | 2 | 91006 | 44 | 0 | 0 | 0 | 1 | 1.4 | 1 | 1.2 | 3.2 | 10 | HMG 1 | 0.28 | 0.09 | 0.03 | 0.0006 | 0.007 | 0.11 | 0.004 | 0.0002 |  | 0.34 | 189.36 | 24624 | 99.36
91 | 2021-07-14 13:50 | 2021-07-26 01:59 | PROD | 2 | 82422 | 41 | 0 | 1 | 0 | 1 | 1.4 | 1 | 1.2 | 3.6 | 10.2 | HMG 3 | 0.2725 | 0.107 | 0.0925 | 0.0006 | 0.0099 | 0.1085 | 0.00488 | 0.00062 |  | 0.2195 | 189.36 | 21607 | 98.97
45 | 2021-07-14 19:02 | 2021-07-26 20:58 | PROD | 2 | 94468 | 44 | 0 | 2 | 0 | 1 | 1.4 | 1 | 1.2 | 3.2 | 8.3 | HMG 4 | 0.26 | 0.125 | 0.09 | 0.0007 | 0.01125 | 0.1075 | 0.004625 | 0.0006 |  | 0.2325 | 189.36 | 27326 | 99.54
58 | 2021-07-14 20:51 | 2021-07-26 08:09 | PROD | 1 | 89838 | 43 | 0 | 1 | 0 | 1 | 1.4 | 1 | 1.2 | 4.3 | 8.8 | HMG 3 | 0.2735 | 0.175 | 0.1075 | 0.0006 | 0.01175 | 0.0765 | 0.00463 | 0.000455 |  | 0.2235 | 189.36 | 19902 | 99.54
47 | 2021-07-14 20:55 | 2021-07-26 13:03 | PROD | 1 | 89205 | 45 | 0 | 5 | 0 | 1 | 1.4 | 1 | 1.2 | 3.5 | 6.8 | HMG 2 | 0.1575 | 0.155 | 0.0925 | 0.0006 | 0.008 | 0.1125 | 0.004425 | 0.000525 |  | 0.235 | 189.36 | 21357 | 96.98
79 | 2021-07-14 21:50 | 2021-07-26 21:02 | PROD | 2 | 92696 | 45 | 0 | 2 | 0 | 1 | 1.4 | 1 | 1.5 | 3.8 | 14.1 | HMG 1 | 0.14 | 0.2 | 0.12 | 0.0006 | 0.015 | 0.04 | 0.0046 | 0.0003 |  | 0.27 | 189.36 | 25719 | 99.7
63 | 2021-07-15 05:09 | 2021-07-25 13:09 | PROD | 1 | 80944 | 41 | 0 | 1 | 0 | 1 | 1.4 | 1 | 1.2 | 4.4 | 6.3 | HMG 2 | 0.325 | 0.135 | 0.07 | 0.0007 | 0.0095 | 0.14 | 0.00415 | 0.0006 |  | 0.27 | 189.36 | 18010 | 99
26 | 2021-07-15 05:15 | 2021-07-26 05:13 | PROD | 1 | 85770 | 43 | 0 | 1 | 0 | 1 | 1.4 | 1 | 1.2 | 4.8 | 11.1 | HMG 3 | 0.235 | 0.135 | 0.05 | 0.0006 | 0.00625 | 0.095 | 0.003475 | 0.000325 |  | 0.325 | 189.36 | 19696 | 99.33
93 | 2021-07-15 10:35 | 2021-07-27 18:42 | PROD | 2 | 88474 | 43 | 0 | 0 | 0 | 1 | 1.4 | 1 | 1.4 | 3.5 | 6.9 | HMG 3 | 0.305 | 0.1475 | 0.115 | 0.0007 | 0.0145 | 0.1125 | 0.005125 | 0.000675 |  | 0.1825 | 189.36 | 23761 | 99.43
57 | 2021-07-15 13:11 | 2021-07-27 01:53 | PROD | 2 | 90335 | 43 | 0 | 1 | 0 | 1 | 1.4 | 1 | 1.2 | 3.2 | 10.4 | HMG 2 | 0.3325 | 0.1575 | 0.09 | 0.0006 | 0.0115 | 0.1 | 0.00425 | 0.001 |  | 0.2625 | 189.36 | 25078 | 99.7
25 | 2021-07-15 18:43 | 2021-07-27 15:41 | PROD | 2 | 92254 | 44 | 0 | 1 | 0 | 1 | 1.4 | 1 | 1.3 | 4 | 9.3 | HMG 4 | 0.215 | 0.16 | 0.095 | 0.0006 | 0.01275 | 0.08 | 0.004225 | 0.000475 |  | 0.2625 | 189.36 | 25996 | 99.33
30 | 2021-07-15 20:53 | 2021-07-26 21:04 | PRZ | 1 | 85570 | 40 | 0 | 1 | 0 | 1 | 1.4 | 1 | 1.4 | 4.3 | 9 | HMG 4 | 0.275 | 0.1575 | 0.0875 | 0.0006 | 0.01075 | 0.0875 | 0.0043 | 0.0007 |  | 0.26 | 195.16 | 26022 | 99.28
34 | 2021-07-15 21:52 | 2021-07-28 06:11 | PROD | 2 | 95996 | 45 | 0 | 1 | 0 | 1 | 1.4 | 1 | 1.4 | 5.1 | 10.2 | HMG 1 | 0.19 | 0.12 | 0.08 | 0.0006 | 0.009 | 0.08 | 0.0039 | 0.0002 |  | 0.24 | 189.36 | 26825 | 99.18
53 | 2021-07-15 21:58 | 2021-07-27 13:06 | PROD | 1 | 89347 | 40 | 0 | 6 | 0 | 1 | 1.4 | 1 | 1.3 | 3.8 | 6.8 | HMG 2 | 0.355 | 0.12 | 0.095 | 0.0006 | 0.0105 | 0.145 | 0.0042 | 0.0008 |  | 0.23 | 189.36 | 21989 | 97.73
51 | 2021-07-16 05:08 | 2021-07-27 05:09 | PROD | 1 | 85318 | 38 | 0 | 3 | 0 | 1 | 1.4 | 1 | 1.2 | 3.8 | 8.1 | HMG 2 | 0.19 | 0.14 | 0.08 | 0.0006 | 0.008 | 0.08 | 0.00425 | 0.00025 |  | 0.27 | 189.36 | 19651 | 98.46
95 | 2021-07-16 05:10 | 2021-07-28 16:29 | PROD | 1 | 89272 | 43 | 0 | 1 | 0 | 1 | 1.4 | 1 | 1.2 | 3.3 | 6.2 | HMG 2 | 0.295 | 0.14 | 0.115 | 0.0006 | 0.0135 | 0.125 | 0.0041 | 0.0009 |  | 0.23 | 189.36 | 18547 | 99.32
90 | 2021-07-16 10:55 | 2021-07-30 13:18 | PROD | 2 | 96988 | 49 | 0 | 1 | 0 | 1 | 1.4 | 1 | 1.6 | 4 | 7.5 | HMG 3 | 0.325 | 0.113 | 0.0615 | 0.0006 | 0.008 | 0.1535 | 0.003825 | 0.00067 |  | 0.2575 | 189.36 | 25098 | 96.23
78 | 2021-07-16 13:14 | 2021-07-29 06:15 | PROD | 2 | 96934 | 47 | 0 | 3 | 0 | 1 | 1.4 | 1 | 1.6 | 5.4 | 7.6 | HMG 2 | 0.2475 | 0.18 | 0.0575 | 0.0006 | 0.0095 | 0.0825 | 0.00375 | 0.000425 |  | 0.29 | 189.36 | 26490 | 98.57
12 | 2021-07-16 18:44 | 2021-07-28 18:17 | PROD | 2 | 92463 | 45 | 0 | 2 | 0 | 2 | 1.4 | 1 | 1.2 | 4.6 | 12.1 | HMG 4 | 0.2525 | 0.1325 | 0.0875 | 0.0006 | 0.011 | 0.0925 | 0.0041 | 0.0005 |  | 0.25 | 189.36 | 25349 | 99.12
15 | 2021-07-16 20:52 | 2021-07-28 05:09 | PROD | 1 | 86768 | 46 | 0 | 3 | 0 | 1 | 1.4 | 1 | 1.2 | 4.5 | 7.2 | HMG 2 | 0.1825 | 0.1275 | 0.095 | 0.0006 | 0.00775 | 0.0875 | 0.004175 | 0.00045 |  | 0.26 | 189.36 | 20528 | 97.91
92 | 2021-07-16 22:14 | 2021-07-30 02:50 | PROD | 2 | 94436 | 46 | 0 | 1 | 0 | 1 | 1.4 | 1 | 1.4 | 3.4 | 9.3 | HMG 2 | 0.325 | 0.105 | 0.03 | 0.0007 | 0.006 | 0.12 | 0.0034 | 0.00055 |  | 0.285 | 189.36 | 23890 | 99.58
50 | 2021-07-17 03:04 | 2021-07-28 08:42 | PROD | 1 | 86539 | 38 | 0 | 4 | 0 | 1 | 1.4 | 1 | 1.3 | 4.3 | 5.1 | HMG 4 | 0.316 | 0.159 | 0.1195 | 0.00062 | 0.0153 | 0.1655 | 0.00443 | 0.00071 |  | 0.19 | 189.36 | 19314 | 98
68 | 2021-07-17 05:08 | 2021-07-27 16:32 | PROD | 1 | 81108 | 39 | 0 | 0 | 0 | 1 | 1.4 | 1 | 1.4 | 3.5 | 8.3 | HMG 4 | 0.185 | 0.15 | 0.085 | 0.0006 | 0.00825 | 0.0975 | 0.00395 | 0.000475 |  | 0.26 | 189.36 | 18474 | 99.21
87 | 2021-07-17 05:09 | 2021-07-29 16:09 | PROD | 1 | 90268 | 42 | 0 | 2 | 1 | 1 | 1.4 | 1 | 1.6 | 4.6 | 6.2 | HMG 2 | 0.16 | 0.1775 | 0.14 | 0.0006 | 0.01175 | 0.08 | 0.004575 | 0.000525 |  | 0.2575 | 189.36 | 19354 | 100.59
10 | 2021-07-17 11:21 | 2021-07-29 16:57 | PROD | 2 | 94575 | 46 | 0 | 1 | 0 | 1 | 1.4 | 1 | 1.5 | 5 | 8.8 | HMG 3 | 0.205 | 0.165 | 0.075 | 0.0006 | 0.01075 | 0.0875 | 0.00405 | 0.00035 |  | 0.2625 | 189.36 | 26215 | 99.4
59 | 2021-07-17 13:44 | 2021-07-29 08:55 | PROD | 2 | 91932 | 45 | 0 | 1 | 0 | 1 | 1.4 | 1 | 1.7 | 3.7 | 8.9 | HMG 2 | 0.1975 | 0.1475 | 0.075 | 0.0006 | 0.009 | 0.075 | 0.00395 | 0.00035 |  | 0.275 | 189.36 | 25370 | 99.5
84 | 2021-07-17 21:01 | 2021-07-29 08:08 | PROD | 1 | 82457 | 38 | 0 | 3 | 0 | 1 | 1.4 | 1 | 1.2 | 3.2 | 6.1 | HMG 3 | 0.3255 | 0.134 | 0.0755 | 0.0006 | 0.0071 | 0.0875 | 0.004175 | 0.000645 |  | 0.3055 | 189.36 | 17536 | 99.4
73 | 2021-07-17 21:57 | 2021-07-27 22:55 | PRZ | 1 | 76872 | 38 | 0 | 2 | 1 | 2.6 | 1.4 | 1 | 1.2 | 5.8 | 10.5 | HMG 4 | 0.29 | 0.1475 | 0.0875 | 0.0006 | 0.01175 | 0.0975 | 0.00455 | 0.0006 |  | 0.28 | 195.16 | 24131 | 99.65
42 | 2021-07-18 05:23 | 2021-07-28 13:19 | PROD | 1 | 79978 | 37 | 0 | 3 | 0 | 1 | 1.4 | 1 | 1.3 | 4.5 | 7.4 | HMG 2 | 0.275 | 0.145 | 0.09 | 0.0006 | 0.009 | 0.1 | 0.0046 | 0.0007 |  | 0.285 | 189.36 | 18303 | 98.08
89 | 2021-07-18 05:25 | 2021-07-30 16:11 | PROD | 1 | 89156 | 42 | 0 | 2 | 0 | 1 | 1.4 | 1 | 1.5 | 3.5 | 5.6 | HMG 3 | 0.263 | 0.141 | 0.121 | 0.00096 | 0.0112 | 0.14 | 0.00433 | 0.00058 |  | 0.227 | 189.36 | 18827 | 99.38
67 | 2021-07-18 05:27 | 2021-07-29 05:05 | PROD | 1 | 84367 | 41 | 0 | 1 | 0 | 1 | 1.4 | 1 | 1.2 | 3.2 | 6.9 | HMG 4 | 0.1625 | 0.1575 | 0.1175 | 0.0006 | 0.0105 | 0.09 | 0.004675 | 0.0005 |  | 0.2475 | 189.36 | 19237 | 98.79
17 | 2021-07-18 10:34 | 2021-07-30 20:56 | PROD | 2 | 96133 | 46 | 0 | 0 | 0 | 1 | 1.4 | 1 | 1.7 | 3.2 | 8.8 | HMG 2 | 0.27 | 0.12 | 0.09 | 0.0006 | 0.011 | 0.095 | 0.00435 | 0.0005 |  | 0.215 | 189.36 | 26797 | 99.38
66 | 2021-07-18 13:08 | 2021-07-29 17:33 | PROD | 2 | 86273 | 43 | 0 | 1 | 0 | 1 | 1.4 | 1 | 1.7 | 7.6 | 11.8 | HMG 3 | 0.215 | 0.16 | 0.07 | 0.0006 | 0.00925 | 0.0775 | 0.00395 | 0.0004 |  | 0.2775 | 189.36 | 24104 | 99.4
19 | 2021-07-18 18:32 | 2021-07-31 13:14 | PROD | 2 | 99113 | 47 | 0 | 2 | 0 | 1 | 1.4 | 1 | 1.6 | 4 | 7.5 | HMG 3 | 0.26 | 0.155 | 0.0675 | 0.0006 | 0.0085 | 0.1125 | 0.003825 | 0.000625 |  | 0.23 | 189.36 | 26709 | 99.83
75 | 2021-07-18 21:07 | 2021-07-30 05:10 | PROD | 1 | 85523 | 42 | 0 | 1 | 0 | 1 | 1.4 | 1 | 1.8 | 4.1 | 6.4 | HMG 2 | 0.265 | 0.0975 | 0.0575 | 0.0006 | 0.00775 | 0.0875 | 0.004025 | 0.00075 |  | 0.32 | 189.36 | 19040 | 97.2
21 | 2021-07-18 21:53 | 2021-07-30 16:57 | PROD | 2 | 91448 | 45 | 0 | 1 | 0 | 1 | 1.4 | 1 | 1.2 | 4.7 | 7.8 | HMG 4 | 0.196 | 0.1395 | 0.083 | 0.0006 | 0.01085 | 0.0935 | 0.00454 | 0.000425 |  | 0.2635 | 189.36 | 25921 | 99.44
24 | 2021-07-18 23:53 | 2021-07-29 02:24 | PRZ | 1 | 78102 | 38 | 0 | 2 | 0 | 1 | 1.4 | 1 | 1.7 | 4.4 | 9.9 | HMG 4 | 0.2375 | 0.16 | 0.095 | 0.0006 | 0.012 | 0.0825 | 0.004225 | 0.000525 |  | 0.26 | 195.16 | 25312 | 99.33
39 | 2021-07-19 05:13 | 2021-07-29 13:10 | PROD | 1 | 80052 | 41 | 0 | 1 | 0 | 1 | 1.4 | 1 | 1.7 | 5.2 | 6.8 | HMG 2 | 0.275 | 0.09 | 0.085 | 0.0006 | 0.0085 | 0.1125 | 0.0042 | 0.000625 |  | 0.2825 | 189.36 | 17720 | 98.33
23 | 2021-07-19 05:14 | 2021-07-31 05:05 | PROD | 1 | 89437 | 41 | 0 | 5 | 0 | 1 | 1.4 | 1 | 1.6 | 4.1 | 6.9 | HMG 3 | 0.3805 | 0.15 | 0.09 | 0.000765 | 0.0099 | 0.146 | 0.004525 | 0.00074 |  | 0.257 | 189.36 | 20624 | 95.57
69 | 2021-07-19 11:22 | 2021-07-30 16:50 | PROD | 2 | 85834 | 34 | 0 | 10 | 0 | 1.4 | 1.4 | 1 | 1.8 | 4.1 | 10.7 | HMG 2 | 0.3 | 0.13 | 0.085 | 0.0006 | 0.009 | 0.11 | 0.0037 | 0.0006 |  | 0.255 | 189.36 | 24486 | 98.55
71 | 2021-07-19 13:55 | 2021-07-31 18:38 | PROD | 2 | 93504 | 49 | 0 | 0 | 0 | 1 | 1.4 | 1 | 1.6 | 3.9 | 9.3 | HMG 2 | 0.2525 | 0.16 | 0.065 | 0.0006 | 0.00875 | 0.0925 | 0.0036 | 0.000625 |  | 0.3 | 189.36 | 26199 | 99.26
64 | 2021-07-19 21:12 | 2021-07-30 13:17 | PROD | 1 | 83265 | 40 | 0 | 2 | 0 | 1 | 1.4 | 1 | 1.5 | 4.3 | 7.4 | HMG 1 | 0.29 | 0.15 | 0.11 | 0.0006 | 0.013 | 0.1 | 0.0044 | 0.001 |  | 0.3 | 189.36 | 18600 | 99.35
44 | 2021-07-19 21:13 | 2021-07-31 13:32 | PROD | 1 | 89647 | 39 | 0 | 7 | 0 | 1 | 2.1 | 1 | 1.6 | 5.4 | 5.9 | HMG 2 | 0.301 | 0.093 | 0.119 | 0.0006 | 0.0142 | 0.121 | 0.00425 | 0.000765 |  | 0.2145 | 189.36 | 20313 | 97.97
16 | 2021-07-20 00:53 | 2021-07-30 08:42 | PROD | 1 | 79661 | 38 | 0 | 1 | 0 | 1 | 1.4 | 1 | 1.5 | 5 | 6.5 | HMG 3 | 0.2675 | 0.105 | 0.075 | 0.0006 | 0.0095 | 0.1 | 0.00415 | 0.0008 |  | 0.3075 | 189.36 | 17996 | 98.31
46 | 2021-07-20 10:29 | 2021-07-30 21:56 | PROD | 2 | 81900 | 41 | 0 | 1 | 0 | 1 | 1.4 | 1 | 1.6 | 4.5 | 8.7 | HMG 2 | 0.205 | 0.1125 | 0.08 | 0.0006 | 0.0085 | 0.0975 | 0.0039 | 0.0003 |  | 0.2575 | 189.36 | 23900 | 99.32
65 | 2021-07-20 18:51 | 2021-08-01 06:57 | PROD | 2 | 88832 | 42 | 0 | 1 | 0 | 1 | 1.4 | 1 | 1.2 | 3.3 | 8.9 | HMG 5 | 0.2355 | 0.1295 | 0.0635 | 0.0006 | 0.00865 | 0.1025 | 0.00426 | 0.000595 |  | 0.289 | 189.36 | 24423 | 99.72
70 | 2021-07-20 20:58 | 2021-08-01 08:51 | PROD | 1 | 86427 | 41 | 0 | 3 | 0 | 1 | 1.4 | 1 | 1.6 | 4.7 | 6.2 | HMG 3 | 0.2125 | 0.1025 | 0.0875 | 0.0006 | 0.00725 | 0.08 | 0.00415 | 0.000525 |  | 0.28 | 189.36 | 19307 | 96.96
27 | 2021-07-20 21:11 | 2021-08-01 05:13 | PROD | 1 | 87124 | 43 | 0 | 1 | 0 | 1 | 1.4 | 1 | 1.6 | 5 | 7 | HMG 2 | 0.1825 | 0.1425 | 0.0875 | 0.0006 | 0.0085 | 0.095 | 0.004475 | 0.00055 |  | 0.3175 | 189.36 | 19883 | 98.39
55 | 2021-07-20 21:57 | 2021-08-01 20:58 | PROD | 2 | 92034 | 44 | 0 | 2 | 0 | 1.3 | 1.4 | 1 | 1.2 | 4.7 | 6.8 | HMG 4 | 0.295 | 0.13 | 0.0875 | 0.0006 | 0.00925 | 0.1325 | 0.00415 | 0.000525 |  | 0.2 | 189.36 | 26002 | 98.4
35 | 2021-07-21 05:17 | 2021-07-31 08:30 | PROD | 1 | 74036 | 44 | 0 | 2 | 0 | 1 | 1.4 | 1 | 1.6 | 5.1 | 7.4 | HMG 3 | 0.1765 | 0.147 | 0.0995 | 0.0006 | 0.0091 | 0.092 | 0.00449 | 0.000565 |  | 0.3055 | 189.36 | 17062 | 92.26
37 | 2021-07-21 07:59 | 2021-08-01 16:35 | PROD | 1 | 87495 | 41 | 0 | 3 | 0 | 1 | 1.4 | 1 | 1.2 | 4.4 | 6.5 | HMG 4 | 0.1825 | 0.115 | 0.105 | 0.0006 | 0.00825 | 0.0825 | 0.004625 | 0.00055 |  | 0.2625 | 189.36 | 20937 | 98.14
36 | 2021-07-21 10:35 | 2021-07-31 18:36 | PROD | 2 | 81699 | 40 | 0 | 0 | 1 | 1 | 1.4 | 1 | 1.2 | 4.8 | 9.7 | HMG 1 | 0.25 | 0.1 | 0.04 | 0.0006 | 0.008 | 0.11 | 0.0029 | 0.0006 |  | 0.35 | 189.36 | 22836 | 100.43
49 | 2021-07-21 10:36 | 2021-08-02 04:02 | PROD | 2 | 91216 | 44 | 0 | 1 | 0 | 1 | 1.4 | 1 | 1.2 | 3.3 | 8.9 | HMG 1 | 0.13 | 0.16 | 0.1 | 0.0006 | 0.009 | 0.09 | 0.0041 | 0.0002 |  | 0.26 | 189.36 | 25456 | 99.36
22 | 2021-07-21 13:42 | 2021-08-02 13:02 | PROD | 2 | 93183 | 45 | 0 | 1 | 0 | 1 | 1.4 | 1 | 1.4 | 3.6 | 7.7 | HMG 2 | 0.275 | 0.1 | 0.1 | 0.0006 | 0.012 | 0.095 | 0.00485 | 0.00055 |  | 0.23 | 189.36 | 25416 | 99.79
96 | 2021-07-21 18:36 | 2021-08-02 13:06 | PROD | 2 | 84741 | 46 | 0 | 1 | 0 | 1 | 1.4 | 1 | 1.3 | 3.6 | 7 | HMG 2 | 0.253 | 0.1365 | 0.1 | 0.0006 | 0.01165 | 0.0775 | 0.00467 | 0.000435 |  | 0.2 | 189.36 | 21929 | 99.69
18 | 2021-07-21 18:39 | 2021-08-02 00:52 | PROD | 2 | 87731 | 44 | 0 | 0 | 0 | 1 | 1.4 | 1 | 1.2 | 3.2 | 7.4 | HMG 4 | 0.2425 | 0.1325 | 0.0925 | 0.0006 | 0.0095 | 0.1375 | 0.00415 | 0.00045 |  | 0.2075 | 189.36 | 24972 | 99.67
72 | 2021-07-21 21:01 | 2021-08-01 13:09 | PROD | 1 | 78062 | 39 | 0 | 2 | 0 | 1 | 1.4 | 1 | 1.2 | 4.5 | 6.9 | HMG 1 | 0.23 | 0.12 | 0.05 | 0.0006 | 0.007 | 0.12 | 0.0045 | 0.0007 |  | 0.37 | 189.36 | 17399 | 93.82
85 | 2021-07-21 21:49 | 2021-08-03 10:14 | PROD | 2 | 89238 | 43 | 0 | 0 | 0 | 1 | 1.4 | 1 | 1.2 | 3.5 | 8.2 | HMG 1 | 0.23 | 0.09 | 0.07 | 0.0006 | 0.007 | 0.09 | 0.0033 | 0.0002 |  | 0.28 | 189.36 | 23350 | 98.95
60 | 2021-07-22 05:19 | 2021-08-03 05:03 | PROD | 1 | 90887 | 44 | 0 | 3 | 0 | 1 | 1.4 | 1 | 1.3 | 3.4 | 6.8 | HMG 4 | 0.222 | 0.1175 | 0.0745 | 0.0006 | 0.0068 | 0.0945 | 0.004375 | 0.000475 |  | 0.3125 | 189.36 | 20933 | 96.7
82 | 2021-07-22 10:44 | 2021-08-04 16:39 | PROD | 2 | 94757 | 46 | 0 | 0 | 0 | 1 | 1.4 | 1 | 1.4 | 3.4 | 10.8 | HMG 2 | 0.23 | 0.15 | 0.085 | 0.0006 | 0.009 | 0.105 | 0.0038 | 0.0003 |  | 0.275 | 189.36 | 24341 | 99.57
14 | 2021-07-22 13:15 | 2021-08-03 18:49 | PROD | 2 | 94227 | 46 | 0 | 0 | 0 | 1 | 1.4 | 1 | 1.2 | 3.6 | 9.1 | HMG 2 | 0.2125 | 0.14 | 0.0725 | 0.0006 | 0.007 | 0.1125 | 0.00345 | 0.000275 |  | 0.2725 | 189.36 | 25788 | 98.99
54 | 2021-07-22 19:02 | 2021-08-03 14:09 | PROD | 2 | 92047 | 43 | 0 | 1 | 0 | 1 | 1.4 | 1 | 1.2 | 4.1 | 8.6 | HMG 4 | 0.255 | 0.133 | 0.106 | 0.0006 | 0.0111 | 0.094 | 0.00469 | 0.00052 |  | 0.224 | 189.36 | 25492 | 99.55
32 | 2021-07-22 21:00 | 2021-08-02 07:55 | PROD | 1 | 81057 | 37 | 0 | 2 | 1 | 1 | 1.4 | 1 | 1.2 | 5.4 | 4.3 | HMG 3 | 0.2275 | 0.135 | 0.085 | 0.0006 | 0.00825 | 0.1175 | 0.0045 | 0.000725 |  | 0.285 | 189.36 | 18226 | 98.72
76 | 2021-07-22 21:33 | 2021-08-03 08:14 | PROD | 1 | 84309 | 42 | 0 | 2 | 0 | 1 | 1.4 | 1 | 1.4 | 5.1 | 6.8 | HMG 2 | 0.1775 | 0.14 | 0.1175 | 0.0006 | 0.01025 | 0.1175 | 0.004775 | 0.000775 |  | 0.22 | 189.36 | 19088 | 94.68
11 | 2021-07-22 22:01 | 2021-08-02 23:51 | PROD | 2 | 85198 | 44 | 0 | 0 | 0 | 1 | 1.4 | 1 | 1.2 | 3.5 | 9.5 | HMG 3 | 0.2425 | 0.155 | 0.065 | 0.0006 | 0.008 | 0.095 | 0.003275 | 0.0005 |  | 0.3 | 189.36 | 24242 | 98.35
38 | 2021-07-23 05:15 | 2021-08-03 16:26 | PROD | 1 | 90002 | 42 | 0 | 3 | 1 | 1 | 1.4 | 1 | 1.2 | 4 | 5.8 | HMG 2 | 0.2075 | 0.155 | 0.0875 | 0.0006 | 0.00825 | 0.08 | 0.00455 | 0.00075 |  | 0.275 | 189.36 | 20315 | 99.87
1 | 2021-07-23 05:19 | 2021-08-03 13:18 | PROD | 1 | 86841 | 42 | 0 | 2 | 0 | 1 | 1.4 | 1 | 1.2 | 3.6 | 6.4 | HMG 3 | 0.1625 | 0.145 | 0.115 | 0.0006 | 0.01 | 0.095 | 0.00505 | 0.00065 |  | 0.25 | 189.36 | 19459 | 98.06
43 | 2021-07-23 10:11 | 2021-08-04 01:49 | PROD | 2 | 90942 | 44 | 0 | 0 | 0 | 1 | 1.4 | 1 | 1.2 | 3.5 | 8.2 | HMG 3 | 0.2725 | 0.14 | 0.0725 | 0.0006 | 0.008 | 0.1175 | 0.00355 | 0.000325 |  | 0.2825 | 189.36 | 25362 | 99.32
29 | 2021-07-23 13:46 | 2021-08-04 16:36 | PROD | 2 | 94107 | 47 | 0 | 0 | 0 | 1 | 1.4 | 1 | 1.2 | 4 | 10.1 | HMG 1 | 0.16 | 0.15 | 0.07 | 0.0006 | 0.006 | 0.07 | 0.0038 | 0.0002 |  | 0.3 | 189.36 | 27336 | 99.32
56 | 2021-07-23 19:00 | 2021-08-05 09:09 | PROD | 2 | 98176 | 45 | 0 | 4 | 0 | 1 | 1.4 | 1 | 1.2 | 3.5 | 10.6 | HMG 2 | 0.1875 | 0.155 | 0.115 | 0.0006 | 0.01175 | 0.09 | 0.0042 | 0.00045 |  | 0.22 | 189.36 | 27197 | 99.59
86 | 2021-07-23 20:59 | 2021-08-05 05:20 | PROD | 1 | 87227 | 48 | 0 | 1 | 0 | 1 | 1.4 | 1 | 1.4 | 3.3 | 7 | HMG 3 | 0.1475 | 0.155 | 0.1375 | 0.0006 | 0.01075 | 0.0825 | 0.005275 | 0.0007 |  | 0.24 | 189.36 | 18595 | 97.93
31 | 2021-07-23 21:00 | 2021-08-04 13:08 | PROD | 1 | 88458 | 43 | 0 | 4 | 0 | 1 | 1.4 | 1 | 1.2 | 4.8 | 7 | HMG 1 | 0.38 | 0.17 | 0.06 | 0.0006 | 0.007 | 0.1 | 0.0042 | 0.0007 |  | 0.35 | 189.36 | 20823 | 96.65
77 | 2021-07-23 22:01 | 2021-08-03 21:08 | PROD | 2 | 85925 | 41 | 0 | 1 | 1 | 1 | 1.4 | 1 | 1.2 | 4.4 | 10.4 | HMG 2 | 0.2175 | 0.14 | 0.0775 | 0.0006 | 0.007 | 0.1175 | 0.00375 | 0.000225 |  | 0.2775 | 189.36 | 24134 | 100.74
80 | 2021-07-24 05:41 | 2021-08-04 08:12 | PROD | 1 | 85881 | 43 | 0 | 1 | 0 | 1 | 1.4 | 1 | 1.2 | 5 | 6.4 | HMG 1 | 0.16 | 0.14 | 0.1 | 0.0006 | 0.007 | 0.07 | 0.0043 | 0.0006 |  | 0.25 | 189.36 | 19306 | 99.35
48 | 2021-07-24 05:46 | 2021-08-04 16:23 | PROD | 1 | 87980 | 41 | 0 | 2 | 0 | 1 | 1.4 | 1 | 1.2 | 4.1 | 6.7 | HMG 3 | 0.317 | 0.121 | 0.1165 | 0.0006 | 0.01055 | 0.1105 | 0.004455 | 0.000855 |  | 0.2155 | 189.36 | 20204 | 97.59
41 | 2021-07-24 10:36 | 2021-08-05 16:53 | PROD | 2 | 95511 | 44 | 0 | 0 | 0 | 1.1 | 1.4 | 1 | 1.4 | 4.3 | 8.7 | HMG 4 | 0.2275 | 0.1325 | 0.0875 | 0.0006 | 0.00925 | 0.1075 | 0.00375 | 0.0005 |  | 0.2475 | 189.36 | 26883 | 99.16
33 | 2021-07-24 21:55 | 2021-08-05 08:39 | PROD | 1 | 84900 | 47 | 0 | 2 | 0 | 1 | 1.4 | 1 | 1.2 | 6 | 6.2 | HMG 1 | 0.2 | 0.14 | 0.11 | 0.0006 | 0.01 | 0.07 | 0.0061 | 0.0007 |  | 0.24 | 189.36 | 20018 | 93.88
94 | 2021-07-24 22:02 | 2021-08-06 08:43 | PROD | 1 | 89144 | 43 | 0 | 1 | 0 | 1 | 1.4 | 1 | 1.5 | 3.2 | 6.1 | HMG 3 | 0.1725 | 0.1325 | 0.1275 | 0.0006 | 0.01175 | 0.13 | 0.00465 | 0.000725 |  | 0.215 | 189.36 | 18430 | 99.42
61 | 2021-07-25 05:08 | 2021-08-05 13:08 | PROD | 1 | 88313 | 42 | 0 | 2 | 0 | 1 | 1.4 | 1 | 1.2 | 4.1 | 6.3 | HMG 1 | 0.3 | 0.12 | 0.14 | 0.0006 | 0.01 | 0.13 | 0.0047 | 0.0008 |  | 0.26 | 189.36 | 20745 | 98.94
13 | 2021-07-25 05:14 | 2021-08-06 05:15 | PROD | 1 | 91804 | 46 | 0 | 1 | 0 | 1 | 1.4 | 1 | 1.2 | 4.6 | 6.3 | HMG 2 | 0.24 | 0.105 | 0.05 | 0.0006 | 0.0055 | 0.12 | 0.00365 | 0.0004 |  | 0.315 | 189.36 | 21219 | 98.17
9 | 2021-07-25 06:27 | 2021-08-05 16:18 | PROD | 1 | 87480 | 43 | 0 | 1 | 0 | 1 | 1.4 | 1 | 1.2 | 3.7 | 6.6 | HMG 4 | 0.2775 | 0.13 | 0.08 | 0.0006 | 0.00775 | 0.1125 | 0.00385 | 0.000575 |  | 0.3 | 189.36 | 19587 | 98.15
88 | 2021-07-25 10:17 | 2021-08-06 01:47 | PROD | 2 | 83318 | 46 | 0 | 0 | 0 | 1 | 1.4 | 1 | 1.2 | 3.8 | 8.8 | HMG 2 | 0.18 | 0.155 | 0.1 | 0.0006 | 0.0095 | 0.08 | 0.0041 | 0.00035 |  | 0.255 | 189.36 | 22057 | 98.94
52 | 2021-07-25 13:56 | 2021-08-05 21:59 | PROD | 2 | 88722 | 40 | 0 | 1 | 0 | 1 | 1.4 | 1 | 1.4 | 4.3 | 9 | HMG 2 | 0.31 | 0.15 | 0.115 | 0.0015 | 0.0125 | 0.12 | 0.00435 | 0.00055 |  | 0.235 | 189.36 | 25161 | 99.36
63 | 2021-07-25 19:16 | 2021-08-06 14:34 | PROD | 2 | 92391 | 47 | 0 | 0 | 0 | 1 | 1.4 | 1 | 1.2 | 3.9 | 8.8 | HMG 2 | 0.325 | 0.135 | 0.07 | 0.0007 | 0.0095 | 0.14 | 0.00415 | 0.0006 |  | 0.27 | 189.36 | 26212 | 99.49
2 | 2021-07-25 21:58 | 2021-08-05 02:07 | PRZ | 1 | 78037 | 39 | 0 | 0 | 0 | 1.6 | 1.4 | 1 | 1.2 | 3.8 | 10.6 | HMG 4 | 0.215 | 0.1325 | 0.0675 | 0.000625 | 0.01 | 0.0875 | 0.00435 | 0.0005 |  | 0.2825 | 195.16 | 24061 | 98.87
40 | 2021-07-26 01:56 | 2021-08-06 13:12 | PROD | 1 | 88915 | 40 | 0 | 3 | 0 | 1 | 1.4 | 1 | 1.3 | 4.4 | 7.8 | HMG 1 | 0.16 | 0.16 | 0.12 | 0.0006 | 0.009 | 0.06 | 0.0049 | 0.0006 |  | 0.25 | 189.36 | 20924 | 98.19
28 | 2021-07-26 05:15 | 2021-08-07 08:15 | PROD | 1 | 93371 | 45 | 0 | 2 | 0 | 1 | 1.4 | 1 | 1.2 | 4 | 6.1 | HMG 3 | 0.205 | 0.13 | 0.0975 | 0.0006 | 0.00875 | 0.0725 | 0.00535 | 0.000675 |  | 0.2775 | 189.36 | 21767 | 98.13
74 | 2021-07-26 05:18 | 2021-08-06 16:37 | PROD | 1 | 84515 | 39 | 0 | 5 | 0 | 1 | 1.4 | 1 | 1.2 | 4.3 | 6.6 | HMG 4 | 0.18 | 0.145 | 0.0925 | 0.0006 | 0.008 | 0.08 | 0.0046 | 0.000675 |  | 0.28 | 189.36 | 19258 | 94.26
26 | 2021-07-26 10:29 | 2021-08-06 14:27 | PROD | 2 | 86986 | 44 | 0 | 0 | 0 | 1 | 1.4 | 1 | 1.4 | 5 | 8.5 | HMG 3 | 0.235 | 0.135 | 0.05 | 0.0006 | 0.00625 | 0.095 | 0.003475 | 0.000325 |  | 0.325 | 189.36 | 24168 | 98.95
58 | 2021-07-26 14:03 | 2021-08-06 08:53 | PROD | 2 | 86621 | 40 | 0 | 1 | 1 | 1 | 1.4 | 1 | 1.4 | 4.5 | 7.6 | HMG 3 | 0.2735 | 0.175 | 0.1075 | 0.0006 | 0.01175 | 0.0765 | 0.00463 | 0.000455 |  | 0.2235 | 189.36 | 23841 | 101.75
83 | 2021-07-26 21:04 | 2021-08-07 05:15 | PROD | 1 | 81064 | 39 | 0 | 1 | 0 | 1 | 1.4 | 1 | 1.3 | 4.4 | 6.1 | HMG 1 | 0.22 | 0.15 | 0.08 | 0.0006 | 0.009 | 0.06 | 0.0053 | 0.0006 |  | 0.32 | 189.36 | 17361 | 98.7
91 | 2021-07-26 21:55 | 2021-08-08 05:15 | PROD | 1 | 86378 | 42 | 0 | 2 | 0 | 1 | 1.4 | 1 | 1.3 | 4.4 | 6.4 | HMG 2 | 0.237 | 0.1225 | 0.117 | 0.0006 | 0.01 | 0.1105 | 0.0049 | 0.0006 |  | 0.213 | 189.36 | 18285 | 96.47
20 | 2021-07-27 01:57 | 2021-08-07 13:08 | PROD | 1 | 88773 | 37 | 0 | 7 | 0 | 1 | 1.4 | 1 | 1.2 | 4.4 | 6.5 | HMG 5 | 0.2345 | 0.1405 | 0.0825 | 0.00062 | 0.00915 | 0.1285 | 0.00412 | 0.00085 |  | 0.236 | 189.36 | 19936 | 98.35
51 | 2021-07-27 10:54 | 2021-08-07 17:02 | PROD | 2 | 88419 | 43 | 0 | 1 | 0 | 1 | 1.4 | 1 | 1.2 | 3.3 | 10.3 | HMG 2 | 0.19 | 0.14 | 0.08 | 0.0006 | 0.008 | 0.08 | 0.00425 | 0.00025 |  | 0.27 | 189.36 | 25369 | 99.45
47 | 2021-07-27 13:25 | 2021-08-07 09:47 | PROD | 2 | 84935 | 42 | 0 | 1 | 0 | 1 | 1.4 | 1 | 1.3 | 3.8 | 9.6 | HMG 2 | 0.1575 | 0.155 | 0.0925 | 0.0006 | 0.008 | 0.1125 | 0.004425 | 0.000525 |  | 0.235 | 189.36 | 25275 | 98.77
53 | 2021-07-27 18:43 | 2021-08-07 08:42 | PROD | 2 | 83352 | 42 | 0 | 1 | 0 | 1 | 1.4 | 1 | 1.7 | 3.5 | 8.5 | HMG 2 | 0.355 | 0.12 | 0.095 | 0.0006 | 0.0105 | 0.145 | 0.0042 | 0.0008 |  | 0.23 | 189.36 | 24918 | 99.43
57 | 2021-07-27 20:55 | 2021-08-07 17:18 | PROD | 1 | 82843 | 40 | 0 | 4 | 0 | 1 | 1.4 | 1 | 1.2 | 4 | 7.9 | HMG 2 | 0.3475 | 0.1375 | 0.1025 | 0.0006 | 0.009 | 0.095 | 0.0057 | 0.000675 |  | 0.295 | 189.36 | 18966 | 96.32
45 | 2021-07-27 21:08 | 2021-08-07 00:59 | PRZ | 1 | 78803 | 38 | 0 | 1 | 0 | 1 | 1.4 | 1 | 1.6 | 4.2 | 9.6 | HMG 4 | 0.1925 | 0.1375 | 0.0925 | 0.0006 | 0.009 | 0.095 | 0.003775 | 0.0003 |  | 0.255 | 195.16 | 25135 | 99.26
68 | 2021-07-27 21:54 | 2021-08-08 20:59 | PROD | 2 | 91568 | 46 | 0 | 0 | 0 | 1 | 1.4 | 1 | 1.4 | 3.9 | 11 | HMG 4 | 0.185 | 0.15 | 0.085 | 0.0006 | 0.00825 | 0.0975 | 0.00395 | 0.000475 |  | 0.26 | 189.36 | 25218 | 99.41
79 | 2021-07-28 05:13 | 2021-08-08 08:31 | PROD | 1 | 84264 | 40 | 0 | 3 | 0 | 1 | 1.4 | 1 | 1.2 | 4.4 | 6.6 | HMG 3 | 0.1675 | 0.15 | 0.1075 | 0.0006 | 0.00875 | 0.0925 | 0.0052 | 0.000575 |  | 0.2675 | 189.36 | 19354 | 98.03
30 | 2021-07-28 06:06 | 2021-08-07 05:14 | PROD | 1 | 78173 | 38 | 0 | 1 | 0 | 1 | 1.4 | 1 | 1.3 | 4.8 | 7.6 | HMG 3 | 0.22 | 0.1475 | 0.0825 | 0.0006 | 0.00825 | 0.0875 | 0.004725 | 0.000575 |  | 0.305 | 189.36 | 17858 | 98.9
15 | 2021-07-28 10:39 | 2021-08-08 08:49 | PROD | 2 | 84928 | 42 | 0 | 0 | 0 | 1 | 1.4 | 1 | 1.4 | 3.4 | 9.6 | HMG 2 | 0.1825 | 0.1275 | 0.095 | 0.0006 | 0.00775 | 0.0875 | 0.004175 | 0.00045 |  | 0.26 | 189.36 | 24505 | 99.39
50 | 2021-07-28 13:08 | 2021-08-08 09:57 | PROD | 2 | 85582 | 41 | 0 | 0 | 0 | 1 | 1.4 | 1 | 1.4 | 3.7 | 8.3 | HMG 4 | 0.316 | 0.159 | 0.1195 | 0.00062 | 0.0153 | 0.1655 | 0.00443 | 0.00071 |  | 0.19 | 189.36 | 24307 | 99.42
42 | 2021-07-28 18:40 | 2021-08-09 13:20 | PROD | 2 | 92022 | 46 | 0 | 0 | 0 | 1 | 1.4 | 1 | 1.2 | 4.9 | 10 | HMG 2 | 0.275 | 0.145 | 0.09 | 0.0006 | 0.009 | 0.1 | 0.0046 | 0.0007 |  | 0.285 | 189.36 | 26366 | 98.75
62 | 2021-07-28 20:05 | 2021-08-08 16:42 | PROD | 1 | 85304 | 42 | 0 | 2 | 0 | 1 | 1.4 | 1 | 1.5 | 3.5 | 8 | HMG 3 | 0.25 | 0.1375 | 0.1025 | 0.0006 | 0.00975 | 0.0875 | 0.00545 | 0.0008 |  | 0.285 | 189.36 | 19460 | 99.1
25 | 2021-07-28 21:02 | 2021-08-08 13:06 | PROD | 1 | 82660 | 38 | 0 | 3 | 0 | 1 | 1.4 | 1 | 1.5 | 3.6 | 7.1 | HMG 3 | 0.3125 | 0.16 | 0.115 | 0.0006 | 0.0115 | 0.0975 | 0.005225 | 0.00085 |  | 0.27 | 189.36 | 19704 | 97.83
95 | 2021-07-28 21:55 | 2021-08-09 15:05 | PROD | 2 | 85772 | 41 | 0 | 0 | 0 | 1 | 1.4 | 1 | 1.2 | 3.5 | 7.5 | HMG 2 | 0.295 | 0.14 | 0.115 | 0.0006 | 0.0135 | 0.125 | 0.0041 | 0.0009 |  | 0.23 | 189.36 | 22920 | 99.36
93 | 2021-07-29 05:07 | 2021-08-10 06:22 | PROD | 1 | 87916 | 42 | 0 | 1 | 0 | 1 | 1.4 | 1 | 1.5 | 4.3 | 6.4 | HMG 3 | 0.2745 | 0.107 | 0.123 | 0.0006 | 0.0136 | 0.1485 | 0.004695 | 0.000805 |  | 0.211 | 189.36 | 19881 | 98.66
34 | 2021-07-29 05:10 | 2021-08-09 08:25 | PROD | 1 | 85321 | 41 | 0 | 3 | 0 | 1 | 1.4 | 1 | 1.5 | 3.5 | 6.4 | HMG 2 | 0.29 | 0.1175 | 0.095 | 0.0006 | 0.0095 | 0.1175 | 0.0054 | 0.0006 |  | 0.315 | 189.36 | 19747 | 96.47
67 | 2021-07-29 11:27 | 2021-08-09 21:00 | PROD | 2 | 87857 | 43 | 0 | 0 | 0 | 1 | 1.4 | 1 | 1.2 | 3.2 | 10.7 | HMG 4 | 0.1625 | 0.1575 | 0.1175 | 0.0006 | 0.0105 | 0.09 | 0.004675 | 0.0005 |  | 0.2475 | 189.36 | 25102 | 99.71
84 | 2021-07-29 13:14 | 2021-08-10 18:14 | PROD | 2 | 90092 | 43 | 0 | 0 | 0 | 1 | 1.4 | 1 | 1.6 | 3.4 | 11.1 | HMG 3 | 0.3255 | 0.134 | 0.0755 | 0.0006 | 0.0071 | 0.0875 | 0.004175 | 0.000645 |  | 0.3055 | 189.36 | 24694 | 99.59
39 | 2021-07-29 17:59 | 2021-08-10 14:58 | PROD | 2 | 93340 | 46 | 0 | 1 | 0 | 1 | 1.4 | 1 | 1.3 | 3.6 | 8.4 | HMG 2 | 0.275 | 0.09 | 0.085 | 0.0006 | 0.0085 | 0.1125 | 0.0042 | 0.000625 |  | 0.2825 | 189.36 | 25860 | 99.31
12 | 2021-07-29 20:58 | 2021-08-10 05:07 | PROD | 1 | 85792 | 42 | 0 | 2 | 0 | 1 | 1.4 | 1 | 1.3 | 3.8 | 7.8 | HMG 3 | 0.215 | 0.1425 | 0.115 | 0.0006 | 0.00925 | 0.0975 | 0.0054 | 0.00065 |  | 0.2575 | 189.36 | 19624 | 96.76
73 | 2021-07-29 21:02 | 2021-08-09 05:19 | PROD | 1 | 78336 | 38 | 0 | 1 | 0 | 1 | 1.4 | 1 | 1.4 | 4.6 | 5.8 | HMG 1 | 0.24 | 0.08 | 0.11 | 0.0006 | 0.011 | 0.08 | 0.0052 | 0.0007 |  | 0.27 | 189.36 | 17940 | 97.48
87 | 2021-07-29 21:54 | 2021-08-09 23:58 | PROD | 2 | 81503 | 41 | 0 | 0 | 0 | 1 | 1.4 | 1 | 1.3 | 3.4 | 9.7 | HMG 2 | 0.16 | 0.1775 | 0.14 | 0.0006 | 0.01175 | 0.08 | 0.004575 | 0.000525 |  | 0.2575 | 189.36 | 21888 | 99.05
78 | 2021-07-30 05:13 | 2021-08-10 16:11 | PROD | 1 | 86024 | 43 | 0 | 1 | 0 | 1 | 1.4 | 1 | 1.2 | 4 | 5.8 | HMG 3 | 0.28 | 0.1075 | 0.11 | 0.0006 | 0.011 | 0.0925 | 0.0054 | 0.00075 |  | 0.285 | 189.36 | 19255 | 97.61
59 | 2021-07-30 05:16 | 2021-08-10 13:11 | PROD | 1 | 88443 | 42 | 0 | 2 | 0 | 1 | 1.4 | 1 | 1.3 | 3.6 | 6.3 | HMG 3 | 0.255 | 0.125 | 0.1825 | 0.0006 | 0.01025 | 0.0775 | 0.0054 | 0.000675 |  | 0.275 | 189.36 | 19968 | 98.46
75 | 2021-07-30 11:00 | 2021-08-10 18:15 | PROD | 2 | 87771 | 44 | 0 | 0 | 1 | 1 | 1.4 | 1 | 2.4 | 5.1 | 8.6 | HMG 2 | 0.265 | 0.0975 | 0.0575 | 0.0006 | 0.00775 | 0.0875 | 0.004025 | 0.00075 |  | 0.32 | 189.36 | 24574 | 101.06
16 | 2021-07-30 13:53 | 2021-08-11 14:13 | PROD | 2 | 92718 | 47 | 0 | 0 | 0 | 1 | 1.4 | 1 | 1.3 | 3.2 | 9.6 | HMG 3 | 0.2675 | 0.105 | 0.075 | 0.0006 | 0.0095 | 0.1 | 0.00415 | 0.0008 |  | 0.3075 | 189.36 | 25772 | 99.09
64 | 2021-07-30 18:55 | 2021-08-11 01:58 | PROD | 2 | 89286 | 43 | 0 | 1 | 0 | 1 | 1.4 | 1 | 1.2 | 3.2 | 8.7 | HMG 1 | 0.29 | 0.15 | 0.11 | 0.0006 | 0.013 | 0.1 | 0.0044 | 0.001 |  | 0.3 | 189.36 | 24919 | 99.69
24 | 2021-07-30 20:55 | 2021-08-08 21:00 | PRZ | 1 | 71625 | 37 | 0 | 1 | 1 | 1.4 | 1.4 | 1 | 1.4 | 4.8 | 10.5 | HMG 4 | 0.165 | 0.1225 | 0.075 | 0.0006 | 0.0075 | 0.105 | 0.00385 | 0.000325 |  | 0.25 | 195.16 | 22409 | 101.13
66 | 2021-07-30 20:59 | 2021-08-11 13:08 | PROD | 1 | 89262 | 44 | 0 | 1 | 0 | 1 | 1.4 | 1 | 1.3 | 4.4 | 8.7 | HMG 3 | 0.1875 | 0.14 | 0.1125 | 0.0006 | 0.0115 | 0.135 | 0.0054 | 0.000625 |  | 0.2825 | 189.36 | 20153 | 100
89 | 2021-07-30 22:34 | 2021-08-11 14:02 | PROD | 2 | 86826 | 42 | 0 | 0 | 0 | 1 | 1.4 | 1 | 1.4 | 3.7 | 6.9 | HMG 3 | 0.263 | 0.141 | 0.121 | 0.00096 | 0.0112 | 0.14 | 0.00433 | 0.00058 |  | 0.227 | 189.36 | 23991 | 99.61
10 | 2021-07-31 05:06 | 2021-08-11 16:39 | PROD | 1 | 88002 | 39 | 0 | 1 | 1 | 1 | 1.4 | 1 | 1.4 | 4.5 | 7 | HMG 2 | 0.215 | 0.145 | 0.13 | 0.0006 | 0.0135 | 0.1425 | 0.00565 | 0.000775 |  | 0.265 | 189.36 | 20008 | 98.16
92 | 2021-07-31 05:11 | 2021-08-11 05:06 | PROD | 1 | 82195 | 41 | 0 | 1 | 0 | 1 | 1.4 | 1 | 1.2 | 4.2 | 5.9 | HMG 2 | 0.242 | 0.153 | 0.093 | 0.000635 | 0.01 | 0.166 | 0.004365 | 0.000715 |  | 0.227 | 189.36 | 17735 | 99.67
23 | 2021-07-31 10:45 | 2021-08-10 21:53 | PROD | 2 | 82709 | 41 | 0 | 1 | 0 | 1 | 1.4 | 1 | 1.6 | 3.8 | 7.9 | HMG 3 | 0.3805 | 0.15 | 0.09 | 0.000765 | 0.0099 | 0.146 | 0.004525 | 0.00074 |  | 0.257 | 189.36 | 24028 | 99.45
35 | 2021-07-31 17:31 | 2021-08-12 22:57 | PROD | 2 | 95928 | 49 | 0 | 1 | 0 | 1 | 1.4 | 1 | 1.2 | 4.5 | 10.2 | HMG 3 | 0.1765 | 0.147 | 0.0995 | 0.0006 | 0.0091 | 0.092 | 0.00449 | 0.000565 |  | 0.3055 | 189.36 | 27057 | 99
44 | 2021-07-31 18:36 | 2021-08-11 16:18 | PROD | 2 | 86147 | 40 | 0 | 0 | 0 | 1 | 1.4 | 1 | 1.7 | 4 | 7.7 | HMG 2 | 0.301 | 0.093 | 0.119 | 0.0006 | 0.0142 | 0.121 | 0.00425 | 0.000765 |  | 0.2145 | 189.36 | 24523 | 99.16
17 | 2021-07-31 20:52 | 2021-08-10 22:26 | PRZ | 1 | 78199 | 40 | 0 | 1 | 0 | 1 | 1.4 | 1 | 1.2 | 5.4 | 8 | HMG 4 | 0.2375 | 0.14 | 0.1 | 0.0006 | 0.0085 | 0.085 | 0.004225 | 0.000575 |  | 0.2825 | 195.16 | 24660 | 99.09
69 | 2021-07-31 20:57 | 2021-08-12 05:22 | PROD | 1 | 85822 | 40 | 0 | 2 | 0 | 1 | 1.4 | 1 | 1.2 | 6.8 | 9 | HMG 1 | 0.16 | 0.17 | 0.13 | 0.0006 | 0.01 | 0.12 | 0.0058 | 0.0007 |  | 0.31 | 189.36 | 21082 | 98.65
46 | 2021-08-01 05:30 | 2021-08-11 08:50 | PROD | 1 | 80996 | 41 | 0 | 1 | 1 | 1 | 1.4 | 1 | 1.2 | 3.7 | 5.1 | HMG 2 | 0.271 | 0.112 | 0.08 | 0.00063 | 0.0093 | 0.14 | 0.00444 | 0.00074 |  | 0.219 | 189.36 | 18416 | 99.89
90 | 2021-08-01 05:36 | 2021-08-13 05:06 | PROD | 1 | 89061 | 45 | 0 | 1 | 0 | 1 | 1.4 | 1 | 1.2 | 4.4 | 6.9 | HMG 3 | 0.24 | 0.1425 | 0.19 | 0.0006 | 0.011 | 0.0775 | 0.005475 | 0.00075 |  | 0.265 | 189.36 | 19451 | 98.23
27 | 2021-08-01 12:20 | 2021-08-12 06:33 | PROD | 2 | 84972 | 42 | 0 | 1 | 0 | 1 | 1.4 | 1 | 1.2 | 4.1 | 12.3 | HMG 2 | 0.1825 | 0.1425 | 0.0875 | 0.0006 | 0.0085 | 0.095 | 0.004475 | 0.00055 |  | 0.3175 | 189.36 | 24131 | 99.42
70 | 2021-08-01 14:09 | 2021-08-12 14:40 | PROD | 2 | 84194 | 42 | 1 | 1 | 0 | 1 | 1.4 | 1 | 1.2 | 4.1 | 10.4 | HMG 3 | 0.2125 | 0.1025 | 0.0875 | 0.0006 | 0.00725 | 0.08 | 0.00415 | 0.000525 |  | 0.28 | 189.36 | 23762 | 99.6
72 | 2021-08-01 19:21 | 2021-08-13 23:53 | PROD | 2 | 92696 | 45 | 0 | 1 | 0 | 1 | 1.4 | 1 | 1.2 | 4.3 | 10.9 | HMG 1 | 0.23 | 0.12 | 0.05 | 0.0006 | 0.007 | 0.12 | 0.0045 | 0.0007 |  | 0.37 | 189.36 | 25580 | 99.38
19 | 2021-08-01 20:58 | 2021-08-12 13:08 | PROD | 1 | 85007 | 40 | 0 | 1 | 1 | 1 | 1.4 | 1 | 1.6 | 4.2 | 6.8 | HMG 3 | 0.3135 | 0.1425 | 0.1325 | 0.00061 | 0.01035 | 0.132 | 0.004285 | 0.00068 |  | 0.2375 | 189.36 | 19103 | 100.25
71 | 2021-08-01 21:00 | 2021-08-12 01:52 | PRZ | 1 | 77427 | 39 | 0 | 1 | 0 | 1 | 1.4 | 1 | 1.2 | 5 | 10.1 | HMG 4 | 0.28 | 0.13 | 0.08 | 0.0006 | 0.01125 | 0.1 | 0.004225 | 0.000725 |  | 0.2975 | 195.16 | 23796 | 100.28
37 | 2021-08-01 22:02 | 2021-08-12 14:32 | PROD | 2 | 84926 | 40 | 0 | 1 | 0 | 1 | 1.4 | 1 | 1.2 | 4.5 | 10.5 | HMG 4 | 0.1825 | 0.115 | 0.105 | 0.0006 | 0.00825 | 0.0825 | 0.004625 | 0.00055 |  | 0.2625 | 189.36 | 25125 | 99.6
36 | 2021-08-02 05:14 | 2021-08-12 16:24 | PROD | 1 | 80094 | 40 | 0 | 1 | 0 | 1 | 1.4 | 1 | 1.5 | 3.6 | 7 | HMG 2 | 0.215 | 0.135 | 0.08 | 0.0006 | 0.00925 | 0.0925 | 0.0053 | 0.0005 |  | 0.3275 | 189.36 | 18631 | 95.62
65 | 2021-08-02 05:16 | 2021-08-12 08:48 | PROD | 1 | 79475 | 41 | 0 | 1 | 1 | 1 | 1.4 | 1 | 1.2 | 4 | 7.4 | HMG 3 | 0.27 | 0.14 | 0.095 | 0.0006 | 0.0105 | 0.075 | 0.005225 | 0.00095 |  | 0.3 | 189.36 | 17140 | 102.04
32 | 2021-08-02 14:38 | 2021-08-14 09:57 | PROD | 2 | 92830 | 45 | 0 | 1 | 0 | 1 | 1.4 | 1 | 1.2 | 4.3 | 10.7 | HMG 3 | 0.2275 | 0.135 | 0.085 | 0.0006 | 0.00825 | 0.1175 | 0.0045 | 0.000725 |  | 0.285 | 189.36 | 26202 | 99.4
18 | 2021-08-02 20:56 | 2021-08-13 13:15 | PROD | 1 | 83868 | 40 | 0 | 2 | 0 | 1 | 1.4 | 1 | 1.2 | 5.8 | 7 | HMG 3 | 0.21 | 0.1475 | 0.1475 | 0.0006 | 0.01125 | 0.0825 | 0.005525 | 0.00065 |  | 0.28 | 189.36 | 19662 | 98.78
55 | 2021-08-02 21:00 | 2021-08-13 08:26 | PROD | 1 | 82385 | 41 | 0 | 1 | 0 | 1 | 1.4 | 1 | 1.2 | 3.8 | 7.5 | HMG 3 | 0.388 | 0.115 | 0.1245 | 0.0006 | 0.011 | 0.1485 | 0.00456 | 0.000705 |  | 0.2185 | 189.36 | 18629 | 98.54
21 | 2021-08-02 22:50 | 2021-08-14 08:31 | PROD | 1 | 89245 | 43 | 0 | 1 | 0 | 1 | 1.4 | 1 | 1.2 | 4.9 | 7.1 | HMG 1 | 0.18 | 0.13 | 0.06 | 0.0006 | 0.007 | 0.12 | 0.0051 | 0.0004 |  | 0.3 | 189.36 | 21055 | 98.74
60 | 2021-08-03 10:37 | 2021-08-13 17:42 | PROD | 2 | 81787 | 39 | 0 | 2 | 0 | 1 | 1.4 | 1 | 1.2 | 3.5 | 13.2 | HMG 4 | 0.222 | 0.1175 | 0.0745 | 0.0006 | 0.0068 | 0.0945 | 0.004375 | 0.000475 |  | 0.3125 | 189.36 | 22998 | 99.51
76 | 2021-08-03 13:48 | 2021-08-14 22:03 | PROD | 2 | 86753 | 43 | 0 | 1 | 0 | 1 | 1.4 | 1 | 1.2 | 4.9 | 10.5 | HMG 2 | 0.1775 | 0.14 | 0.1175 | 0.0006 | 0.01025 | 0.1175 | 0.004775 | 0.000775 |  | 0.22 | 189.36 | 24396 | 99.8
1 | 2021-08-03 18:37 | 2021-08-14 17:57 | PROD | 2 | 85016 | 44 | 0 | 0 | 0 | 1 | 1.4 | 1 | 1.2 | 6 | 10.4 | HMG 3 | 0.1625 | 0.145 | 0.115 | 0.0006 | 0.01 | 0.095 | 0.00505 | 0.00065 |  | 0.25 | 189.36 | 24008 | 99.04
96 | 2021-08-03 21:09 | 2021-08-13 16:42 | PROD | 1 | 74865 | 39 | 0 | 1 | 0 | 1 | 1.4 | 1 | 1.2 | 4.4 | 5.9 | HMG 2 | 0.301 | 0.1255 | 0.08 | 0.0006 | 0.01225 | 0.1405 | 0.00386 | 0.000765 |  | 0.234 | 189.36 | 16870 | 98.35
22 | 2021-08-03 21:17 | 2021-08-14 13:15 | PROD | 1 | 83751 | 41 | 0 | 1 | 0 | 1 | 1.4 | 1 | 1.3 | 4 | 8.1 | HMG 1 | 0.2 | 0.14 | 0.13 | 0.0006 | 0.011 | 0.09 | 0.0056 | 0.0006 |  | 0.24 | 189.36 | 19174 | 98.78
38 | 2021-08-03 21:57 | 2021-08-14 10:01 | PROD | 2 | 83464 | 41 | 0 | 0 | 0 | 1 | 1.7 | 1 | 1.2 | 3.9 | 10.6 | HMG 2 | 0.2075 | 0.155 | 0.0875 | 0.0006 | 0.00825 | 0.08 | 0.00455 | 0.00075 |  | 0.275 | 189.36 | 24369 | 99.54
49 | 2021-08-04 05:15 | 2021-08-14 05:06 | PROD | 1 | 78930 | 38 | 0 | 1 | 0 | 1 | 1.4 | 1 | 1.2 | 4.6 | 5.4 | HMG 3 | 0.2275 | 0.09 | 0.105 | 0.0006 | 0.0125 | 0.1 | 0.0043 | 0.00055 |  | 0.19 | 189.36 | 17506 | 98.73
11 | 2021-08-04 05:18 | 2021-08-14 17:04 | PROD | 1 | 83133 | 39 | 0 | 0 | 2 | 1 | 1.4 | 1 | 1.2 | 4.1 | 7 | HMG 3 | 0.275 | 0.145 | 0.1 | 0.0006 | 0.01 | 0.085 | 0.005125 | 0.0008 |  | 0.2875 | 189.36 | 18880 | 101.17
80 | 2021-08-04 13:47 | 2021-08-15 21:54 | PROD | 2 | 86724 | 43 | 0 | 0 | 0 | 1 | 1.4 | 1 | 1.2 | 4 | 10.8 | HMG 1 | 0.16 | 0.14 | 0.1 | 0.0006 | 0.007 | 0.07 | 0.0043 | 0.0006 |  | 0.25 | 189.36 | 24454 | 99.83
31 | 2021-08-04 19:10 | 2021-08-15 09:55 | PROD | 2 | 83200 | 41 | 0 | 0 | 2 | 1 | 1.4 | 1 | 1.2 | 4.6 | 12.5 | HMG 1 | 0.38 | 0.17 | 0.06 | 0.0006 | 0.007 | 0.1 | 0.0042 | 0.0007 |  | 0.35 | 189.36 | 24247 | 99.15
14 | 2021-08-04 21:12 | 2021-08-16 08:24 | PROD | 1 | 87971 | 38 | 0 | 1 | 0 | 1 | 1.4 | 1 | 1.2 | 5.2 | 9.1 | HMG 1 | 0.21 | 0.11 | 0.09 | 0.0006 | 0.009 | 0.08 | 0.0049 | 0.0006 |  | 0.31 | 189.36 | 20184 | 98.23
43 | 2021-08-04 21:50 | 2021-08-15 13:05 | PROD | 1 | 82351 | 42 | 0 | 3 | 0 | 1 | 1.4 | 1 | 1.2 | 4.5 | 6.7 | HMG 3 | 0.237 | 0.08 | 0.1085 | 0.0006 | 0.011 | 0.132 | 0.00417 | 0.000925 |  | 0.2035 | 189.36 | 18508 | 96.93
48 | 2021-08-04 21:51 | 2021-08-15 20:57 | PROD | 2 | 86861 | 42 | 0 | 0 | 0 | 1 | 1.4 | 1 | 1.2 | 4.4 | 8.3 | HMG 3 | 0.317 | 0.121 | 0.1165 | 0.0006 | 0.01055 | 0.1105 | 0.004455 | 0.000855 |  | 0.2155 | 189.36 | 25057 | 99.45
54 | 2021-08-05 05:17 | 2021-08-15 08:46 | PROD | 1 | 79707 | 38 | 0 | 2 | 0 | 1 | 1.4 | 1 | 1.2 | 4.5 | 6.6 | HMG 3 | 0.2565 | 0.1235 | 0.098 | 0.0006 | 0.01145 | 0.114 | 0.00414 | 0.00073 |  | 0.2095 | 189.36 | 18106 | 98.24
77 | 2021-08-05 05:18 | 2021-08-15 05:06 | PROD | 1 | 76414 | 38 | 0 | 1 | 0 | 1 | 1.4 | 1 | 1.2 | 6.3 | 7 | HMG 3 | 0.215 | 0.135 | 0.1125 | 0.0006 | 0.011 | 0.095 | 0.005225 | 0.0007 |  | 0.29 | 189.36 | 17999 | 99.49
86 | 2021-08-05 11:31 | 2021-08-16 10:56 | PROD | 2 | 85263 | 41 | 0 | 0 | 0 | 1 | 1.4 | 1 | 1.5 | 4.5 | 10.6 | HMG 3 | 0.1475 | 0.155 | 0.1375 | 0.0006 | 0.01075 | 0.0825 | 0.005275 | 0.0007 |  | 0.24 | 189.36 | 23870 | 99.2
33 | 2021-08-05 13:22 | 2021-08-16 10:10 | PROD | 2 | 85141 | 44 | 0 | 1 | 0 | 1 | 1.4 | 1 | 1.5 | 3.8 | 10.8 | HMG 1 | 0.2 | 0.14 | 0.11 | 0.0006 | 0.01 | 0.07 | 0.0061 | 0.0007 |  | 0.24 | 189.36 | 24571 | 98.22
61 | 2021-08-05 18:27 | 2021-08-16 10:57 | PROD | 2 | 84790 | 41 | 0 | 0 | 0 | 1 | 1.4 | 1 | 1.8 | 3.7 | 9.4 | HMG 1 | 0.3 | 0.12 | 0.14 | 0.0006 | 0.01 | 0.13 | 0.0047 | 0.0008 |  | 0.26 | 189.36 | 25231 | 99.54
82 | 2021-08-05 21:10 | 2021-08-17 05:08 | PROD | 1 | 88042 | 43 | 0 | 0 | 0 | 1 | 1.4 | 1 | 1.4 | 3.7 | 6.9 | HMG 1 | 0.32 | 0.13 | 0.1 | 0.0006 | 0.01 | 0.1 | 0.0051 | 0.0008 |  | 0.29 | 189.36 | 19985 | 99.01
29 | 2021-08-05 21:15 | 2021-08-17 08:09 | PROD | 1 | 89923 | 42 | 0 | 2 | 0 | 1 | 1.4 | 1 | 1.4 | 4.7 | 8.1 | HMG 1 | 0.25 | 0.14 | 0.11 | 0.0006 | 0.01 | 0.07 | 0.0052 | 0.0007 |  | 0.3 | 189.36 | 21877 | 99.09
9 | 2021-08-05 21:41 | 2021-08-16 19:58 | PROD | 2 | 84775 | 40 | 0 | 1 | 0 | 1 | 1.4 | 1 | 1.6 | 3.8 | 11.3 | HMG 4 | 0.2775 | 0.13 | 0.08 | 0.0006 | 0.00775 | 0.1125 | 0.00385 | 0.000575 |  | 0.3 | 189.36 | 24095 | 99.15
56 | 2021-08-06 05:12 | 2021-08-16 05:09 | PROD | 1 | 77941 | 38 | 0 | 1 | 0 | 1 | 1.4 | 1 | 1.2 | 3.7 | 7.4 | HMG 2 | 0.36 | 0.15 | 0.11 | 0.0006 | 0.013 | 0.145 | 0.0039 | 0.00085 |  | 0.245 | 189.36 | 17789 | 97.36
2 | 2021-08-06 05:16 | 2021-08-17 13:08 | PROD | 1 | 87330 | 40 | 0 | 2 | 0 | 1 | 1.4 | 1 | 1.7 | 4.1 | 6.8 | HMG 2 | 0.2625 | 0.1025 | 0.075 | 0.0006 | 0.0105 | 0.14 | 0.0049 | 0.000675 |  | 0.31 | 189.36 | 20478 | 98.66
13 | 2021-08-06 10:24 | 2021-08-16 22:04 | PROD | 2 | 81459 | 42 | 0 | 0 | 0 | 1 | 1.4 | 1 | 1.4 | 4 | 10 | HMG 2 | 0.24 | 0.105 | 0.05 | 0.0006 | 0.0055 | 0.12 | 0.00365 | 0.0004 |  | 0.315 | 189.36 | 24227 | 99.06
94 | 2021-08-06 13:52 | 2021-08-17 14:50 | PROD | 2 | 86539 | 41 | 0 | 0 | 0 | 1 | 1.4 | 1 | 1.4 | 3.2 | 9.2 | HMG 3 | 0.1725 | 0.1325 | 0.1275 | 0.0006 | 0.01175 | 0.13 | 0.00465 | 0.000725 |  | 0.215 | 189.36 | 24570 | 99.26
40 | 2021-08-06 18:44 | 2021-08-17 06:58 | PROD | 2 | 83178 | 40 | 0 | 2 | 0 | 1 | 1.4 | 1 | 1.3 | 4.7 | 10.6 | HMG 1 | 0.16 | 0.16 | 0.12 | 0.0006 | 0.009 | 0.06 | 0.0049 | 0.0006 |  | 0.25 | 189.36 | 24793 | 99.12
41 | 2021-08-06 21:52 | 2021-08-16 08:25 | PROD | 1 | 74108 | 38 | 0 | 1 | 0 | 1 | 1.4 | 1 | 1.2 | 5 | 7.7 | HMG 2 | 0.2525 | 0.1435 | 0.11 | 0.0006 | 0.01365 | 0.097 | 0.0039 | 0.00086 |  | 0.218 | 189.36 | 16588 | 97.68
88 | 2021-08-06 22:00 | 2021-08-18 08:47 | PROD | 1 | 89448 | 43 | 0 | 1 | 1 | 1 | 1.4 | 1 | 1.5 | 3.7 | 6.2 | HMG 3 | 0.245 | 0.11 | 0.0875 | 0.0006 | 0.011 | 0.115 | 0.005025 | 0.000675 |  | 0.305 | 189.36 | 19707 | 98.79
74 | 2021-08-06 23:28 | 2021-08-18 09:56 | PROD | 2 | 87775 | 43 | 0 | 1 | 0 | 1 | 1.4 | 1 | 1.3 | 4.6 | 10.1 | HMG 4 | 0.18 | 0.145 | 0.0925 | 0.0006 | 0.008 | 0.08 | 0.0046 | 0.000675 |  | 0.28 | 189.36 | 24718 | 99.7
52 | 2021-08-07 05:08 | 2021-08-18 13:04 | PROD | 1 | 86756 | 41 | 0 | 3 | 0 | 1 | 1.4 | 1 | 1.6 | 3.7 | 6.6 | HMG 4 | 0.3545 | 0.1415 | 0.0915 | 0.0016 | 0.0125 | 0.082 | 0.00419 | 0.001085 |  | 0.2415 | 189.36 | 20508 | 98.29
58 | 2021-08-07 05:09 | 2021-08-18 05:19 | PROD | 1 | 85316 | 42 | 0 | 2 | 0 | 1 | 1.4 | 1 | 1.3 | 3.6 | 7.1 | HMG 1 | 0.21 | 0.13 | 0.12 | 0.0006 | 0.013 | 0.06 | 0.0054 | 0.0007 |  | 0.29 | 189.36 | 19221 | 97.29
83 | 2021-08-07 10:10 | 2021-08-18 23:53 | PROD | 2 | 90935 | 44 | 0 | 0 | 0 | 1 | 1.4 | 1 | 1.4 | 4.2 | 11.5 | HMG 1 | 0.22 | 0.15 | 0.08 | 0.0006 | 0.009 | 0.06 | 0.0053 | 0.0006 |  | 0.32 | 189.36 | 26049 | 99.23
30 | 2021-08-07 10:13 | 2021-08-19 15:06 | PROD | 2 | 95894 | 45 | 0 | 0 | 0 | 1 | 1.4 | 1 | 1.3 | 3.8 | 10.8 | HMG 3 | 0.22 | 0.1475 | 0.0825 | 0.0006 | 0.00825 | 0.0875 | 0.004725 | 0.000575 |  | 0.305 | 189.36 | 26734 | 99.5
28 | 2021-08-07 13:50 | 2021-08-17 07:01 | PROD | 2 | 77053 | 41 | 0 | 0 | 0 | 1 | 1.4 | 1 | 1.5 | 3.4 | 10.5 | HMG 3 | 0.205 | 0.13 | 0.0975 | 0.0006 | 0.00875 | 0.0725 | 0.00535 | 0.000675 |  | 0.2775 | 189.36 | 22056 | 99.3
20 | 2021-08-07 19:38 | 2021-08-18 21:55 | PROD | 2 | 87253 | 37 | 0 | 5 | 0 | 1 | 1.4 | 1 | 1.5 | 4.7 | 7.9 | HMG 5 | 0.2345 | 0.1405 | 0.0825 | 0.00062 | 0.00915 | 0.1285 | 0.00412 | 0.00085 |  | 0.236 | 189.36 | 24547 | 99.1
26 | 2021-08-07 21:03 | 2021-08-19 05:18 | PROD | 1 | 87082 | 42 | 0 | 2 | 0 | 1 | 1.4 | 1 | 1.4 | 7 | 8.5 | HMG 1 | 0.43 | 0.14 | 0.06 | 0.0006 | 0.012 | 0.11 | 0.0052 | 0.0006 |  | 0.3 | 189.36 | 19875 | 96.73
57 | 2021-08-07 22:01 | 2021-08-19 09:44 | PROD | 2 | 88016 | 42 | 0 | 1 | 0 | 1 | 1.4 | 1 | 1.4 | 3.7 | 10.6 | HMG 2 | 0.3475 | 0.1375 | 0.1025 | 0.0006 | 0.009 | 0.095 | 0.0057 | 0.000675 |  | 0.295 | 189.36 | 25082 | 98.37
85 | 2021-08-07 22:03 | 2021-08-18 23:56 | PRZ | 1 | 85258 | 40 | 0 | 1 | 0 | 1 | 1.4 | 1 | 1.4 | 4.3 | 9.9 | HMG 4 | 0.205 | 0.1275 | 0.1125 | 0.0006 | 0.01075 | 0.095 | 0.004675 | 0.00065 |  | 0.2525 | 195.16 | 27345 | 98.24
53 | 2021-08-08 05:12 | 2021-08-18 16:18 | PROD | 1 | 79831 | 40 | 0 | 2 | 0 | 1 | 1.4 | 1 | 1.5 | 3.6 | 6.1 | HMG 3 | 0.334 | 0.1165 | 0.062 | 0.0006 | 0.0091 | 0.1195 | 0.003465 | 0.00074 |  | 0.2825 | 189.36 | 19707 | 97.68
63 | 2021-08-08 05:13 | 2021-08-19 08:29 | PROD | 1 | 85865 | 43 | 0 | 1 | 0 | 1 | 1.4 | 1 | 1.5 | 3.9 | 7.4 | HMG 2 | 0.25 | 0.14 | 0.075 | 0.0006 | 0.015 | 0.0875 | 0.00565 | 0.0006 |  | 0.285 | 189.36 | 20040 | 98.93
91 | 2021-08-08 10:18 | 2021-08-19 14:58 | PROD | 2 | 87909 | 43 | 0 | 1 | 0 | 1 | 1.4 | 1 | 1.4 | 3.5 | 8.5 | HMG 2 | 0.237 | 0.1225 | 0.117 | 0.0006 | 0.01 | 0.1105 | 0.0049 | 0.0006 |  | 0.213 | 189.36 | 25156 | 98.99
79 | 2021-08-08 13:52 | 2021-08-19 22:49 | PROD | 2 | 88131 | 44 | 0 | 0 | 0 | 1 | 1.4 | 1 | 1.5 | 3.7 | 10 | HMG 3 | 0.1675 | 0.15 | 0.1075 | 0.0006 | 0.00875 | 0.0925 | 0.0052 | 0.000575 |  | 0.2675 | 189.36 | 25250 | 99.81
25 | 2021-08-08 19:01 | 2021-08-20 06:21 | PROD | 2 | 90036 | 46 | 0 | 1 | 0 | 1 | 1.4 | 1 | 1.4 | 3.3 | 10.7 | HMG 3 | 0.3125 | 0.16 | 0.115 | 0.0006 | 0.0115 | 0.0975 | 0.005225 | 0.00085 |  | 0.27 | 189.36 | 26275 | 99.09
51 | 2021-08-08 20:55 | 2021-08-19 16:24 | PROD | 1 | 83018 | 39 | 0 | 1 | 0 | 1 | 1.4 | 1 | 1.4 | 3.6 | 7.1 | HMG 2 | 0.2225 | 0.1375 | 0.085 | 0.0006 | 0.01075 | 0.1 | 0.005025 | 0.00065 |  | 0.32 | 189.36 | 19673 | 98.42
47 | 2021-08-08 20:59 | 2021-08-20 09:03 | PROD | 1 | 90251 | 42 | 0 | 2 | 0 | 1 | 1.4 | 1 | 1.4 | 5.1 | 6.5 | HMG 2 | 0.35 | 0.135 | 0.12 | 0.0006 | 0.015 | 0.135 | 0.00415 | 0.00075 |  | 0.23 | 189.36 | 21540 | 98.63
62 | 2021-08-08 21:59 | 2021-08-19 21:55 | PROD | 2 | 85001 | 44 | 0 | 0 | 0 | 1 | 1.4 | 1 | 1.4 | 3.7 | 10.5 | HMG 3 | 0.25 | 0.1375 | 0.1025 | 0.0006 | 0.00975 | 0.0875 | 0.00545 | 0.0008 |  | 0.285 | 189.36 | 24694 | 99.17
50 | 2021-08-09 05:19 | 2021-08-20 16:33 | PROD | 1 | 89563 | 42 | 0 | 2 | 1 | 1 | 1.4 | 1 | 1.5 | 4 | 7 | HMG 2 | 0.278 | 0.134 | 0.0865 | 0.00067 | 0.0087 | 0.092 | 0.0037 | 0.000775 |  | 0.2445 | 189.36 | 20586 | 100.35
15 | 2021-08-09 05:34 | 2021-08-19 13:05 | PROD | 1 | 79942 | 40 | 0 | 2 | 0 | 1 | 1.4 | 1 | 1.3 | 4.3 | 7.5 | HMG 3 | 0.2075 | 0.1375 | 0.095 | 0.0006 | 0.01225 | 0.095 | 0.005275 | 0.0008 |  | 0.305 | 189.36 | 19170 | 98.73
73 | 2021-08-09 11:05 | 2021-08-21 21:12 | PROD | 2 | 94463 | 44 | 0 | 1 | 0 | 1 | 1.4 | 1 | 1.5 | 5 | 8.9 | HMG 1 | 0.24 | 0.08 | 0.11 | 0.0006 | 0.011 | 0.08 | 0.0052 | 0.0007 |  | 0.27 | 189.36 | 26324 | 98.35
34 | 2021-08-09 13:53 | 2021-08-20 17:23 | PROD | 2 | 87624 | 43 | 0 | 1 | 0 | 1 | 1.4 | 1 | 1.5 | 4.9 | 11.2 | HMG 2 | 0.29 | 0.1175 | 0.095 | 0.0006 | 0.0095 | 0.1175 | 0.0054 | 0.0006 |  | 0.315 | 189.36 | 25277 | 98.71
24 | 2021-08-09 21:04 | 2021-08-20 05:28 | PROD | 1 | 81172 | 41 | 0 | 1 | 0 | 1 | 1.4 | 1 | 1.3 | 3.2 | 6.7 | HMG 1 | 0.17 | 0.15 | 0.15 | 0.0006 | 0.018 | 0.1 | 0.0061 | 0.0007 |  | 0.24 | 189.36 | 18882 | 98.48
68 | 2021-08-09 21:04 | 2021-08-21 08:47 | PROD | 1 | 88715 | 39 | 0 | 1 | 0 | 1 | 1.4 | 1 | 1.5 | 5.1 | 7.2 | HMG 3 | 0.265 | 0.1375 | 0.0925 | 0.0006 | 0.0135 | 0.1025 | 0.005475 | 0.000725 |  | 0.3 | 189.36 | 20422 | 99.63
45 | 2021-08-09 22:56 | 2021-08-20 13:03 | PROD | 1 | 82100 | 38 | 0 | 3 | 0 | 1 | 1.4 | 1 | 1.5 | 4.3 | 6 | HMG 5 | 0.234 | 0.1325 | 0.128 | 0.0006 | 0.0131 | 0.089 | 0.003705 | 0.000845 |  | 0.2005 | 189.36 | 19845 | 97.02
12 | 2021-08-10 10:54 | 2021-08-21 07:25 | PROD | 2 | 84314 | 41 | 0 | 1 | 0 | 1 | 1.4 | 1 | 1.4 | 3.7 | 10.5 | HMG 3 | 0.215 | 0.1425 | 0.115 | 0.0006 | 0.00925 | 0.0975 | 0.0054 | 0.00065 |  | 0.2575 | 189.36 | 24371 | 99.25
93 | 2021-08-10 14:02 | 2021-08-21 13:18 | PROD | 2 | 86421 | 42 | 0 | 1 | 0 | 1 | 1.4 | 1 | 1.5 | 5.9 | 9.3 | HMG 3 | 0.2745 | 0.107 | 0.123 | 0.0006 | 0.0136 | 0.1485 | 0.004695 | 0.000805 |  | 0.211 | 189.36 | 26262 | 99.2
59 | 2021-08-10 18:02 | 2021-08-21 14:38 | PROD | 2 | 83723 | 41 | 0 | 1 | 0 | 1 | 1.4 | 1 | 1.5 | 3.5 | 10.4 | HMG 3 | 0.255 | 0.125 | 0.1825 | 0.0006 | 0.01025 | 0.0775 | 0.0054 | 0.000675 |  | 0.275 | 189.36 | 24064 | 98.86
87 | 2021-08-10 21:00 | 2021-08-21 05:42 | PROD | 1 | 81334 | 39 | 0 | 1 | 0 | 1 | 1.4 | 1 | 1.4 | 5 | 8.2 | HMG 1 | 0.14 | 0.16 | 0.08 | 0.0006 | 0.011 | 0.1 | 0.0051 | 0.0005 |  | 0.3 | 189.36 | 18672 | 98.54
67 | 2021-08-10 22:05 | 2021-08-21 03:00 | PRZ | 1 | 78315 | 41 | 0 | 0 | 0 | 1.2 | 1.4 | 1 | 1.3 | 4.6 | 12.2 | HMG 4 | 0.2025 | 0.14 | 0.0975 | 0.0006 | 0.009 | 0.0675 | 0.005375 | 0.00065 |  | 0.28 | 195.16 | 25440 | 99.37
78 | 2021-08-10 22:06 | 2021-08-21 23:51 | PROD | 2 | 86210 | 42 | 0 | 1 | 0 | 1 | 1.4 | 1 | 1.6 | 3.6 | 8.6 | HMG 3 | 0.28 | 0.1075 | 0.11 | 0.0006 | 0.011 | 0.0925 | 0.0054 | 0.00075 |  | 0.285 | 189.36 | 23588 | 99.66
95 | 2021-08-11 05:08 | 2021-08-21 15:59 | PROD | 1 | 81077 | 39 | 0 | 3 | 0 | 1 | 1.4 | 1 | 1.4 | 4.3 | 6.7 | HMG 3 | 0.366 | 0.1395 | 0.0885 | 0.00066 | 0.0114 | 0.11 | 0.004035 | 0.00087 |  | 0.2625 | 189.08 | 18603 | 97.35
42 | 2021-08-11 05:54 | 2021-08-22 05:08 | PROD | 1 | 83499 | 47 | 0 | 2 | 0 | 1 | 1.4 | 1 | 1.4 | 3.4 | 6.5 | HMG 3 | 0.2425 | 0.13 | 0.08 | 0.0006 | 0.012 | 0.09 | 0.005325 | 0.000625 |  | 0.3125 | 189.36 | 18901 | 95.35
92 | 2021-08-11 11:02 | 2021-08-22 22:14 | PROD | 2 | 90170 | 46 | 0 | 0 | 0 | 1 | 1.4 | 1 | 1.4 | 3.2 | 7.6 | HMG 2 | 0.242 | 0.153 | 0.093 | 0.000635 | 0.01 | 0.166 | 0.004365 | 0.000715 |  | 0.227 | 189.36 | 26000 | 99.27
46 | 2021-08-11 13:11 | 2021-08-23 01:43 | PROD | 2 | 91147 | 45 | 0 | 1 | 0 | 1 | 1.4 | 1 | 1.2 | 4.8 | 7.9 | HMG 2 | 0.271 | 0.112 | 0.08 | 0.00063 | 0.0093 | 0.14 | 0.00444 | 0.00074 |  | 0.219 | 189.36 | 25673 | 99.5
66 | 2021-08-11 18:52 | 2021-08-22 08:17 | PROD | 2 | 82712 | 41 | 0 | 0 | 0 | 1 | 1.4 | 1 | 1.3 | 3.9 | 12.2 | HMG 3 | 0.1875 | 0.14 | 0.1125 | 0.0006 | 0.0115 | 0.135 | 0.0054 | 0.000625 |  | 0.2825 | 189.36 | 23467 | 99.48
23 | 2021-08-11 21:00 | 2021-08-21 13:04 | PROD | 1 | 76487 | 39 | 0 | 3 | 0 | 1 | 1.4 | 1 | 1.6 | 5.4 | 6.6 | HMG 3 | 0.3735 | 0.162 | 0.123 | 0.0008 | 0.0129 | 0.099 | 0.004 | 0.001 |  | 0.239 | 189.08 | 17509 | 98.97
64 | 2021-08-11 21:58 | 2021-08-22 13:09 | PROD | 1 | 81574 | 42 | 0 | 0 | 0 | 1 | 1.4 | 1 | 1.4 | 4 | 6.7 | HMG 1 | 0.27 | 0.14 | 0.06 | 0.0006 | 0.011 | 0.12 | 0.0052 | 0.0005 |  | 0.32 | 189.36 | 18714 | 98.75
10 | 2021-08-11 22:01 | 2021-08-22 21:06 | PROD | 2 | 84817 | 41 | 0 | 1 | 0 | 1 | 1.4 | 1 | 1.5 | 4.8 | 9.6 | HMG 2 | 0.215 | 0.145 | 0.13 | 0.0006 | 0.0135 | 0.1425 | 0.00565 | 0.000775 |  | 0.265 | 189.36 | 24094 | 98.91
75 | 2021-08-12 07:39 | 2021-08-22 08:34 | PROD | 1 | 77688 | 38 | 0 | 1 | 0 | 1 | 1.4 | 1 | 1.5 | 4.6 | 8.5 | HMG 4 | 0.21 | 0.155 | 0.1325 | 0.0006 | 0.01225 | 0.0975 | 0.005375 | 0.00065 |  | 0.285 | 189.36 | 17740 | 97.95
39 | 2021-08-12 09:39 | 2021-08-22 15:57 | PROD | 1 | 80841 | 40 | 0 | 1 | 0 | 1 | 1.4 | 1 | 1.4 | 3.4 | 7.4 | HMG 1 | 0.17 | 0.16 | 0.12 | 0.0006 | 0.016 | 0.12 | 0.0056 | 0.0008 |  | 0.27 | 189.36 | 18798 | 98.47
69 | 2021-08-12 10:36 | 2021-08-23 12:56 | PROD | 2 | 86435 | 41 | 0 | 0 | 0 | 1 | 1.4 | 1 | 1.6 | 3.6 | 10.7 | HMG 1 | 0.16 | 0.17 | 0.13 | 0.0006 | 0.01 | 0.12 | 0.0058 | 0.0007 |  | 0.31 | 189.36 | 26482 | 99.14
65 | 2021-08-12 13:54 | 2021-08-24 17:26 | PROD | 2 | 94475 | 46 | 0 | 0 | 0 | 1 | 1.4 | 1 | 1.2 | 3.8 | 11.6 | HMG 3 | 0.27 | 0.14 | 0.095 | 0.0006 | 0.0105 | 0.075 | 0.005225 | 0.00095 |  | 0.3 | 189.36 | 26243 | 99.42
19 | 2021-08-12 18:12 | 2021-08-23 19:56 | PROD | 2 | 87690 | 41 | 0 | 0 | 0 | 1 | 1.4 | 1 | 1.2 | 3.7 | 9.3 | HMG 3 | 0.3135 | 0.1425 | 0.1325 | 0.00061 | 0.01035 | 0.132 | 0.004285 | 0.00068 |  | 0.2375 | 189.36 | 24174 | 99.85
84 | 2021-08-12 21:03 | 2021-08-23 05:11 | PROD | 1 | 81991 | 41 | 0 | 1 | 0 | 1 | 1.4 | 1 | 1.5 | 4.2 | 7.4 | HMG 2 | 0.2225 | 0.1475 | 0.0875 | 0.0006 | 0.01375 | 0.0875 | 0.0053 | 0.000775 |  | 0.295 | 189.36 | 19582 | 99.59
17 | 2021-08-12 21:05 | 2021-08-23 22:47 | PRZ | 1 | 86056 | 40 | 0 | 1 | 0 | 1 | 1.4 | 1 | 1.5 | 4.8 | 8.8 | HMG 4 | 0.3125 | 0.14 | 0.1 | 0.0006 | 0.00825 | 0.0975 | 0.00475 | 0.0007 |  | 0.2925 | 195.16 | 26545 | 99.58
36 | 2021-08-12 21:59 | 2021-08-24 15:00 | PROD | 2 | 92235 | 46 | 0 | 0 | 0 | 1 | 1.4 | 1 | 1.3 | 5.2 | 13.7 | HMG 2 | 0.215 | 0.135 | 0.08 | 0.0006 | 0.00925 | 0.0925 | 0.0053 | 0.0005 |  | 0.3275 | 189.36 | 26532 | 99.13
89 | 2021-08-13 05:07 | 2021-08-23 05:09 | PROD | 1 | 78483 | 41 | 0 | 1 | 0 | 1 | 1.4 | 1 | 1.4 | 4.1 | 7.4 | HMG 7 | 0.32 | 0.131 | 0.077 | 0.00075 | 0.00965 | 0.092 | 0.00359 | 0.00095 |  | 0.2745 | 189.08 | 17531 | 98.35
44 | 2021-08-13 05:10 | 2021-08-23 08:30 | PROD | 1 | 78606 | 38 | 0 | 2 | 0 | 1 | 1.4 | 1 | 1.2 | 4.6 | 7 | HMG 3 | 0.2175 | 0.1475 | 0.095 | 0.0006 | 0.01425 | 0.095 | 0.0054 | 0.000775 |  | 0.29 | 189.36 | 17611 | 96.75
90 | 2021-08-13 10:40 | 2021-08-24 02:01 | PROD | 2 | 84319 | 46 | 0 | 0 | 1 | 1 | 1.4 | 1 | 1.3 | 4.2 | 9.9 | HMG 3 | 0.24 | 0.1425 | 0.19 | 0.0006 | 0.011 | 0.0775 | 0.005475 | 0.00075 |  | 0.265 | 189.36 | 23890 | 99.66
55 | 2021-08-13 13:51 | 2021-08-25 09:46 | PROD | 2 | 91472 | 45 | 0 | 2 | 0 | 1 | 1.4 | 1 | 1.3 | 3.9 | 8.6 | HMG 3 | 0.388 | 0.115 | 0.1245 | 0.0006 | 0.011 | 0.1485 | 0.00456 | 0.000705 |  | 0.2185 | 189.36 | 26470 | 99.38
18 | 2021-08-13 19:26 | 2021-08-25 01:47 | PROD | 2 | 88806 | 43 | 0 | 1 | 0 | 1 | 1.4 | 1 | 1.2 | 4.2 | 10.5 | HMG 3 | 0.21 | 0.1475 | 0.1475 | 0.0006 | 0.01125 | 0.0825 | 0.005525 | 0.00065 |  | 0.28 | 189.36 | 25730 | 99.46
16 | 2021-08-13 21:16 | 2021-08-23 08:31 | PROD | 1 | 72935 | 38 | 0 | 1 | 0 | 1 | 1.4 | 1 | 1.2 | 4.2 | 7.7 | HMG 1 | 0.19 | 0.17 | 0.07 | 0.0006 | 0.007 | 0.11 | 0.0052 | 0.0006 |  | 0.27 | 189.36 | 17084 | 97.63
27 | 2021-08-13 21:28 | 2021-08-24 05:05 | PROD | 1 | 80789 | 41 | 0 | 1 | 0 | 1 | 1.4 | 1 | 1.3 | 4.7 | 8.6 | HMG 3 | 0.19 | 0.145 | 0.078 | 0.0006 | 0.0092 | 0.098 | 0.00461 | 0.0004 |  | 0.258 | 189.36 | 18615 | 98.29
96 | 2021-08-13 22:06 | 2021-08-26 09:06 | PROD | 2 | 98070 | 45 | 0 | 1 | 0 | 1 | 1.4 | 1 | 1.3 | 5.4 | 8.6 | HMG 2 | 0.301 | 0.1255 | 0.08 | 0.0006 | 0.01225 | 0.1405 | 0.00386 | 0.000765 |  | 0.234 | 189.36 | 27738 | 99.73
37 | 2021-08-14 04:02 | 2021-08-24 13:09 | PROD | 1 | 81659 | 40 | 0 | 1 | 0 | 1 | 1.4 | 1 | 1.4 | 4.8 | 7.5 | HMG 4 | 0.2325 | 0.1175 | 0.0825 | 0.0006 | 0.01325 | 0.09 | 0.005025 | 0.0006 |  | 0.2875 | 189.36 | 19988 | 98.39
70 | 2021-08-14 05:08 | 2021-08-24 16:30 | PROD | 1 | 81102 | 40 | 0 | 1 | 1 | 1 | 1.4 | 1 | 1.4 | 4.1 | 9.3 | HMG 2 | 0.22 | 0.09 | 0.075 | 0.0006 | 0.013 | 0.0975 | 0.004925 | 0.000575 |  | 0.2875 | 189.36 | 17837 | 98.24
49 | 2021-08-14 10:48 | 2021-08-26 18:17 | PROD | 2 | 94696 | 47 | 0 | 0 | 0 | 1 | 1.4 | 1 | 1.2 | 3.2 | 9.2 | HMG 3 | 0.2275 | 0.09 | 0.105 | 0.0006 | 0.0125 | 0.1 | 0.0043 | 0.00055 |  | 0.19 | 189.36 | 26768 | 99.35
21 | 2021-08-14 13:18 | 2021-08-24 23:50 | PROD | 2 | 81968 | 40 | 0 | 1 | 0 | 1 | 1.4 | 1 | 1.3 | 3.7 | 11.7 | HMG 1 | 0.18 | 0.13 | 0.06 | 0.0006 | 0.007 | 0.12 | 0.0051 | 0.0004 |  | 0.3 | 189.36 | 24352 | 98.63
22 | 2021-08-14 18:37 | 2021-08-25 22:57 | PROD | 2 | 89290 | 42 | 0 | 1 | 1 | 1 | 1.4 | 1 | 1.2 | 3.2 | 8.7 | HMG 1 | 0.2 | 0.14 | 0.13 | 0.0006 | 0.011 | 0.09 | 0.0056 | 0.0006 |  | 0.24 | 189.36 | 24612 | 100.76
71 | 2021-08-14 21:08 | 2021-08-25 01:47 | PRZ | 1 | 78159 | 38 | 0 | 1 | 0 | 2.5 | 1.4 | 1 | 1.2 | 4.3 | 14.6 | HMG 4 | 0.2175 | 0.1475 | 0.085 | 0.0006 | 0.00825 | 0.1 | 0.00445 | 0.000675 |  | 0.29 | 195.16 | 24899 | 98.88
35 | 2021-08-14 21:08 | 2021-08-24 09:20 | PROD | 1 | 72986 | 43 | 0 | 1 | 0 | 1 | 1.4 | 1 | 1.4 | 4.5 | 7 | HMG 1 | 0.2 | 0.1 | 0.08 | 0.0006 | 0.011 | 0.11 | 0.0051 | 0.0008 |  | 0.28 | 189.36 | 16765 | 95.39
11 | 2021-08-14 22:10 | 2021-08-26 14:39 | PROD | 2 | 89827 | 43 | 0 | 0 | 0 | 1 | 1.4 | 1 | 1.4 | 4.1 | 13.3 | HMG 3 | 0.275 | 0.145 | 0.1 | 0.0006 | 0.01 | 0.085 | 0.005125 | 0.0008 |  | 0.2875 | 189.36 | 25209 | 98.52
32 | 2021-08-15 03:58 | 2021-08-25 08:03 | PROD | 1 | 81524 | 41 | 0 | 1 | 1 | 1 | 1.4 | 1 | 1.5 | 4.9 | 7.2 | HMG 3 | 0.2125 | 0.11 | 0.0775 | 0.0006 | 0.012 | 0.0925 | 0.005025 | 0.000725 |  | 0.285 | 189.36 | 18761 | 100.67
38 | 2021-08-15 05:10 | 2021-08-25 13:05 | PROD | 1 | 80858 | 39 | 0 | 2 | 0 | 1 | 1.4 | 1 | 1.2 | 5.1 | 7.8 | HMG 6 | 0.1995 | 0.1285 | 0.0985 | 0.0006 | 0.01345 | 0.094 | 0.005375 | 0.00073 |  | 0.283 | 189.36 | 18860 | 97.84
77 | 2021-08-15 10:54 | 2021-08-27 14:52 | PROD | 2 | 95270 | 46 | 0 | 0 | 1 | 1 | 1.4 | 1 | 1.2 | 3.9 | 10.4 | HMG 3 | 0.215 | 0.135 | 0.1125 | 0.0006 | 0.011 | 0.095 | 0.005225 | 0.0007 |  | 0.29 | 189.36 | 26765 | 100.16
54 | 2021-08-15 13:46 | 2021-08-27 21:58 | PROD | 2 | 94976 | 44 | 0 | 2 | 0 | 1 | 1.4 | 1 | 1.3 | 3.7 | 8 | HMG 3 | 0.2565 | 0.1235 | 0.098 | 0.0006 | 0.01145 | 0.114 | 0.00414 | 0.00073 |  | 0.2095 | 189.36 | 26345 | 100.36
43 | 2021-08-15 18:40 | 2021-08-27 08:01 | PROD | 2 | 91466 | 46 | 0 | 1 | 0 | 1 | 1.4 | 1 | 1.2 | 4.2 | 8.6 | HMG 3 | 0.237 | 0.08 | 0.1085 | 0.0006 | 0.011 | 0.132 | 0.00417 | 0.000925 |  | 0.2035 | 189.36 | 25582 | 99.64
72 | 2021-08-15 21:00 | 2021-08-25 05:05 | PROD | 1 | 72140 | 39 | 0 | 1 | 0 | 1 | 1.4 | 1 | 1.7 | 5 | 7.1 | HMG 5 | 0.213 | 0.1325 | 0.089 | 0.0006 | 0.01215 | 0.09 | 0.005105 | 0.000745 |  | 0.2785 | 189.36 | 15956 | 97.35
1 | 2021-08-15 22:54 | 2021-08-26 09:44 | PRZ | 1 | 80130 | 38 | 0 | 1 | 0 | 1 | 1.4 | 1 | 1.3 | 4.4 | 9.4 | HMG 4 | 0.2325 | 0.14 | 0.0775 | 0.0006 | 0.008 | 0.1 | 0.003975 | 0.000275 |  | 0.2775 | 195.16 | 24835 | 99.18
76 | 2021-08-16 05:11 | 2021-08-26 08:33 | PROD | 1 | 79182 | 40 | 0 | 2 | 1 | 1 | 1.4 | 1 | 1.2 | 4.3 | 6.4 | HMG 3 | 0.23 | 0.145 | 0.135 | 0.0006 | 0.01 | 0.075 | 0.005075 | 0.000725 |  | 0.2675 | 189.36 | 17237 | 98.9
31 | 2021-08-16 05:15 | 2021-08-26 13:08 | PROD | 1 | 80934 | 41 | 0 | 0 | 0 | 1 | 1.4 | 1 | 1.3 | 4.7 | 7.2 | HMG 2 | 0.18 | 0.13 | 0.08 | 0.0006 | 0.00975 | 0.08 | 0.004825 | 0.000625 |  | 0.2725 | 189.36 | 19266 | 98.38
56 | 2021-08-16 10:57 | 2021-08-28 22:53 | PROD | 2 | 96291 | 46 | 0 | 1 | 0 | 1 | 1.4 | 1 | 1.2 | 3.3 | 8.2 | HMG 2 | 0.36 | 0.15 | 0.11 | 0.0006 | 0.013 | 0.145 | 0.0039 | 0.00085 |  | 0.245 | 189.36 | 26839 | 102.33
41 | 2021-08-16 14:02 | 2021-08-29 09:50 | PROD | 2 | 100257 | 48 | 0 | 2 | 0 | 1 | 1.4 | 1 | 1.2 | 3.3 | 9 | HMG 2 | 0.2525 | 0.1435 | 0.11 | 0.0006 | 0.01365 | 0.097 | 0.0039 | 0.00086 |  | 0.218 | 189.36 | 27790 | 98.82
14 | 2021-08-16 14:05 | 2021-08-27 08:12 | PROD | 2 | 83218 | 41 | 0 | 0 | 0 | 1 | 1.4 | 1 | 1.2 | 3.4 | 10.6 | HMG 1 | 0.21 | 0.11 | 0.09 | 0.0006 | 0.009 | 0.08 | 0.0049 | 0.0006 |  | 0.31 | 189.36 | 23398 | 98.82
48 | 2021-08-16 19:56 | 2021-08-26 04:57 | PROD | 1 | 73381 | 33 | 0 | 6 | 0 | 1 | 1.4 | 1 | 1.2 | 4.1 | 6.5 | HMG 8 | 0.3465 | 0.136 | 0.0775 | 0.00076 | 0.0094 | 0.099 | 0.0036 | 0.000805 |  | 0.2665 | 189.08 | 17062 | 97.31
60 | 2021-08-16 20:55 | 2021-08-27 13:21 | PROD | 1 | 82271 | 37 | 0 | 5 | 0 | 1 | 1.4 | 1 | 1.2 | 4 | 7.8 | HMG 2 | 0.1975 | 0.1325 | 0.08 | 0.0006 | 0.0115 | 0.08 | 0.004975 | 0.0006 |  | 0.295 | 189.36 | 18468 | 98.66
80 | 2021-08-16 22:52 | 2021-08-27 05:06 | PROD | 1 | 78411 | 38 | 0 | 3 | 0 | 1 | 1.4 | 1 | 1.3 | 6 | 6.8 | HMG 1 | 0.26 | 0.14 | 0.09 | 0.0006 | 0.009 | 0.07 | 0.0049 | 0.0002 |  | 0.31 | 189.36 | 17992 | 96.77
82 | 2021-08-17 10:41 | 2021-08-27 17:11 | PROD | 2 | 81359 | 39 | 0 | 0 | 0 | 1 | 1.4 | 1 | 1.2 | 4 | 9.3 | HMG 1 | 0.32 | 0.13 | 0.1 | 0.0006 | 0.01 | 0.1 | 0.0051 | 0.0008 |  | 0.29 | 189.36 | 23023 | 99.44
29 | 2021-08-17 13:43 | 2021-08-28 00:54 | PROD | 2 | 83359 | 41 | 0 | 0 | 1 | 1 | 1.4 | 1 | 1.2 | 5.1 | 10.5 | HMG 1 | 0.25 | 0.14 | 0.11 | 0.0006 | 0.01 | 0.07 | 0.0052 | 0.0007 |  | 0.3 | 189.36 | 24813 | 100.18
2 | 2021-08-17 18:23 | 2021-08-28 19:01 | PROD | 2 | 86049 | 43 | 0 | 0 | 1 | 1 | 1.4 | 1 | 1.2 | 3.9 | 8.4 | HMG 2 | 0.2625 | 0.1025 | 0.075 | 0.0006 | 0.0105 | 0.14 | 0.0049 | 0.000675 |  | 0.31 | 189.36 | 24502 | 99.84
33 | 2021-08-17 20:56 | 2021-08-27 08:15 | PROD | 1 | 72378 | 38 | 0 | 2 | 0 | 1 | 1.4 | 1 | 1.3 | 4 | 6.7 | HMG 1 | 0.27 | 0.14 | 0.14 | 0.0006 | 0.011 | 0.14 | 0.0066 | 0.0009 |  | 0.23 | 189.36 | 16845 | 95.01
86 | 2021-08-17 21:14 | 2021-08-27 16:50 | PROD | 1 | 75552 | 36 | 0 | 4 | 0 | 1 | 1.4 | 1 | 1.2 | 4.8 | 7.6 | HMG 1 | 0.21 | 0.12 | 0.11 | 0.0006 | 0.009 | 0.08 | 0.005 | 0.001 |  | 0.28 | 189.36 | 17126 | 96.22
61 | 2021-08-18 05:12 | 2021-08-28 08:26 | PROD | 1 | 78320 | 37 | 0 | 2 | 0 | 1 | 1.4 | 1 | 1.4 | 8.4 | 7.7 | HMG 5 | 0.27 | 0.1225 | 0.096 | 0.0006 | 0.0114 | 0.0975 | 0.005585 | 0.000635 |  | 0.2905 | 189.36 | 17832 | 102.78
9 | 2021-08-18 05:15 | 2021-08-28 05:10 | PROD | 1 | 77909 | 38 | 0 | 1 | 1 | 1 | 1.4 | 1 | 1.2 | 3.4 | 6.7 | HMG 3 | 0.195 | 0.1225 | 0.0975 | 0.0006 | 0.01025 | 0.085 | 0.00495 | 0.00065 |  | 0.2875 | 189.36 | 17297 | 99.15
81 | 2021-08-18 05:20 | 2021-08-28 16:20 | PROD | 1 | 82323 | 40 | 0 | 2 | 0 | 1 | 1.4 | 1 | 1.2 | 4.1 | 5.8 | HMG 4 | 0.215 | 0.13 | 0.105 | 0.0006 | 0.01275 | 0.105 | 0.005775 | 0.000675 |  | 0.2775 | 189.36 | 19041 | 98.87
58 | 2021-08-18 13:06 | 2021-08-29 21:01 | PROD | 2 | 89554 | 43 | 0 | 1 | 0 | 1 | 1.4 | 1 | 1.4 | 3.6 | 10.4 | HMG 1 | 0.21 | 0.13 | 0.12 | 0.0006 | 0.013 | 0.06 | 0.0054 | 0.0007 |  | 0.29 | 189.36 | 24575 | 102.84
88 | 2021-08-18 13:45 | 2021-08-29 06:51 | PROD | 2 | 84511 | 41 | 0 | 1 | 0 | 1 | 1.4 | 1 | 1.2 | 3.9 | 7 | HMG 3 | 0.245 | 0.11 | 0.0875 | 0.0006 | 0.011 | 0.115 | 0.005025 | 0.000675 |  | 0.305 | 189.36 | 21262 | 100.79
52 | 2021-08-18 18:46 | 2021-08-30 01:55 | PROD | 2 | 89191 | 43 | 0 | 0 | 0 | 1 | 1.4 | 1 | 1.3 | 4.5 | 10.5 | HMG 4 | 0.3545 | 0.1415 | 0.0915 | 0.0016 | 0.0125 | 0.082 | 0.00419 | 0.001085 |  | 0.2415 | 189.36 | 25038 | 102.69
94 | 2021-08-18 21:02 | 2021-08-29 16:57 | PROD | 1 | 84789 | 39 | 0 | 3 | 0 | 1 | 1.4 | 1 | 1.2 | 5.4 | 6.2 | HMG 12 | 0.309 | 0.138 | 0.09 | 0.000835 | 0.01095 | 0.11 | 0.00399 | 0.000815 |  | 0.243 | 189.08 | 19581 | 98.5
53 | 2021-08-18 21:58 | 2021-08-31 01:52 | PROD | 2 | 95307 | 46 | 0 | 1 | 0 | 1 | 1.4 | 1 | 1.2 | 4.2 | 8.7 | HMG 3 | 0.334 | 0.1165 | 0.062 | 0.0006 | 0.0091 | 0.1195 | 0.003465 | 0.00074 |  | 0.2825 | 189.36 | 27482 | 102.18
40 | 2021-08-18 22:56 | 2021-08-29 05:11 | PROD | 1 | 80752 | 40 | 0 | 2 | 0 | 1 | 1.4 | 1 | 1.2 | 3.8 | 6.1 | HMG 5 | 0.2089953 | 0.1209992 | 0.06799949 | 0.000604996 | 0.008249926 | 0.09549812 | 0.004820022 | 0.000424963 |  | 0.3130031 | 189.352 | 18768 | 98.48
13 | 2021-08-19 06:53 | 2021-08-28 13:17 | PROD | 1 | 72099 | 39 | 0 | 1 | 0 | 1 | 1.4 | 1 | 1.2 | 3.4 | 6.7 | HMG 1 | 0.33 | 0.15 | 0.07 | 0.0006 | 0.012 | 0.08 | 0.005 | 0.0008 |  | 0.29 | 189.36 | 16834 | 98.53
26 | 2021-08-19 10:42 | 2021-08-30 06:27 | PROD | 2 | 85240 | 40 | 0 | 1 | 0 | 1 | 1.4 | 1 | 1.4 | 8 | 9 | HMG 1 | 0.43 | 0.14 | 0.06 | 0.0006 | 0.012 | 0.11 | 0.0052 | 0.0006 |  | 0.3 | 189.36 | 24465 | 99.17
28 | 2021-08-19 10:42 | 2021-08-29 13:22 | PROD | 1 | 79145 | 39 | 0 | 1 | 0 | 1 | 1.4 | 1 | 1.2 | 3.9 | 6.7 | HMG 2 | 0.26 | 0.13 | 0.065 | 0.0006 | 0.01 | 0.085 | 0.00485 | 0.0006 |  | 0.31 | 189.36 | 18830 | 98.18
63 | 2021-08-19 13:41 | 2021-08-30 21:54 | PROD | 2 | 89555 | 42 | 0 | 1 | 0 | 1 | 1.4 | 1 | 1.5 | 3.6 | 10.4 | HMG 2 | 0.25 | 0.14 | 0.075 | 0.0006 | 0.015 | 0.0875 | 0.00565 | 0.0006 |  | 0.285 | 189.36 | 24828 | 102.87
15 | 2021-08-19 18:30 | 2021-08-31 09:53 | PROD | 2 | 89761 | 43 | 0 | 1 | 0 | 1 | 1.4 | 1 | 1.5 | 3.8 | 11.1 | HMG 3 | 0.2075 | 0.1375 | 0.095 | 0.0006 | 0.01225 | 0.095 | 0.005275 | 0.0008 |  | 0.305 | 189.36 | 25826 | 99.09
20 | 2021-08-19 21:02 | 2021-08-29 08:30 | PROD | 1 | 73533 | 36 | 0 | 3 | 0 | 1 | 1.4 | 1 | 1.2 | 4.3 | 6.5 | HMG 3 | 0.225 | 0.12 | 0.0975 | 0.0006 | 0.009 | 0.0975 | 0.0048 | 0.00045 |  | 0.285 | 189.36 | 16613 | 96.91
51 | 2021-08-19 21:54 | 2021-08-31 10:16 | PROD | 2 | 90183 | 43 | 0 | 1 | 0 | 1.1 | 1.4 | 1 | 1.4 | 3.2 | 11.9 | HMG 2 | 0.2225 | 0.1375 | 0.085 | 0.0006 | 0.01075 | 0.1 | 0.005025 | 0.00065 |  | 0.32 | 189.36 | 25452 | 102.16
57 | 2021-08-20 05:11 | 2021-08-30 05:22 | PROD | 1 | 77937 | 35 | 0 | 5 | 0 | 1 | 1.4 | 1 | 1.2 | 4.2 | 6.8 | HMG 6 | 0.25 | 0.1315 | 0.0875 | 0.0006 | 0.009 | 0.0925 | 0.004625 | 0.0006 |  | 0.2785 | 189.36 | 17055 | 101.06
83 | 2021-08-20 06:16 | 2021-08-30 08:47 | PROD | 1 | 79026 | 36 | 0 | 4 | 0 | 1 | 1.4 | 1 | 1.2 | 4 | 8.8 | HMG 1 | 0.32 | 0.15 | 0.07 | 0.0006 | 0.009 | 0.09 | 0.0048 | 0.0008 |  | 0.28 | 189.36 | 18978 | 98.05
24 | 2021-08-20 10:40 | 2021-09-01 01:01 | PROD | 2 | 91030 | 46 | 0 | 1 | 0 | 1.1 | 1.4 | 1 | 1.5 | 5.6 | 9.3 | HMG 1 | 0.17 | 0.15 | 0.15 | 0.0006 | 0.018 | 0.1 | 0.0061 | 0.0007 |  | 0.24 | 189.36 | 26353 | 99.44
47 | 2021-08-20 13:44 | 2021-08-30 22:57 | PROD | 2 | 81700 | 40 | 0 | 1 | 0 | 1 | 1.4 | 1 | 1.3 | 3.9 | 7.5 | HMG 2 | 0.35 | 0.135 | 0.12 | 0.0006 | 0.015 | 0.135 | 0.00415 | 0.00075 |  | 0.23 | 189.36 | 24119 | 98.59
45 | 2021-08-20 18:33 | 2021-09-01 15:05 | PROD | 2 | 92937 | 45 | 0 | 2 | 0 | 1 | 1.4 | 1 | 1.2 | 6.1 | 8.2 | HMG 5 | 0.234 | 0.1325 | 0.128 | 0.0006 | 0.0131 | 0.089 | 0.003705 | 0.000845 |  | 0.2005 | 189.36 | 28007 | 99.1
30 | 2021-08-20 21:05 | 2021-08-30 05:27 | PROD | 1 | 73900 | 38 | 0 | 1 | 0 | 1 | 1.4 | 1 | 1.2 | 3.4 | 7.5 | HMG 1 | 0.27 | 0.15 | 0.07 | 0.0006 | 0.008 | 0.12 | 0.0052 | 0.0008 |  | 0.35 | 189.36 | 16791 | 98.77
50 | 2021-08-20 21:57 | 2021-08-31 21:12 | PROD | 2 | 85724 | 40 | 0 | 1 | 0 | 1.1 | 1.4 | 1 | 1.4 | 4 | 7.6 | HMG 2 | 0.278 | 0.134 | 0.0865 | 0.00067 | 0.0087 | 0.092 | 0.0037 | 0.000775 |  | 0.2445 | 189.36 | 23600 | 102.01
74 | 2021-08-20 22:56 | 2021-08-30 08:48 | PROD | 1 | 72438 | 37 | 0 | 2 | 0 | 1 | 1.4 | 1 | 1.3 | 3.2 | 7.8 | HMG 4 | 0.255 | 0.14 | 0.0675 | 0.00065 | 0.00825 | 0.09 | 0.00495 | 0.000825 |  | 0.3125 | 189.36 | 16118 | 97.02
91 | 2021-08-21 05:26 | 2021-08-31 13:21 | PROD | 1 | 81017 | 40 | 0 | 2 | 0 | 1 | 1.4 | 1 | 1.4 | 4.5 | 7.3 | HMG 3 | 0.2 | 0.1325 | 0.0925 | 0.0006 | 0.008 | 0.1075 | 0.005425 | 0.0006 |  | 0.29 | 189.36 | 18811 | 98.7
62 | 2021-08-21 06:29 | 2021-08-31 05:17 | PROD | 1 | 78666 | 43 | 0 | 2 | 0 | 1 | 1.4 | 1 | 1.3 | 4.3 | 7.6 | HMG 2 | 0.33 | 0.165 | 0.1 | 0.0007 | 0.0095 | 0.09 | 0.0055 | 0.0012 |  | 0.305 | 189.36 | 17361 | 102.89
87 | 2021-08-21 11:00 | 2021-09-02 01:09 | PROD | 2 | 91206 | 46 | 0 | 0 | 1 | 1 | 1.4 | 1 | 1.2 | 3.2 | 8.6 | HMG 1 | 0.14 | 0.16 | 0.08 | 0.0006 | 0.011 | 0.1 | 0.0051 | 0.0005 |  | 0.3 | 189.36 | 25311 | 99.94
68 | 2021-08-21 13:48 | 2021-09-01 08:25 | PROD | 2 | 84018 | 41 | 0 | 0 | 0 | 1 | 1.4 | 1 | 1.2 | 3.2 | 10.5 | HMG 3 | 0.265 | 0.1375 | 0.0925 | 0.0006 | 0.0135 | 0.1025 | 0.005475 | 0.000725 |  | 0.3 | 189.36 | 23763 | 99.44
23 | 2021-08-21 19:22 | 2021-09-03 01:57 | PROD | 2 | 95646 | 49 | 0 | 1 | 0 | 1 | 1.4 | 1 | 1.3 | 4.9 | 8.5 | HMG 3 | 0.3735 | 0.162 | 0.123 | 0.0008 | 0.0129 | 0.099 | 0.004 | 0.001 |  | 0.239 | 189.08 | 26837 | 99.15
79 | 2021-08-21 21:00 | 2021-09-01 05:27 | PRZ | 1 | 79216 | 41 | 0 | 0 | 0 | 3.3 | 1.4 | 1 | 1.2 | 5 | 10.8 | HMG 4 | 0.1875 | 0.1625 | 0.09 | 0.0006 | 0.0095 | 0.0825 | 0.00455 | 0.000475 |  | 0.2625 | 195.16 | 24877 | 99.06
25 | 2021-08-21 21:02 | 2021-08-31 09:17 | PROD | 1 | 73800 | 36 | 0 | 3 | 0 | 1 | 1.4 | 1 | 1.4 | 4.1 | 6.8 | HMG 3 | 0.3355 | 0.147 | 0.0835 | 0.0006 | 0.0081 | 0.1035 | 0.005105 | 0.00083 |  | 0.306 | 189.36 | 17444 | 97.16
95 | 2021-08-21 21:57 | 2021-09-02 15:04 | PROD | 2 | 91217 | 43 | 0 | 4 | 0 | 1 | 1.4 | 1 | 1.2 | 3.8 | 9.2 | HMG 3 | 0.366 | 0.1395 | 0.0885 | 0.00066 | 0.0114 | 0.11 | 0.004035 | 0.00087 |  | 0.2625 | 189.08 | 25844 | 98.82
67 | 2021-08-22 05:09 | 2021-09-01 08:56 | PROD | 1 | 78573 | 39 | 0 | 1 | 0 | 1 | 1.4 | 1 | 1.4 | 4.5 | 7.1 | HMG 2 | 0.215 | 0.1175 | 0.0925 | 0.0006 | 0.00725 | 0.0975 | 0.0053 | 0.0006 |  | 0.3075 | 189.36 | 18144 | 98.29
34 | 2021-08-22 05:28 | 2021-09-01 05:18 | PROD | 1 | 77074 | 37 | 0 | 3 | 0 | 1 | 1.4 | 1 | 1.3 | 4.4 | 7.4 | HMG 5 | 0.239 | 0.131 | 0.083 | 0.0006 | 0.0092 | 0.105 | 0.00493 | 0.000515 |  | 0.308 | 189.36 | 17923 | 96.55
42 | 2021-08-22 11:31 | 2021-09-02 22:01 | PROD | 2 | 89712 | 42 | 0 | 1 | 0 | 1 | 1.4 | 1 | 1.2 | 6 | 8.2 | HMG 3 | 0.2425 | 0.13 | 0.08 | 0.0006 | 0.012 | 0.09 | 0.005325 | 0.000625 |  | 0.3125 | 189.36 | 25340 | 99.15
75 | 2021-08-22 13:54 | 2021-09-04 01:06 | PROD | 2 | 95851 | 46 | 0 | 0 | 0 | 1 | 1.4 | 1 | 1.3 | 3.2 | 9.1 | HMG 4 | 0.21 | 0.155 | 0.1325 | 0.0006 | 0.01225 | 0.0975 | 0.005375 | 0.00065 |  | 0.285 | 189.36 | 27229 | 99.07
64 | 2021-08-22 18:55 | 2021-09-03 18:30 | PROD | 2 | 94102 | 44 | 0 | 2 | 1 | 1 | 1.4 | 1 | 1.3 | 3.3 | 9.3 | HMG 1 | 0.27 | 0.14 | 0.06 | 0.0006 | 0.011 | 0.12 | 0.0052 | 0.0005 |  | 0.32 | 189.36 | 26044 | 103.21
93 | 2021-08-22 21:02 | 2021-09-02 05:20 | PROD | 1 | 76271 | 37 | 0 | 3 | 0 | 1 | 1.4 | 1 | 1.2 | 3.2 | 5.6 | HMG 1 | 0.37 | 0.13 | 0.11 | 0.0006 | 0.009 | 0.1 | 0.006 | 0.0011 |  | 0.33 | 189.36 | 19412 | 92.94
73 | 2021-08-22 21:58 | 2021-09-01 13:21 | PROD | 1 | 73968 | 43 | 0 | 1 | 0 | 1 | 1.4 | 1 | 1.2 | 4.9 | 6.7 | HMG 3 | 0.26 | 0.133 | 0.087 | 0.0006 | 0.0077 | 0.1 | 0.00592 | 0.0008 |  | 0.315 | 189.36 | 16820 | 97.17
39 | 2021-08-22 22:02 | 2021-09-03 18:37 | PROD | 2 | 93126 | 44 | 0 | 2 | 0 | 1 | 1.4 | 1 | 1.3 | 4.1 | 9.2 | HMG 1 | 0.17 | 0.16 | 0.12 | 0.0006 | 0.016 | 0.12 | 0.0056 | 0.0008 |  | 0.27 | 189.36 | 27254 | 99.54
59 | 2021-08-23 05:07 | 2021-09-02 16:23 | PROD | 1 | 82204 | 37 | 0 | 3 | 0 | 1 | 1.4 | 1 | 1.4 | 4.4 | 7.6 | HMG 5 | 0.238 | 0.1325 | 0.103 | 0.0006 | 0.0102 | 0.098 | 0.005425 | 0.000585 |  | 0.2925 | 189.36 | 17602 | 102.96
12 | 2021-08-23 05:16 | 2021-09-02 13:22 | PROD | 1 | 79538 | 38 | 0 | 1 | 0 | 1 | 1.4 | 1 | 1.3 | 3.7 | 6.7 | HMG 3 | 0.21 | 0.13 | 0.075 | 0.0006 | 0.00875 | 0.115 | 0.0056 | 0.000575 |  | 0.3075 | 189.36 | 18212 | 98.3
84 | 2021-08-23 11:26 | 2021-09-04 01:04 | PROD | 2 | 90482 | 43 | 0 | 1 | 0 | 1 | 1.4 | 1 | 1.3 | 4.4 | 9.7 | HMG 2 | 0.2225 | 0.1475 | 0.0875 | 0.0006 | 0.01375 | 0.0875 | 0.0053 | 0.000775 |  | 0.295 | 189.36 | 25445 | 99.46
89 | 2021-08-23 11:28 | 2021-09-04 21:12 | PROD | 2 | 96921 | 43 | 0 | 1 | 0 | 1 | 1.4 | 1 | 1.2 | 4.5 | 6.9 | HMG 7 | 0.32 | 0.131 | 0.077 | 0.00075 | 0.00965 | 0.092 | 0.00359 | 0.00095 |  | 0.2745 | 189.08 | 26340 | 99.79
44 | 2021-08-23 13:54 | 2021-09-04 16:55 | PROD | 2 | 94642 | 46 | 0 | 1 | 0 | 1 | 1.4 | 1 | 1.3 | 5.6 | 10.2 | HMG 3 | 0.2175 | 0.1475 | 0.095 | 0.0006 | 0.01425 | 0.095 | 0.0054 | 0.000775 |  | 0.29 | 189.36 | 26166 | 99.11
16 | 2021-08-23 13:56 | 2021-09-05 10:44 | PROD | 2 | 99708 | 48 | 0 | 1 | 1 | 1 | 1.4 | 1 | 1.3 | 7.8 | 9.4 | HMG 1 | 0.19 | 0.17 | 0.07 | 0.0006 | 0.007 | 0.11 | 0.0052 | 0.0006 |  | 0.27 | 189.36 | 27702 | 100.06
46 | 2021-08-23 21:02 | 2021-09-03 05:20 | PROD | 1 | 76958 | 36 | 0 | 6 | 0 | 1 | 1.4 | 1 | 1.4 | 5.1 | 6.8 | HMG 3 | 0.274 | 0.13 | 0.109 | 0.0006 | 0.012 | 0.087 | 0.00555 | 0.00068 |  | 0.276 | 189.36 | 18622 | 93.37
10 | 2021-08-23 21:47 | 2021-09-03 09:35 | PROD | 1 | 80040 | 41 | 0 | 0 | 0 | 1 | 1.4 | 1 | 1.2 | 4.9 | 7.2 | HMG 1 | 0.26 | 0.16 | 0.12 | 0.0007 | 0.012 | 0.08 | 0.006 | 0.0006 |  | 0.29 | 189.36 | 18398 | 97.5
27 | 2021-08-24 10:56 | 2021-09-05 04:07 | PROD | 2 | 90831 | 44 | 0 | 2 | 0 | 1 | 1.4 | 1 | 1.3 | 4.1 | 9.6 | HMG 3 | 0.19 | 0.145 | 0.078 | 0.0006 | 0.0092 | 0.098 | 0.00461 | 0.0004 |  | 0.258 | 189.36 | 26540 | 98.68
35 | 2021-08-24 13:49 | 2021-09-06 04:07 | PROD | 2 | 97384 | 47 | 0 | 2 | 0 | 1 | 1.4 | 1 | 1.2 | 5.1 | 10.7 | HMG 1 | 0.2 | 0.1 | 0.08 | 0.0006 | 0.011 | 0.11 | 0.0051 | 0.0008 |  | 0.28 | 189.36 | 27120 | 98.46
37 | 2021-08-24 18:53 | 2021-09-05 06:22 | PROD | 2 | 90036 | 43 | 0 | 1 | 0 | 1 | 1.4 | 1 | 1.4 | 6.2 | 9.5 | HMG 4 | 0.2325 | 0.1175 | 0.0825 | 0.0006 | 0.01325 | 0.09 | 0.005025 | 0.0006 |  | 0.2875 | 189.36 | 26493 | 99.49
19 | 2021-08-24 20:58 | 2021-09-04 05:38 | PROD | 1 | 81134 | 41 | 0 | 1 | 0 | 1 | 1.4 | 1 | 1.3 | 4.3 | 6.1 | HMG 4 | 0.26 | 0.1625 | 0.0925 | 0.000625 | 0.009 | 0.0925 | 0.004725 | 0.000625 |  | 0.29 | 189.36 | 18623 | 99.09
66 | 2021-08-24 20:59 | 2021-09-03 22:01 | PRZ | 1 | 77390 | 38 | 0 | 2 | 0 | 2.6 | 1.4 | 1 | 1.3 | 4.8 | 10.3 | HMG 4 | 0.2775 | 0.1275 | 0.0825 | 0.0006 | 0.01175 | 0.1075 | 0.005125 | 0.00065 |  | 0.3075 | 195.16 | 23871 | 99.07
70 | 2021-08-24 21:53 | 2021-09-05 21:13 | PROD | 2 | 92056 | 45 | 0 | 1 | 0 | 1 | 1.4 | 1 | 1.2 | 4 | 7 | HMG 2 | 0.22 | 0.09 | 0.075 | 0.0006 | 0.013 | 0.0975 | 0.004925 | 0.000575 |  | 0.2875 | 189.36 | 25701 | 99.16
78 | 2021-08-25 05:07 | 2021-09-04 08:32 | PROD | 1 | 78484 | 38 | 0 | 2 | 0 | 1 | 1.4 | 1 | 1.4 | 3.8 | 7.1 | HMG 4 | 0.2025 | 0.155 | 0.08 | 0.000625 | 0.009 | 0.09 | 0.005225 | 0.000525 |  | 0.3 | 189.36 | 17643 | 98.94
92 | 2021-08-25 05:10 | 2021-09-03 13:14 | PROD | 1 | 72353 | 36 | 0 | 3 | 0 | 1 | 1.4 | 1 | 1.3 | 4.7 | 7.5 | HMG 2 | 0.2225 | 0.1625 | 0.105 | 0.0006 | 0.00925 | 0.095 | 0.0049 | 0.0006 |  | 0.3025 | 189.36 | 16502 | 97.43
72 | 2021-08-25 10:55 | 2021-09-07 06:23 | PROD | 2 | 97733 | 49 | 0 | 0 | 0 | 1 | 1.4 | 1 | 1.3 | 4.3 | 10.2 | HMG 5 | 0.213 | 0.1325 | 0.089 | 0.0006 | 0.01215 | 0.09 | 0.005105 | 0.000745 |  | 0.2785 | 189.36 | 27158 | 98.75
32 | 2021-08-25 13:10 | 2021-09-06 09:46 | PROD | 2 | 91998 | 46 | 0 | 0 | 0 | 1 | 1.4 | 1 | 1.5 | 4.5 | 9.8 | HMG 3 | 0.2125 | 0.11 | 0.0775 | 0.0006 | 0.012 | 0.0925 | 0.005025 | 0.000725 |  | 0.285 | 189.36 | 26897 | 98.97
38 | 2021-08-25 18:30 | 2021-09-06 11:09 | PROD | 2 | 91172 | 43 | 0 | 2 | 0 | 1 | 1.4 | 1 | 1.5 | 4.8 | 8.9 | HMG 6 | 0.1995 | 0.1285 | 0.0985 | 0.0006 | 0.01345 | 0.094 | 0.005375 | 0.00073 |  | 0.283 | 189.36 | 25694 | 99.07
17 | 2021-08-25 21:04 | 2021-09-06 00:59 | PRZ | 1 | 85315 | 38 | 0 | 1 | 0 | 1.6 | 1.4 | 1 | 1.3 | 4.7 | 8.8 | HMG 4 | 0.225 | 0.14 | 0.0925 | 0.0006 | 0.01325 | 0.1 | 0.0055 | 0.0006 |  | 0.2925 | 195.16 | 25897 | 98.91
69 | 2021-08-25 21:04 | 2021-09-04 13:20 | PROD | 1 | 74709 | 38 | 0 | 2 | 0 | 1 | 1.4 | 1 | 1.3 | 5 | 7 | HMG 1 | 0.4 | 0.13 | 0.09 | 0.0006 | 0.009 | 0.11 | 0.0052 | 0.0007 |  | 0.27 | 189.36 | 17740 | 98.46
18 | 2021-08-26 05:05 | 2021-09-05 13:12 | PROD | 1 | 79609 | 38 | 0 | 2 | 0 | 1 | 1.4 | 1 | 1.4 | 4.3 | 5.4 | HMG 5 | 0.2395 | 0.125 | 0.08 | 0.000625 | 0.01035 | 0.0855 | 0.005525 | 0.000555 |  | 0.3035 | 189.36 | 18233 | 97.52
36 | 2021-08-26 05:06 | 2021-09-05 05:19 | PROD | 1 | 75762 | 36 | 0 | 3 | 0 | 1 | 1.4 | 1 | 1.2 | 4.2 | 6.2 | HMG 2 | 0.2475 | 0.09 | 0.0525 | 0.000625 | 0.009 | 0.095 | 0.0054 | 0.000475 |  | 0.3375 | 189.36 | 17608 | 95.23
90 | 2021-08-26 05:08 | 2021-09-06 05:21 | PROD | 1 | 84581 | 41 | 0 | 1 | 0 | 1 | 1.4 | 1 | 1.3 | 5.3 | 6.7 | HMG 4 | 0.3055 | 0.13 | 0.0745 | 0.0006 | 0.00995 | 0.114 | 0.004895 | 0.000505 |  | 0.2885 | 189.36 | 19347 | 97.68
48 | 2021-08-26 10:50 | 2021-09-08 10:17 | PROD | 2 | 93993 | 38 | 0 | 10 | 0 | 1 | 1.4 | 1 | 1.4 | 5.1 | 8.8 | HMG 8 | 0.3465 | 0.136 | 0.0775 | 0.00076 | 0.0094 | 0.099 | 0.0036 | 0.000805 |  | 0.2665 | 189.08 | 27552 | 92.26
76 | 2021-08-26 14:09 | 2021-09-07 18:22 | PROD | 2 | 93460 | 46 | 0 | 1 | 0 | 1 | 1.4 | 1 | 1.3 | 3.5 | 10.2 | HMG 3 | 0.23 | 0.145 | 0.135 | 0.0006 | 0.01 | 0.075 | 0.005075 | 0.000725 |  | 0.2675 | 189.36 | 25958 | 99.26
31 | 2021-08-26 18:52 | 2021-09-07 13:40 | PROD | 2 | 90256 | 45 | 0 | 2 | 0 | 1 | 1.4 | 1 | 1.5 | 4.2 | 10.2 | HMG 2 | 0.18 | 0.13 | 0.08 | 0.0006 | 0.00975 | 0.08 | 0.004825 | 0.000625 |  | 0.2725 | 189.36 | 26057 | 97.73
65 | 2021-08-26 21:10 | 2021-09-06 05:19 | PROD | 1 | 78846 | 35 | 0 | 4 | 0 | 1 | 1.4 | 1 | 1.3 | 5.5 | 6 | HMG 2 | 0.225 | 0.1175 | 0.08 | 0.0006 | 0.0075 | 0.1075 | 0.005475 | 0.00065 |  | 0.3175 | 189.36 | 17806 | 97.73
71 | 2021-08-26 23:07 | 2021-09-06 08:58 | PROD | 1 | 77374 | 36 | 0 | 3 | 0 | 1 | 1.4 | 1 | 1.2 | 5.3 | 5.4 | HMG 1 | 0.15 | 0.11 | 0.1 | 0.0006 | 0.01 | 0.09 | 0.0063 | 0.0004 |  | 0.26 | 189.36 | 17633 | 95.18
96 | 2021-08-27 05:09 | 2021-09-06 08:42 | PROD | 1 | 78488 | 38 | 0 | 1 | 0 | 1 | 1.4 | 1 | 1.2 | 5 | 7 | HMG 3 | 0.176 | 0.14 | 0.08 | 0.0006 | 0.0115 | 0.095 | 0.00548 | 0.00065 |  | 0.28 | 189.36 | 18601 | 98.05
21 | 2021-08-27 05:30 | 2021-09-08 16:28 | PROD | 1 | 95582 | 46 | 0 | 1 | 0 | 1 | 1.4 | 1 | 1.5 | 5.1 | 6.4 | HMG 2 | 0.2015 | 0.1225 | 0.08 | 0.0006 | 0.012 | 0.1 | 0.00502 | 0.000625 |  | 0.28 | 189.36 | 22774 | 98.28
55 | 2021-08-27 05:33 | 2021-09-07 09:13 | PROD | 1 | 85991 | 40 | 0 | 2 | 0 | 1 | 1.4 | 1 | 1.3 | 3.9 | 6.8 | HMG 5 | 0.221 | 0.1405 | 0.084 | 0.0006 | 0.0094 | 0.0985 | 0.00496 | 0.000595 |  | 0.309 | 189.36 | 18958 | 101.74
80 | 2021-08-27 11:56 | 2021-09-08 13:38 | PROD | 2 | 92302 | 45 | 0 | 2 | 0 | 1 | 1.4 | 1 | 1.4 | 3.8 | 8.6 | HMG 1 | 0.26 | 0.14 | 0.09 | 0.0006 | 0.009 | 0.07 | 0.0049 | 0.0002 |  | 0.31 | 189.36 | 25651 | 99.26
33 | 2021-08-27 17:02 | 2021-09-09 14:40 | PROD | 2 | 99961 | 45 | 0 | 1 | 0 | 1.4 | 1.4 | 1 | 1.2 | 4.9 | 9.4 | HMG 1 | 0.27 | 0.14 | 0.14 | 0.0006 | 0.011 | 0.14 | 0.0066 | 0.0009 |  | 0.23 | 189.36 | 27937 | 99.07
60 | 2021-08-27 18:54 | 2021-09-08 16:04 | PROD | 2 | 90756 | 42 | 0 | 2 | 0 | 1 | 1.4 | 1 | 1.2 | 3.6 | 8.4 | HMG 2 | 0.1975 | 0.1325 | 0.08 | 0.0006 | 0.0115 | 0.08 | 0.004975 | 0.0006 |  | 0.295 | 189.36 | 24360 | 102.41
1 | 2021-08-27 21:02 | 2021-09-07 05:19 | PROD | 1 | 80470 | 41 | 0 | 0 | 1 | 1 | 1.4 | 1 | 1.2 | 5.3 | 6.8 | HMG 3 | 0.3175 | 0.14 | 0.095 | 0.0006 | 0.011 | 0.1075 | 0.00435 | 0.00075 |  | 0.2625 | 189.36 | 18173 | 99.42
86 | 2021-08-27 21:55 | 2021-09-09 09:02 | PROD | 2 | 96143 | 46 | 0 | 1 | 0 | 1 | 1.4 | 1 | 1.3 | 4.6 | 10.8 | HMG 1 | 0.21 | 0.12 | 0.11 | 0.0006 | 0.009 | 0.08 | 0.005 | 0.001 |  | 0.28 | 189.36 | 26130 | 98.93
11 | 2021-08-27 22:59 | 2021-09-08 13:30 | PROD | 1 | 87353 | 41 | 0 | 2 | 0 | 1 | 1.4 | 1 | 1.5 | 4.2 | 6.7 | HMG 2 | 0.21 | 0.14 | 0.065 | 0.0006 | 0.006 | 0.11 | 0.0041 | 0.0004 |  | 0.3 | 189.36 | 20786 | 96.6
43 | 2021-08-28 05:08 | 2021-09-07 13:15 | PROD | 1 | 79011 | 42 | 0 | 2 | 0 | 1 | 1.4 | 1 | 1.4 | 4.9 | 5.9 | HMG 2 | 0.25 | 0.155 | 0.11 | 0.0006 | 0.01375 | 0.0625 | 0.0061 | 0.000625 |  | 0.2875 | 189.36 | 18506 | 96.59
14 | 2021-08-28 05:11 | 2021-09-07 16:45 | PROD | 1 | 79926 | 43 | 0 | 1 | 0 | 1 | 1.4 | 1 | 1.5 | 4.8 | 7.3 | HMG 2 | 0.22 | 0.14 | 0.1 | 0.0006 | 0.0125 | 0.065 | 0.006 | 0.00055 |  | 0.295 | 189.36 | 18358 | 97.42
9 | 2021-08-28 10:56 | 2021-09-09 21:14 | PROD | 2 | 94105 | 49 | 0 | 0 | 0 | 1 | 1.4 | 1 | 1.2 | 4.6 | 9.3 | HMG 3 | 0.195 | 0.1225 | 0.0975 | 0.0006 | 0.01025 | 0.085 | 0.00495 | 0.00065 |  | 0.2875 | 189.36 | 26282 | 97.51
61 | 2021-08-28 14:15 | 2021-09-10 02:05 | PROD | 2 | 95265 | 45 | 0 | 2 | 0 | 1 | 1.4 | 1 | 1.3 | 4.5 | 7 | HMG 5 | 0.27 | 0.1225 | 0.096 | 0.0006 | 0.0114 | 0.0975 | 0.005585 | 0.000635 |  | 0.2905 | 189.36 | 28135 | 99.43
13 | 2021-08-28 18:14 | 2021-09-10 21:13 | PROD | 2 | 100480 | 48 | 0 | 0 | 0 | 1 | 1.4 | 1 | 1.2 | 5.5 | 9.2 | HMG 1 | 0.33 | 0.15 | 0.07 | 0.0006 | 0.012 | 0.08 | 0.005 | 0.0008 |  | 0.29 | 189.36 | 28982 | 98.88
49 | 2021-08-28 20:55 | 2021-09-08 05:20 | PROD | 1 | 80716 | 40 | 0 | 1 | 0 | 1 | 1.4 | 1 | 1.2 | 4.8 | 7.1 | HMG 3 | 0.31 | 0.15 | 0.06 | 0.0006 | 0.007 | 0.095 | 0.004425 | 0.000625 |  | 0.3425 | 189.36 | 18173 | 99.28
29 | 2021-08-28 21:01 | 2021-09-08 01:04 | PRZ | 1 | 77920 | 37 | 0 | 2 | 0 | 1 | 1.4 | 1 | 1.3 | 4 | 9.3 | HMG 4 | 0.195 | 0.1475 | 0.0925 | 0.0006 | 0.0145 | 0.0975 | 0.005475 | 0.00075 |  | 0.2925 | 195.16 | 24890 | 99.22
81 | 2021-08-28 22:23 | 2021-09-09 10:59 | PROD | 2 | 89430 | 43 | 0 | 1 | 0 | 1 | 1.4 | 1 | 1.2 | 3.5 | 8.3 | HMG 4 | 0.215 | 0.13 | 0.105 | 0.0006 | 0.01275 | 0.105 | 0.005775 | 0.000675 |  | 0.2775 | 189.36 | 25170 | 99.31
77 | 2021-08-29 05:54 | 2021-09-08 09:33 | PROD | 1 | 77588 | 38 | 0 | 2 | 0 | 1 | 1.4 | 1 | 1.2 | 3.6 | 5.8 | HMG 2 | 0.335 | 0.125 | 0.0925 | 0.0006 | 0.0105 | 0.1125 | 0.005525 | 0.0005 |  | 0.275 | 189.36 | 18125 | 98.22
22 | 2021-08-29 06:15 | 2021-09-09 17:01 | PROD | 1 | 86638 | 42 | 0 | 2 | 0 | 1 | 1.4 | 1 | 1.3 | 4.7 | 6.4 | HMG 2 | 0.285 | 0.135 | 0.0975 | 0.0006 | 0.0115 | 0.0975 | 0.005775 | 0.0005 |  | 0.265 | 189.36 | 19681 | 96.75
40 | 2021-08-29 10:56 | 2021-09-10 03:08 | PROD | 2 | 90411 | 46 | 0 | 0 | 0 | 1 | 1.4 | 1 | 1.2 | 3.6 | 11.6 | HMG 5 | 0.2089953 | 0.1209992 | 0.06799949 | 0.000604996 | 0.008249926 | 0.09549812 | 0.004820022 | 0.000424963 |  | 0.3130031 | 189.352 | 25693 | 98.76
20 | 2021-08-29 15:05 | 2021-09-11 14:31 | PROD | 2 | 101036 | 48 | 0 | 1 | 1 | 1 | 1.4 | 1 | 1.2 | 4.5 | 9.5 | HMG 3 | 0.225 | 0.12 | 0.0975 | 0.0006 | 0.009 | 0.0975 | 0.0048 | 0.00045 |  | 0.285 | 189.36 | 27141 | 100.23
28 | 2021-08-29 19:12 | 2021-09-10 17:46 | PROD | 2 | 92258 | 46 | 0 | 1 | 0 | 1 | 1.4 | 1 | 1.2 | 3.9 | 11.1 | HMG 2 | 0.26 | 0.13 | 0.065 | 0.0006 | 0.01 | 0.085 | 0.00485 | 0.0006 |  | 0.31 | 189.36 | 25949 | 99.07
56 | 2021-08-29 21:02 | 2021-09-09 08:58 | PROD | 1 | 79339 | 41 | 0 | 1 | 0 | 1 | 1.4 | 1 | 1.5 | 4.3 | 7.8 | HMG 2 | 0.2825 | 0.125 | 0.1225 | 0.0006 | 0.01425 | 0.0975 | 0.006125 | 0.000725 |  | 0.2525 | 189.36 | 18291 | 98.16
2 | 2021-08-29 21:58 | 2021-09-08 21:56 | PRZ | 1 | 76132 | 38 | 0 | 2 | 0 | 1 | 1.4 | 1 | 1.2 | 4.6 | 8.5 | HMG 4 | 0.2075 | 0.12 | 0.075 | 0.0006 | 0.01075 | 0.1 | 0.0051 | 0.0007 |  | 0.2825 | 195.16 | 24375 | 98.77
94 | 2021-08-29 22:05 | 2021-09-10 14:37 | PROD | 2 | 90234 | 44 | 0 | 0 | 0 | 1 | 1.4 | 1 | 1.3 | 4.5 | 7.3 | HMG 12 | 0.309 | 0.138 | 0.09 | 0.000835 | 0.01095 | 0.11 | 0.00399 | 0.000815 |  | 0.243 | 189.08 | 25132 | 98.96
88 | 2021-08-30 05:26 | 2021-09-10 02:16 | PROD | 1 | 83233 | 41 | 0 | 2 | 0 | 1 | 1.4 | 1 | 1.4 | 3.8 | 5.7 | HMG 2 | 0.23 | 0.1125 | 0.0925 | 0.0006 | 0.01125 | 0.07 | 0.005975 | 0.0005 |  | 0.2425 | 189.36 | 19090 | 97.82
30 | 2021-08-30 10:47 | 2021-09-12 08:04 | PROD | 2 | 98597 | 45 | 0 | 1 | 0 | 1 | 1.4 | 1 | 1.2 | 4.4 | 12.2 | HMG 1 | 0.27 | 0.15 | 0.07 | 0.0006 | 0.008 | 0.12 | 0.0052 | 0.0008 |  | 0.35 | 189.36 | 27215 | 98.45
57 | 2021-08-30 10:49 | 2021-09-11 21:47 | PROD | 2 | 94816 | 48 | 0 | 1 | 0 | 1.3 | 1.4 | 1 | 1.2 | 3.9 | 7.9 | HMG 6 | 0.25 | 0.1315 | 0.0875 | 0.0006 | 0.009 | 0.0925 | 0.004625 | 0.0006 |  | 0.2785 | 189.36 | 26528 | 99.43
83 | 2021-08-30 14:01 | 2021-09-11 06:45 | PROD | 2 | 90522 | 46 | 0 | 0 | 0 | 1 | 1.4 | 1 | 1.2 | 4.3 | 11.5 | HMG 1 | 0.32 | 0.15 | 0.07 | 0.0006 | 0.009 | 0.09 | 0.0048 | 0.0008 |  | 0.28 | 189.36 | 25436 | 99.24
74 | 2021-08-30 14:05 | 2021-09-13 00:59 | PROD | 2 | 102329 | 48 | 0 | 1 | 0 | 1 | 1.4 | 1 | 1.2 | 4.4 | 10.3 | HMG 4 | 0.255 | 0.14 | 0.0675 | 0.00065 | 0.00825 | 0.09 | 0.00495 | 0.000825 |  | 0.3125 | 189.36 | 28006 | 99.2
52 | 2021-08-30 21:00 | 2021-09-09 13:22 | PROD | 1 | 73687 | 40 | 0 | 2 | 0 | 1 | 1.4 | 1 | 1.4 | 5.3 | 6.4 | HMG 2 | 0.245 | 0.12 | 0.1225 | 0.0006 | 0.015 | 0.0925 | 0.00605 | 0.000725 |  | 0.2425 | 189.36 | 16990 | 98.63
41 | 2021-08-30 21:02 | 2021-09-09 05:43 | PROD | 1 | 71490 | 38 | 0 | 2 | 0 | 1 | 1.4 | 1 | 1.2 | 6.3 | 5.2 | HMG 2 | 0.2625 | 0.12 | 0.1125 | 0.0006 | 0.01375 | 0.0975 | 0.00585 | 0.00065 |  | 0.25 | 189.36 | 15952 | 96.26
62 | 2021-08-31 11:19 | 2021-09-12 21:06 | PROD | 2 | 94744 | 46 | 0 | 1 | 0 | 1 | 1.9 | 1 | 1.2 | 5.1 | 8.3 | HMG 2 | 0.33 | 0.165 | 0.1 | 0.0007 | 0.0095 | 0.09 | 0.0055 | 0.0012 |  | 0.305 | 189.36 | 26778 | 99.66
25 | 2021-08-31 13:52 | 2021-09-13 09:08 | PROD | 2 | 97866 | 49 | 0 | 0 | 0 | 1 | 1.4 | 1 | 1.2 | 4.6 | 9 | HMG 3 | 0.3355 | 0.147 | 0.0835 | 0.0006 | 0.0081 | 0.1035 | 0.005105 | 0.00083 |  | 0.306 | 189.36 | 27617 | 98.3
91 | 2021-08-31 18:25 | 2021-09-12 14:56 | PROD | 2 | 92076 | 44 | 0 | 0 | 1 | 1 | 1.4 | 1 | 1.4 | 4.9 | 10.5 | HMG 3 | 0.2 | 0.1325 | 0.0925 | 0.0006 | 0.008 | 0.1075 | 0.005425 | 0.0006 |  | 0.29 | 189.36 | 26668 | 99.61
58 | 2021-08-31 20:27 | 2021-09-10 17:08 | PROD | 1 | 73747 | 36 | 0 | 2 | 0 | 1 | 1.4 | 1 | 1.2 | 4.4 | 6.7 | HMG 4 | 0.265 | 0.1275 | 0.0825 | 0.0006 | 0.00925 | 0.1025 | 0.004775 | 0.000575 |  | 0.285 | 189.36 | 16651 | 96.73
53 | 2021-08-31 21:14 | 2021-09-11 09:10 | PROD | 1 | 79604 | 38 | 0 | 2 | 0 | 1 | 1.4 | 1 | 1.2 | 4 | 6.4 | HMG 2 | 0.19 | 0.165 | 0.09 | 0.00065 | 0.0135 | 0.105 | 0.006 | 0.00055 |  | 0.285 | 189.36 | 19325 | 98.35
15 | 2021-09-01 05:21 | 2021-09-10 13:31 | PROD | 1 | 72347 | 38 | 0 | 1 | 0 | 1 | 1.4 | 1 | 1.2 | 4 | 5.9 | HMG 2 | 0.3475 | 0.155 | 0.0975 | 0.0006 | 0.01375 | 0.0875 | 0.00595 | 0.000875 |  | 0.295 | 189.36 | 17324 | 98.12
51 | 2021-09-01 05:24 | 2021-09-11 05:16 | PROD | 1 | 74376 | 37 | 0 | 3 | 0 | 1 | 1.4 | 1 | 1.2 | 4.8 | 6.6 | HMG 4 | 0.175 | 0.1425 | 0.085 | 0.000625 | 0.01075 | 0.105 | 0.005075 | 0.0004 |  | 0.2675 | 189.36 | 17585 | 96.27
54 | 2021-09-01 07:03 | 2021-09-11 13:18 | PROD | 1 | 78360 | 38 | 0 | 2 | 0 | 1 | 1.4 | 1 | 1.2 | 5 | 6.9 | HMG 4 | 0.185 | 0.15 | 0.0975 | 0.000625 | 0.0125 | 0.0925 | 0.00555 | 0.0005 |  | 0.2725 | 189.36 | 18297 | 99.03
34 | 2021-09-01 11:16 | 2021-09-13 18:56 | PROD | 2 | 95298 | 45 | 0 | 1 | 0 | 1 | 1.4 | 1 | 1.2 | 4.6 | 9.2 | HMG 5 | 0.239 | 0.131 | 0.083 | 0.0006 | 0.0092 | 0.105 | 0.00493 | 0.000515 |  | 0.308 | 189.36 | 26906 | 98.95
67 | 2021-09-01 14:10 | 2021-09-13 23:07 | PROD | 2 | 92141 | 46 | 0 | 1 | 0 | 1 | 1.4 | 1 | 1.2 | 4.3 | 9 | HMG 2 | 0.215 | 0.1175 | 0.0925 | 0.0006 | 0.00725 | 0.0975 | 0.0053 | 0.0006 |  | 0.3075 | 189.36 | 26178 | 99.31
73 | 2021-09-01 19:01 | 2021-09-14 21:15 | PROD | 2 | 97393 | 49 | 0 | 1 | 0 | 1 | 1.4 | 1 | 1.2 | 5.6 | 10.1 | HMG 3 | 0.26 | 0.133 | 0.087 | 0.0006 | 0.0077 | 0.1 | 0.00592 | 0.0008 |  | 0.315 | 189.36 | 27616 | 99.21
63 | 2021-09-01 20:16 | 2021-09-12 05:14 | PROD | 1 | 78575 | 40 | 0 | 2 | 0 | 1 | 1.4 | 1 | 1.2 | 4.6 | 6.6 | HMG 1 | 0.33 | 0.13 | 0.11 | 0.0006 | 0.017 | 0.14 | 0.0067 | 0.0008 |  | 0.24 | 189.36 | 18209 | 98.01
26 | 2021-09-01 20:19 | 2021-09-11 16:35 | PROD | 1 | 75809 | 39 | 0 | 1 | 0 | 1 | 1.4 | 1 | 1.2 | 5.1 | 6.9 | HMG 1 | 0.26 | 0.13 | 0.1 | 0.0006 | 0.011 | 0.08 | 0.0056 | 0.0006 |  | 0.25 | 189.36 | 17266 | 97.73
50 | 2021-09-02 05:18 | 2021-09-12 13:16 | PROD | 1 | 77606 | 42 | 0 | 3 | 0 | 1 | 1.4 | 1 | 1.2 | 4.7 | 6.2 | HMG 4 | 0.2625 | 0.125 | 0.1025 | 0.0006 | 0.01275 | 0.1 | 0.0061 | 0.00065 |  | 0.2775 | 189.36 | 18115 | 97.13
24 | 2021-09-02 05:28 | 2021-09-12 08:42 | PROD | 1 | 77767 | 39 | 0 | 2 | 0 | 1.2 | 1.4 | 1 | 1.2 | 4.3 | 6.5 | HMG 4 | 0.28 | 0.1335 | 0.084 | 0.0006 | 0.01105 | 0.0895 | 0.004725 | 0.00055 |  | 0.2915 | 189.36 | 18079 | 97.53
93 | 2021-09-02 11:10 | 2021-09-14 08:54 | PROD | 2 | 91985 | 46 | 0 | 1 | 0 | 1 | 1.4 | 1 | 1.4 | 5.9 | 7.5 | HMG 1 | 0.37 | 0.13 | 0.11 | 0.0006 | 0.009 | 0.1 | 0.006 | 0.0011 |  | 0.33 | 189.36 | 27224 | 99.08
12 | 2021-09-02 19:23 | 2021-09-14 15:01 | PROD | 2 | 91419 | 44 | 0 | 1 | 0 | 1 | 1.4 | 1 | 1.5 | 4.6 | 9.7 | HMG 3 | 0.21 | 0.13 | 0.075 | 0.0006 | 0.00875 | 0.115 | 0.0056 | 0.000575 |  | 0.3075 | 189.36 | 26016 | 99.24
47 | 2021-09-02 21:01 | 2021-09-13 09:01 | PROD | 1 | 76246 | 37 | 0 | 5 | 0 | 1 | 1.4 | 1 | 1.2 | 4.9 | 6 | HMG 2 | 0.18 | 0.165 | 0.085 | 0.00065 | 0.012 | 0.105 | 0.0065 | 0.00055 |  | 0.285 | 189.36 | 18053 | 91.84
59 | 2021-09-02 22:08 | 2021-09-14 14:39 | PROD | 2 | 88629 | 44 | 0 | 0 | 0 | 1 | 1.4 | 1 | 1.4 | 4.3 | 11.2 | HMG 5 | 0.238 | 0.1325 | 0.103 | 0.0006 | 0.0102 | 0.098 | 0.005425 | 0.000585 |  | 0.2925 | 189.36 | 25101 | 98.51
45 | 2021-09-03 05:22 | 2021-09-14 05:16 | PROD | 1 | 81439 | 40 | 0 | 1 | 0 | 1 | 1.4 | 1 | 1.2 | 4.8 | 7.4 | HMG 4 | 0.2145 | 0.117 | 0.074 | 0.000615 | 0.00905 | 0.096 | 0.004765 | 0.00056 |  | 0.2745 | 189.36 | 20392 | 94
68 | 2021-09-03 05:25 | 2021-09-13 05:18 | PROD | 1 | 76833 | 39 | 0 | 1 | 0 | 1 | 1.4 | 1 | 1.2 | 4.6 | 8.2 | HMG 3 | 0.21 | 0.155 | 0.09 | 0.00065 | 0.01225 | 0.105 | 0.006275 | 0.000575 |  | 0.2775 | 189.36 | 17809 | 98.71
46 | 2021-09-03 10:35 | 2021-09-15 21:12 | PROD | 2 | 96278 | 48 | 0 | 1 | 0 | 1 | 1.4 | 1 | 1.2 | 4.9 | 7.7 | HMG 3 | 0.274 | 0.13 | 0.109 | 0.0006 | 0.012 | 0.087 | 0.00555 | 0.00068 |  | 0.276 | 189.36 | 28059 | 99.1
10 | 2021-09-03 14:19 | 2021-09-15 17:59 | PROD | 2 | 94524 | 45 | 0 | 1 | 1 | 1 | 1.4 | 1 | 1.4 | 8.1 | 9.7 | HMG 1 | 0.26 | 0.16 | 0.12 | 0.0007 | 0.012 | 0.08 | 0.006 | 0.0006 |  | 0.29 | 189.36 | 25929 | 99.94
92 | 2021-09-03 19:13 | 2021-09-16 21:03 | PROD | 2 | 100456 | 44 | 0 | 1 | 0 | 1 | 1.4 | 1 | 1.4 | 4.9 | 10.1 | HMG 2 | 0.2225 | 0.1625 | 0.105 | 0.0006 | 0.00925 | 0.095 | 0.0049 | 0.0006 |  | 0.3025 | 189.36 | 28344 | 98.92
79 | 2021-09-03 21:07 | 2021-09-14 09:20 | PROD | 1 | 77727 | 38 | 0 | 2 | 0 | 1 | 1.4 | 1 | 1.4 | 4.6 | 6.9 | HMG 3 | 0.258 | 0.164 | 0.091 | 0.000715 | 0.0111 | 0.089 | 0.00491 | 0.001105 |  | 0.299 | 189.36 | 17906 | 98.09
42 | 2021-09-03 21:14 | 2021-09-15 09:13 | PROD | 1 | 84906 | 40 | 0 | 4 | 0 | 1 | 1.4 | 1 | 1.4 | 6.2 | 6.1 | HMG 2 | 0.245 | 0.155 | 0.095 | 0.0006 | 0.0085 | 0.105 | 0.0042 | 0.00035 |  | 0.24 | 189.36 | 19485 | 93.93
23 | 2021-09-04 05:27 | 2021-09-14 13:26 | PROD | 1 | 79652 | 41 | 0 | 1 | 0 | 1 | 1.4 | 1 | 1.2 | 4.3 | 5.9 | HMG 5 | 0.19 | 0.143 | 0.0935 | 0.000625 | 0.0099 | 0.0995 | 0.005425 | 0.000555 |  | 0.3075 | 189.36 | 18711 | 98.11
95 | 2021-09-04 05:38 | 2021-09-14 16:40 | PROD | 1 | 82122 | 39 | 0 | 1 | 0 | 1 | 1.4 | 1 | 1.4 | 4 | 6.2 | HMG 6 | 0.2085 | 0.133 | 0.0975 | 0.000625 | 0.00955 | 0.0915 | 0.00545 | 0.00056 |  | 0.2985 | 189.36 | 18615 | 100.06
19 | 2021-09-04 11:32 | 2021-09-16 09:03 | PROD | 2 | 92357 | 46 | 0 | 0 | 0 | 1 | 1.4 | 1 | 1.5 | 4.1 | 10.1 | HMG 4 | 0.26 | 0.1625 | 0.0925 | 0.000625 | 0.009 | 0.0925 | 0.004725 | 0.000625 |  | 0.29 | 189.36 | 26323 | 99.56
78 | 2021-09-04 14:29 | 2021-09-17 09:18 | PROD | 2 | 95105 | 49 | 0 | 1 | 0 | 1 | 1.4 | 1 | 1.2 | 3.9 | 9.5 | HMG 4 | 0.2025 | 0.155 | 0.08 | 0.000625 | 0.009 | 0.09 | 0.005225 | 0.000525 |  | 0.3 | 189.36 | 26713 | 99.13
69 | 2021-09-04 18:47 | 2021-09-17 15:12 | PROD | 2 | 95821 | 46 | 0 | 1 | 0 | 1 | 1.4 | 1 | 1.2 | 4 | 8.6 | HMG 1 | 0.4 | 0.13 | 0.09 | 0.0006 | 0.009 | 0.11 | 0.0052 | 0.0007 |  | 0.27 | 189.36 | 28058 | 99.37
64 | 2021-09-04 21:09 | 2021-09-15 16:13 | PROD | 1 | 81653 | 40 | 0 | 2 | 0 | 1 | 1.4 | 1 | 1.2 | 5.2 | 6.4 | HMG 4 | 0.2075 | 0.12 | 0.0625 | 0.0006 | 0.008 | 0.1125 | 0.004025 | 0.000275 |  | 0.2975 | 189.36 | 18805 | 98.47
75 | 2021-09-04 21:11 | 2021-09-15 04:03 | PRZ | 1 | 75022 | 38 | 0 | 1 | 0 | 1.4 | 1.4 | 1 | 1.2 | 5 | 10.8 | HMG 4 | 0.1875 | 0.1225 | 0.0975 | 0.0006 | 0.01 | 0.085 | 0.004975 | 0.00065 |  | 0.28 | 195.16 | 23102 | 98.49
39 | 2021-09-05 05:18 | 2021-09-15 13:17 | PROD | 1 | 80015 | 37 | 0 | 2 | 0 | 1 | 1.4 | 1 | 1.3 | 4.2 | 7.1 | HMG 4 | 0.258 | 0.1425 | 0.0925 | 0.0006 | 0.01235 | 0.0925 | 0.005385 | 0.000585 |  | 0.282 | 189.36 | 18297 | 98.22
36 | 2021-09-05 10:39 | 2021-09-17 21:56 | PROD | 2 | 97122 | 46 | 0 | 1 | 1 | 1 | 1.4 | 1 | 1.2 | 3.9 | 10.6 | HMG 2 | 0.2475 | 0.09 | 0.0525 | 0.000625 | 0.009 | 0.095 | 0.0054 | 0.000475 |  | 0.3375 | 189.36 | 26097 | 99.8
18 | 2021-09-05 19:25 | 2021-09-17 18:18 | PROD | 2 | 92369 | 46 | 0 | 1 | 0 | 1 | 1.4 | 1 | 1.2 | 3.8 | 10.2 | HMG 5 | 0.2395 | 0.125 | 0.08 | 0.000625 | 0.01035 | 0.0855 | 0.005525 | 0.000555 |  | 0.3035 | 189.36 | 26170 | 99.12
44 | 2021-09-05 21:08 | 2021-09-16 13:16 | PROD | 1 | 80907 | 38 | 0 | 3 | 0 | 1 | 1.4 | 1 | 1.2 | 4.9 | 6 | HMG 3 | 0.2125 | 0.13 | 0.05 | 0.0006 | 0.008 | 0.09 | 0.00485 | 0.000425 |  | 0.3175 | 189.36 | 17910 | 96.27
89 | 2021-09-05 21:15 | 2021-09-15 05:45 | PROD | 1 | 71306 | 42 | 0 | 2 | 0 | 1 | 1.4 | 1 | 1.4 | 6.2 | 6.8 | HMG 2 | 0.31 | 0.1275 | 0.0525 | 0.0006 | 0.0085 | 0.105 | 0.004525 | 0.00075 |  | 0.325 | 189.36 | 15724 | 96.35
66 | 2021-09-06 05:19 | 2021-09-16 05:29 | PROD | 1 | 74496 | 44 | 0 | 1 | 0 | 1 | 1.4 | 1 | 1.2 | 5.2 | 8.4 | HMG 3 | 0.1675 | 0.1575 | 0.0425 | 0.0006 | 0.0075 | 0.1025 | 0.0043 | 0.000525 |  | 0.3075 | 189.36 | 16938 | 98.62
27 | 2021-09-06 05:46 | 2021-09-16 16:50 | PROD | 1 | 82701 | 40 | 0 | 0 | 1 | 1 | 1.4 | 1 | 1.3 | 5.5 | 7.3 | HMG 3 | 0.155 | 0.115 | 0.04 | 0.0006 | 0.0065 | 0.1025 | 0.004375 | 0.0003 |  | 0.335 | 189.36
90 | 2021-09-06 11:04 | 2021-09-17 10:33 | PROD | 2 | 85697 | 41 | 0 | 0 | 0 | 1 | 1.4 | 1 | 1.2 | 3.3 | 9.8 | HMG 4 | 0.3055 | 0.13 | 0.0745 | 0.0006 | 0.00995 | 0.114 | 0.004895 | 0.000505 |  | 0.2885 | 189.36 | 23379 | 99.76
65 | 2021-09-06 11:07 | 2021-09-18 14:10 | PROD | 2 | 90671 | 46 | 0 | 1 | 0 | 1 | 1.5 | 1 | 1 | 4.4 | 13.5 | HMG 2 | 0.225 | 0.1175 | 0.08 | 0.0006 | 0.0075 | 0.1075 | 0.005475 | 0.00065 |  | 0.3175 | 189.36 | 25331 | 99.49
96 | 2021-09-06 14:03 | 2021-09-18 10:34 | PROD | 2 | 91980 | 46 | 0 | 1 | 0 | 1 | 1.4 | 1 | 1.2 | 3.4 | 9.5 | HMG 3 | 0.176 | 0.14 | 0.08 | 0.0006 | 0.0115 | 0.095 | 0.00548 | 0.00065 |  | 0.28 | 189.36 | 26198 | 99.42
71 | 2021-09-06 14:06 | 2021-09-18 21:30 | PROD | 2 | 91512 | 46 | 0 | 1 | 0 | 1 | 1.4 | 1 | 1.2 | 4.3 | 9.2 | HMG 1 | 0.15 | 0.11 | 0.1 | 0.0006 | 0.01 | 0.09 | 0.0063 | 0.0004 |  | 0.26 | 189.36 | 25322 | 98.76
37 | 2021-09-06 21:08 | 2021-09-17 13:20 | PROD | 1 | 82745 | 40 | 0 | 1 | 0 | 1 | 1.4 | 1 | 1.2 | 5.4 | 7.2 | HMG 2 | 0.223 | 0.1435 | 0.0945 | 0.0006 | 0.01345 | 0.103 | 0.0067 | 0.000605 |  | 0.2755 | 189.36 | 20191 | 98.55
16 | 2021-09-06 21:12 | 2021-09-17 05:17 | PROD | 1 | 79658 | 40 | 0 | 1 | 0 | 1 | 1.4 | 1 | 1.4 | 8 | 8.4 | HMG 3 | 0.195 | 0.1425 | 0.0325 | 0.0006 | 0.00675 | 0.1 | 0.00455 | 0.000525 |  | 0.35 | 189.36 | 18357 | 98.15
1 | 2021-09-07 10:52 | 2021-09-19 10:06 | PROD | 2 | 92305 | 47 | 0 | 0 | 0 | 1 | 1.4 | 1 | 1.4 | 4.8 | 9.9 | HMG 3 | 0.3175 | 0.14 | 0.095 | 0.0006 | 0.011 | 0.1075 | 0.00435 | 0.00075 |  | 0.2625 | 189.36 | 26204 | 98.91
55 | 2021-09-07 13:51 | 2021-09-18 21:04 | PROD | 2 | 87861 | 43 | 0 | 1 | 1 | 1 | 1.4 | 1 | 1.2 | 4.2 | 9.7 | HMG 5 | 0.221 | 0.1405 | 0.084 | 0.0006 | 0.0094 | 0.0985 | 0.00496 | 0.000595 |  | 0.309 | 189.36 | 25929 | 100.77
43 | 2021-09-07 18:25 | 2021-09-19 17:48 | PROD | 2 | 93186 | 44 | 0 | 2 | 0 | 1 | 1.4 | 1 | 1.2 | 4.9 | 9.5 | HMG 2 | 0.25 | 0.155 | 0.11 | 0.0006 | 0.01375 | 0.0625 | 0.0061 | 0.000625 |  | 0.2875 | 189.36 | 26306 | 99.14
35 | 2021-09-07 21:07 | 2021-09-17 08:29 | PROD | 1 | 72796 | 38 | 0 | 1 | 0 | 3.1 | 1.4 | 1 | 1.4 | 4.2 | 5.4 | HMG 3 | 0.18 | 0.1325 | 0.0925 | 0.0006 | 0.01025 | 0.08 | 0.0046 | 0.000525 |  | 0.2975 | 189.36 | 16908 | 97.01
70 | 2021-09-07 21:12 | 2021-09-18 13:16 | PRZ | 1 | 77737 | 38 | 0 | 2 | 0 | 1 | 1.4 | 1 | 1.2 | 4 | 9.7 | HMG 4 | 0.2625 | 0.13 | 0.0975 | 0.0006 | 0.0085 | 0.0925 | 0.005975 | 0.000775 |  | 0.305 | 195.16 | 25068 | 97.97
14 | 2021-09-07 22:01 | 2021-09-19 14:45 | PROD | 2 | 90590 | 46 | 0 | 0 | 0 | 1 | 1.4 | 1 | 1.3 | 4.2 | 9.4 | HMG 2 | 0.22 | 0.14 | 0.1 | 0.0006 | 0.0125 | 0.065 | 0.006 | 0.00055 |  | 0.295 | 189.36 | 25405 | 99.24
32 | 2021-09-08 05:30 | 2021-09-17 16:10 | PROD | 1 | 74807 | 39 | 0 | 1 | 1 | 1 | 1.4 | 1 | 1.2 | 3.7 | 6.5 | HMG 2 | 0.225 | 0.16 | 0.09 | 0.0006 | 0.01 | 0.085 | 0.00485 | 0.00065 |  | 0.29 | 189.36 | 17190 | 100.46
38 | 2021-09-08 05:31 | 2021-09-18 05:31 | PROD | 1 | 77884 | 38 | 0 | 1 | 0 | 1 | 1.4 | 1 | 1.2 | 4.7 | 6.5 | HMG 4 | 0.1645 | 0.1435 | 0.094 | 0.0006 | 0.00995 | 0.088 | 0.00454 | 0.00052 |  | 0.302 | 189.36 | 17645 | 98.71
49 | 2021-09-08 13:26 | 2021-09-20 02:17 | PROD | 2 | 90119 | 43 | 0 | 1 | 0 | 1 | 1.4 | 1 | 1.2 | 3.5 | 10.3 | HMG 3 | 0.31 | 0.15 | 0.06 | 0.0006 | 0.007 | 0.095 | 0.004425 | 0.000625 |  | 0.3425 | 189.36 | 26199 | 99.18
77 | 2021-09-08 13:41 | 2021-09-21 06:19 | PROD | 2 | 95646 | 45 | 0 | 1 | 0 | 1 | 1.4 | 1 | 1.2 | 4.4 | 9.6 | HMG 2 | 0.335 | 0.125 | 0.0925 | 0.0006 | 0.0105 | 0.1125 | 0.005525 | 0.0005 |  | 0.275 | 189.36 | 28311 | 99.49
11 | 2021-09-08 19:01 | 2021-09-19 13:21 | PROD | 2 | 83738 | 41 | 0 | 1 | 0 | 1 | 1.4 | 1 | 1.2 | 4.8 | 11.5 | HMG 2 | 0.21 | 0.14 | 0.065 | 0.0006 | 0.006 | 0.11 | 0.0041 | 0.0004 |  | 0.3 | 189.36 | 24585 | 99.26
76 | 2021-09-08 21:21 | 2021-09-19 13:25 | PROD | 1 | 79281 | 40 | 0 | 1 | 0 | 1 | 1.4 | 1 | 1.4 | 4.6 | 5.8 | HMG 2 | 0.23 | 0.135 | 0.0825 | 0.0006 | 0.011 | 0.0725 | 0.0053 | 0.00055 |  | 0.285 | 189.36 | 18369 | 98.08
17 | 2021-09-08 21:23 | 2021-09-18 23:49 | PRZ | 1 | 78924 | 39 | 0 | 0 | 1 | 1 | 1.4 | 1 | 1.2 | 5.1 | 9.6 | HMG 4 | 0.255 | 0.145 | 0.0775 | 0.000625 | 0.0095 | 0.0925 | 0.0052 | 0.00065 |  | 0.2975 | 195.16 | 24639 | 99.86
21 | 2021-09-08 22:20 | 2021-09-18 13:56 | PROD | 2 | 75278 | 39 | 0 | 1 | 0 | 1 | 1.4 | 1 | 1.2 | 5.2 | 9.5 | HMG 2 | 0.2015 | 0.1225 | 0.08 | 0.0006 | 0.012 | 0.1 | 0.00502 | 0.000625 |  | 0.28 | 189.36 | 22314 | 98.83
31 | 2021-09-09 05:24 | 2021-09-18 13:19 | PROD | 1 | 72968 | 39 | 0 | 0 | 0 | 1 | 1.4 | 1 | 1.2 | 4.2 | 7.5 | HMG 2 | 0.1925 | 0.1425 | 0.1125 | 0.0006 | 0.01175 | 0.065 | 0.005525 | 0.00055 |  | 0.2775 | 189.36 | 17253 | 98.91
41 | 2021-09-09 11:04 | 2021-09-22 03:06 | PROD | 2 | 100315 | 46 | 0 | 3 | 1 | 1 | 1.5 | 1 | 1 | 5 | 8.7 | HMG 2 | 0.2625 | 0.12 | 0.1125 | 0.0006 | 0.01375 | 0.0975 | 0.00585 | 0.00065 |  | 0.25 | 189.36 | 27606 | 100.52
56 | 2021-09-09 13:49 | 2021-09-21 09:04 | PROD | 2 | 92527 | 44 | 0 | 2 | 0 | 1 | 1.4 | 1 | 1.2 | 3.9 | 9.1 | HMG 2 | 0.2825 | 0.125 | 0.1225 | 0.0006 | 0.01425 | 0.0975 | 0.006125 | 0.000725 |  | 0.2525 | 189.36 | 27354 | 99.27
52 | 2021-09-09 18:47 | 2021-09-22 09:12 | PROD | 2 | 99979 | 46 | 0 | 2 | 1 | 1 | 1.5 | 1 | 1 | 4.1 | 10.9 | HMG 2 | 0.245 | 0.12 | 0.1225 | 0.0006 | 0.015 | 0.0925 | 0.00605 | 0.000725 |  | 0.2425 | 189.36 | 28860 | 100.64
80 | 2021-09-09 21:55 | 2021-09-20 05:26 | PROD | 1 | 77440 | 38 | 0 | 1 | 0 | 1 | 1.4 | 1 | 1.2 | 5 | 5.3 | HMG 4 | 0.1875 | 0.155 | 0.0565 | 0.0006 | 0.00955 | 0.0695 | 0.005185 | 0.00055 |  | 0.321 | 189.36 | 18358 | 98.93
48 | 2021-09-09 22:08 | 2021-09-20 08:57 | PROD | 1 | 78001 | 38 | 0 | 2 | 1 | 1 | 1.4 | 1 | 1.2 | 3.2 | 6.9 | HMG 3 | 0.22 | 0.15 | 0.0775 | 0.0006 | 0.01225 | 0.09 | 0.00575 | 0.0006 |  | 0.285 | 189.36 | 19076 | 95.2
22 | 2021-09-09 22:11 | 2021-09-20 21:06 | PROD | 2 | 85935 | 41 | 0 | 1 | 0 | 1 | 1.5 | 1 | 1.1 | 4.4 | 10.5 | HMG 2 | 0.285 | 0.135 | 0.0975 | 0.0006 | 0.0115 | 0.0975 | 0.005775 | 0.0005 |  | 0.265 | 189.36 | 24579 | 99.33
29 | 2021-09-10 05:27 | 2021-09-21 13:22 | PROD | 1 | 87293 | 44 | 0 | 2 | 0 | 1 | 1.4 | 1 | 1.2 | 4.3 | 7.6 | HMG 3 | 0.2325 | 0.1225 | 0.09 | 0.0006 | 0.0095 | 0.09 | 0.004775 | 0.0006 |  | 0.2825 | 189.36 | 21873 | 98.56
72 | 2021-09-10 16:47 | 2021-09-22 14:37 | PROD | 2 | 89966 | 44 | 0 | 0 | 0 | 1.8 | 1.4 | 1 | 1.3 | 5.8 | 9.9 | HMG 5 | 0.213 | 0.1325 | 0.089 | 0.0006 | 0.01215 | 0.09 | 0.005105 | 0.000745 |  | 0.2785 | 189.36 | 25196 | 99.11
15 | 2021-09-10 19:21 | 2021-09-23 15:49 | PROD | 2 | 98877 | 48 | 0 | 2 | 0 | 1.4 | 1.4 | 1 | 1.3 | 3.7 | 11.6 | HMG 2 | 0.3475 | 0.155 | 0.0975 | 0.0006 | 0.01375 | 0.0875 | 0.00595 | 0.000875 |  | 0.295 | 189.36 | 29484 | 98.99
2 | 2021-09-10 21:12 | 2021-09-21 05:16 | PROD | 1 | 78325 | 41 | 0 | 1 | 0 | 1 | 1.4 | 1 | 1.2 | 4.4 | 8.3 | HMG 1 | 0.19 | 0.13 | 0.06 | 0.0006 | 0.01 | 0.09 | 0.0052 | 0.0007 |  | 0.31 | 189.36 | 18889 | 96.33
61 | 2021-09-10 21:35 | 2021-09-21 08:49 | PROD | 1 | 82764 | 41 | 0 | 1 | 0 | 1 | 1.4 | 1 | 1.2 | 5.2 | 7.7 | HMG 2 | 0.21 | 0.15 | 0.06 | 0.0006 | 0.01 | 0.095 | 0.0051 | 0.00075 |  | 0.33 | 189.36 | 20602 | 99.43
58 | 2021-09-10 22:12 | 2021-09-23 10:02 | PROD | 2 | 97903 | 42 | 0 | 5 | 0 | 1.2 | 1.5 | 1 | 1 | 3.6 | 11.7 | HMG 4 | 0.265 | 0.1275 | 0.0825 | 0.0006 | 0.00925 | 0.1025 | 0.004775 | 0.000575 |  | 0.285 | 189.36 | 27798 | 99.03
60 | 2021-09-11 06:30 | 2021-09-21 16:20 | PROD | 1 | 81661 | 39 | 0 | 3 | 0 | 1 | 1.4 | 1 | 1.2 | 4.3 | 5.4 | HMG 5 | 0.192 | 0.138 | 0.067 | 0.0006 | 0.01125 | 0.0745 | 0.005545 | 0.00062 |  | 0.3005 | 189.36 | 18998 | 98.45
51 | 2021-09-11 10:46 | 2021-09-23 21:15 | PROD | 2 | 97363 | 47 | 0 | 3 | 0 | 1 | 1.4 | 1 | 1.3 | 3.5 | 9.4 | HMG 4 | 0.175 | 0.1425 | 0.085 | 0.000625 | 0.01075 | 0.105 | 0.005075 | 0.0004 |  | 0.2675 | 189.36 | 28977 | 98.76
53 | 2021-09-11 14:02 | 2021-09-23 06:13 | PROD | 2 | 91830 | 44 | 0 | 2 | 0 | 1.1 | 1.5 | 1 | 1 | 3.7 | 12.7 | HMG 2 | 0.19 | 0.165 | 0.09 | 0.00065 | 0.0135 | 0.105 | 0.006 | 0.00055 |  | 0.285 | 189.36 | 28577 | 99.07
54 | 2021-09-11 18:49 | 2021-09-23 21:16 | PROD | 2 | 95869 | 44 | 0 | 2 | 1 | 1 | 1.4 | 1 | 1.3 | 3.2 | 9.7 | HMG 4 | 0.185 | 0.15 | 0.0975 | 0.000625 | 0.0125 | 0.0925 | 0.00555 | 0.0005 |  | 0.2725 | 189.36 | 28266 | 99.83
9 | 2021-09-11 21:10 | 2021-09-21 23:07 | PRZ | 1 | 76810 | 39 | 0 | 1 | 0 | 1 | 1.5 | 1 | 1.2 | 4.2 | 11 | HMG 4 | 0.25 | 0.125 | 0.085 | 0.000625 | 0.01 | 0.09 | 0.005625 | 0.000575 |  | 0.2925 | 195.16 | 24537 | 98.7
94 | 2021-09-11 21:11 | 2021-09-22 08:39 | PROD | 1 | 82567 | 41 | 0 | 1 | 0 | 1 | 1.5 | 1 | 1 | 5.1 | 8.3 | HMG 2 | 0.24 | 0.155 | 0.085 | 0.0006 | 0.011 | 0.1 | 0.0051 | 0.0008 |  | 0.295 | 189.36 | 19484 | 99
26 | 2021-09-11 22:07 | 2021-09-24 07:02 | PROD | 2 | 96998 | 45 | 0 | 1 | 0 | 1 | 1.4 | 1 | 1.6 | 3.2 | 11 | HMG 1 | 0.26 | 0.13 | 0.1 | 0.0006 | 0.011 | 0.08 | 0.0056 | 0.0006 |  | 0.25 | 189.36 | 27181 | 99.98
33 | 2021-09-12 04:04 | 2021-09-22 05:19 | PROD | 1 | 77121 | 40 | 0 | 2 | 0 | 1 | 1.5 | 1 | 1 | 4.1 | 8.3 | HMG 1 | 0.13 | 0.14 | 0.14 | 0.0006 | 0.01 | 0.11 | 0.0064 | 0.0006 |  | 0.23 | 189.36 | 18010 | 95.8
63 | 2021-09-12 11:12 | 2021-09-24 10:44 | PROD | 2 | 94549 | 45 | 0 | 1 | 0 | 1 | 1.4 | 1 | 1.3 | 4.7 | 8 | HMG 1 | 0.33 | 0.13 | 0.11 | 0.0006 | 0.017 | 0.14 | 0.0067 | 0.0008 |  | 0.24 | 189.36 | 27713 | 99.21
24 | 2021-09-12 13:19 | 2021-09-22 20:25 | PROD | 2 | 80600 | 41 | 0 | 1 | 0 | 1 | 1.4 | 1 | 1.2 | 4.2 | 8.8 | HMG 4 | 0.28 | 0.1335 | 0.084 | 0.0006 | 0.01105 | 0.0895 | 0.004725 | 0.00055 |  | 0.2915 | 189.36 | 22932 | 100.97
50 | 2021-09-12 19:38 | 2021-09-24 15:35 | PROD | 2 | 93130 | 41 | 0 | 6 | 0 | 1 | 1.4 | 1 | 1.3 | 3.3 | 9.5 | HMG 4 | 0.2625 | 0.125 | 0.1025 | 0.0006 | 0.01275 | 0.1 | 0.0061 | 0.00065 |  | 0.2775 | 189.36 | 27283 | 98.79
57 | 2021-09-12 21:08 | 2021-09-22 18:44 | PRZ | 1 | 77376 | 39 | 0 | 1 | 0 | 1.1 | 1.5 | 1 | 1 | 3.2 | 9.6 | HMG 4 | 0.26 | 0.135 | 0.1075 | 0.0006 | 0.013 | 0.0775 | 0.00605 | 0.0006 |  | 0.2575 | 195.16 | 24585 | 99.28
13 | 2021-09-12 21:11 | 2021-09-22 13:52 | PROD | 1 | 74661 | 38 | 0 | 2 | 0 | 1 | 1.5 | 1 | 1 | 5.4 | 9 | HMG 4 | 0.225 | 0.15 | 0.08 | 0.0006 | 0.012 | 0.085 | 0.005725 | 0.000725 |  | 0.2825 | 189.36 | 17710 | 97.65
40 | 2021-09-13 05:21 | 2021-09-22 17:12 | PROD | 1 | 75444 | 39 | 0 | 1 | 0 | 1 | 1.5 | 1 | 1 | 3.8 | 8.4 | HMG 2 | 0.25 | 0.1525 | 0.08 | 0.0006 | 0.012 | 0.075 | 0.0064 | 0.00075 |  | 0.2625 | 189.36 | 17988 | 98.83
30 | 2021-09-13 05:23 | 2021-09-23 05:22 | PROD | 1 | 78295 | 37 | 0 | 2 | 0 | 1 | 1.5 | 1 | 1 | 4.8 | 8.5 | HMG 1 | 0.29 | 0.17 | 0.07 | 0.0006 | 0.013 | 0.08 | 0.0054 | 0.0006 |  | 0.3 | 189.36 | 18580 | 98.97
68 | 2021-09-13 14:00 | 2021-09-25 14:43 | PROD | 2 | 94192 | 48 | 0 | 1 | 0 | 1 | 1.4 | 1 | 1.5 | 3.9 | 10.2 | HMG 3 | 0.21 | 0.155 | 0.09 | 0.00065 | 0.01225 | 0.105 | 0.006275 | 0.000575 |  | 0.2775 | 189.36 | 27543 | 99.29
47 | 2021-09-13 14:05 | 2021-09-25 23:52 | PROD | 2 | 92095 | 42 | 0 | 7 | 0 | 1 | 1.4 | 1 | 1.6 | 4.5 | 10.3 | HMG 2 | 0.18 | 0.165 | 0.085 | 0.00065 | 0.012 | 0.105 | 0.0065 | 0.00055 |  | 0.285 | 189.36 | 27722 | 98.08
74 | 2021-09-13 21:10 | 2021-09-23 16:37 | PROD | 1 | 76857 | 37 | 0 | 2 | 0 | 1 | 1.5 | 1 | 1 | 5.1 | 8.8 | HMG 4 | 0.2105 | 0.152 | 0.0755 | 0.0006 | 0.01075 | 0.072 | 0.00502 | 0.000585 |  | 0.3015 | 189.36 | 18043 | 98.46
28 | 2021-09-13 21:18 | 2021-09-24 09:01 | PROD | 1 | 82199 | 40 | 0 | 1 | 0 | 1 | 1.4 | 1 | 1.3 | 4.1 | 7.6 | HMG 4 | 0.235 | 0.165 | 0.0775 | 0.0006 | 0.00925 | 0.09 | 0.005025 | 0.000625 |  | 0.3 | 189.36 | 19564 | 98.95
20 | 2021-09-13 23:10 | 2021-09-23 13:34 | PROD | 1 | 75986 | 37 | 0 | 2 | 0 | 1 | 1.5 | 1 | 1 | 5.4 | 8.5 | HMG 4 | 0.21 | 0.135 | 0.0425 | 0.0006 | 0.00775 | 0.0875 | 0.0048 | 0.00055 |  | 0.345 | 189.36 | 17740 | 99.75
45 | 2021-09-14 12:00 | 2021-09-26 09:04 | PROD | 2 | 88917 | 43 | 0 | 1 | 0 | 1.3 | 1.4 | 1 | 1.2 | 3.2 | 9 | HMG 4 | 0.2145 | 0.117 | 0.074 | 0.000615 | 0.00905 | 0.096 | 0.004765 | 0.00056 |  | 0.2745 | 189.36 | 28215 | 98.44
79 | 2021-09-14 13:23 | 2021-09-26 21:09 | PROD | 2 | 96767 | 44 | 0 | 2 | 0 | 1 | 1.4 | 1 | 1.3 | 4.6 | 7.7 | HMG 3 | 0.258 | 0.164 | 0.091 | 0.000715 | 0.0111 | 0.089 | 0.00491 | 0.001105 |  | 0.299 | 189.36 | 28488 | 99.37
23 | 2021-09-14 18:51 | 2021-09-26 18:37 | PROD | 2 | 90416 | 43 | 0 | 3 | 0 | 1 | 1.4 | 1 | 1.2 | 3.8 | 9.6 | HMG 5 | 0.19 | 0.143 | 0.0935 | 0.000625 | 0.0099 | 0.0995 | 0.005425 | 0.000555 |  | 0.3075 | 189.36 | 26845 | 100.4
25 | 2021-09-14 21:14 | 2021-09-24 05:22 | PROD | 1 | 72758 | 36 | 0 | 3 | 0 | 1 | 1.4 | 1 | 1.4 | 3.4 | 8.5 | HMG 1 | 0.19 | 0.16 | 0.04 | 0.0006 | 0.011 | 0.12 | 0.0057 | 0.0007 |  | 0.33 | 189.36 | 17102 | 97.64
95 | 2021-09-14 22:11 | 2021-09-26 09:02 | PROD | 2 | 91079 | 46 | 0 | 1 | 0 | 1 | 1.4 | 1 | 1.2 | 3.6 | 10.5 | HMG 6 | 0.2085 | 0.133 | 0.0975 | 0.000625 | 0.00955 | 0.0915 | 0.00545 | 0.00056 |  | 0.2985 | 189.36 | 27449 | 99.2
91 | 2021-09-15 00:02 | 2021-09-24 13:27 | PROD | 1 | 75741 | 38 | 0 | 2 | 0 | 1 | 1.4 | 1 | 1.4 | 3.8 | 6.8 | HMG 2 | 0.175 | 0.15 | 0.05 | 0.0006 | 0.012 | 0.09 | 0.0058 | 0.0006 |  | 0.315 | 189.36 | 17678 | 98.05
62 | 2021-09-15 05:27 | 2021-09-25 05:21 | PROD | 1 | 79655 | 39 | 0 | 3 | 0 | 1 | 1.4 | 1 | 1.2 | 3.8 | 6.7 | HMG 3 | 0.277 | 0.151 | 0.072 | 0.0006 | 0.0144 | 0.071 | 0.00565 | 0.00066 |  | 0.278 | 189.36 | 18945 | 98.66
34 | 2021-09-15 05:30 | 2021-09-24 16:40 | PROD | 1 | 74304 | 37 | 0 | 3 | 0 | 1 | 1.4 | 1 | 1.3 | 4 | 5.9 | HMG 5 | 0.247 | 0.1375 | 0.0785 | 0.00061 | 0.01225 | 0.0735 | 0.00572 | 0.00056 |  | 0.289 | 189.36 | 17541 | 96.8
89 | 2021-09-15 11:31 | 2021-09-28 02:36 | PROD | 2 | 99788 | 45 | 0 | 6 | 0 | 1 | 1.4 | 1 | 1.2 | 3.4 | 10.8 | HMG 2 | 0.31 | 0.1275 | 0.0525 | 0.0006 | 0.0085 | 0.105 | 0.004525 | 0.00075 |  | 0.325 | 189.36 | 28118 | 98.82
42 | 2021-09-15 13:50 | 2021-09-26 11:33 | PROD | 2 | 82348 | 40 | 0 | 2 | 0 | 1 | 1.4 | 1 | 1.2 | 4.2 | 8.4 | HMG 2 | 0.245 | 0.155 | 0.095 | 0.0006 | 0.0085 | 0.105 | 0.0042 | 0.00035 |  | 0.24 | 189.36 | 24678 | 98.49
39 | 2021-09-15 18:47 | 2021-09-27 08:52 | PROD | 2 | 92892 | 48 | 0 | 2 | 0 | 1 | 1.4 | 1 | 1.3 | 3.3 | 9.4 | HMG 4 | 0.258 | 0.1425 | 0.0925 | 0.0006 | 0.01235 | 0.0925 | 0.005385 | 0.000585 |  | 0.282 | 189.36 | 27195 | 99.68
93 | 2021-09-15 21:11 | 2021-09-25 09:22 | PROD | 1 | 76240 | 39 | 0 | 1 | 0 | 1 | 1.4 | 1 | 1.4 | 3.4 | 6 | HMG 3 | 0.2825 | 0.13 | 0.06 | 0.0006 | 0.0125 | 0.0725 | 0.005425 | 0.000575 |  | 0.295 | 189.36 | 19001 | 98.96
12 | 2021-09-15 21:16 | 2021-09-25 13:30 | PROD | 1 | 74433 | 39 | 0 | 1 | 0 | 1 | 1.4 | 1 | 1.3 | 3.3 | 7 | HMG 2 | 0.335 | 0.165 | 0.075 | 0.0006 | 0.0145 | 0.08 | 0.00545 | 0.0007 |  | 0.28 | 189.36 | 17303 | 97.65
64 | 2021-09-15 22:01 | 2021-09-27 11:13 | PROD | 2 | 92224 | 46 | 0 | 1 | 0 | 1 | 1.4 | 1 | 1.2 | 4.6 | 9.4 | HMG 4 | 0.2075 | 0.12 | 0.0625 | 0.0006 | 0.008 | 0.1125 | 0.004025 | 0.000275 |  | 0.2975 | 189.36 | 27073 | 99.22
67 | 2021-09-16 05:30 | 2021-09-26 16:19 | PROD | 1 | 82806 | 40 | 0 | 2 | 0 | 1.1 | 1.4 | 1 | 1.4 | 4.1 | 6.4 | HL 6 | 0.19105 | 0.07165 | 0.17325 |  | 0.00916 | 0.049295 | 0.00058 | 0.00995 | 0.016045 |  | 189.36 | 19481 | 99.24
73 | 2021-09-16 05:34 | 2021-09-25 17:16 | PROD | 1 | 74424 | 36 | 0 | 4 | 0 | 1 | 1.4 | 1 | 1.2 | 3.2 | 6.4 | HMG 3 | 0.25 | 0.14 | 0.0575 | 0.0006 | 0.012 | 0.0675 | 0.00545 | 0.00055 |  | 0.2975 | 189.36 | 17940 | 97.61
66 | 2021-09-16 11:38 | 2021-09-28 21:03 | PROD | 2 | 97910 | 46 | 0 | 2 | 0 | 1 | 1.4 | 1 | 1.2 | 5.6 | 6.6 | HMG 3 | 0.1675 | 0.1575 | 0.0425 | 0.0006 | 0.0075 | 0.1025 | 0.0043 | 0.000525 |  | 0.3075 | 189.36 | 27926 | 99.43
44 | 2021-09-16 18:52 | 2021-09-28 10:09 | PROD | 2 | 92895 | 44 | 0 | 2 | 0 | 1 | 1.4 | 1 | 1.3 | 4.4 | 9.2 | HMG 3 | 0.2125 | 0.13 | 0.05 | 0.0006 | 0.008 | 0.09 | 0.00485 | 0.000425 |  | 0.3175 | 189.36 | 27450 | 98.89
46 | 2021-09-16 19:52 | 2021-09-26 09:11 | PROD | 1 | 76201 | 37 | 0 | 3 | 0 | 1 | 1.4 | 1 | 1.5 | 4 | 7.5 | HMG 2 | 0.235 | 0.16 | 0.06 | 0.0006 | 0.012 | 0.07 | 0.0062 | 0.00055 |  | 0.295 | 189.36 | 19295 | 97.85
75 | 2021-09-16 21:02 | 2021-09-26 05:18 | PROD | 1 | 73778 | 37 | 0 | 5 | 0 | 1 | 1.4 | 1 | 1.5 | 6.6 | 6.5 | HMG 3 | 0.1775 | 0.1475 | 0.0525 | 0.0006 | 0.00975 | 0.0975 | 0.005375 | 0.0005 |  | 0.2875 | 189.36 | 17381 | 97.94
27 | 2021-09-16 22:00 | 2021-09-28 06:01 | PROD | 2 | 90896 | 43 | 0 | 1 | 0 | 1 | 1.4 | 1 | 1.4 | 4.1 | 10 | HMG 3 | 0.155 | 0.115 | 0.04 | 0.0006 | 0.0065 | 0.1025 | 0.004375 | 0.0003 |  | 0.335 | 189.36 | 26993 | 100.68
19 | 2021-09-17 05:19 | 2021-09-27 08:53 | PROD | 1 | 81696 | 38 | 0 | 1 | 0 | 1 | 1.4 | 1 | 1.2 | 3.8 | 6.7 | HMG 1 | 0.19 | 0.16 | 0.06 | 0.0006 | 0.014 | 0.1 | 0.0052 | 0.0006 |  | 0.3 | 189.36 | 19362 | 100.58
59 | 2021-09-17 05:22 | 2021-09-26 13:21 | PROD | 1 | 75275 | 38 | 0 | 2 | 0 | 1 | 1.4 | 1 | 1.2 | 3.2 | 12 | HMG 3 | 0.2385 | 0.1085 | 0.0635 | 0.0006 | 0.01105 | 0.078 | 0.00515 | 0.000485 |  | 0.2965 | 189.36 | 17464 | 98.82
16 | 2021-09-17 10:22 | 2021-09-29 17:22 | PROD | 2 | 92037 | 46 | 0 | 1 | 0 | 1 | 1.4 | 1 | 1.2 | 6.8 | 10.2 | HMG 3 | 0.195 | 0.1425 | 0.0325 | 0.0006 | 0.00675 | 0.1 | 0.00455 | 0.000525 |  | 0.35 | 189.36 | 26714 | 99.22
35 | 2021-09-17 14:02 | 2021-09-30 00:03 | PROD | 2 | 98270 | 48 | 0 | 1 | 0 | 1 | 1.4 | 1 | 1.6 | 4.4 | 9.8 | HMG 3 | 0.18 | 0.1325 | 0.0925 | 0.0006 | 0.01025 | 0.08 | 0.0046 | 0.000525 |  | 0.2975 | 189.36 | 28427 | 98.02
37 | 2021-09-17 18:48 | 2021-09-28 22:02 | PROD | 2 | 89591 | 42 | 0 | 1 | 0 | 1 | 1.4 | 1 | 1.2 | 5.6 | 8.8 | HMG 2 | 0.223 | 0.1435 | 0.0945 | 0.0006 | 0.01345 | 0.103 | 0.0067 | 0.000605 |  | 0.2755 | 189.36 | 27595 | 99.2
10 | 2021-09-17 19:54 | 2021-09-28 05:26 | PROD | 1 | 79454 | 40 | 0 | 1 | 0 | 1 | 1.4 | 1 | 1.2 | 3.8 | 6.2 | HMG 2 | 0.22 | 0.145 | 0.06 | 0.0006 | 0.0115 | 0.095 | 0.00465 | 0.00055 |  | 0.285 | 189.36 | 18684 | 97.37
92 | 2021-09-17 20:58 | 2021-09-27 05:34 | PROD | 1 | 74857 | 38 | 0 | 2 | 0 | 1 | 1.4 | 1 | 1.2 | 3.4 | 6.6 | HMG 1 | 0.14 | 0.15 | 0.08 | 0.0006 | 0.01 | 0.12 | 0.0044 | 0.0006 |  | 0.28 | 189.36 | 17875 | 97.79
32 | 2021-09-17 21:55 | 2021-09-30 09:42 | PROD | 2 | 99502 | 48 | 0 | 1 | 0 | 1 | 1.4 | 1 | 1.3 | 4.5 | 12.1 | HMG 2 | 0.225 | 0.16 | 0.09 | 0.0006 | 0.01 | 0.085 | 0.00485 | 0.00065 |  | 0.29 | 189.36 | 29280 | 99.94
90 | 2021-09-18 05:18 | 2021-09-28 17:57 | PROD | 1 | 84934 | 40 | 0 | 1 | 0 | 1 | 1.4 | 1 | 1.4 | 3.6 | 7.7 | HMG 2 | 0.1675 | 0.16 | 0.0525 | 0.0006 | 0.012 | 0.085 | 0.00485 | 0.000575 |  | 0.3 | 189.36 | 20360 | 99.29
78 | 2021-09-18 06:38 | 2021-09-28 09:07 | PROD | 1 | 80406 | 36 | 0 | 3 | 0 | 1 | 1.4 | 1 | 1.2 | 5 | 6.5 | HMG 1 | 0.17 | 0.15 | 0.08 | 0.0006 | 0.015 | 0.11 | 0.0048 | 0.0008 |  | 0.25 | 189.36 | 19461 | 98.7
38 | 2021-09-18 11:14 | 2021-09-30 09:46 | PROD | 2 | 96072 | 47 | 0 | 1 | 0 | 1 | 1.4 | 1 | 1.4 | 4.2 | 11.2 | HMG 4 | 0.1645 | 0.1435 | 0.094 | 0.0006 | 0.00995 | 0.088 | 0.00454 | 0.00052 |  | 0.302 | 189.36 | 27762 | 99.31
31 | 2021-09-18 19:09 | 2021-10-01 00:11 | PROD | 2 | 97533 | 45 | 0 | 1 | 0 | 1 | 2.4 | 1 | 1.2 | 5 | 10.8 | HMG 2 | 0.1925 | 0.1425 | 0.1125 | 0.0006 | 0.01175 | 0.065 | 0.005525 | 0.00055 |  | 0.2775 | 189.36 | 29410 | 100.07
18 | 2021-09-18 21:58 | 2021-09-28 21:09 | PRZ | 1 | 79449 | 38 | 0 | 1 | 0 | 3.2 | 1.4 | 1 | 1.2 | 5.8 | 10.3 | HMG 4 | 0.2525 | 0.12 | 0.0975 | 0.0006 | 0.0115 | 0.09 | 0.0057 | 0.00055 |  | 0.27 | 195.16 | 25680 | 100.66
36 | 2021-09-18 22:57 | 2021-09-29 09:07 | PROD | 1 | 81652 | 39 | 0 | 3 | 0 | 1 | 1.4 | 1 | 1.3 | 3.8 | 6.6 | HMG 1 | 0.14 | 0.14 | 0.08 | 0.0006 | 0.011 | 0.07 | 0.0048 | 0.0004 |  | 0.29 | 189.36 | 19165 | 95.89
96 | 2021-09-19 05:31 | 2021-09-28 13:27 | PROD | 1 | 75492 | 38 | 0 | 1 | 0 | 1 | 1.4 | 1 | 1.5 | 3.8 | 7.2 | HMG 1 | 0.12 | 0.15 | 0.08 | 0.0006 | 0.012 | 0.08 | 0.0046 | 0.0006 |  | 0.26 | 189.36 | 18821 | 98.93
69 | 2021-09-19 05:33 | 2021-09-29 13:20 | PROD | 1 | 81505 | 36 | 0 | 6 | 0 | 1 | 1.4 | 1 | 1.3 | 3.7 | 11.4 | HL 2 | 0.1745 | 0.05875 | 0.1635 |  | 0.008225 | 0.06995 | 0.000475 | 0.0078 | 0.01075 |  | 189.36 | 20055 | 98.04
76 | 2021-09-19 19:45 | 2021-10-01 09:01 | PROD | 2 | 91857 | 42 | 0 | 5 | 0 | 1.7 | 1.4 | 1 | 1.2 | 5.8 | 11 | HMG 2 | 0.23 | 0.135 | 0.0825 | 0.0006 | 0.011 | 0.0725 | 0.0053 | 0.00055 |  | 0.285 | 189.36 | 27214 | 99.26
55 | 2021-09-19 21:00 | 2021-09-29 05:24 | PROD | 1 | 74634 | 38 | 0 | 2 | 0 | 1 | 1.4 | 1 | 1.4 | 3.9 | 6.6 | HMG 2 | 0.1825 | 0.145 | 0.0775 | 0.0006 | 0.01325 | 0.085 | 0.004725 | 0.0008 |  | 0.2775 | 189.36 | 17357 | 97.38
17 | 2021-09-19 21:00 | 2021-09-29 16:49 | PROD | 1 | 79004 | 37 | 0 | 2 | 0 | 1 | 1.4 | 1 | 1.2 | 4.9 | 7.6 | HMG 3 | 0.1625 | 0.16 | 0.065 | 0.0006 | 0.012 | 0.09 | 0.005 | 0.000775 |  | 0.285 | 189.36 | 18851 | 99.95
21 | 2021-09-20 00:54 | 2021-09-30 08:41 | PROD | 1 | 83180 | 39 | 0 | 1 | 0 | 1 | 1.4 | 1 | 1.3 | 4 | 6.7 | HMG 1 | 0.19 | 0.17 | 0.05 | 0.0006 | 0.011 | 0.1 | 0.0054 | 0.0008 |  | 0.3 | 189.36 | 20824 | 100.35
70 | 2021-09-20 05:28 | 2021-09-30 05:38 | PROD | 1 | 79771 | 39 | 0 | 0 | 0 | 1 | 1.4 | 1 | 1.2 | 4.4 | 6.2 | HL 4 | 0.25775 | 0.10375 | 0.2735 |  | 0.012 | 0.047125 | 0.00065 | 0.0105 | 0.0092 |  | 189.36 | 18151 | 98.82
1 | 2021-09-20 05:31 | 2021-10-01 08:23 | PROD | 1 | 85755 | 51 | 0 | 1 | 0 | 1 | 1.4 | 1 | 1.3 | 6 | 7.9 | HMG 3 | 0.33 | 0.1525 | 0.08 | 0.0006 | 0.01625 | 0.0875 | 0.0052 | 0.001 |  | 0.2675 | 189.36 | 18864 | 102.72
80 | 2021-09-20 10:25 | 2021-10-02 02:04 | PROD | 2 | 92426 | 44 | 0 | 2 | 0 | 1 | 1.4 | 1 | 1.2 | 5 | 12.1 | HMG 4 | 0.1875 | 0.155 | 0.0565 | 0.0006 | 0.00955 | 0.0695 | 0.005185 | 0.00055 |  | 0.321 | 189.36 | 27548 | 99.05
48 | 2021-09-20 14:02 | 2021-10-01 22:05 | PROD | 2 | 91555 | 48 | 0 | 1 | 0 | 1 | 1.4 | 1 | 1.2 | 4.8 | 10.5 | HMG 3 | 0.22 | 0.15 | 0.0775 | 0.0006 | 0.01225 | 0.09 | 0.00575 | 0.0006 |  | 0.285 | 189.36 | 28005 | 99.42
43 | 2021-09-20 22:04 | 2021-09-30 16:50 | PROD | 1 | 77541 | 36 | 0 | 3 | 0 | 1 | 1.5 | 1 | 1.4 | 5.7 | 8 | HMG 1 | 0.27 | 0.16 | 0.09 | 0.0006 | 0.017 | 0.06 | 0.0043 | 0.0011 |  | 0.28 | 189.36 | 18889 | 96.74
71 | 2021-09-21 01:50 | 2021-09-30 13:36 | PROD | 1 | 75905 | 39 | 0 | 0 | 0 | 1 | 2.9 | 1 | 1.4 | 6.5 | 6.7 | HL 4 | 0.251 | 0.0845 | 0.2185 |  | 0.010425 | 0.044075 | 0.000475 | 0.0098 | 0.008475 |  | 189.36 | 16983 | 98.88
14 | 2021-09-21 10:02 | 2021-10-01 13:26 | PROD | 1 | 78587 | 39 | 0 | 1 | 0 | 1 | 1.4 | 1 | 1.3 | 4.7 | 8.6 | HMG 1 | 0.22 | 0.18 | 0.09 | 0.0006 | 0.017 | 0.07 | 0.0054 | 0.001 |  | 0.25 | 189.36 | 17688 | 103.16
2 | 2021-09-21 10:41 | 2021-10-03 09:13 | PROD | 2 | 91558 | 45 | 0 | 1 | 0 | 1 | 1.4 | 1 | 1.2 | 4.3 | 9.3 | HMG 1 | 0.19 | 0.13 | 0.06 | 0.0006 | 0.01 | 0.09 | 0.0052 | 0.0007 |  | 0.31 | 189.36 | 25681 | 102.19
61 | 2021-09-21 14:02 | 2021-10-02 09:25 | PROD | 2 | 87528 | 41 | 0 | 0 | 0 | 1 | 1.4 | 1 | 1.2 | 3.6 | 9.8 | HMG 2 | 0.21 | 0.15 | 0.06 | 0.0006 | 0.01 | 0.095 | 0.0051 | 0.00075 |  | 0.33 | 189.36 | 26585 | 99.66
29 | 2021-09-21 19:06 | 2021-10-02 07:10 | PROD | 2 | 84545 | 41 | 0 | 1 | 0 | 1 | 1.4 | 1 | 1.2 | 5.9 | 10.2 | HMG 3 | 0.2325 | 0.1225 | 0.09 | 0.0006 | 0.0095 | 0.09 | 0.004775 | 0.0006 |  | 0.2825 | 189.36 | 27128 | 99.12
49 | 2021-09-21 21:15 | 2021-10-01 16:33 | PROD | 1 | 79863 | 38 | 0 | 2 | 0 | 1 | 1.4 | 1 | 1.2 | 5.2 | 7.4 | HMG 3 | 0.35 | 0.1625 | 0.0825 | 0.0006 | 0.01775 | 0.0825 | 0.005425 | 0.0011 |  | 0.265 | 189.36 | 18829 | 99.77
60 | 2021-09-21 22:01 | 2021-10-03 06:08 | PROD | 2 | 91348 | 45 | 0 | 1 | 0 | 1 | 1.4 | 1 | 1.7 | 4.8 | 10.7 | HMG 5 | 0.192 | 0.138 | 0.067 | 0.0006 | 0.01125 | 0.0745 | 0.005545 | 0.00062 |  | 0.3005 | 189.36 | 26483 | 99.35
11 | 2021-09-21 22:04 | 2021-10-02 01:08 | PRZ | 1 | 76699 | 38 | 0 | 1 | 0 | 2.5 | 1.4 | 1 | 1.2 | 4.9 | 12 | HMG 4 | 0.285 | 0.1325 | 0.07 | 0.0006 | 0.0085 | 0.0975 | 0.004425 | 0.000775 |  | 0.305 | 195.16 | 23481 | 102.3
56 | 2021-09-22 05:22 | 2021-10-01 05:26 | PROD | 1 | 72508 | 40 | 0 | 2 | 0 | 1 | 1.4 | 1 | 1.3 | 5.1 | 7.3 | HMG 1 | 0.2 | 0.17 | 0.07 | 0.0006 | 0.016 | 0.09 | 0.0065 | 0.0006 |  | 0.31 | 189.36 | 17460 | 98.11
77 | 2021-09-22 05:25 | 2021-10-02 05:25 | PROD | 1 | 79550 | 40 | 0 | 2 | 0 | 1 | 1.4 | 1 | 1.2 | 5.4 | 7.2 | HMG 2 | 0.1925 | 0.1325 | 0.0625 | 0.0006 | 0.0115 | 0.0825 | 0.005075 | 0.000375 |  | 0.31 | 189.36 | 19555 | 98.59
33 | 2021-09-22 10:55 | 2021-10-04 01:01 | PROD | 2 | 93229 | 45 | 0 | 1 | 0 | 1 | 1.4 | 1 | 1.4 | 4.3 | 9.3 | HMG 1 | 0.13 | 0.14 | 0.14 | 0.0006 | 0.01 | 0.11 | 0.0064 | 0.0006 |  | 0.23 | 189.36 | 27480 | 99.11
94 | 2021-09-22 14:04 | 2021-10-03 18:10 | PROD | 2 | 90138 | 44 | 0 | 0 | 0 | 1.2 | 1.4 | 1 | 1.2 | 4.1 | 11.7 | HMG 2 | 0.24 | 0.155 | 0.085 | 0.0006 | 0.011 | 0.1 | 0.0051 | 0.0008 |  | 0.295 | 189.36 | 27515 | 99.58
13 | 2021-09-22 19:38 | 2021-10-05 20:09 | PROD | 2 | 100135 | 49 | 0 | 1 | 0 | 1 | 1.4 | 1 | 1.4 | 4.7 | 8.8 | HMG 4 | 0.225 | 0.15 | 0.08 | 0.0006 | 0.012 | 0.085 | 0.005725 | 0.000725 |  | 0.2825 | 189.36 | 28025 | 102.57
40 | 2021-09-22 21:26 | 2021-10-05 00:07 | PROD | 2 | 97381 | 46 | 0 | 0 | 0 | 1 | 1.4 | 1 | 1.4 | 5.5 | 12.7 | HMG 2 | 0.25 | 0.1525 | 0.08 | 0.0006 | 0.012 | 0.075 | 0.0064 | 0.00075 |  | 0.2625 | 189.36 | 29046 | 99.25
65 | 2021-09-22 21:30 | 2021-10-03 08:09 | PROD | 1 | 83522 | 40 | 0 | 1 | 0 | 1 | 1.4 | 1 | 1.2 | 5.4 | 5.8 | HL 4 | 0.2155 | 0.09175 | 0.238 |  | 0.011175 | 0.043575 | 0.0005 | 0.007625 | 0.00725 |  | 189.36 | 19356 | 99.38
22 | 2021-09-22 22:09 | 2021-10-02 21:27 | PRZ | 1 | 79161 | 38 | 0 | 1 | 0 | 1 | 1.4 | 1 | 1.2 | 5.7 | 9.9 | HMG 4 | 0.2175 | 0.1625 | 0.0575 | 0.0006 | 0.009 | 0.0925 | 0.00485 | 0.00065 |  | 0.31 | 195.16 | 26524 | 98.93
52 | 2021-09-23 05:21 | 2021-10-02 08:25 | PROD | 1 | 73880 | 38 | 0 | 2 | 0 | 1 | 1.4 | 1 | 1.2 | 4.2 | 7.1 | HMG 2 | 0.3225 | 0.1525 | 0.0725 | 0.0006 | 0.01775 | 0.08 | 0.005425 | 0.001225 |  | 0.33 | 189.36 | 17888 | 98.57
9 | 2021-09-23 05:24 | 2021-10-03 16:41 | PROD | 1 | 78833 | 40 | 0 | 2 | 0 | 1 | 1.4 | 1 | 1.2 | 5.6 | 6.4 | HMG 2 | 0.345 | 0.135 | 0.075 | 0.0006 | 0.0175 | 0.08 | 0.00535 | 0.00125 |  | 0.32 | 189.36 | 17478 | 100.07
30 | 2021-09-23 10:58 | 2021-10-05 00:10 | PROD | 2 | 92800 | 46 | 0 | 1 | 0 | 1 | 1.4 | 1 | 1.6 | 3.9 | 11.4 | HMG 1 | 0.29 | 0.17 | 0.07 | 0.0006 | 0.013 | 0.08 | 0.0054 | 0.0006 |  | 0.3 | 189.36 | 27245 | 99.36
20 | 2021-09-23 18:24 | 2021-10-05 20:08 | PROD | 2 | 96845 | 47 | 0 | 2 | 0 | 1 | 1.4 | 1 | 1.9 | 5.1 | 10.8 | HMG 4 | 0.21 | 0.135 | 0.0425 | 0.0006 | 0.00775 | 0.0875 | 0.0048 | 0.00055 |  | 0.345 | 189.36 | 28279 | 99.41
57 | 2021-09-23 21:19 | 2021-10-03 05:17 | PROD | 1 | 75571 | 37 | 0 | 2 | 0 | 1 | 1.4 | 1 | 1.2 | 5.1 | 7.4 | HMG 4 | 0.2975 | 0.135 | 0.0725 | 0.0006 | 0.01525 | 0.0775 | 0.00515 | 0.001 |  | 0.3125 | 189.36 | 17582 | 98.75
74 | 2021-09-23 22:03 | 2021-10-05 23:04 | PROD | 2 | 95731 | 46 | 0 | 1 | 0 | 1 | 1.4 | 1 | 1.5 | 4.6 | 8.3 | HMG 4 | 0.2105 | 0.152 | 0.0755 | 0.0006 | 0.01075 | 0.072 | 0.00502 | 0.000585 |  | 0.3015 | 189.36 | 27494 | 99.43
41 | 2021-09-23 22:20 | 2021-10-04 05:30 | PROD | 1 | 82516 | 40 | 0 | 2 | 0 | 1 | 1.4 | 1 | 1.2 | 4.5 | 9.2 | HMG 3 | 0.31 | 0.125 | 0.08 | 0.0006 | 0.016 | 0.0775 | 0.005075 | 0.001175 |  | 0.295 | 189.36 | 19444 | 98.11
58 | 2021-09-24 05:25 | 2021-10-04 05:29 | PROD | 1 | 78657 | 34 | 0 | 6 | 0 | 1 | 1.4 | 1 | 1.2 | 3.9 | 7.7 | HMG 2 | 0.1925 | 0.15 | 0.0575 | 0.0006 | 0.0115 | 0.09 | 0.005075 | 0.0006 |  | 0.31 | 189.36 | 18585 | 96.11
53 | 2021-09-24 05:26 | 2021-10-05 13:24 | PROD | 1 | 88234 | 43 | 0 | 3 | 0 | 1 | 1.4 | 1 | 1.5 | 4.6 | 6.9 | HMG 4 | 0.22 | 0.135 | 0.0775 | 0.0006 | 0.0145 | 0.095 | 0.00505 | 0.000675 |  | 0.2925 | 189.36 | 22441 | 95.75
25 | 2021-09-24 11:08 | 2021-10-06 21:19 | PROD | 2 | 99294 | 49 | 0 | 0 | 0 | 1 | 1.4 | 1 | 1.4 | 4.4 | 9.5 | HMG 1 | 0.19 | 0.16 | 0.04 | 0.0006 | 0.011 | 0.12 | 0.0057 | 0.0007 |  | 0.33 | 189.36 | 29286 | 99.16
28 | 2021-09-24 14:01 | 2021-10-05 20:07 | PROD | 2 | 90580 | 46 | 0 | 1 | 0 | 1 | 1.4 | 1 | 1.4 | 5.1 | 10.8 | HMG 4 | 0.235 | 0.165 | 0.0775 | 0.0006 | 0.00925 | 0.09 | 0.005025 | 0.000625 |  | 0.3 | 189.36 | 26998 | 99.44
91 | 2021-09-24 18:43 | 2021-10-06 22:03 | PROD | 2 | 97582 | 48 | 0 | 1 | 0 | 1 | 1.4 | 1 | 1.6 | 4.9 | 10.2 | HMG 2 | 0.175 | 0.15 | 0.05 | 0.0006 | 0.012 | 0.09 | 0.0058 | 0.0006 |  | 0.315 | 189.36 | 28371 | 99.59
15 | 2021-09-24 21:14 | 2021-10-05 13:28 | PROD | 1 | 80808 | 40 | 0 | 2 | 0 | 1 | 1.4 | 1 | 1.4 | 4 | 6.6 | HMG 2 | 0.2075 | 0.15 | 0.0575 | 0.0006 | 0.01275 | 0.08 | 0.005375 | 0.000625 |  | 0.31 | 189.36 | 19010 | 100.55
72 | 2021-09-24 22:03 | 2021-10-04 09:39 | PROD | 1 | 75612 | 38 | 0 | 2 | 0 | 1 | 1.4 | 1 | 1.3 | 4.5 | 5.8 | HL 3 | 0.2435 | 0.10025 | 0.27475 |  | 0.0105 | 0.0553 | 0.00045 | 0.00855 | 0.006525 |  | 189.36 | 17176 | 98.48
34 | 2021-09-24 22:03 | 2021-10-06 22:07 | PROD | 2 | 96541 | 46 | 0 | 2 | 0 | 1 | 1.4 | 1 | 1.4 | 4.8 | 9.6 | HMG 5 | 0.247 | 0.1375 | 0.0785 | 0.00061 | 0.01225 | 0.0735 | 0.00572 | 0.00056 |  | 0.289 | 189.36 | 28519 | 99.23
51 | 2021-09-25 05:20 | 2021-10-05 16:40 | PROD | 1 | 84398 | 38 | 0 | 2 | 0 | 1 | 1.4 | 1 | 1.4 | 5.3 | 6.9 | HMG 4 | 0.2825 | 0.1585 | 0.0715 | 0.0006 | 0.0155 | 0.097 | 0.00505 | 0.00088 |  | 0.29 | 189.36 | 20413 | 98.89
26 | 2021-09-25 05:25 | 2021-10-05 05:34 | PROD | 1 | 80042 | 40 | 0 | 1 | 0 | 1 | 1.6 | 1 | 1.7 | 4.5 | 7.1 | HMG 1 | 0.28 | 0.17 | 0.07 | 0.0006 | 0.016 | 0.12 | 0.0047 | 0.0008 |  | 0.31 | 189.36 | 18873 | 98.08
62 | 2021-09-25 12:05 | 2021-10-06 21:58 | PROD | 2 | 91783 | 46 | 0 | 0 | 0 | 1 | 1.4 | 1 | 1.3 | 4.2 | 7.7 | HMG 3 | 0.277 | 0.151 | 0.072 | 0.0006 | 0.0144 | 0.071 | 0.00565 | 0.00066 |  | 0.278 | 189.36 | 26877 | 99.09
93 | 2021-09-25 13:26 | 2021-10-07 09:58 | PROD | 2 | 94990 | 48 | 0 | 2 | 0 | 1 | 1.4 | 1 | 1.4 | 4.2 | 10.6 | HMG 3 | 0.2825 | 0.13 | 0.06 | 0.0006 | 0.0125 | 0.0725 | 0.005425 | 0.000575 |  | 0.295 | 189.36 | 28871 | 99.13
12 | 2021-09-25 18:46 | 2021-10-08 14:41 | PROD | 2 | 97701 | 45 | 0 | 2 | 0 | 1 | 1.4 | 1 | 1.2 | 4.6 | 10.1 | HMG 2 | 0.335 | 0.165 | 0.075 | 0.0006 | 0.0145 | 0.08 | 0.00545 | 0.0007 |  | 0.28 | 189.36 | 27165 | 101.41
63 | 2021-09-25 21:28 | 2021-10-05 20:03 | PRZ | 1 | 79932 | 38 | 0 | 1 | 0 | 1 | 1.4 | 1 | 1.5 | 4.5 | 10 | HMG 4 | 0.1625 | 0.155 | 0.0925 | 0.0006 | 0.01125 | 0.075 | 0.0052 | 0.000525 |  | 0.2775 | 195.16 | 26704 | 99.05
73 | 2021-09-25 22:10 | 2021-10-08 09:01 | PROD | 2 | 98292 | 42 | 0 | 8 | 0 | 1 | 1.4 | 1 | 1.8 | 6.6 | 10.1 | HMG 3 | 0.25 | 0.14 | 0.0575 | 0.0006 | 0.012 | 0.0675 | 0.00545 | 0.00055 |  | 0.2975 | 189.36 | 29153 | 98.82
24 | 2021-09-26 05:31 | 2021-10-07 05:39 | PROD | 1 | 87631 | 41 | 0 | 3 | 0 | 1 | 1.4 | 1 | 1.4 | 5.4 | 6.9 | HMG 1 | 0.15 | 0.14 | 0.07 | 0.0006 | 0.011 | 0.1 | 0.0044 | 0.0002 |  | 0.31 | 189.36 | 21641 | 98.11
54 | 2021-09-26 05:36 | 2021-10-06 05:22 | PROD | 1 | 79390 | 39 | 0 | 3 | 0 | 1 | 1.4 | 1 | 1.6 | 11 | 6.6 | HMG 2 | 0.165 | 0.15 | 0.065 | 0.0006 | 0.0105 | 0.115 | 0.0054 | 0.0003 |  | 0.295 | 189.36 | 19134 | 97.17
50 | 2021-09-26 06:03 | 2021-10-07 16:45 | PROD | 1 | 89317 | 40 | 0 | 6 | 0 | 1 | 1.4 | 1 | 1.3 | 5 | 7.5 | HMG 2 | 0.235 | 0.1475 | 0.075 | 0.0006 | 0.0125 | 0.0775 | 0.004625 | 0.000775 |  | 0.29 | 189.36 | 21974 | 96.02
75 | 2021-09-26 10:54 | 2021-10-09 00:02 | PROD | 2 | 98942 | 44 | 0 | 5 | 0 | 1 | 1.4 | 1 | 1.6 | 5.6 | 8.6 | HMG 3 | 0.1775 | 0.1475 | 0.0525 | 0.0006 | 0.00975 | 0.0975 | 0.005375 | 0.0005 |  | 0.2875 | 189.36 | 28434 | 98.74
46 | 2021-09-26 15:08 | 2021-10-08 03:56 | PROD | 2 | 93031 | 45 | 0 | 2 | 0 | 1 | 1.4 | 1 | 1.6 | 6.5 | 9.8 | HMG 2 | 0.235 | 0.16 | 0.06 | 0.0006 | 0.012 | 0.07 | 0.0062 | 0.00055 |  | 0.295 | 189.36 | 28534 | 99.28
59 | 2021-09-26 19:08 | 2021-10-09 00:59 | PROD | 2 | 96058 | 44 | 0 | 4 | 0 | 1 | 1.4 | 1 | 1.5 | 4.1 | 10.5 | HMG 3 | 0.2385 | 0.1085 | 0.0635 | 0.0006 | 0.01105 | 0.078 | 0.00515 | 0.000485 |  | 0.2965 | 189.36 | 27465 | 96.86
47 | 2021-09-26 21:41 | 2021-10-06 13:22 | PROD | 1 | 77406 | 42 | 0 | 2 | 1 | 1 | 1.4 | 1 | 1.5 | 5.2 | 6.2 | HMG 3 | 0.2 | 0.1225 | 0.08 | 0.0006 | 0.0115 | 0.0875 | 0.004525 | 0.000625 |  | 0.305 | 189.36 | 18511 | 97.76
68 | 2021-09-26 21:42 | 2021-10-08 05:22 | PROD | 1 | 89608 | 42 | 0 | 5 | 0 | 1 | 4.2 | 1 | 1.5 | 8.6 | 4.8 | HL 4 | 0.247 | 0.105 | 0.269 |  | 0.012 | 0.052625 | 0.000525 | 0.009725 | 0.0105 |  | 189.36 | 21148 | 98.67
67 | 2021-09-27 03:29 | 2021-10-08 03:53 | PROD | 2 | 89379 | 35 | 0 | 9 | 0 | 1 | 1.4 | 1 | 1.7 | 5.5 | 6.2 | HL 6 | 0.19105 | 0.07165 | 0.17325 |  | 0.00916 | 0.049295 | 0.00058 | 0.00995 | 0.016045 |  | 189.36 | 25443 | 101.09
95 | 2021-09-27 04:08 | 2021-10-06 16:10 | PROD | 1 | 77106 | 38 | 0 | 2 | 1 | 1 | 1.4 | 1 | 1.4 | 4.4 | 6.7 | HMG 3 | 0.2 | 0.1225 | 0.08 | 0.0006 | 0.0115 | 0.0875 | 0.004525 | 0.000625 |  | 0.305 | 189.36 | 18361 | 99.34
45 | 2021-09-27 05:46 | 2021-10-07 09:10 | PROD | 1 | 80323 | 41 | 0 | 3 | 0 | 1 | 1.4 | 1 | 1.3 | 5.4 | 5 | HMG 1 | 0.23 | 0.12 | 0.07 | 0.0006 | 0.011 | 0.1 | 0.0042 | 0.0008 |  | 0.35 | 189.36 | 20269 | 96.75
92 | 2021-09-27 10:22 | 2021-10-09 18:27 | PROD | 2 | 99022 | 44 | 0 | 1 | 0 | 1 | 1.4 | 1 | 1.2 | 3.9 | 10 | HMG 1 | 0.14 | 0.15 | 0.08 | 0.0006 | 0.01 | 0.12 | 0.0044 | 0.0006 |  | 0.28 | 189.36 | 29430 | 99.44
19 | 2021-09-27 14:06 | 2021-10-09 01:03 | PROD | 2 | 92153 | 45 | 0 | 1 | 0 | 1 | 1.4 | 1 | 1.8 | 4.8 | 8.7 | HMG 1 | 0.19 | 0.16 | 0.06 | 0.0006 | 0.014 | 0.1 | 0.0052 | 0.0006 |  | 0.3 | 189.36 | 26584 | 99.35
79 | 2021-09-27 21:11 | 2021-10-08 08:47 | PROD | 1 | 81336 | 36 | 0 | 6 | 0 | 1 | 1.4 | 1 | 1.3 | 6.2 | 6.3 | HMG 3 | 0.1825 | 0.14 | 0.0725 | 0.0006 | 0.0125 | 0.0975 | 0.0055 | 0.000575 |  | 0.29 | 189.36 | 19509 | 96.24
23 | 2021-09-27 21:11 | 2021-10-07 13:28 | PROD | 1 | 75758 | 34 | 0 | 5 | 0 | 1 | 1.4 | 1 | 1.4 | 4.2 | 6.7 | HMG 2 | 0.205 | 0.14 | 0.065 | 0.0006 | 0.0105 | 0.115 | 0.0053 | 0.0006 |  | 0.315 | 189.36 | 18522 | 95.68
10 | 2021-09-28 10:36 | 2021-10-10 17:08 | PROD | 2 | 93557 | 45 | 0 | 1 | 0 | 1 | 1.4 | 1 | 1.3 | 4.9 | 9.8 | HMG 2 | 0.22 | 0.145 | 0.06 | 0.0006 | 0.0115 | 0.095 | 0.00465 | 0.00055 |  | 0.285 | 189.36 | 25561 | 101.51
78 | 2021-09-28 14:04 | 2021-10-10 00:02 | PROD | 2 | 90942 | 45 | 0 | 1 | 0 | 1 | 1.4 | 1 | 1.5 | 4.8 | 8.3 | HMG 1 | 0.17 | 0.15 | 0.08 | 0.0006 | 0.015 | 0.11 | 0.0048 | 0.0008 |  | 0.25 | 189.36 | 26763 | 99.37
96 | 2021-09-28 20:20 | 2021-10-10 19:30 | PROD | 2 | 96263 | 47 | 0 | 3 | 0 | 1 | 1.4 | 1 | 1.2 | 5 | 10 | HMG 1 | 0.12 | 0.15 | 0.08 | 0.0006 | 0.012 | 0.08 | 0.0046 | 0.0006 |  | 0.26 | 189.36 | 29593 | 99.52
64 | 2021-09-28 22:01 | 2021-10-09 05:16 | PROD | 1 | 82306 | 39 | 0 | 3 | 0 | 1 | 1.4 | 1 | 1.5 | 5 | 6.2 | HMG 2 | 0.32 | 0.11 | 0.09 | 0.0006 | 0.0115 | 0.1 | 0.005 | 0.00055 |  | 0.315 | 189.36 | 19543 | 98.23
90 | 2021-09-28 22:04 | 2021-10-10 00:06 | PROD | 2 | 90079 | 43 | 0 | 1 | 1 | 1 | 1.4 | 1 | 1.4 | 5 | 11 | HMG 2 | 0.1675 | 0.16 | 0.0525 | 0.0006 | 0.012 | 0.085 | 0.00485 | 0.000575 |  | 0.3 | 189.36 | 26437 | 100.2
42 | 2021-09-29 00:05 | 2021-10-08 11:11 | PROD | 1 | 75982 | 37 | 0 | 3 | 0 | 1 | 1.4 | 1 | 1.7 | 6 | 5.6 | HMG 3 | 0.3175 | 0.13 | 0.09 | 0.0006 | 0.01475 | 0.0925 | 0.0048 | 0.00105 |  | 0.3025 | 189.36 | 18862 | 97.74
27 | 2021-09-29 06:06 | 2021-10-11 09:42 | PROD | 1 | 94942 | 44 | 0 | 6 | 0 | 1 | 1.4 | 1 | 1.3 | 5 | 7.8 | HMG 1 | 0.29 | 0.17 | 0.06 | 0.0006 | 0.011 | 0.08 | 0.0043 | 0.0006 |  | 0.35 | 189.36 | 22933 | 96.65
55 | 2021-09-29 10:51 | 2021-10-11 19:30 | PROD | 2 | 98850 | 47 | 0 | 3 | 0 | 1 | 1.4 | 1 | 1.3 | 4.7 | 9.8 | HMG 2 | 0.1825 | 0.145 | 0.0775 | 0.0006 | 0.01325 | 0.085 | 0.004725 | 0.0008 |  | 0.2775 | 189.36 | 29730 | 98.86
36 | 2021-09-29 14:20 | 2021-10-10 16:06 | PROD | 2 | 88661 | 43 | 0 | 1 | 0 | 1 | 1.4 | 1 | 1.2 | 4.3 | 11.5 | HMG 1 | 0.14 | 0.14 | 0.08 | 0.0006 | 0.011 | 0.07 | 0.0048 | 0.0004 |  | 0.29 | 189.36 | 25976 | 98.28
39 | 2021-09-29 15:04 | 2021-10-10 13:44 | PROD | 1 | 86232 | 39 | 0 | 5 | 0 | 1 | 1.4 | 1 | 1.2 | 4.6 | 7.8 | HMG 4 | 0.2225 | 0.1425 | 0.0675 | 0.0006 | 0.01125 | 0.09 | 0.004675 | 0.00055 |  | 0.32 | 189.36 | 21519 | 96.57
89 | 2021-09-29 18:05 | 2021-10-09 16:34 | PROD | 1 | 79297 | 38 | 0 | 2 | 0 | 1 | 1.4 | 1 | 1.5 | 4.8 | 6 | HMG 2 | 0.32 | 0.11 | 0.09 | 0.0006 | 0.0115 | 0.1 | 0.005 | 0.00055 |  | 0.315 | 189.36 | 18716 | 97.74
69 | 2021-09-29 19:15 | 2021-10-11 08:43 | PROD | 2 | 92165 | 40 | 0 | 4 | 0 | 1 | 1.4 | 1 | 1.2 | 4.7 | 6.9 | HL 2 | 0.1745 | 0.05875 | 0.1635 |  | 0.008225 | 0.06995 | 0.000475 | 0.0078 | 0.01075 |  | 189.36 | 27137 | 99.55
44 | 2021-09-29 21:10 | 2021-10-11 05:25 | PROD | 1 | 86692 | 38 | 0 | 8 | 0 | 1 | 1.4 | 1 | 1.2 | 5.4 | 6.9 | HMG 2 | 0.2625 | 0.1325 | 0.0775 | 0.0006 | 0.0105 | 0.09 | 0.0046 | 0.00045 |  | 0.3075 | 189.36 | 20635 | 93.71
18 | 2021-09-29 21:13 | 2021-10-09 09:17 | PROD | 1 | 74828 | 35 | 0 | 4 | 0 | 1 | 1.4 | 1 | 1.5 | 5.2 | 7.2 | HMG 4 | 0.261 | 0.145 | 0.0685 | 0.0006 | 0.0119 | 0.084 | 0.005325 | 0.00056 |  | 0.2825 | 189.36 | 17960 | 96.2
17 | 2021-09-29 22:00 | 2021-10-11 15:00 | PROD | 2 | 93959 | 41 | 3 | 3 | 0 | 1 | 1.4 | 1 | 1.3 | 5.4 | 9.6 | HMG 3 | 0.1625 | 0.16 | 0.065 | 0.0006 | 0.012 | 0.09 | 0.005 | 0.000775 |  | 0.285 | 189.36 | 27889 | 99.21
66 | 2021-09-30 05:31 | 2021-10-12 05:46 | PROD | 1 | 92026 | 47 | 0 | 5 | 0 | 1 | 1.4 | 1 | 1.2 | 5 | 4.8 | HL 2 | 0.27825 | 0.1045 | 0.176 |  | 0.01085 | 0.037225 | 0.000625 | 0.0155 | 0.01075 |  | 189.36 | 22014 | 96.57
37 | 2021-09-30 05:49 | 2021-10-09 19:40 | PROD | 1 | 73991 | 38 | 0 | 1 | 0 | 1 | 1.4 | 1 | 1.6 | 5.5 | 5.4 | HMG 3 | 0.361 | 0.139 | 0.072 | 0.0006 | 0.01145 | 0.0895 | 0.004585 | 0.00055 |  | 0.3235 | 189.36 | 18358 | 97.65
82 | 2021-09-30 10:34 | 2021-10-10 13:22 | PROD | 1 | 78984 | 35 | 0 | 7 | 0 | 1 | 1.4 | 1 | 1.2 | 4.6 | 6.2 | HMG 1 | 0.22 | 0.09 | 0.12 | 0.0006 | 0.018 | 0.08 | 0.0057 | 0.001 |  | 0.25 | 189.36 | 18878 | 95.59
86 | 2021-09-30 10:35 | 2021-10-10 00:37 | PRZ | 1 | 77474 | 38 | 1 | 6 | 0 | 1 | 1.4 | 1 | 1.2 | 4.3 | 9.7 | HMG 4 | 0.24 | 0.155 | 0.07 | 0.0006 | 0.01025 | 0.0825 | 0.00545 | 0.000725 |  | 0.295 | 195.16 | 25184 | 99.19
70 | 2021-09-30 11:03 | 2021-10-12 14:40 | PROD | 2 | 96424 | 44 | 0 | 2 | 0 | 1 | 1.4 | 1 | 1.2 | 4.6 | 7.3 | HL 4 | 0.25775 | 0.10375 | 0.2735 |  | 0.012 | 0.047125 | 0.00065 | 0.0105 | 0.0092 |  | 189.36 | 26750 | 99.43
21 | 2021-09-30 14:05 | 2021-10-11 16:12 | PROD | 2 | 89337 | 43 | 0 | 1 | 0 | 1.1 | 1.4 | 1 | 1.2 | 4.6 | 9.2 | HMG 1 | 0.19 | 0.17 | 0.05 | 0.0006 | 0.011 | 0.1 | 0.0054 | 0.0008 |  | 0.3 | 189.36 | 26826 | 99.37
71 | 2021-09-30 19:05 | 2021-10-12 21:17 | PROD | 2 | 95463 | 47 | 0 | 2 | 0 | 1.1 | 1.4 | 1 | 1.2 | 4.7 | 6.7 | HL 4 | 0.251 | 0.0845 | 0.2185 |  | 0.010425 | 0.044075 | 0.000475 | 0.0098 | 0.008475 |  | 189.36 | 25950 | 98.98
35 | 2021-09-30 21:06 | 2021-10-09 21:11 | PROD | 1 | 68131 | 42 | 0 | 2 | 0 | 1 | 1.4 | 1 | 1.6 | 4.5 | 6.6 | HMG 1 | 0.29 | 0.18 | 0.08 | 0.0006 | 0.014 | 0.09 | 0.005 | 0.0007 |  | 0.28 | 189.36 | 16228 | 91.48
16 | 2021-09-30 21:08 | 2021-10-12 13:25 | PROD | 1 | 88596 | 41 | 0 | 3 | 0 | 1 | 1.4 | 1 | 1.2 | 4.2 | 6.3 | HMG 1 | 0.29 | 0.18 | 0.08 | 0.0006 | 0.014 | 0.09 | 0.005 | 0.0007 |  | 0.28 | 189.36 | 20108 | 98.26
43 | 2021-09-30 22:02 | 2021-10-12 21:09 | PROD | 2 | 96002 | 47 | 0 | 2 | 0 | 1.4 | 1.4 | 1 | 1.5 | 4.9 | 9.8 | HMG 1 | 0.27 | 0.16 | 0.09 | 0.0006 | 0.017 | 0.06 | 0.0043 | 0.0011 |  | 0.28 | 189.36 | 28000 | 99.08
32 | 2021-10-01 05:30 | 2021-10-12 09:03 | PROD | 1 | 89136 | 43 | 0 | 1 | 0 | 1 | 1.4 | 1 | 1.2 | 5.1 | 6 | HMG 4 | 0.2775 | 0.145 | 0.0675 | 0.0006 | 0.01125 | 0.1 | 0.005075 | 0.00045 |  | 0.315 | 189.36 | 21395 | 98.67
83 | 2021-10-01 08:59 | 2021-10-13 05:24 | PROD | 1 | 94968 | 43 | 0 | 3 | 0 | 1 | 1.4 | 1 | 1.2 | 7.2 | 6.1 | HMG 2 | 0.2825 | 0.15 | 0.0725 | 0.0006 | 0.0145 | 0.0675 | 0.005375 | 0.00105 |  | 0.305 | 189.36 | 23949 | 99.39
56 | 2021-10-01 10:54 | 2021-10-13 15:02 | PROD | 2 | 96721 | 45 | 0 | 4 | 0 | 1 | 1.4 | 1 | 1.2 | 5.4 | 11.2 | HMG 1 | 0.2 | 0.17 | 0.07 | 0.0006 | 0.016 | 0.09 | 0.0065 | 0.0006 |  | 0.31 | 189.36 | 29379 | 98.55
87 | 2021-10-01 15:43 | 2021-10-12 16:18 | PROD | 1 | 84864 | 35 | 0 | 9 | 0 | 1 | 1.4 | 1 | 1.2 | 4.1 | 5.8 | HMG 4 | 0.2975 | 0.155 | 0.0675 | 0.0006 | 0.0115 | 0.1 | 0.004875 | 0.000525 |  | 0.3175 | 189.36 | 19925 | 94.8
1 | 2021-10-01 16:35 | 2021-10-12 21:12 | PROD | 2 | 86319 | 41 | 0 | 1 | 0 | 1.1 | 1.4 | 1 | 1.2 | 6.8 | 10.6 | HMG 3 | 0.33 | 0.1525 | 0.08 | 0.0006 | 0.01625 | 0.0875 | 0.0052 | 0.001 |  | 0.2675 | 189.36 | 24341 | 98.69
14 | 2021-10-01 18:52 | 2021-10-13 22:04 | PROD | 2 | 93679 | 46 | 0 | 1 | 0 | 1.1 | 1.4 | 1 | 1.2 | 5 | 9.8 | HMG 1 | 0.22 | 0.18 | 0.09 | 0.0006 | 0.017 | 0.07 | 0.0054 | 0.001 |  | 0.25 | 189.36 | 26436 | 99.19
31 | 2021-10-01 21:07 | 2021-10-13 08:47 | PROD | 1 | 91575 | 44 | 0 | 2 | 0 | 1 | 1.4 | 1 | 1.3 | 4.9 | 7.5 | HMG 2 | 0.235 | 0.15 | 0.075 | 0.0006 | 0.0115 | 0.085 | 0.00495 | 0.0004 |  | 0.325 | 189.36 | 22137 | 98.81
49 | 2021-10-01 22:00 | 2021-10-13 07:10 | PROD | 2 | 91662 | 46 | 0 | 1 | 0 | 1 | 1.4 | 1 | 1.5 | 3.8 | 8.7 | HMG 3 | 0.35 | 0.1625 | 0.0825 | 0.0006 | 0.01775 | 0.0825 | 0.005425 | 0.0011 |  | 0.265 | 189.36 | 27354 | 99.54
76 | 2021-10-02 05:27 | 2021-10-13 13:41 | PROD | 1 | 87112 | 40 | 0 | 4 | 0 | 1 | 1.4 | 1 | 1.2 | 6.1 | 7 | HMG 2 | 0.235 | 0.15 | 0.075 | 0.0006 | 0.0115 | 0.085 | 0.00495 | 0.0004 |  | 0.325 | 189.36 | 20911 | 96.03
77 | 2021-10-02 10:59 | 2021-10-14 02:03 | PROD | 2 | 93119 | 45 | 0 | 2 | 1 | 1.2 | 1.4 | 1 | 1.4 | 4.5 | 9.3 | HMG 2 | 0.1925 | 0.1325 | 0.0625 | 0.0006 | 0.0115 | 0.0825 | 0.005075 | 0.000375 |  | 0.31 | 189.36 | 27324 | 100.63
52 | 2021-10-02 14:18 | 2021-10-14 23:01 | PROD | 2 | 98275 | 47 | 0 | 2 | 0 | 1 | 1.4 | 1 | 1.2 | 4.4 | 11.4 | HMG 2 | 0.3225 | 0.1525 | 0.0725 | 0.0006 | 0.01775 | 0.08 | 0.005425 | 0.001225 |  | 0.33 | 189.36 | 29531 | 99.05
80 | 2021-10-02 21:13 | 2021-10-14 08:50 | PROD | 1 | 86430 | 39 | 0 | 8 | 0 | 1 | 1.4 | 1 | 1.3 | 5.2 | 6.9 | HMG 1 | 0.27 | 0.13 | 0.06 | 0.0006 | 0.013 | 0.08 | 0.0048 | 0.0005 |  | 0.34 | 189.36 | 20874 | 94.3
88 | 2021-10-02 21:16 | 2021-10-12 21:15 | PRZ | 1 | 79588 | 38 | 0 | 2 | 0 | 1.3 | 1.4 | 1 | 1.5 | 4.3 | 9.3 | HMG 4 | 0.2725 | 0.135 | 0.0625 | 0.00065 | 0.01175 | 0.0925 | 0.004625 | 0.000475 |  | 0.29 | 195.16 | 26508 | 99.27
61 | 2021-10-03 05:18 | 2021-10-13 17:48 | PROD | 1 | 84970 | 37 | 0 | 4 | 0 | 1 | 1.4 | 1 | 1.3 | 4.7 | 6.7 | HMG 1 | 0.19 | 0.16 | 0.09 | 0.0006 | 0.011 | 0.15 | 0.005 | 0.0002 |  | 0.31 | 189.36 | 21068 | 99.62
48 | 2021-10-03 05:21 | 2021-10-14 17:20 | PROD | 1 | 84515 | 34 | 0 | 9 | 0 | 1 | 1.4 | 1 | 1.2 | 5.7 | 9.4 | HMG 4 | 0.2375 | 0.165 | 0.106 | 0.00063 | 0.01205 | 0.0875 | 0.004155 | 0.00089 |  | 0.276 | 189.36 | 21131 | 90.72
11 | 2021-10-03 05:24 | 2021-10-14 13:30 | PROD | 1 | 84296 | 40 | 0 | 3 | 0 | 1 | 1.4 | 1 | 1.2 | 4.1 | 8.3 | HMG 2 | 0.205 | 0.14 | 0.065 | 0.0006 | 0.012 | 0.095 | 0.0048 | 0.00035 |  | 0.32 | 189.36 | 20021 | 95.01
57 | 2021-10-03 10:20 | 2021-10-15 10:04 | PROD | 2 | 95324 | 47 | 0 | 3 | 0 | 1 | 1.4 | 1 | 1.2 | 5.4 | 9.7 | HMG 4 | 0.2975 | 0.135 | 0.0725 | 0.0006 | 0.01525 | 0.0775 | 0.00515 | 0.001 |  | 0.3125 | 189.36 | 27074 | 99.09
65 | 2021-10-03 13:49 | 2021-10-15 01:57 | PROD | 2 | 90799 | 42 | 0 | 2 | 0 | 1.8 | 1.4 | 1 | 1.2 | 5.2 | 8 | HL 4 | 0.2155 | 0.09175 | 0.238 |  | 0.011175 | 0.043575 | 0.0005 | 0.007625 | 0.00725 |  | 189.36 | 25420 | 99.42
84 | 2021-10-03 18:11 | 2021-10-15 05:32 | PROD | 1 | 88810 | 39 | 0 | 7 | 0 | 1 | 1.4 | 1 | 1.2 | 4.9 | 5.9 | HMG 1 | 0.23 | 0.11 | 0.08 | 0.0006 | 0.012 | 0.1 | 0.0044 | 0.001 |  | 0.33 | 189.36 | 21477 | 96.32
29 | 2021-10-03 21:08 | 2021-10-14 05:21 | PROD | 1 | 82295 | 38 | 0 | 4 | 0 | 1.3 | 1.4 | 1 | 1.5 | 4 | 6.8 | HMG 1 | 0.34 | 0.16 | 0.08 | 0.0006 | 0.015 | 0.07 | 0.0055 | 0.0006 |  | 0.31 | 189.36 | 20008 | 98.45
9 | 2021-10-03 22:06 | 2021-10-16 01:02 | PROD | 2 | 94587 | 46 | 0 | 0 | 1 | 1.4 | 1.4 | 1 | 1.2 | 4.7 | 9 | HMG 2 | 0.345 | 0.135 | 0.075 | 0.0006 | 0.0175 | 0.08 | 0.00535 | 0.00125 |  | 0.32 | 189.36 | 26342 | 100.28
22 | 2021-10-04 05:32 | 2021-10-15 05:25 | PROD | 1 | 85522 | 40 | 0 | 4 | 0 | 1 | 1.4 | 1 | 1.2 | 10.9 | 7.4 | HMG 3 | 0.2875 | 0.165 | 0.09 | 0.0006 | 0.01425 | 0.0725 | 0.005425 | 0.000625 |  | 0.2925 | 189.36 | 19974 | 96.71
2 | 2021-10-04 05:34 | 2021-10-15 13:24 | PROD | 1 | 85805 | 37 | 0 | 4 | 0 | 1 | 1.4 | 1 | 1.2 | 5 | 7.2 | HMG 3 | 0.2255 | 0.1495 | 0.0885 | 0.0006 | 0.00915 | 0.081 | 0.005035 | 0.00053 |  | 0.3015 | 189.36 | 20353 | 96.91
41 | 2021-10-04 11:09 | 2021-10-15 21:08 | PROD | 2 | 90972 | 39 | 0 | 5 | 0 | 1 | 1.4 | 1 | 1.5 | 6.2 | 6.6 | HMG 3 | 0.31 | 0.125 | 0.08 | 0.0006 | 0.016 | 0.0775 | 0.005075 | 0.001175 |  | 0.295 | 189.36 | 26753 | 99.11
58 | 2021-10-04 11:11 | 2021-10-16 06:00 | PROD | 2 | 93815 | 44 | 0 | 2 | 0 | 1 | 1.4 | 1 | 1.4 | 4.2 | 9 | HMG 2 | 0.1925 | 0.15 | 0.0575 | 0.0006 | 0.0115 | 0.09 | 0.005075 | 0.0006 |  | 0.31 | 189.36 | 26948 | 99.42
72 | 2021-10-04 14:05 | 2021-10-16 22:08 | PROD | 2 | 96643 | 46 | 0 | 1 | 0 | 1 | 1.4 | 1 | 1.2 | 4.5 | 6.7 | HL 3 | 0.2435 | 0.10025 | 0.27475 |  | 0.0105 | 0.0553 | 0.00045 | 0.00855 | 0.006525 |  | 189.36 | 26282 | 99.52
81 | 2021-10-04 20:00 | 2021-10-16 05:31 | PROD | 1 | 84275 | 39 | 0 | 7 | 0 | 1 | 1.4 | 1 | 1.2 | 5.1 | 6.3 | HMG 3 | 0.195 | 0.1475 | 0.0775 | 0.0006 | 0.012 | 0.09 | 0.005025 | 0.000375 |  | 0.315 | 189.36 | 20760 | 92.08
94 | 2021-10-04 21:03 | 2021-10-15 17:22 | PROD | 1 | 84746 | 40 | 0 | 3 | 0 | 1 | 1.4 | 1 | 1.2 | 4.6 | 6.9 | HMG 3 | 0.265 | 0.13 | 0.08 | 0.0006 | 0.01225 | 0.1 | 0.0055 | 0.000525 |  | 0.2925 | 189.36 | 20131 | 97.21
26 | 2021-10-05 11:10 | 2021-10-17 03:02 | PROD | 2 | 92224 | 46 | 0 | 1 | 0 | 1 | 1.4 | 1 | 1.2 | 4.1 | 10.4 | HMG 1 | 0.28 | 0.17 | 0.07 | 0.0006 | 0.016 | 0.12 | 0.0047 | 0.0008 |  | 0.31 | 189.36 | 26426 | 99.25
15 | 2021-10-05 18:45 | 2021-10-17 16:08 | PROD | 2 | 91894 | 46 | 0 | 1 | 0 | 2.3 | 1.4 | 1 | 1.3 | 4.2 | 12.2 | HMG 2 | 0.2075 | 0.15 | 0.0575 | 0.0006 | 0.01275 | 0.08 | 0.005375 | 0.000625 |  | 0.31 | 189.36 | 26321 | 99.19
53 | 2021-10-05 18:49 | 2021-10-16 07:59 | PROD | 2 | 83372 | 35 | 0 | 6 | 0 | 1 | 1.4 | 1 | 1.2 | 5.2 | 10.6 | HMG 4 | 0.22 | 0.135 | 0.0775 | 0.0006 | 0.0145 | 0.095 | 0.00505 | 0.000675 |  | 0.2925 | 189.36 | 26198 | 98.31
60 | 2021-10-05 21:06 | 2021-10-16 16:36 | PROD | 1 | 85104 | 39 | 0 | 4 | 0 | 1 | 1.4 | 1 | 1.4 | 4.1 | 6.6 | HMG 1 | 0.34 | 0.16 | 0.07 | 0.0006 | 0.01 | 0.08 | 0.0052 | 0.0006 |  | 0.31 | 189.36 | 19645 | 98.09
51 | 2021-10-05 22:04 | 2021-10-17 01:02 | PROD | 2 | 88374 | 43 | 0 | 2 | 0 | 1 | 1.4 | 1 | 1.4 | 4 | 10.6 | HMG 4 | 0.2825 | 0.1585 | 0.0715 | 0.0006 | 0.0155 | 0.097 | 0.00505 | 0.00088 |  | 0.29 | 189.36 | 26528 | 99.26
30 | 2021-10-05 23:01 | 2021-10-15 21:10 | PRZ | 1 | 78265 | 39 | 0 | 0 | 0 | 1.9 | 1.4 | 1 | 1.4 | 4.4 | 7.9 | HMG 4 | 0.3125 | 0.1525 | 0.09 | 0.0006 | 0.01575 | 0.0975 | 0.00585 | 0.000975 |  | 0.27 | 195.16 | 24524 | 99.24
54 | 2021-10-06 11:16 | 2021-10-18 06:25 | PROD | 2 | 93270 | 45 | 0 | 1 | 0 | 1 | 1.4 | 1 | 1.3 | 4.9 | 9 | HMG 2 | 0.165 | 0.15 | 0.065 | 0.0006 | 0.0105 | 0.115 | 0.0054 | 0.0003 |  | 0.295 | 189.36 | 27545 | 99.36
47 | 2021-10-06 18:33 | 2021-10-18 21:02 | PROD | 2 | 94865 | 42 | 0 | 4 | 0 | 1 | 1.4 | 1 | 1.2 | 4 | 9.1 | HMG 3 | 0.2 | 0.1225 | 0.08 | 0.0006 | 0.0115 | 0.0875 | 0.004525 | 0.000625 |  | 0.305 | 189.36 | 27681 | 98.51
63 | 2021-10-06 21:09 | 2021-10-16 23:06 | PRZ | 1 | 79047 | 41 | 0 | 0 | 0 | 1.6 | 1.4 | 1 | 1.2 | 3.8 | 8.1 | HMG 4 | 0.21 | 0.1275 | 0.075 | 0.0006 | 0.0125 | 0.0775 | 0.0048 | 0.00065 |  | 0.29 | 195.16 | 25104 | 99.52
20 | 2021-10-06 21:15 | 2021-10-16 13:17 | PROD | 1 | 76201 | 38 | 0 | 1 | 0 | 1 | 1.4 | 1 | 1.5 | 5.1 | 5.6 | HMG 3 | 0.2775 | 0.1505 | 0.1135 | 0.0006 | 0.0129 | 0.0905 | 0.005415 | 0.000825 |  | 0.2225 | 189.36 | 17606 | 98.01
95 | 2021-10-06 22:02 | 2021-10-18 19:29 | PROD | 2 | 94732 | 43 | 0 | 1 | 1 | 1 | 1.4 | 1 | 1.2 | 5 | 8.8 | HMG 3 | 0.2 | 0.1225 | 0.08 | 0.0006 | 0.0115 | 0.0875 | 0.004525 | 0.000625 |  | 0.305 | 189.36 | 26890 | 100.52
74 | 2021-10-07 05:35 | 2021-10-17 08:17 | PROD | 1 | 76049 | 32 | 0 | 8 | 0 | 1 | 1.4 | 1 | 1.5 | 5.9 | 5 | HMG 4 | 0.2295 | 0.1605 | 0.103 | 0.0006 | 0.0123 | 0.088 | 0.00524 | 0.00062 |  | 0.2645 | 189.36 | 18561 | 94.74
28 | 2021-10-07 05:38 | 2021-10-17 05:22 | PROD | 1 | 77999 | 39 | 0 | 2 | 0 | 1 | 1.4 | 1 | 1.4 | 4.4 | 7 | HMG 3 | 0.195 | 0.16 | 0.1125 | 0.0006 | 0.013 | 0.09 | 0.005175 | 0.0006 |  | 0.255 | 189.36 | 18165 | 97.44
24 | 2021-10-07 10:46 | 2021-10-18 03:59 | PROD | 2 | 84583 | 41 | 0 | 0 | 0 | 1 | 1.4 | 1 | 1.3 | 4.5 | 8.5 | HMG 1 | 0.15 | 0.14 | 0.07 | 0.0006 | 0.011 | 0.1 | 0.0044 | 0.0002 |  | 0.31 | 189.36 | 25634 | 99.11
45 | 2021-10-07 14:07 | 2021-10-19 09:17 | PROD | 2 | 93055 | 43 | 0 | 4 | 0 | 1 | 1.4 | 1 | 1.4 | 5.3 | 10.1 | HMG 1 | 0.23 | 0.12 | 0.07 | 0.0006 | 0.011 | 0.1 | 0.0042 | 0.0008 |  | 0.35 | 189.36 | 28458 | 99.25
23 | 2021-10-07 18:21 | 2021-10-19 22:24 | PROD | 2 | 95354 | 48 | 0 | 1 | 0 | 1 | 1.4 | 1 | 1.3 | 4 | 8.6 | HMG 2 | 0.205 | 0.14 | 0.065 | 0.0006 | 0.0105 | 0.115 | 0.0053 | 0.0006 |  | 0.315 | 189.36 | 27731 | 99.27
50 | 2021-10-07 22:04 | 2021-10-18 02:56 | PROD | 2 | 81308 | 39 | 0 | 2 | 0 | 1 | 1.4 | 1 | 1.3 | 4 | 9.3 | HMG 2 | 0.235 | 0.1475 | 0.075 | 0.0006 | 0.0125 | 0.0775 | 0.004625 | 0.000775 |  | 0.29 | 189.36 | 24170 | 99.71
13 | 2021-10-07 22:12 | 2021-10-19 09:20 | PROD | 1 | 87687 | 42 | 0 | 2 | 0 | 1 | 1.4 | 1 | 1.3 | 3.9 | 5.9 | HMG 4 | 0.265 | 0.15 | 0.0825 | 0.0006 | 0.012 | 0.0825 | 0.004525 | 0.0006 |  | 0.275 | 189.36 | 20968 | 97.93
62 | 2021-10-07 23:05 | 2021-10-19 05:24 | PROD | 1 | 88853 | 42 | 0 | 3 | 0 | 1 | 1.4 | 1 | 1.2 | 6.5 | 6.8 | HMG 4 | 0.205 | 0.135 | 0.0725 | 0.0006 | 0.01025 | 0.1 | 0.005 | 0.0005 |  | 0.295 | 189.36 | 20916 | 99.32
93 | 2021-10-08 05:25 | 2021-10-19 16:59 | PROD | 1 | 89556 | 40 | 0 | 4 | 0 | 1 | 1.4 | 1 | 1.2 | 5.6 | 7.6 | HMG 4 | 0.1925 | 0.1375 | 0.0825 | 0.0006 | 0.01025 | 0.105 | 0.00485 | 0.000525 |  | 0.305 | 189.36 | 22359 | 98.53
85 | 2021-10-08 05:26 | 2021-10-17 16:23 | PROD | 1 | 73444 | 33 | 0 | 6 | 0 | 1 | 1.4 | 1 | 1.2 | 4.2 | 6.7 | HMG 3 | 0.2075 | 0.1475 | 0.09 | 0.0006 | 0.01275 | 0.0775 | 0.005825 | 0.00075 |  | 0.26 | 189.36 | 17810 | 96.79
68 | 2021-10-08 11:29 | 2021-10-18 21:04 | PROD | 2 | 81431 | 41 | 0 | 0 | 0 | 1 | 1.4 | 1 | 1.5 | 4.1 | 7.5 | HL 4 | 0.247 | 0.105 | 0.269 |  | 0.012 | 0.052625 | 0.000525 | 0.009725 | 0.0105 |  | 189.36 | 23266 | 99.69
79 | 2021-10-08 14:13 | 2021-10-20 09:00 | PROD | 2 | 91326 | 45 | 0 | 1 | 0 | 1 | 1.4 | 1 | 1.4 | 4.2 | 6.4 | HMG 3 | 0.1825 | 0.14 | 0.0725 | 0.0006 | 0.0125 | 0.0975 | 0.0055 | 0.000575 |  | 0.29 | 189.36 | 27225 | 99.27
91 | 2021-10-08 21:31 | 2021-10-18 05:25 | PROD | 1 | 73630 | 39 | 0 | 2 | 0 | 1 | 1.4 | 1 | 1.2 | 4.7 | 5.4 | HMG 2 | 0.286 | 0.106 | 0.088 | 0.0006 | 0.009 | 0.092 | 0.00414 | 0.0002 |  | 0.308 | 189.36 | 17063 | 98.62
67 | 2021-10-09 05:48 | 2021-10-21 05:20 | PROD | 1 | 92374 | 40 | 0 | 3 | 0 | 1 | 1.4 | 1 | 1.4 | 5.9 | 5.2 | HL 3 | 0.23325 | 0.08 | 0.21775 |  | 0.0099 | 0.06735 | 0.0005 | 0.009975 | 0.012575 |  | 189.36 | 21730 | 99.18
73 | 2021-10-09 05:49 | 2021-10-19 13:20 | PROD | 1 | 77857 | 40 | 0 | 2 | 0 | 1 | 1.4 | 1 | 1.2 | 5.8 | 5.8 | HMG 4 | [10 empty] | 189.36 | 19383 | 95.96
25 | 2021-10-09 05:50 | 2021-10-21 19:24 | PROD | 2 | 97775 | 48 | 0 | 1 | 0 | 1.2 | 1.4 | 1 | 1.2 | 4.7 | 9.2 | HMG 1 | 0.19 | 0.16 | 0.04 | 0.0006 | 0.011 | 0.12 | 0.0057 | 0.0007 |  | 0.33 | 189.36 | 27984 | 99.17
64 | 2021-10-09 11:27 | 2021-10-21 01:08 | PROD | 2 | 90501 | 39 | 0 | 5 | 0 | 3.7 | 1.4 | 1 | 1.2 | 5.6 | 12.8 | HMG 2 | 0.32 | 0.11 | 0.09 | 0.0006 | 0.0115 | 0.1 | 0.005 | 0.00055 |  | 0.315 | 189.36 | 25435 | 99.08
18 | 2021-10-09 13:50 | 2021-10-22 02:51 | PROD | 2 | 97272 | 47 | 0 | 3 | 0 | 1 | 1.4 | 1 | 1.2 | 4.8 | 10 | HMG 4 | 0.261 | 0.145 | 0.0685 | 0.0006 | 0.0119 | 0.084 | 0.005325 | 0.00056 |  | 0.2825 | 189.36 | 27973 | 98.93
89 | 2021-10-09 22:02 | 2021-10-22 00:05 | PROD | 2 | 93862 | 46 | 0 | 1 | 0 | 1 | 3.8 | 1 | 1.2 | 4.2 | 9.4 | HMG 2 | 0.32 | 0.11 | 0.09 | 0.0006 | 0.0115 | 0.1 | 0.005 | 0.00055 |  | 0.315 | 189.36 | 26937 | 98.92
19 | 2021-10-09 22:02 | 2021-10-20 02:59 | PRZ | 1 | 78632 | 40 | 0 | 2 | 0 | 1.7 | 1.4 | 1 | 1.2 | 6.2 | 9.7 | HMG 4 | 0.2925 | 0.1625 | 0.0675 | 0.0006 | 0.0155 | 0.09 | 0.00525 | 0.00085 |  | 0.3075 | 195.16 | 25399 | 98.48
59 | 2021-10-10 00:42 | 2021-10-22 21:12 | PROD | 2 | 99689 | 48 | 0 | 2 | 0 | 1.5 | 1.4 | 1 | 1.2 | 6.8 | 10.8 | HMG 3 | 0.2385 | 0.1085 | 0.0635 | 0.0006 | 0.01105 | 0.078 | 0.00515 | 0.000485 |  | 0.2965 | 189.36 | 27148 | 98.93
75 | 2021-10-10 05:28 | 2021-10-20 05:19 | PROD | 1 | 73469 | 37 | 0 | 5 | 0 | 1.1 | 1.4 | 1 | 1.3 | 6.1 | 4.6 | HMG 4 | 0.3075 | 0.145 | 0.0625 | 0.0006 | 0.0095 | 0.09 | 0.0038 | 0.000625 |  | 0.2975 | 189.36 | 17659 | 93.44
82 | 2021-10-10 19:25 | 2021-10-22 15:12 | PROD | 2 | 92491 | 45 | 0 | 1 | 0 | 1 | 1.4 | 1 | 1.2 | 5.8 | 8.5 | HMG 1 | 0.22 | 0.09 | 0.12 | 0.0006 | 0.018 | 0.08 | 0.0057 | 0.001 |  | 0.25 | 189.36 | 26717 | 99.81
46 | 2021-10-10 21:13 | 2021-10-24 04:01 | PROD | 2 | 102404 | 48 | 0 | 1 | 0 | 1.9 | 1.4 | 1 | 1.2 | 4.8 | 10.3 | HMG 2 | 0.235 | 0.16 | 0.06 | 0.0006 | 0.012 | 0.07 | 0.0062 | 0.00055 |  | 0.295 | 189.36 | 29285 | 99
90 | 2021-10-10 21:14 | 2021-10-21 02:22 | PRZ | 1 | 79760 | 41 | 0 | 1 | 0 | 2.2 | 1.4 | 1 | 1.2 | 8.6 | 10.4 | HMG 4 | 0.22 | 0.15 | 0.08 | 0.0006 | 0.01275 | 0.09 | 0.005325 | 0.00065 |  | 0.285 | 195.16 | 26072 | 99.56
78 | 2021-10-10 21:16 | 2021-10-22 05:21 | PROD | 1 | 86098 | 39 | 0 | 6 | 0 | 1 | 1.4 | 1 | 1.2 | 5.6 | 5.7 | HMG 1 | 0.26 | 0.1 | 0.08 | 0.0006 | 0.009 | 0.07 | 0.0054 | 0.0005 |  | 0.32 | 189.36 | 19942 | 97.7
12 | 2021-10-11 06:04 | 2021-10-21 13:53 | PROD | 1 | 75055 | 36 | 0 | 3 | 0 | 1 | 1.4 | 1 | 1.2 | 4.6 | 6.9 | HMG 5 | 0.3685 | 0.1485 | 0.078 | 0.0006 | 0.013 | 0.1145 | 0.004515 | 0.00081 |  | 0.2765 | 189.36 | 17643 | 92.28
92 | 2021-10-11 06:08 | 2021-10-20 14:00 | PROD | 1 | 74226 | 39 | 0 | 1 | 1 | 1 | 1.4 | 1 | 1.3 | 5.2 | 9.2 | HMG 4 | 0.2505 | 0.132 | 0.0795 | 0.0006 | 0.01205 | 0.1165 | 0.004665 | 0.0006 |  | 0.328 | 189.36 | 16924 | 100.44
44 | 2021-10-11 11:32 | 2021-10-22 13:35 | PROD | 2 | 85947 | 43 | 0 | 1 | 0 | 1 | 1.4 | 1 | 1.2 | 8 | 11.5 | HMG 2 | 0.2625 | 0.1325 | 0.0775 | 0.0006 | 0.0105 | 0.09 | 0.0046 | 0.00045 |  | 0.3075 | 189.36 | 23888 | 98.97
27 | 2021-10-11 14:12 | 2021-10-21 06:53 | PROD | 2 | 75481 | 39 | 0 | 0 | 0 | 1 | 1.4 | 1 | 1.2 | 3.7 | 8.2 | HMG 1 | 0.29 | 0.17 | 0.06 | 0.0006 | 0.011 | 0.08 | 0.0043 | 0.0006 |  | 0.35 | 189.36 | 21978 | 98.59
10 | 2021-10-11 21:11 | 2021-10-22 22:00 | PROD | 2 | 85499 | 41 | 0 | 1 | 0 | 1 | 1.4 | 1 | 1.2 | 5.2 | 10 | HMG 2 | 0.22 | 0.145 | 0.06 | 0.0006 | 0.0115 | 0.095 | 0.00465 | 0.00055 |  | 0.285 | 189.36 | 25154 | 99.08
96 | 2021-10-11 21:17 | 2021-10-23 13:20 | PROD | 1 | 88701 | 46 | 0 | 3 | 0 | 1 | 1.4 | 1 | 1.2 | 5.8 | 7.1 | HMG 1 | 0.35 | 0.16 | 0.08 | 0.0006 | 0.012 | 0.12 | 0.0054 | 0.0006 |  | 0.31 | 189.36 | 20777 | 97.15
66 | 2021-10-12 12:30 | 2021-10-22 23:05 | PROD | 2 | 80736 | 39 | 0 | 2 | 0 | 1 | 1.4 | 1 | 1.4 | 4.8 | 6.6 | HL 2 | 0.27825 | 0.1045 | 0.176 |  | 0.01085 | 0.037225 | 0.000625 | 0.0155 | 0.01075 |  | 189.36 | 22301 | 99.58
32 | 2021-10-12 13:27 | 2021-10-23 05:20 | PROD | 2 | 82558 | 41 | 0 | 0 | 0 | 1 | 1.4 | 1 | 1.2 | 5.7 | 10.6 | HMG 4 | 0.2775 | 0.145 | 0.0675 | 0.0006 | 0.01125 | 0.1 | 0.005075 | 0.00045 |  | 0.315 | 189.36 | 23741 | 98.78
16 | 2021-10-12 18:28 | 2021-10-23 21:14 | PROD | 2 | 86075 | 41 | 0 | 0 | 0 | 1 | 1.4 | 1 | 1.2 | 7.6 | 7.4 | HMG 1 | 0.29 | 0.18 | 0.08 | 0.0006 | 0.014 | 0.09 | 0.005 | 0.0007 |  | 0.28 | 189.36 | 25216 | 99.07
17 | 2021-10-12 21:11 | 2021-10-23 13:22 | PROD | 1 | 81151 | 38 | 0 | 4 | 0 | 1 | 1.4 | 1 | 1.2 | 4.9 | 8.6 | HMG 1 | 0.25 | 0.17 | 0.1 | 0.0006 | 0.015 | 0.12 | 0.0056 | 0.0006 |  | 0.31 | 189.36 | 18948 | 96.89
87 | 2021-10-12 22:24 | 2021-10-24 | PROD | 2 | 85911 | 39 | 0 | 5 | 0 | 1 | 1.4 | 1 | 1.2 | 5.8 | 9.1 | HMG 4 | 0.2975 | 0.155 | 0.0675 | 0.0006 | 0.0115 | 0.1 | 0.004875 | 0.000525 |  | 0.3175 | 189.36 | 24774 | 99.16
86 | 2021-10-12 23:20 | 2021-10-24 16:59 | PROD | 1 | 89944 | 42 | 0 | 4 | 0 | 1 | 1.4 | 1 | 1.2 | 5.6 | 8.1 | HMG 3 | 0.26 | 0.155 | 0.095 | 0.0006 | 0.01425 | 0.095 | 0.005225 | 0.000675 |  | 0.2925 | 189.36 | 20807 | 98.12
21 | 2021-10-13 05:32 | 2021-10-24 13:23 | PROD | 1 | 85770 | 39 | 0 | 3 | 0 | 1.6 | 1.4 | 1 | 1.5 | 6.1 | 8 | HMG 3 | 0.2575 | 0.17 | 0.1025 | 0.0006 | 0.012 | 0.1125 | 0.00515 | 0.00095 |  | 0.275 | 189.36 | 20481 | 96.81
69 | 2021-10-13 05:50 | 2021-10-25 14:02 | PROD | 1 | 91219 | 43 | 0 | 4 | 0 | 1 | 1.4 | 1 | 1.2 | 8.2 | 6.5 | HL 1 | 0.101 | 0.07 | 0.161 |  | 0.0091 | 0.0918 | 0.0022 | 0.009 | 0.0014 |  | 189.36 | 22298 | 96.08
83 | 2021-10-13 11:16 | 2021-10-23 10:00 | PROD | 2 | 77540 | 39 | 0 | 0 | 0 | 1.3 | 1.4 | 1 | 1.2 | 4.8 | 10.8 | HMG 2 | 0.2825 | 0.15 | 0.0725 | 0.0006 | 0.0145 | 0.0675 | 0.005375 | 0.00105 |  | 0.305 | 189.36 | 23580 | 99.03
31 | 2021-10-13 14:04 | 2021-10-23 22:07 | PROD | 2 | 81220 | 40 | 0 | 1 | 1 | 1 | 1.4 | 1 | 1.2 | 5.1 | 11.7 | HMG 2 | 0.235 | 0.15 | 0.075 | 0.0006 | 0.0115 | 0.085 | 0.00495 | 0.0004 |  | 0.325 | 189.36 | 23599 | 100.15
76 | 2021-10-13 19:28 | 2021-10-24 22:03 | PROD | 2 | 85531 | 41 | 0 | 1 | 0 | 2.2 | 1.4 | 1 | 1.2 | 4.2 | 12.6 | HMG 2 | 0.235 | 0.15 | 0.075 | 0.0006 | 0.0115 | 0.085 | 0.00495 | 0.0004 |  | 0.325 | 189.36 | 24756 | 99.44
1 | 2021-10-13 22:03 | 2021-10-25 07:55 | PROD | 1 | 86526 | 40 | 0 | 4 | 0 | 1 | 1.4 | 1 | 1.2 | 4.8 | 7.4 | HMG 3 | 0.1775 | 0.1325 | 0.09 | 0.0006 | 0.0095 | 0.125 | 0.00445 | 0.00035 |  | 0.3275 | 189.36 | 19795 | 97.03
61 | 2021-10-13 22:16 | 2021-10-25 02:00 | PROD | 2 | 87182 | 42 | 0 | 0 | 0 | 1 | 1.4 | 1 | 1.2 | 5.3 | 12 | HMG 1 | 0.19 | 0.16 | 0.09 | 0.0006 | 0.011 | 0.15 | 0.005 | 0.0002 |  | 0.31 | 189.36 | 25929 | 99.72
43 | 2021-10-14 05:22 | 2021-10-26 08:48 | PROD | 1 | 91318 | 47 | 0 | 2 | 0 | 1 | 1.4 | 1 | 1.2 | 4.6 | 6.3 | HMG 2 | 0.3 | 0.16 | 0.115 | 0.0006 | 0.015 | 0.115 | 0.0056 | 0.0011 |  | 0.275 | 189.36 | 20803 | 96.5
55 | 2021-10-14 05:24 | 2021-10-24 05:24 | PROD | 1 | 77145 | 38 | 0 | 2 | 0 | 1 | 1.4 | 1 | 1.2 | 5.4 | 9.2 | HMG 2 | 0.2025 | 0.16 | 0.105 | 0.0006 | 0.01325 | 0.1225 | 0.00525 | 0.00065 |  | 0.295 | 189.36 | 17896 | 97.78
49 | 2021-10-14 06:41 | 2021-10-26 16:42 | PROD | 1 | 94284 | 45 | 0 | 3 | 0 | 1 | 1.4 | 1 | 1.2 | 6.4 | 7 | HMG 4 | 0.2525 | 0.13 | 0.09 | 0.0006 | 0.01175 | 0.0975 | 0.005125 | 0.000625 |  | 0.31 | 189.36 | 22067 | 97.25
80 | 2021-10-14 13:28 | 2021-10-25 15:59 | PROD | 2 | 85290 | 37 | 0 | 4 | 0 | 1 | 1.4 | 1 | 1.2 | 4.8 | 10.8 | HMG 1 | 0.27 | 0.13 | 0.06 | 0.0006 | 0.013 | 0.08 | 0.0048 | 0.0005 |  | 0.34 | 189.36 | 23955 | 99.14
29 | 2021-10-14 15:22 | 2021-10-25 19:57 | PROD | 2 | 86315 | 43 | 0 | 1 | 0 | 1 | 1.4 | 1 | 1.2 | 5 | 11 | HMG 1 | 0.34 | 0.16 | 0.08 | 0.0006 | 0.015 | 0.07 | 0.0055 | 0.0006 |  | 0.31 | 189.36 | 24783 | 98.62
11 | 2021-10-14 19:04 | 2021-10-26 02:57 | PROD | 2 | 86927 | 41 | 0 | 4 | 0 | 1.8 | 1.4 | 1 | 1.2 | 7.7 | 14.1 | HMG 2 | 0.205 | 0.14 | 0.065 | 0.0006 | 0.012 | 0.095 | 0.0048 | 0.00035 |  | 0.32 | 189.36 | 25922 | 98.21
88 | 2021-10-14 21:03 | 2021-10-25 08:46 | PROD | 1 | 77568 | 38 | 0 | 4 | 0 | 1 | 1.4 | 1 | 1.2 | 4.2 | 6.8 | HMG 4 | 0.185 | 0.155 | 0.0725 | 0.0006 | 0.01025 | 0.08 | 0.004825 | 0.000475 |  | 0.3 | 189.36 | 17610 | 93.95
77 | 2021-10-14 21:06 | 2021-10-26 13:22 | PROD | 1 | 87657 | 41 | 0 | 5 | 0 | 1 | 1.4 | 1 | 1.2 | 5.2 | 7.7 | HMG 2 | 0.305 | 0.15 | 0.105 | 0.0006 | 0.0125 | 0.095 | 0.005325 | 0.000725 |  | 0.27 | 189.36 | 20946 | 97.06
48 | 2021-10-14 22:05 | 2021-10-26 08:34 | PROD | 2 | 88258 | 43 | 0 | 1 | 0 | 1.6 | 1.4 | 1 | 1.2 | 4.8 | 13 | HMG 4 | 0.2375 | 0.165 | 0.106 | 0.00063 | 0.01205 | 0.0875 | 0.004155 | 0.00089 |  | 0.276 | 189.36 | 25536 | 98.9
14 | 2021-10-15 05:28 | 2021-10-27 13:25 | PROD | 1 | 92724 | 39 | 0 | 4 | 0 | 1 | 1.4 | 1 | 1.2 | 5.2 | 6.8 | HMG 1 | 0.32 | 0.15 | 0.09 | 0.0006 | 0.011 | 0.09 | 0.005 | 0.0007 |  | 0.28 | 189.36 | 21840 | 96.53
70 | 2021-10-15 05:33 | 2021-10-27 05:17 | PROD | 1 | 90930 | 45 | 0 | 2 | 0 | 1 | 1.4 | 1 | 1.2 | 5.3 | 7.4 | HL 1 | 0.098 | 0.061 | 0.154 |  | 0.008 | 0.0798 | 0.0013 | 0.015 | 0.0037 |  | 189.36 | 19941 | 98.29
22 | 2021-10-15 10:35 | 2021-10-26 17:09 | PROD | 2 | 87469 | 40 | 0 | 1 | 0 | 1.1 | 1.4 | 1 | 1.2 | 5 | 9.7 | HMG 3 | 0.2875 | 0.165 | 0.09 | 0.0006 | 0.01425 | 0.0725 | 0.005425 | 0.000625 |  | 0.2925 | 189.36 | 24668 | 99.28
84 | 2021-10-15 10:38 | 2021-10-26 04:03 | PROD | 2 | 83750 | 40 | 0 | 1 | 0 | 1 | 1.4 | 1 | 1.2 | 5.9 | 10.5 | HMG 1 | 0.23 | 0.11 | 0.08 | 0.0006 | 0.012 | 0.1 | 0.0044 | 0.001 |  | 0.33 | 189.36 | 24073 | 99.6
2 | 2021-10-15 19:24 | 2021-10-26 23:06 | PROD | 2 | 85751 | 43 | 0 | 0 | 0 | 1 | 1.4 | 1 | 1.2 | 6.5 | 9.3 | HMG 3 | 0.2255 | 0.1495 | 0.0885 | 0.0006 | 0.00915 | 0.081 | 0.005035 | 0.00053 |  | 0.3015 | 189.36 | 25716 | 98.31
56 | 2021-10-15 22:04 | 2021-10-27 08:55 | PROD | 1 | 84672 | 39 | 0 | 5 | 0 | 1 | 1.4 | 1 | 1.2 | 5 | 7.2 | HMG 2 | 0.335 | 0.1675 | 0.1025 | 0.0006 | 0.0135 | 0.0975 | 0.0051 | 0.0009 |  | 0.295 | 189.36 | 20408 | 94.18
94 | 2021-10-15 22:09 | 2021-10-27 06:00 | PROD | 2 | 87809 | 43 | 0 | 1 | 0 | 1 | 1.4 | 1 | 1.2 | 5.7 | 10.4 | HMG 3 | 0.265 | 0.13 | 0.08 | 0.0006 | 0.01225 | 0.1 | 0.0055 | 0.000525 |  | 0.2925 | 189.36 | 25438 | 99.12
52 | 2021-10-16 05:27 | 2021-10-28 05:28 | PROD | 1 | 92041 | 44 | 0 | 4 | 0 | 1 | 1.4 | 1 | 1.2 | 7 | 7.8 | HMG 1 | 0.26 | 0.14 | 0.08 | 0.0006 | 0.012 | 0.09 | 0.0046 | 0.0007 |  | 0.27 | 189.36 | 21807 | 98.1
57 | 2021-10-16 05:28 | 2021-10-28 05:29 | PROD | 1 | 92536 | 43 | 0 | 4 | 0 | 1 | 1.4 | 1 | 1.2 | 6 | 8.9 | HMG 2 | 0.29 | 0.16 | 0.095 | 0.0006 | 0.013 | 0.105 | 0.00485 | 0.0009 |  | 0.285 | 189.36 | 21440 | 98.65
81 | 2021-10-16 11:02 | 2021-10-27 19:15 | PROD | 2 | 87803 | 42 | 0 | 2 | 0 | 1 | 1.4 | 1 | 1.2 | 3.7 | 8.3 | HMG 3 | 0.195 | 0.1475 | 0.0775 | 0.0006 | 0.012 | 0.09 | 0.005025 | 0.000375 |  | 0.315 | 189.36 | 25826 | 98.97
20 | 2021-10-16 19:27 | 2021-10-29 06:42 | PROD | 2 | 94398 | 49 | 0 | 1 | 1 | 1.3 | 1.4 | 1 | 1.2 | 4.9 | 8.8 | HMG 3 | 0.2775 | 0.1505 | 0.1135 | 0.0006 | 0.0129 | 0.0905 | 0.005415 | 0.000825 |  | 0.2225 | 189.36 | 26900 | 97.57
71 | 2021-10-16 21:04 | 2021-10-28 13:21 | PROD | 1 | 89085 | 41 | 0 | 3 | 0 | 1 | 1.4 | 1 | 1.2 | 8.5 | 5.2 | HL 3 | 0.24125 | 0.09 | 0.21925 |  | 0.010875 | 0.0788 | 0.0006 | 0.01 | 0.006775 |  | 189.36 | 19799 | 98.72
9 | 2021-10-16 21:09 | 2021-10-29 05:37 | PROD | 1 | 91387 | 44 | 0 | 3 | 0 | 1 | 1.4 | 1 | 1.2 | 4.2 | 6.6 | HMG 1 | 0.23 | 0.16 | 0.12 | 0.0006 | 0.017 | 0.11 | 0.0064 | 0.0011 |  | 0.28 | 189.36 | 21492 | 94.93
60 | 2021-10-16 22:06 | 2021-10-28 06:45 | PROD | 2 | 87920 | 41 | 0 | 0 | 0 | 1 | 1.4 | 1 | 1.2 | 5.3 | 9.5 | HMG 1 | 0.34 | 0.16 | 0.07 | 0.0006 | 0.01 | 0.08 | 0.0052 | 0.0006 |  | 0.31 | 189.36 | 24611 | 98.78
58 | 2021-10-17 05:20 | 2021-10-29 13:27 | PROD | 1 | 94363 | 45 | 0 | 4 | 0 | 1 | 1.4 | 1 | 1.2 | 5.4 | 7.7 | HMG 2 | 0.2525 | 0.16 | 0.12 | 0.0006 | 0.017 | 0.095 | 0.00595 | 0.0011 |  | 0.2875 | 189.36 | 21376 | 98.65
74 | 2021-10-17 14:05 | 2021-10-30 02:14 | PROD | 2 | 96540 | 46 | 0 | 1 | 1 | 1 | 1.4 | 1 | 1.2 | 4.9 | 9.3 | HMG 4 | 0.2295 | 0.1605 | 0.103 | 0.0006 | 0.0123 | 0.088 | 0.00524 | 0.00062 |  | 0.2645 | 189.36 | 26644 | 100.28
51 | 2021-10-17 21:08 | 2021-10-28 13:20 | PROD | 1 | 81627 | 38 | 0 | 3 | 0 | 1 | 1.4 | 1 | 1.2 | 7.5 | 6.3 | HMG 4 | 0.2675 | 0.1325 | 0.1075 | 0.0006 | 0.01225 | 0.0925 | 0.005175 | 0.001125 |  | 0.2975 | 189.36 | 18887 | 98.02
85 | 2021-10-17 22:20 | 2021-10-30 18:58 | PROD | 2 | 99295 | 48 | 0 | 1 | 0 | 1 | 1.4 | 1 | 1.3 | 4.4 | 9.9 | HMG 3 | 0.2075 | 0.1475 | 0.09 | 0.0006 | 0.01275 | 0.0775 | 0.005825 | 0.00075 |  | 0.26 | 189.36 | 27978 | 99.3
65 | 2021-10-18 04:03 | 2021-10-28 16:48 | PROD | 1 | 81297 | 41 | 0 | 1 | 0 | 1 | 1.4 | 1 | 1.2 | 5 | 5.3 | HL 1 | 0.101 | 0.069 | 0.178 |  | 0.011 | 0.0814 | 0.0028 | 0.0052 | 0.0028 |  | 189.36 | 17570 | 99.42
53 | 2021-10-18 05:24 | 2021-10-28 05:45 | PROD | 1 | 77237 | 37 | 0 | 3 | 0 | 1 | 1.4 | 1 | 1.2 | 4.8 | 6.2 | HMG 2 | 0.215 | 0.13 | 0.11 | 0.0006 | 0.0135 | 0.095 | 0.00525 | 0.00105 |  | 0.32 | 189.36 | 18314 | 97.75
91 | 2021-10-18 11:04 | 2021-10-31 08:12 | PROD | 2 | 99435 | 48 | 0 | 1 | 0 | 1 | 1.4 | 1 | 1.4 | 4.8 | 10.5 | HMG 2 | 0.286 | 0.106 | 0.088 | 0.0006 | 0.009 | 0.092 | 0.00414 | 0.0002 |  | 0.308 | 189.36 | 27411 | 99.28
63 | 2021-10-18 21:02 | 2021-10-29 08:48 | PROD | 1 | 82226 | 39 | 0 | 1 | 1 | 1 | 1.4 | 1 | 1.2 | 3.6 | 6.7 | HMG 1 | 0.2 | 0.15 | 0.12 | 0.0006 | 0.012 | 0.1 | 0.0047 | 0.0012 |  | 0.31 | 189.36 | 18495 | 100.53
15 | 2021-10-18 21:07 | 2021-10-29 05:35 | PROD | 1 | 78928 | 38 | 0 | 2 | 0 | 1 | 1.4 | 1 | 1.2 | 3.2 | 5 | HMG 2 | 0.22 | 0.115 | 0.11 | 0.0006 | 0.012 | 0.1 | 0.0052 | 0.0012 |  | 0.33 | 189.36 | 18421 | 97.05
62 | 2021-10-19 11:17 | 2021-10-30 07:35 | PROD | 2 | 83821 | 41 | 0 | 0 | 0 | 1.9 | 1.4 | 1 | 1.4 | 5.3 | 11.8 | HMG 4 | 0.205 | 0.135 | 0.0725 | 0.0006 | 0.01025 | 0.1 | 0.005 | 0.0005 |  | 0.295 | 189.36 | 24556 | 99.19
13 | 2021-10-19 13:57 | 2021-10-30 09:10 | PROD | 2 | 83928 | 41 | 0 | 1 | 0 | 1 | 1.4 | 1 | 1.5 | 5.8 | 10.9 | HMG 4 | 0.265 | 0.15 | 0.0825 | 0.0006 | 0.012 | 0.0825 | 0.004525 | 0.0006 |  | 0.275 | 189.36 | 24881 | 99.26
73 | 2021-10-19 19:00 | 2021-11-01 02:03 | PROD | 2 | 94216 | 45 | 0 | 1 | 0 | 1 | 1.4 | 1 | 1.2 | 5.1 | 9.6 | HMG 4 | [10 empty] | 189.36 | 27100 | 99.44
47 | 2021-10-19 22:03 | 2021-10-30 02:16 | PRZ | 1 | 77706 | 36 | 0 | 4 | 0 | 1 | 1.4 | 1 | 1.2 | 5.7 | 9.4 | HMG 4 | 0.295 | 0.1325 | 0.0825 | 0.0006 | 0.013 | 0.105 | 0.005125 | 0.000475 |  | 0.32 | 195.16 | 24763 | 98.71
93 | 2021-10-19 22:05 | 2021-10-30 14:31 | PROD | 2 | 83959 | 41 | 0 | 1 | 1 | 1.4 | 1.4 | 1 | 1.4 | 4.8 | 11.9 | HMG 4 | 0.1925 | 0.1375 | 0.0825 | 0.0006 | 0.01025 | 0.105 | 0.00485 | 0.000525 |  | 0.305 | 189.36 | 24579 | 100.25
72 | 2021-10-19 23:07 | 2021-10-30 13:30 | PROD | 1 | 81045 | 41 | 0 | 1 | 0 | 1 | 1.4 | 1 | 1.2 | 5.1 | 6.1 | HMG 2 | 0.26 | 0.13 | 0.1225 | 0.0006 | 0.01375 | 0.0925 | 0.0053 | 0.001 |  | 0.2825 | 189.36 | 17418 | 98.47
95 | 2021-10-20 05:21 | 2021-10-29 13:30 | PROD | 1 | 72612 | 39 | 0 | 2 | 0 | 1 | 1.4 | 1 | 1.2 | 5.4 | 6.9 | HMG 2 | 0.225 | 0.13 | 0.1 | 0.0006 | 0.0135 | 0.09 | 0.00505 | 0.00085 |  | 0.275 | 189.36 | 16185 | 98.36
45 | 2021-10-20 05:24 | 2021-10-29 16:49 | PROD | 1 | 73920 | 39 | 0 | 1 | 0 | 1 | 1.4 | 1 | 1.2 | 5.4 | 6.5 | HMG 3 | 0.16 | 0.125 | 0.0925 | 0.0006 | 0.01125 | 0.09 | 0.0046 | 0.0009 |  | 0.31 | 189.36 | 18071 | 99.13
75 | 2021-10-20 10:49 | 2021-11-02 02:02 | PROD | 2 | 96683 | 48 | 0 | 2 | 0 | 1 | 1.4 | 1 | 1.2 | 3.2 | 8.1 | HMG 4 | 0.3075 | 0.145 | 0.0625 | 0.0006 | 0.0095 | 0.09 | 0.0038 | 0.000625 |  | 0.2975 | 189.36 | 26701 | 99.41
92 | 2021-10-20 18:54 | 2021-11-02 11:12 | PROD | 2 | 97613 | 49 | 0 | 1 | 0 | 1 | 1.4 | 1 | 1.2 | 3.6 | 11.8 | HMG 4 | 0.2505 | 0.132 | 0.0795 | 0.0006 | 0.01205 | 0.1165 | 0.004665 | 0.0006 |  | 0.328 | 189.36 | 26905 | 98.95
50 | 2021-10-20 22:04 | 2021-10-30 05:23 | PROD | 1 | 71917 | 37 | 0 | 2 | 0 | 1 | 1.4 | 1 | 1.2 | 4.9 | 7.3 | HMG 2 | 0.285 | 0.13 | 0.0925 | 0.0006 | 0.01275 | 0.085 | 0.00495 | 0.000875 |  | 0.2825 | 189.36 | 16417 | 98.47
24 | 2021-10-20 22:09 | 2021-10-30 18:55 | PRZ | 1 | 75666 | 38 | 0 | 2 | 0 | 1.8 | 1.4 | 1 | 1.3 | 6.1 | 7.9 | HMG 4 | 0.2275 | 0.15 | 0.08 | 0.0006 | 0.01175 | 0.0925 | 0.004975 | 0.000475 |  | 0.2975 | 195.16 | 24974 | 98.87
68 | 2021-10-21 05:21 | 2021-10-30 16:39 | PROD | 1 | 73412 | 38 | 0 | 1 | 0 | 1 | 1.4 | 1 | 1.4 | 5.9 | 6.3 | HL 2 | 0.09925 | 0.07 | 0.157 |  | 0.009025 | 0.08865 | 0.001975 | 0.00925 | 0.0018 |  | 189.36 | 16196 | 99.28
79 | 2021-10-21 05:22 | 2021-10-30 08:29 | PROD | 1 | 70559 | 38 | 0 | 2 | 0 | 1 | 1.4 | 1 | 1.2 | 5 | 7.4 | HMG 3 | 0.215 | 0.12 | 0.065 | 0.0006 | 0.0105 | 0.0975 | 0.00465 | 0.00075 |  | 0.3 | 189.36 | 15934 | 98.71
67 | 2021-10-21 11:16 | 2021-10-31 22:01 | PROD | 2 | 80575 | 36 | 0 | 4 | 0 | 1 | 1.4 | 1 | 1.2 | 4 | 7.2 | HL 3 | 0.23325 | 0.08 | 0.21775 |  | 0.0099 | 0.06735 | 0.0005 | 0.009975 | 0.012575 |  | 189.36 | 22808 | 99.31
12 | 2021-10-21 21:14 | 2021-11-03 02:38 | PROD | 2 | 93126 | 48 | 0 | 1 | 0 | 1 | 1.4 | 1 | 1.3 | 4.8 | 10.4 | HMG 5 | 0.3685 | 0.1485 | 0.078 | 0.0006 | 0.013 | 0.1145 | 0.004515 | 0.00081 |  | 0.2765 | 189.36 | 26330 | 97.8
54 | 2021-10-21 21:52 | 2021-10-31 09:27 | PROD | 1 | 73112 | 37 | 0 | 3 | 0 | 1 | 1.4 | 1 | 1.2 | 4.4 | 6.4 | HMG 2 | 0.245 | 0.1175 | 0.11 | 0.0006 | 0.01275 | 0.0975 | 0.005125 | 0.000775 |  | 0.3075 | 189.36 | 16812 | 98.31
23 | 2021-10-22 00:01 | 2021-10-31 06:24 | PROD | 1 | 72152 | 39 | 0 | 1 | 0 | 1 | 1.4 | 1 | 1.4 | 4.5 | 7.1 | HMG 4 | 0.2775 | 0.1475 | 0.085 | 0.0006 | 0.011 | 0.085 | 0.004425 | 0.0008 |  | 0.29 | 189.36 | 16827 | 98.54
64 | 2021-10-22 05:23 | 2021-10-31 14:18 | PROD | 1 | 71378 | 38 | 0 | 2 | 0 | 1 | 1.4 | 1 | 1.4 | 4 | 6.4 | HMG 3 | 0.28 | 0.1225 | 0.08 | 0.0006 | 0.01225 | 0.125 | 0.0047 | 0.000875 |  | 0.3 | 189.36 | 16021 | 99.06
19 | 2021-10-22 05:25 | 2021-10-31 17:36 | PROD | 1 | 74512 | 40 | 0 | 0 | 0 | 1 | 1.4 | 1 | 1.2 | 5.8 | 7.3 | HMG 4 | 0.25 | 0.1425 | 0.1025 | 0.0006 | 0.01225 | 0.0975 | 0.0045 | 0.000875 |  | 0.2775 | 189.36 | 16842 | 99.37
78 | 2021-10-22 10:47 | 2021-11-02 11:15 | PROD | 2 | 84838 | 41 | 0 | 0 | 0 | 1 | 1.4 | 1 | 1.2 | 3.9 | 10.7 | HMG 1 | 0.26 | 0.1 | 0.08 | 0.0006 | 0.009 | 0.07 | 0.0054 | 0.0005 |  | 0.32 | 189.36 | 23153 | 99.37
89 | 2021-10-22 23:02 | 2021-11-02 10:10 | PROD | 1 | 80012 | 36 | 0 | 0 | 0 | 1 | 1.4 | 1 | 1.2 | 3.9 | 8 | HMG 1 | 0.25 | 0.14 | 0.07 | 0.0006 | 0.014 | 0.08 | 0.006 | 0.0009 |  | 0.32 | 189.36 | 17782 | 97.32
18 | 2021-10-23 05:22 | 2021-11-01 06:31 | PROD | 1 | 70459 | 46 | 0 | 1 | 0 | 1 | 1.4 | 1 | 1.2 | 4.4 | 6.2 | HMG 2 | 0.24 | 0.13 | 0.065 | 0.0006 | 0.0105 | 0.1 | 0.0046 | 0.0007 |  | 0.29 | 189.36 | 15917 | 98.39
90 | 2021-10-23 05:26 | 2021-11-02 17:12 | PROD | 1 | 80542 | 40 | 0 | 2 | 0 | 1 | 1.4 | 1 | 1.2 | 3.8 | 6.8 | HMG 3 | 0.2525 | 0.13 | 0.095 | 0.0006 | 0.01375 | 0.09 | 0.00575 | 0.001 |  | 0.3175 | 189.36 | 17739 | 97.73
36 | 2021-10-23 10:51 | 2021-11-02 14:19 | PRZ | 1 | 79409 | 39 | 0 | 1 | 0 | 1 | 1.4 | 1 | 1.2 | 3.6 | 11.2 | HMG 4 | 0.22 | 0.1225 | 0.085 | 0.0006 | 0.01425 | 0.0925 | 0.0052 | 0.00085 |  | 0.31 | 195.16 | 23209 | 99.47
37 | 2021-10-23 10:53 | 2021-11-04 16:47 | PROD | 2 | 94923 | 49 | 0 | 1 | 0 | 1 | 1.4 | 1 | 1.3 | 3.7 | 9.8 | HMG 3 | 0.361 | 0.139 | 0.072 | 0.0006 | 0.01145 | 0.0895 | 0.004585 | 0.00055 |  | 0.3235 | 189.36 | 26861 | 99.11
33 | 2021-10-23 17:17 | 2021-11-02 14:18 | PROD | 1 | 73911 | 38 | 0 | 2 | 0 | 1 | 1.4 | 1 | 1.3 | 3.9 | 7.7 | HMG 1 | 0.27 | 0.13 | 0.12 | 0.0006 | 0.014 | 0.1 | 0.0057 | 0.0014 |  | 0.31 | 189.36 | 16698 | 94.43
38 | 2021-10-23 17:19 | 2021-11-02 06:29 | PROD | 1 | 73260 | 37 | 0 | 3 | 0 | 1 | 1.4 | 1 | 1.2 | 4 | 6.4 | HMG 3 | 0.307 | 0.151 | 0.1015 | 0.0006 | 0.0121 | 0.0875 | 0.005335 | 0.00078 |  | 0.244 | 189.36 | 16465 | 96.75
17 | 2021-10-23 18:41 | 2021-11-04 16:48 | PROD | 2 | 92159 | 46 | 0 | 0 | 0 | 1 | 1.4 | 1 | 1.2 | 4.5 | 9.6 | HMG 1 | 0.25 | 0.17 | 0.1 | 0.0006 | 0.015 | 0.12 | 0.0056 | 0.0006 |  | 0.31 | 189.36 | 26193 | 99.12
66 | 2021-10-23 20:08 | 2021-11-03 06:16 | PROD | 1 | 80090 | 40 | 0 | 1 | 0 | 1 | 1.4 | 1 | 1.3 | 3.9 | 6.3 | HL 3 | 0.09925 | 0.0695 | 0.1655 |  | 0.009975 | 0.08345 | 0.002275 | 0.00735 | 0.0025 |  | 189.36 | 17352 | 98.9
59 | 2021-10-23 20:10 | 2021-11-03 10:06 | PROD | 1 | 81526 | 39 | 0 | 3 | 1 | 1 | 1.4 | 1 | 1.2 | 3.7 | 7.3 | HMG 2 | 0.215 | 0.1 | 0.0725 | 0.0006 | 0.0105 | 0.0925 | 0.006 | 0.0005 |  | 0.32 | 189.36 | 18061 | 98.78
10 | 2021-10-24 02:02 | 2021-11-02 22:11 | PRZ | 1 | 75985 | 39 | 0 | 1 | 0 | 3.6 | 1.4 | 1 | 1.3 | 4.9 | 13.1 | HMG 4 | 0.25 | 0.1475 | 0.085 | 0.0006 | 0.01025 | 0.0825 | 0.00495 | 0.00055 |  | 0.32 | 195.16 | 24389 | 99.14
82 | 2021-10-24 05:26 | 2021-11-03 14:20 | PROD | 1 | 80888 | 39 | 0 | 1 | 0 | 1 | 1.4 | 1 | 1.3 | 3.2 | 7.3 | HMG 2 | 0.1625 | 0.1375 | 0.085 | 0.0006 | 0.01175 | 0.145 | 0.00605 | 0.000575 |  | 0.2825 | 189.36 | 18359 | 99.32
44 | 2021-10-24 05:30 | 2021-11-04 14:21 | PROD | 1 | 87274 | 42 | 0 | 3 | 0 | 1 | 1.4 | 1 | 1.2 | 4.3 | 7.3 | HMG 2 | 0.23 | 0.125 | 0.11 | 0.0006 | 0.014 | 0.105 | 0.00625 | 0.00065 |  | 0.28 | 189.36 | 19586 | 97.74
35 | 2021-10-24 09:59 | 2021-11-03 17:30 | PROD | 1 | 74161 | 39 | 0 | 1 | 1 | 1 | 1.4 | 1 | 1.3 | 4.1 | 6.5 | HMG 1 | 0.53 | 0.1 | 0.09 | 0.0006 | 0.014 | 0.11 | 0.0054 | 0.0013 |  | 0.33 | 189.36 | 16419 | 90.72
55 | 2021-10-24 10:44 | 2021-11-05 19:20 | PROD | 2 | 95010 | 46 | 0 | 1 | 0 | 1 | 1.4 | 1 | 1.2 | 4.4 | 11.5 | HMG 2 | 0.2025 | 0.16 | 0.105 | 0.0006 | 0.01325 | 0.1225 | 0.00525 | 0.00065 |  | 0.295 | 189.36 | 27750 | 99.18
96 | 2021-10-24 13:24 | 2021-11-04 10:02 | PROD | 2 | 85182 | 40 | 0 | 1 | 1 | 1.4 | 1.4 | 1 | 1.3 | 4.1 | 9.8 | HMG 1 | 0.35 | 0.16 | 0.08 | 0.0006 | 0.012 | 0.12 | 0.0054 | 0.0006 |  | 0.31 | 189.36 | 24258 | 100.15
21 | 2021-10-24 18:38 | 2021-11-04 22:04 | PROD | 2 | 86735 | 42 | 0 | 1 | 0 | 1 | 1.4 | 1 | 1.2 | 4.6 | 9.7 | HMG 3 | 0.2575 | 0.17 | 0.1025 | 0.0006 | 0.012 | 0.1125 | 0.00515 | 0.00095 |  | 0.275 | 189.36 | 24551 | 99.5
83 | 2021-10-24 21:17 | 2021-11-03 22:05 | PRZ | 1 | 77723 | 39 | 0 | 1 | 0 | 1.4 | 1.4 | 1 | 1.3 | 3.6 | 11.7 | HMG 4 | 0.22 | 0.15 | 0.085 | 0.0006 | 0.00875 | 0.085 | 0.00385 | 0.00055 |  | 0.28 | 195.16 | 24550 | 99.49
16 | 2021-10-24 21:27 | 2021-11-04 06:19 | PROD | 1 | 80758 | 37 | 0 | 2 | 1 | 1 | 1.4 | 1 | 1.3 | 3.6 | 7.8 | HMG 3 | 0.265 | 0.145 | 0.0775 | 0.0006 | 0.01225 | 0.1 | 0.005925 | 0.000575 |  | 0.305 | 189.36 | 18477 | 99.28
86 | 2021-10-24 22:05 | 2021-11-04 10:05 | PROD | 2 | 81972 | 41 | 0 | 0 | 0 | 4 | 1.4 | 1 | 1.3 | 4.1 | 11.4 | HMG 3 | 0.26 | 0.155 | 0.095 | 0.0006 | 0.01425 | 0.095 | 0.005225 | 0.000675 |  | 0.2925 | 189.36 | 23248 | 99.47
87 | 2021-10-25 05:33 | 2021-11-05 06:18 | PROD | 1 | 85169 | 40 | 0 | 1 | 0 | 1 | 1.4 | 1 | 1.3 | 3.7 | 7.8 | HMG 3 | 0.2525 | 0.165 | 0.105 | 0.0006 | 0.0145 | 0.085 | 0.0057 | 0.0008 |  | 0.28 | 189.36 | 19448 | 98.57
40 | 2021-10-25 06:04 | 2021-11-05 17:46 | PROD | 1 | 87816 | 40 | 0 | 4 | 0 | 1 | 1.4 | 1 | 1.2 | 4.3 | 5.8 | HMG 1 | 0.12 | 0.11 | 0.11 | 0.0006 | 0.009 | 0.08 | 0.0045 | 0.001 |  | 0.35 | 189.36 | 20533 | 97.35
1 | 2021-10-25 13:59 | 2021-11-05 15:50 | PROD | 2 | 85506 | 41 | 0 | 0 | 0 | 1 | 1.4 | 1 | 1.2 | 4.9 | 9.9 | HMG 3 | 0.1775 | 0.1325 | 0.09 | 0.0006 | 0.0095 | 0.125 | 0.00445 | 0.00035 |  | 0.3275 | 189.36 | 24252 | 98.69
88 | 2021-10-25 15:01 | 2021-11-06 22:19 | PROD | 2 | 95120 | 49 | 0 | 0 | 0 | 1 | 1.4 | 1 | 1.2 | 4.5 | 12 | HMG 4 | 0.185 | 0.155 | 0.0725 | 0.0006 | 0.01025 | 0.08 | 0.004825 | 0.000475 |  | 0.3 | 189.36 | 26173 | 99.25
34 | 2021-10-25 18:32 | 2021-11-05 14:26 | PROD | 1 | 82034 | 40 | 0 | 1 | 0 | 1 | 1.4 | 1 | 1.2 | 4 | 7.4 | HMG 3 | 0.3075 | 0.1475 | 0.0925 | 0.0006 | 0.0135 | 0.1 | 0.005075 | 0.000825 |  | 0.2725 | 189.36 | 19025 | 96.11
76 | 2021-10-25 21:03 | 2021-11-05 14:28 | PROD | 1 | 79651 | 40 | 0 | 2 | 0 | 1 | 1.4 | 1 | 1.2 | 4.7 | 7.6 | HMG 1 | 0.19 | 0.18 | 0.09 | 0.0006 | 0.014 | 0.07 | 0.0069 | 0.0005 |  | 0.3 | 189.36 | 17965 | 97
61 | 2021-10-25 22:18 | 2021-11-06 06:13 | PROD | 1 | 86296 | 34 | 0 | 7 | 0 | 1 | 1.4 | 1 | 1.2 | 4.2 | 7.4 | HMG 3 | 0.245 | 0.1375 | 0.065 | 0.0006 | 0.01075 | 0.1075 | 0.004925 | 0.000575 |  | 0.3 | 189.36 | 20798 | 97.88
69 | 2021-10-26 10:41 | 2021-11-06 02:04 | PROD | 2 | 80126 | 41 | 0 | 1 | 0 | 1 | 1.4 | 1 | 1.2 | 4.8 | 8.7 | HL 1 | 0.101 | 0.07 | 0.161 |  | 0.0091 | 0.0918 | 0.0022 | 0.009 | 0.0014 |  | 189.36 | 23445 | 98.49
39 | 2021-10-26 10:56 | 2021-11-06 09:56 | PROD | 1 | 84817 | 40 | 0 | 2 | 0 | 1 | 1.4 | 1 | 1.2 | 3.8 | 6.1 | HMG 3 | 0.453 | 0.1265 | 0.0935 | 0.0006 | 0.0137 | 0.1065 | 0.0053 | 0.00112 |  | 0.317 | 189.36 | 20440 | 98.4
43 | 2021-10-26 13:44 | 2021-11-06 | PROD | 2 | 80223 | 40 | 0 | 2 | 0 | 1 | 1.4 | 1 | 1.2 | 4.3 | 8.9 | HMG 2 | 0.3 | 0.16 | 0.115 | 0.0006 | 0.015 | 0.115 | 0.0056 | 0.0011 |  | 0.275 | 189.36 | 22575 | 97.5
77 | 2021-10-26 19:14 | 2021-11-06 22:15 | PROD | 2 | 84409 | 41 | 0 | 0 | 0 | 1 | 1.4 | 1 | 1.2 | 3.8 | 8.4 | HMG 2 | 0.305 | 0.15 | 0.105 | 0.0006 | 0.0125 | 0.095 | 0.005325 | 0.000725 |  | 0.27 | 189.36 | 24548 | 99.34
80 | 2021-10-26 21:09 | 2021-11-07 09:12 | PROD | 1 | 85470 | 37 | 0 | 4 | 0 | 1 | 1.4 | 1 | 1.2 | 5.1 | 6.4 | HMG 1 | 0.15 | 0.11 | 0.1 | 0.0006 | 0.012 | 0.1 | 0.0067 | 0.0004 |  | 0.29 | 189.36 | 19300 | 98.48
49 | 2021-10-26 22:11 | 2021-11-06 02:59 | PROD | 2 | 78301 | 38 | 0 | 2 | 0 | 1 | 1.4 | 1 | 1.2 | 3.9 | 11.9 | HMG 4 | 0.2525 | 0.13 | 0.09 | 0.0006 | 0.01175 | 0.0975 | 0.005125 | 0.000625 |  | 0.31 | 189.36 | 23430 | 98.92
48 | 2021-10-27 05:28 | 2021-11-07 06:14 | PROD | 1 | 84197 | 40 | 0 | 3 | 0 | 1 | 1.4 | 1 | 1.2 | 3.9 | 5.2 | HMG 4 | 0.275 | 0.125 | 0.0975 | 0.0006 | 0.012 | 0.11 | 0.00545 | 0.0005 |  | 0.29 | 189.36 | 19322 | 96.99
11 | 2021-10-27 06:19 | 2021-11-06 17:58 | PROD | 1 | 79385 | 39 | 0 | 1 | 0 | 1 | 1.4 | 1 | 1.2 | 4.8 | 7.4 | HMG 4 | 0.1925 | 0.14 | 0.075 | 0.0006 | 0.01075 | 0.115 | 0.005525 | 0.00045 |  | 0.2975 | 189.36 | 18541 | 96.43
70 | 2021-10-27 10:35 | 2021-11-07 04:58 | PROD | 2 | 81898 | 40 | 0 | 1 | 0 | 1 | 1.4 | 1 | 1.2 | 3.8 | 7.4 | HL 1 | 0.098 | 0.061 | 0.154 |  | 0.008 | 0.0798 | 0.0013 | 0.015 | 0.0037 |  | 189.36 | 22026 | 99.5
56 | 2021-10-27 14:02 | 2021-11-07 18:18 | PROD | 2 | 85975 | 42 | 0 | 1 | 0 | 1 | 1.4 | 1 | 1.3 | 4.4 | 11 | HMG 2 | 0.335 | 0.1675 | 0.1025 | 0.0006 | 0.0135 | 0.0975 | 0.0051 | 0.0009 |  | 0.295 | 189.36 | 25523 | 98.84
14 | 2021-10-27 18:53 | 2021-11-07 02:08 | PROD | 2 | 80133 | 33 | 0 | 0 | 0 | 1 | 1.4 | 1 | 1.2 | 3.8 | 9.6 | HMG 1 | 0.32 | 0.15 | 0.09 | 0.0006 | 0.011 | 0.09 | 0.005 | 0.0007 |  | 0.28 | 189.36 | 22994 | 99.11
46 | 2021-10-27 21:07 | 2021-11-07 14:15 | PROD | 1 | 82231 | 40 | 0 | 2 | 0 | 1 | 1.4 | 1 | 1.2 | 4.9 | 6 | HMG 3 | 0.1335 | 0.097 | 0.0785 | 0.0006 | 0.01045 | 0.1125 | 0.006395 | 0.000505 |  | 0.305 | 189.36 | 18874 | 97.41
84 | 2021-10-27 21:19 | 2021-11-06 14:24 | PROD | 1 | 75451 | 38 | 0 | 1 | 0 | 1 | 1.4 | 1 | 1.2 | 5.2 | 7.6 | HMG 2 | 0.205 | 0.1425 | 0.1275 | 0.0006 | 0.0155 | 0.085 | 0.0066 | 0.00065 |  | 0.27 | 189.36 | 16997 | 98.55
94 | 2021-10-28 04:06 | 2021-11-08 10:58 | PROD | 1 | 87015 | 42 | 0 | 2 | 0 | 1 | 1.4 | 1 | 1.2 | 3.6 | 6 | HMG 4 | 0.2085 | 0.13 | 0.116 | 0.0006 | 0.0138 | 0.0955 | 0.006065 | 0.000735 |  | 0.293 | 189.36 | 19699 | 98.54
22 | 2021-10-28 05:39 | 2021-11-07 17:07 | PROD | 1 | 80978 | 38 | 0 | 2 | 1 | 1 | 1.4 | 1 | 1.2 | 4.2 | 6.4 | HMG 3 | 0.175 | 0.1325 | 0.0625 | 0.0006 | 0.0105 | 0.0975 | 0.006275 | 0.000475 |  | 0.335 | 189.36 | 17838 | 98.44
52 | 2021-10-28 11:48 | 2021-11-07 18:31 | PROD | 2 | 80497 | 39 | 0 | 1 | 0 | 1 | 1.4 | 1 | 1.2 | 3.9 | 8.8 | HMG 1 | 0.26 | 0.14 | 0.08 | 0.0006 | 0.012 | 0.09 | 0.0046 | 0.0007 |  | 0.27 | 189.36 | 23850 | 99.46
53 | 2021-10-28 11:49 | 2021-11-10 00:04 | PROD | 1 | 96578 | 45 | 0 | 2 | 0 | 1 | 1.4 | 1 | 1.3 | 6.5 | 12.6 | HMG 3 | 0.2075 | 0.155 | 0.0825 | 0.0006 | 0.01025 | 0.1075 | 0.00595 | 0.00035 |  | 0.3275 | 189.36 | 29003 | 98.97
57 | 2021-10-28 11:50 | 2021-11-07 22:19 | PROD | 2 | 81157 | 39 | 0 | 0 | 0 | 1 | 1.4 | 1 | 1.2 | 3.5 | 8.4 | HMG 2 | 0.29 | 0.16 | 0.095 | 0.0006 | 0.013 | 0.105 | 0.00485 | 0.0009 |  | 0.285 | 189.36 | 23601 | 98.82
71 | 2021-10-28 18:49 | 2021-11-08 19:59 | PROD | 2 | 83536 | 41 | 0 | 1 | 0 | 1 | 1.4 | 1 | 1.2 | 8.6 | 10 | HL 3 | 0.24125 | 0.09 | 0.21925 |  | 0.010875 | 0.0788 | 0.0006 | 0.01 | 0.006775 |  | 189.36 | 23042 | 99.07
51 | 2021-10-28 18:50 | 2021-11-09 10:07 | PROD | 2 | 90530 | 43 | 0 | 1 | 0 | 1 | 1.4 | 1 | 1.5 | 3.5 | 11 | HMG 4 | 0.2675 | 0.1325 | 0.1075 | 0.0006 | 0.01225 | 0.0925 | 0.005175 | 0.001125 |  | 0.2975 | 189.36 | 26162 | 99.41
41 | 2021-10-28 22:19 | 2021-11-08 06:32 | PROD | 1 | 79887 | 37 | 0 | 3 | 0 | 1 | 1.4 | 1 | 1.2 | 3.6 | 5.9 | HMG 4 | 0.205 | 0.14 | 0.1025 | 0.0006 | 0.0135 | 0.1075 | 0.00645 | 0.0006 |  | 0.29 | 189.36 | 19556 | 97.88
65 | 2021-10-28 22:23 | 2021-11-09 23:01 | PROD | 2 | 90183 | 46 | 0 | 0 | 0 | 1 | 1.4 | 1 | 1.3 | 3.6 | 10 | HL 1 | 0.101 | 0.069 | 0.178 |  | 0.011 | 0.0814 | 0.0028 | 0.0052 | 0.0028 |  | 189.36 | 24487 | 99.55
2 | 2021-10-28 22:25 | 2021-11-09 06:36 | PROD | 1 | 87098 | 43 | 0 | 1 | 0 | 1 | 1.4 | 1 | 1.2 | 4.8 | 7.3 | HMG 2 | 0.165 | 0.125 | 0.09 | 0.0006 | 0.012 | 0.12 | 0.00605 | 0.0006 |  | 0.3 | 189.36 | 20154 | 98.28
60 | 2021-10-29 04:02 | 2021-11-09 14:30 | PROD | 1 | 87687 | 38 | 0 | 6 | 0 | 1 | 1.4 | 1 | 1.6 | 4.3 | 8.3 | HMG 4 | 0.2 | 0.1575 | 0.105 | 0.0006 | 0.01375 | 0.1175 | 0.00605 | 0.000675 |  | 0.28 | 189.36 | 20209 | 97.85
15 | 2021-10-29 11:07 | 2021-11-10 11:06 | PROD | 2 | 92342 | 46 | 0 | 1 | 0 | 1 | 1.4 | 1 | 1.3 | 4 | 11.4 | HMG 2 | 0.22 | 0.115 | 0.11 | 0.0006 | 0.012 | 0.1 | 0.0052 | 0.0012 |  | 0.33 | 189.36 | 25991 | 98.77
63 | 2021-10-29 14:35 | 2021-11-10 03:00 | PROD | 2 | 89162 | 46 | 0 | 0 | 0 | 1 | 1.4 | 1 | 1.7 | 3.2 | 10.2 | HMG 1 | 0.2 | 0.15 | 0.12 | 0.0006 | 0.012 | 0.1 | 0.0047 | 0.0012 |  | 0.31 | 189.36 | 25303 | 98.86
9 | 2021-10-29 14:38 | 2021-11-08 20:04 | PROD | 2 | 79512 | 34 | 0 | 6 | 0 | 1.3 | 1.4 | 1 | 1.2 | 3.2 | 9 | HMG 1 | 0.23 | 0.16 | 0.12 | 0.0006 | 0.017 | 0.11 | 0.0064 | 0.0011 |  | 0.28 | 189.36 | 22218 | 99.03
58 | 2021-10-29 18:57 | 2021-11-08 20:00 | PROD | 2 | 78605 | 41 | 0 | 0 | 0 | 1 | 1.4 | 1 | 1.4 | 3.9 | 10.7 | HMG 2 | 0.2525 | 0.16 | 0.12 | 0.0006 | 0.017 | 0.095 | 0.00595 | 0.0011 |  | 0.2875 | 189.36 | 22437 | 99.29
95 | 2021-10-29 18:59 | 2021-11-11 19:29 | PROD | 2 | 101974 | 48 | 0 | 1 | 1 | 1 | 1.4 | 1 | 1.4 | 4.4 | 9.6 | HMG 2 | 0.225 | 0.13 | 0.1 | 0.0006 | 0.0135 | 0.09 | 0.00505 | 0.00085 |  | 0.275 | 189.36 | 27695 | 100.88
81 | 2021-10-29 21:19 | 2021-11-10 09:19 | PROD | 1 | 87858 | 45 | 0 | 2 | 0 | 1 | 1.4 | 1 | 1.3 | 4.2 | 6.1 | HMG 1 | 0.19 | 0.1 | 0.08 | 0.0006 | 0.011 | 0.14 | 0.0074 | 0.0004 |  | 0.33 | 189.36 | 20127 | 97.72
45 | 2021-10-29 22:07 | 2021-11-11 19:26 | PROD | 2 | 99326 | 48 | 0 | 1 | 0 | 1 | 1.4 | 1 | 1.4 | 3.7 | 9.8 | HMG 3 | 0.16 | 0.125 | 0.0925 | 0.0006 | 0.01125 | 0.09 | 0.0046 | 0.0009 |  | 0.31 | 189.36 | 28934 | 98.73
20 | 2021-10-30 04:05 | 2021-11-10 17:44 | PROD | 1 | 89288 | 39 | 0 | 4 | 0 | 1 | 1.4 | 1 | 1.4 | 4.5 | 8.7 | HMG 3 | 0.184 | 0.143 | 0.086 | 0.0006 | 0.0111 | 0.1195 | 0.00479 | 0.00054 |  | 0.323 | 189.36 | 19894 | 98.79
50 | 2021-10-30 10:49 | 2021-11-12 10:38 | PROD | 2 | 99883 | 48 | 0 | 2 | 0 | 1 | 1.4 | 1 | 1.3 | 4 | 9.6 | HMG 2 | 0.285 | 0.13 | 0.0925 | 0.0006 | 0.01275 | 0.085 | 0.00495 | 0.000875 |  | 0.2825 | 189.36 | 28171 | 98.7
79 | 2021-10-30 13:54 | 2021-11-13 00:05 | PROD | 2 | 100904 | 46 | 1 | 0 | 0 | 1 | 1.4 | 1 | 1.3 | 4.8 | 9.4 | HMG 3 | 0.215 | 0.12 | 0.065 | 0.0006 | 0.0105 | 0.0975 | 0.00465 | 0.00075 |  | 0.3 | 189.36 | 27851 | 99
72 | 2021-10-30 18:45 | 2021-11-11 11:27 | PROD | 2 | 88454 | 46 | 0 | 0 | 0 | 1 | 1.4 | 1 | 1.3 | 4.6 | 10.4 | HMG 2 | 0.26 | 0.13 | 0.1225 | 0.0006 | 0.01375 | 0.0925 | 0.0053 | 0.001 |  | 0.2825 | 189.36 | 23646 | 99.3
74 | 2021-10-30 21:02 | 2021-11-10 14:18 | PROD | 1 | 79577 | 38 | 0 | 4 | 0 | 1 | 1.4 | 1 | 1.2 | 5.5 | 9.6 | HMG 4 | 0.305 | 0.16 | 0.095 | 0.0006 | 0.01325 | 0.1025 | 0.0048 | 0.000825 |  | 0.28 | 189.36 | 18257 | 96.94
68 | 2021-10-30 22:02 | 2021-11-13 00:03 | PROD | 2 | 98866 | 45 | 0 | 1 | 0 | 1 | 1.4 | 1 | 1.3 | 4.1 | 9.5 | HL 2 | 0.09925 | 0.07 | 0.157 |  | 0.009025 | 0.08865 | 0.001975 | 0.00925 | 0.0018 |  | 189.36 | 26810 | 99.55
47 | 2021-10-30 22:07 | 2021-11-10 06:18 | PROD | 1 | 77504 | 42 | 0 | 5 | 0 | 1 | 1.4 | 1 | 1.6 | 3.9 | 7 | HMG 3 | 0.215 | 0.165 | 0.0775 | 0.0006 | 0.01325 | 0.1025 | 0.005125 | 0.000875 |  | 0.29 | 189.36 | 17993 | 94.82
62 | 2021-10-31 06:22 | 2021-11-11 14:14 | PROD | 1 | 87360 | 43 | 0 | 1 | 0 | 1 | 1.4 | 1 | 1.2 | 4.2 | 7.6 | HMG 5 | 0.244 | 0.142 | 0.082 | 0.0006 | 0.0106 | 0.106 | 0.004225 | 0.000855 |  | 0.3135 | 189.36 | 20343 | 98.39
13 | 2021-10-31 06:26 | 2021-11-11 06:20 | PROD | 1 | 84495 | 40 | 0 | 2 | 0 | 1 | 1.4 | 1 | 1.4 | 6.5 | 9 | HMG 4 | 0.216 | 0.1535 | 0.082 | 0.0006 | 0.00965 | 0.1005 | 0.00508 | 0.000605 |  | 0.2865 | 189.36 | 19778 | 98.2
23 | 2021-10-31 12:38 | 2021-11-13 05:15 | PROD | 2 | 97971 | 44 | 0 | 6 | 0 | 1 | 1.4 | 1 | 1.2 | 6 | 12.9 | HMG 4 | 0.2775 | 0.1475 | 0.085 | 0.0006 | 0.011 | 0.085 | 0.004425 | 0.0008 |  | 0.29 | 189.36 | 26960 | 99.25
54 | 2021-10-31 15:11 | 2021-11-13 09:51 | PROD | 2 | 98986 | 48 | 0 | 1 | 0 | 1 | 1.4 | 1 | 1.2 | 5.3 | 7.3 | HMG 2 | 0.245 | 0.1175 | 0.11 | 0.0006 | 0.01275 | 0.0975 | 0.005125 | 0.000775 |  | 0.3075 | 189.36 | 27134 | 99.4
64 | 2021-10-31 20:01 | 2021-11-13 23:04 | PROD | 2 | 101591 | 48 | 0 | 2 | 0 | 1 | 1.4 | 1 | 1.2 | 3.8 | 8.9 | HMG 3 | 0.28 | 0.1225 | 0.08 | 0.0006 | 0.01225 | 0.125 | 0.0047 | 0.000875 |  | 0.3 | 189.36 | 28051 | 99.44
93 | 2021-10-31 22:05 | 2021-11-11 06:17 | PROD | 1 | 80026 | 37 | 0 | 3 | 0 | 1 | 1.4 | 1 | 1.4 | 4.4 | 9.5 | HMG 4 | 0.319 | 0.1375 | 0.07 | 0.0006 | 0.00895 | 0.104 | 0.00348 | 0.000725 |  | 0.2945 | 189.36 | 19163 | 98.48
85 | 2021-10-31 22:07 | 2021-11-12 06:21 | PROD | 1 | 87520 | 42 | 0 | 2 | 0 | 1 | 1.4 | 1 | 1.3 | 4.3 | 7.2 | HMG 3 | 0.1775 | 0.12 | 0.08 | 0.0006 | 0.01125 | 0.1075 | 0.0073 | 0.000425 |  | 0.315 | 189.36 | 20295 | 98.67
19 | 2021-10-31 23:01 | 2021-11-13 18:38 | PROD | 2 | 99051 | 46 | 0 | 1 | 0 | 1 | 1.4 | 1 | 1.2 | 4.8 | 11.6 | HMG 4 | 0.25 | 0.1425 | 0.1025 | 0.0006 | 0.01225 | 0.0975 | 0.0045 | 0.000875 |  | 0.2775 | 189.36 | 26614 | 99.39
91 | 2021-11-01 06:27 | 2021-11-11 09:32 | PROD | 1 | 79143 | 39 | 0 | 1 | 0 | 1 | 1.4 | 1 | 1.3 | 4.1 | 7.2 | HMG 3 | 0.16 | 0.15 | 0.08 | 0.0006 | 0.0095 | 0.0725 | 0.005175 | 0.000675 |  | 0.2975 | 189.36 | 18107 | 99.38
24 | 2021-11-01 06:33 | 2021-11-11 17:28 | PROD | 1 | 81278 | 39 | 0 | 2 | 1 | 1 | 1.4 | 1 | 1.3 | 4.4 | 7.9 | HMG 4 | 0.1795 | 0.133 | 0.0765 | 0.0006 | 0.0099 | 0.107 | 0.004845 | 0.000555 |  | 0.2795 | 189.36 | 18035 | 99.04
18 | 2021-11-01 12:29 | 2021-11-14 20:24 | PROD | 2 | 102244 | 49 | 0 | 0 | 0 | 1 | 1.4 | 1 | 1.2 | 7.5 | 8.2 | HMG 2 | 0.24 | 0.13 | 0.065 | 0.0006 | 0.0105 | 0.1 | 0.0046 | 0.0007 |  | 0.29 | 189.36 | 27566 | 98.79
67 | 2021-11-02 00:06 | 2021-11-12 17:49 | PROD | 1 | 82767 | 40 | 0 | 1 | 1 | 1 | 1.4 | 1 | 1.3 | 4.2 | 6.2 | HL 4 | 0.102 | 0.0685 | 0.14875 |  | 0.008175 | 0.076175 | 0.00175 | 0.0082 | 0.0029 |  | 189.36 | 18006 | 101.01
73 | 2021-11-02 00:09 | 2021-11-12 14:28 | PROD | 1 | 78408 | 39 | 0 | 3 | 0 | 1 | 1.4 | 1 | 1.3 | 5.4 | 6.5 | HMG 2 | [10 empty] | 189.36 | 18246 | 96.52
38 | 2021-11-02 11:40 | 2021-11-15 03:01 | PROD | 2 | 97801 | 47 | 0 | 2 | 0 | 1 | 1.4 | 1 | 1.2 | 4.4 | 10.4 | HMG 3 | 0.307 | 0.151 | 0.1015 | 0.0006 | 0.0121 | 0.0875 | 0.005335 | 0.00078 |  | 0.244 | 189.36 | 27627 | 99.04
89 | 2021-11-02 15:00 | 2021-11-14 10:22 | PROD | 2 | 91761 | 46 | 0 | 1 | 0 | 1 | 1.4 | 1 | 1.2 | 3.9 | 11.1 | HMG 1 | 0.25 | 0.14 | 0.07 | 0.0006 | 0.014 | 0.08 | 0.006 | 0.0009 |  | 0.32 | 189.36 | 25016 | 99.63
33 | 2021-11-02 20:06 | 2021-11-15 11:57 | PROD | 2 | 96488 | 47 | 0 | 2 | 0 | 1 | 1.4 | 1 | 1.4 | 3.6 | 9.3 | HMG 1 | 0.27 | 0.13 | 0.12 | 0.0006 | 0.014 | 0.1 | 0.0057 | 0.0014 |  | 0.31 | 189.36 | 26581 | 97.51
75 | 2021-11-02 22:10 | 2021-11-13 11:42 | PRZ | 1 | 78569 | 36 | 0 | 1 | 0 | 1 | 1.4 | 1 | 1.2 | 4.4 | 10.1 | HMG 4 | 0.2975 | 0.1225 | 0.065 | 0.0006 | 0.0105 | 0.1025 | 0.004775 | 0.0005 |  | 0.28 | 195.16 | 24587 | 98.8
90 | 2021-11-02 23:07 | 2021-11-14 22:00 | PROD | 2 | 92627 | 46 | 0 | 1 | 0 | 1 | 1.4 | 1 | 1.2 | 3.7 | 9.2 | HMG 3 | 0.2525 | 0.13 | 0.095 | 0.0006 | 0.01375 | 0.09 | 0.00575 | 0.001 |  | 0.3175 | 189.36 | 25351 | 99.38
92 | 2021-11-03 05:01 | 2021-11-13 06:30 | PROD | 1 | 78293 | 40 | 0 | 2 | 0 | 1 | 1.4 | 1 | 1.3 | 3.7 | 6.7 | HMG 4 | 0.276 | 0.1445 | 0.102 | 0.0006 | 0.00835 | 0.0895 | 0.00419 | 0.000375 |  | 0.2889 | 189.36 | 17225 | 98.94
78 | 2021-11-03 05:03 | 2021-11-13 14:13 | PROD | 1 | 78732 | 38 | 0 | 2 | 0 | 1 | 1.4 | 1 | 1.2 | 4 | 12.3 | HMG 2 | 0.2425 | 0.145 | 0.0825 | 0.0006 | 0.0125 | 0.1275 | 0.0053 | 0.000575 |  | 0.3475 | 189.36 | 17581 | 99.02
66 | 2021-11-03 13:04 | 2021-11-15 20:04 | PROD | 2 | 94064 | 46 | 0 | 0 | 0 | 1 | 1.4 | 1 | 1.2 | 3.6 | 9.4 | HL 3 | 0.09925 | 0.0695 | 0.1655 |  | 0.009975 | 0.08345 | 0.002275 | 0.00735 | 0.0025 |  | 189.36 | 24592 | 99.3
59 | 2021-11-03 14:58 | 2021-11-15 11:55 | PROD | 2 | 92105 | 46 | 0 | 0 | 0 | 1 | 1.4 | 1 | 1.2 | 3.4 | 10.3 | HMG 2 | 0.215 | 0.1 | 0.0725 | 0.0006 | 0.0105 | 0.0925 | 0.006 | 0.0005 |  | 0.32 | 189.36 | 25154 | 99.22
82 | 2021-11-03 19:28 | 2021-11-15 18:07 | PROD | 2 | 92884 | 46 | 0 | 1 | 0 | 1 | 1.4 | 1 | 1.3 | 3.6 | 10.4 | HMG 2 | 0.1625 | 0.1375 | 0.085 | 0.0006 | 0.01175 | 0.145 | 0.00605 | 0.000575 |  | 0.2825 | 189.36 | 26159 | 99.75
36 | 2021-11-03 22:05 | 2021-11-14 06:16 | PROD | 1 | 79017 | 40 | 0 | 2 | 0 | 1 | 1.4 | 1 | 1.2 | 4.5 | 6.9 | HMG 3 | 0.1625 | 0.1375 | 0.0725 | 0.0006 | 0.01 | 0.0925 | 0.006975 | 0.0005 |  | 0.32 | 189.36 | 17734 | 96.78
35 | 2021-11-03 23:05 | 2021-11-16 08:36 | PROD | 2 | 95140 | 43 | 0 | 3 | 0 | 1 | 1.4 | 1 | 1.3 | 4.4 | 8 | HMG 1 | 0.53 | 0.1 | 0.09 | 0.0006 | 0.014 | 0.11 | 0.0054 | 0.0013 |  | 0.33 | 189.36 | 26345 | 98.15
10 | 2021-11-04 06:18 | 2021-11-14 14:19 | PROD | 1 | 79556 | 37 | 0 | 4 | 0 | 1 | 1.4 | 1 | 1.2 | 3.6 | 7.5 | HMG 2 | 0.2 | 0.1475 | 0.0775 | 0.0006 | 0.0105 | 0.095 | 0.007225 | 0.0005 |  | 0.33 | 189.36 | 17942 | 98.05
16 | 2021-11-04 12:07 | 2021-11-16 14:24 | PROD | 2 | 93309 | 47 | 0 | 1 | 0 | 1 | 1.4 | 1 | 1.4 | 4.7 | 10 | HMG 3 | 0.265 | 0.145 | 0.0775 | 0.0006 | 0.01225 | 0.1 | 0.005925 | 0.000575 |  | 0.305 | 189.36 | 25921 | 99.07
44 | 2021-11-04 19:20 | 2021-11-15 18:09 | PROD | 2 | 85558 | 40 | 0 | 1 | 0 | 1 | 1.4 | 1 | 1.3 | 3.8 | 10 | HMG 2 | 0.23 | 0.125 | 0.11 | 0.0006 | 0.014 | 0.105 | 0.00625 | 0.00065 |  | 0.28 | 189.36 | 22760 | 99.36
83 | 2021-11-04 22:03 | 2021-11-16 17:42 | PROD | 1 | 90369 | 42 | 0 | 4 | 0 | 1 | 1.4 | 1 | 1.3 | 3.8 | 8.7 | HMG 3 | 0.1675 | 0.14 | 0.075 | 0.0006 | 0.01 | 0.1075 | 0.007 | 0.0005 |  | 0.3125 | 189.36 | 21331 | 98.07
12 | 2021-11-04 22:06 | 2021-11-14 17:35 | PROD | 1 | 75116 | 37 | 0 | 2 | 0 | 1 | 1.4 | 1 | 1.2 | 3.9 | 6.7 | HMG 1 | 0.3 | 0.15 | 0.11 | 0.0006 | 0.014 | 0.07 | 0.0075 | 0.0007 |  | 0.28 | 189.36 | 16425 | 97.19
96 | 2021-11-05 06:17 | 2021-11-15 06:23 | PROD | 1 | 77875 | 38 | 0 | 2 | 0 | 1 | 1.4 | 1 | 1.2 | 7.8 | 6.8 | HMG 2 | 0.215 | 0.145 | 0.1 | 0.0006 | 0.0115 | 0.115 | 0.0077 | 0.0005 |  | 0.295 | 189.36 | 17598 | 98.91
86 | 2021-11-05 11:32 | 2021-11-15 09:38 | PROD | 1 | 76902 | 35 | 0 | 5 | 0 | 1 | 1.4 | 1 | 1.2 | 4.4 | 7.8 | HMG 5 | 0.2645 | 0.131 | 0.109 | 0.0006 | 0.0127 | 0.09 | 0.006145 | 0.000715 |  | 0.3075 | 189.36 | 17152 | 98.45
87 | 2021-11-05 11:32 | 2021-11-16 20:26 | PROD | 2 | 88326 | 46 | 0 | 0 | 0 | 1 | 1.4 | 1 | 1.3 | 4.3 | 10.7 | HMG 3 | 0.2525 | 0.165 | 0.105 | 0.0006 | 0.0145 | 0.085 | 0.0057 | 0.0008 |  | 0.28 | 189.36 | 24099 | 99.56
34 | 2021-11-05 19:51 | 2021-11-17 12:02 | PROD | 2 | 89812 | 46 | 0 | 0 | 0 | 1 | 1.4 | 1 | 1.3 | 5.3 | 12.2 | HMG 3 | 0.3075 | 0.1475 | 0.0925 | 0.0006 | 0.0135 | 0.1 | 0.005075 | 0.000825 |  | 0.2725 | 189.36 | 24639 | 98.42
76 | 2021-11-05 19:51 | 2021-11-18 01:03 | PROD | 2 | 93332 | 45 | 0 | 2 | 0 | 1 | 1.4 | 1 | 1.2 | 5.6 | 11 | HMG 1 | 0.19 | 0.18 | 0.09 | 0.0006 | 0.014 | 0.07 | 0.0069 | 0.0005 |  | 0.3 | 189.36 | 25049 | 99.51
37 | 2021-11-05 22:09 | 2021-11-16 14:22 | PROD | 1 | 81662 | 41 | 0 | 6 | 0 | 1 | 1.4 | 1 | 1.4 | 3.8 | 6.8 | HMG 1 | 0.18 | 0.11 | 0.07 | 0.0006 | 0.009 | 0.1 | 0.0069 | 0.0005 |  | 0.31 | 189.36 | 19052 | 97.13
17 | 2021-11-05 22:11 | 2021-11-16 09:32 | PROD | 1 | 81528 | 38 | 0 | 4 | 1 | 1 | 1.4 | 1 | 1.2 | 3.5 | 7 | HMG 5 | 0.2105 | 0.1215 | 0.0745 | 0.0006 | 0.009 | 0.102 | 0.00527 | 0.000775 |  | 0.2915 | 189.36 | 17552 | 99.24
40 | 2021-11-05 23:04 | 2021-11-16 20:19 | PROD | 2 | 85044 | 40 | 0 | 2 | 0 | 1 | 1.4 | 1 | 1.2 | 4.5 | 12 | HMG 1 | 0.12 | 0.11 | 0.11 | 0.0006 | 0.009 | 0.08 | 0.0045 | 0.001 |  | 0.35 | 189.36 | 24108 | 99.51
21 | 2021-11-06 06:16 | 2021-11-16 06:22 | PROD | 1 | 77127 | 39 | 0 | 1 | 0 | 1 | 1.4 | 1 | 1.2 | 4.4 | 8.7 | HMG 4 | 0.2615 | 0.1515 | 0.0785 | 0.0006 | 0.01125 | 0.096 | 0.006205 | 0.000675 |  | 0.285 | 189.36 | 17466 | 97.94
28 | 2021-11-06 10:18 | 2021-11-17 06:22 | PROD | 1 | 81181 | 46 | 0 | 2 | 0 | 1 | 1.4 | 1 | 1.4 | 4.3 | 8.2 | HMG 5 | 0.264 | 0.1385 | 0.083 | 0.0006 | 0.01085 | 0.1015 | 0.00474 | 0.00065 |  | 0.296 | 189.36 | 18208 | 95.73
30 | 2021-11-06 10:19 | 2021-11-18 06:18 | PROD | 1 | 90359 | 41 | 0 | 2 | 0 | 1 | 1.4 | 1 | 1.2 | 4.6 | 7.9 | HMG 1 | 0.22 | 0.17 | 0.11 | 0.0006 | 0.015 | 0.1 | 0.0053 | 0.0012 |  | 0.26 | 189.36 | 19858 | 98.35
61 | 2021-11-06 12:20 | 2021-11-17 22:54 | PROD | 2 | 88761 | 41 | 0 | 1 | 0 | 1 | 1.4 | 1 | 1.2 | 4.8 | 10.6 | HMG 3 | 0.245 | 0.1375 | 0.065 | 0.0006 | 0.01075 | 0.1075 | 0.004925 | 0.000575 |  | 0.3 | 189.36 | 26180 | 99.52
39 | 2021-11-06 15:17 | 2021-11-17 19:49 | PROD | 2 | 86918 | 40 | 0 | 1 | 0 | 1 | 1.4 | 1 | 1.3 | 4.2 | 11.8 | HMG 3 | 0.453 | 0.1265 | 0.0935 | 0.0006 | 0.0137 | 0.1065 | 0.0053 | 0.00112 |  | 0.317 | 189.36 | 24691 | 99.32
27 | 2021-11-06 16:24 | 2021-11-17 14:24 | PROD | 1 | 82513 | 39 | 0 | 2 | 0 | 1 | 1.4 | 1 | 1.3 | 4.2 | 8.1 | HMG 2 | 0.248 | 0.156 | 0.138 | 0.0006 | 0.0164 | 0.107 | 0.006 | 0.00092 |  | 0.246 | 189.36 | 18278 | 96.76
29 | 2021-11-06 17:59 | 2021-11-17 00:12 | PRZ | 1 | 79591 | 37 | 0 | 3 | 0 | 1 | 1.4 | 1 | 1.2 | 4.6 | 9.4 | HMG 4 | 0.23 | 0.1425 | 0.0775 | 0.0006 | 0.01225 | 0.0875 | 0.004725 | 0.00055 |  | 0.2925 | 195.16 | 24277 | 99.25
84 | 2021-11-06 19:20 | 2021-11-19 15:10 | PROD | 2 | 98303 | 47 | 0 | 2 | 0 | 1.4 | 1.4 | 1 | 1.2 | 4.9 | 11.8 | HMG 2 | 0.205 | 0.1425 | 0.1275 | 0.0006 | 0.0155 | 0.085 | 0.0066 | 0.00065 |  | 0.27 | 189.36 | 26643 | 99.38
1 | 2021-11-06 22:11 | 2021-11-17 04:14 | PRZ | 1 | 78031 | 38 | 0 | 2 | 0 | 1 | 1.4 | 1 | 1.4 | 5 | 10.9 | HMG 4 | 0.24 | 0.1275 | 0.0775 | 0.0006 | 0.011 | 0.095 | 0.004925 | 0.0007 |  | 0.3075 | 195.16 | 23849 | 99.18
11 | 2021-11-06 23:05 | 2021-11-19 01:01 | PROD | 2 | 92747 | 46 | 0 | 1 | 0 | 1.3 | 1.4 | 1 | 1.4 | 5.2 | 12 | HMG 4 | 0.1925 | 0.14 | 0.075 | 0.0006 | 0.01075 | 0.115 | 0.005525 | 0.00045 |  | 0.2975 | 189.36 | 25707 | 98.57
31 | 2021-11-07 00:01 | 2021-11-17 17:26 | PROD | 1 | 81194 | 38 | 0 | 4 | 0 | 1 | 1.4 | 1 | 1.3 | 3.8 | 6.8 | HMG 3 | 0.2475 | 0.15 | 0.085 | 0.0006 | 0.01125 | 0.105 | 0.0068 | 0.00065 |  | 0.3175 | 189.36 | 18822 | 96.86
69 | 2021-11-07 04:08 | 2021-11-18 09:51 | PROD | 1 | 85299 | 39 | 0 | 2 | 0 | 1 | 1.4 | 1 | 1.2 | 4.4 | 7.1 | HL 2 | 0.23 | 0.089 | 0.25 |  | 0.00885 | 0.07295 | 0.0002 | 0.00465 | 0.0074 |  | 189.36 | 19280 | 98.56
43 | 2021-11-07 06:15 | 2021-11-18 14:17 | PROD | 1 | 84650 | 40 | 0 | 4 | 0 | 1 | 1.4 | 1 | 1.3 | 4.1 | 6.8 | HMG 3 | 0.145 | 0.14 | 0.0925 | 0.0006 | 0.01025 | 0.0925 | 0.007725 | 0.000425 |  | 0.2975 | 189.36 | 18924 | 95.54
26 | 2021-11-07 08:05 | 2021-11-17 08:09 | PRZ | 1 | 77540 | 37 | 0 | 3 | 0 | 2.5 | 1.4 | 1 | 1.2 | 6.2 | 11.2 | HMG 4 | 0.2775 | 0.1325 | 0.1 | 0.0006 | 0.014 | 0.095 | 0.005475 | 0.0008 |  | 0.2775 | 195.16 | 23816 | 99.15
48 | 2021-11-07 11:56 | 2021-11-18 22:18 | PROD | 2 | 89528 | 43 | 0 | 1 | 1 | 1 | 1.4 | 1 | 1.2 | 5.1 | 11 | HMG 4 | 0.275 | 0.125 | 0.0975 | 0.0006 | 0.012 | 0.11 | 0.00545 | 0.0005 |  | 0.29 | 189.36 | 24277 | 100.56
80 | 2021-11-07 14:57 | 2021-11-19 00:56 | PROD | 2 | 87129 | 41 | 0 | 0 | 0 | 1 | 1.4 | 1 | 1.4 | 5.5 | 10.6 | HMG 1 | 0.15 | 0.11 | 0.1 | 0.0006 | 0.012 | 0.1 | 0.0067 | 0.0004 |  | 0.29 | 189.36 | 23747 | 99.38
46 | 2021-11-07 19:24 | 2021-11-19 14:19 | PROD | 2 | 90024 | 42 | 0 | 1 | 0 | 1 | 1.4 | 1 | 1.5 | 5.8 | 10.6 | HMG 3 | 0.1335 | 0.097 | 0.0785 | 0.0006 | 0.01045 | 0.1125 | 0.006395 | 0.000505 |  | 0.305 | 189.36 | 24695 | 98.24
77 | 2021-11-07 22:23 | 2021-11-19 14:23 | PROD | 1 | 87962 | 41 | 0 | 3 | 0 | 1 | 1.4 | 1 | 1.2 | 7.6 | 8.8 | HMG 1 | 0.12 | 0.16 | 0.11 | 0.0006 | 0.011 | 0.13 | 0.0064 | 0.0006 |  | 0.24 | 189.36 | 20536 | 98.36
88 | 2021-11-07 22:25 | 2021-11-18 05:01 | PRZ | 1 | 78297 | 37 | 0 | 2 | 0 | 1.3 | 1.4 | 1 | 1.2 | 7.8 | 11.2 | HMG 4 | 0.2 | 0.1375 | 0.075 | 0.0006 | 0.01225 | 0.105 | 0.006125 | 0.000625 |  | 0.3025 | 195.16 | 24531 | 99.22
22 | 2021-11-07 22:30 | 2021-11-19 22:07 | PROD | 2 | 91941 | 43 | 0 | 1 | 0 | 1 | 1.4 | 1 | 1.3 | 4.1 | 11.7 | HMG 3 | 0.175 | 0.1325 | 0.0625 | 0.0006 | 0.0105 | 0.0975 | 0.006275 | 0.000475 |  | 0.335 | 189.36 | 24680 | 99.33
25 | 2021-11-07 22:32 | 2021-11-20 10:00 | PROD | 1 | 93629 | 40 | 0 | 7 | 0 | 1 | 1.4 | 1 | 1.2 | 4.9 | 8.5 | HMG 2 | 0.205 | 0.135 | 0.06 | 0.0006 | 0.007 | 0.08 | 0.00355 | 0.00045 |  | 0.35 | 189.36 | 22182 | 97.32
70 | 2021-11-08 06:39 | 2021-11-20 06:28 | PROD | 1 | 86703 | 45 | 0 | 1 | 0 | 1 | 1.4 | 1 | 1.2 | 4.8 | 7.3 | HL 1 | 0.101 | 0.07 | 0.161 |  | 0.0091 | 0.0918 | 0.0022 | 0.009 | 0.0014 |  | 189.36 | 19011 | 94.44
32 | 2021-11-08 10:51 | 2021-11-19 17:55 | PROD | 1 | 85271 | 41 | 0 | 4 | 0 | 1 | 1.4 | 1 | 1.2 | 6.8 | 7.1 | HMG 3 | 0.253 | 0.123 | 0.073 | 0.0006 | 0.0103 | 0.106 | 0.00512 | 0.00057 |  | 0.342 | 189.36 | 19908 | 97.37
41 | 2021-11-08 12:48 | 2021-11-20 15:07 | PROD | 2 | 92496 | 45 | 0 | 1 | 0 | 1 | 1.4 | 1 | 1.2 | 6.4 | 9.2 | HMG 4 | 0.205 | 0.14 | 0.1025 | 0.0006 | 0.0135 | 0.1075 | 0.00645 | 0.0006 |  | 0.29 | 189.36 | 26499 | 98.73
14 | 2021-11-08 22:12 | 2021-11-20 18:41 | PROD | 1 | 90878 | 43 | 0 | 1 | 0 | 1 | 1.4 | 1 | 1.3 | 4.7 | 8.1 | HMG 3 | 0.25 | 0.115 | 0.1 | 0.0006 | 0.01 | 0.1175 | 0.007175 | 0.0005 |  | 0.28 | 189.36 | 20318 | 98.33
57 | 2021-11-08 22:13 | 2021-11-20 14:20 | PROD | 1 | 87383 | 37 | 0 | 7 | 0 | 1 | 1.4 | 1 | 1.3 | 4.9 | 7.8 | HMG 1 | 0.26 | 0.13 | 0.13 | 0.0006 | 0.013 | 0.12 | 0.0072 | 0.0005 |  | 0.28 | 189.36 | 19600 | 96.6
94 | 2021-11-09 08:04 | 2021-11-20 14:50 | PROD | 2 | 86805 | 41 | 0 | 0 | 0 | 1 | 1.4 | 1 | 1.4 | 3.4 | 10.4 | HMG 4 | 0.2085 | 0.13 | 0.116 | 0.0006 | 0.0138 | 0.0955 | 0.006065 | 0.000735 |  | 0.293 | 189.36 | 23835 | 99.55
2 | 2021-11-09 11:52 | 2021-11-20 15:12 | PROD | 2 | 87352 | 43 | 0 | 0 | 0 | 1 | 1.4 | 1 | 1.2 | 4.4 | 9.4 | HMG 2 | 0.165 | 0.125 | 0.09 | 0.0006 | 0.012 | 0.12 | 0.00605 | 0.0006 |  | 0.3 | 189.36 | 24085 | 100.38
60 | 2021-11-09 20:07 | 2021-11-20 22:11 | PROD | 2 | 85360 | 41 | 0 | 1 | 0 | 1 | 1.4 | 1 | 1.4 | 3.9 | 9.3 | HMG 4 | 0.2 | 0.1575 | 0.105 | 0.0006 | 0.01375 | 0.1175 | 0.00605 | 0.000675 |  | 0.28 | 189.36 | 23381 | 99.37
71 | 2021-11-09 22:20 | 2021-11-21 14:21 | PROD | 1 | 87440 | 42 | 0 | 2 | 0 | 1 | 1.4 | 1 | 1.2 | 4.9 | 6.8 | HL 2 | 0.37 | 0.1265 | 0.352 |  | 0.012 | 0.06175 | 0.00025 | 0.00415 | 0.00555 |  | 189.36 | 19553 | 98.24
9 | 2021-11-09 22:56 | 2021-11-22 09:15 | PROD | 1 | 93546 | 42 | 0 | 4 | 0 | 1 | 1.4 | 1 | 1.2 | 4 | 6.3 | HMG 3 | 0.23 | 0.13 | 0.085 | 0.0006 | 0.0115 | 0.105 | 0.0072 | 0.000525 |  | 0.3025 | 189.36 | 21040 | 96.65
58 | 2021-11-10 06:23 | 2021-11-21 17:46 | PROD | 1 | 88752 | 40 | 0 | 4 | 1 | 1 | 1.4 | 1 | 1.2 | 4.3 | 7.1 | HMG 4 | 0.27 | 0.1225 | 0.09 | 0.0006 | 0.0105 | 0.1075 | 0.0073 | 0.000525 |  | 0.3025 | 189.36 | 19427 | 100.18
47 | 2021-11-10 12:25 | 2021-11-23 11:31 | PROD | 2 | 92553 | 48 | 0 | 1 | 0 | 1 | 1.4 | 1 | 1.2 | 5.6 | 10.4 | HMG 3 | 0.215 | 0.165 | 0.0775 | 0.0006 | 0.01325 | 0.1025 | 0.005125 | 0.000875 |  | 0.29 | 189.36 | 25416 | 98.85
81 | 2021-11-10 14:20 | 2021-11-21 20:00 | PROD | 2 | 86293 | 41 | 0 | 1 | 0 | 1 | 1.4 | 1 | 1.4 | 4.4 | 10.7 | HMG 1 | 0.19 | 0.1 | 0.08 | 0.0006 | 0.011 | 0.14 | 0.0074 | 0.0004 |  | 0.33 | 189.36 | 24615 | 99.68
74 | 2021-11-10 20:04 | 2021-11-23 02:52 | PROD | 2 | 92558 | 46 | 0 | 1 | 0 | 1.7 | 1.4 | 1 | 1.2 | 4.7 | 11.6 | HMG 4 | 0.305 | 0.16 | 0.095 | 0.0006 | 0.01325 | 0.1025 | 0.0048 | 0.000825 |  | 0.28 | 189.36 | 25228 | 99.36
63 | 2021-11-10 22:16 | 2021-11-23 06:30 | PROD | 1 | 94646 | 43 | 0 | 4 | 1 | 1 | 1.4 | 1 | 1.2 | 3.9 | 7.4 | HMG 3 | 0.1925 | 0.14 | 0.1125 | 0.0006 | 0.0115 | 0.085 | 0.0068 | 0.0003 |  | 0.315 | 189.36 | 21215 | 99.92
20 | 2021-11-10 22:38 | 2021-11-21 19:52 | PROD | 2 | 83367 | 41 | 0 | 1 | 0 | 1 | 1.4 | 1 | 1.5 | 4.9 | 9.4 | HMG 3 | 0.184 | 0.143 | 0.086 | 0.0006 | 0.0111 | 0.1195 | 0.00479 | 0.00054 |  | 0.323 | 189.36 | 22703 | 99.33
65 | 2021-11-11 06:16 | 2021-11-23 17:29 | PROD | 1 | 93493 | 46 | 0 | 1 | 0 | 1 | 1.4 | 1 | 1.2 | 4.4 | 6.4 | HL 3 | 0.3065 | 0.1095 | 0.3145 |  | 0.0102 | 0.072675 | 0.000225 | 0.004675 | 0.0054 |  | 189.36 | 20288 | 99.06
15 | 2021-11-11 06:21 | 2021-11-23 08:48 | PROD | 1 | 92017 | 44 | 0 | 2 | 1 | 2.4 | 1.4 | 1 | 1.5 | 4.3 | 8.6 | HMG 1 | 0.2 | 0.16 | 0.11 | 0.0006 | 0.013 | 0.12 | 0.0065 | 0.0003 |  | 0.29 | 189.36 | 21149 | 97.58
13 | 2021-11-11 11:33 | 2021-11-22 20:56 | PROD | 2 | 88700 | 44 | 0 | 0 | 1 | 1 | 1.4 | 1 | 1.2 | 4.2 | 10.1 | HMG 4 | 0.216 | 0.1535 | 0.082 | 0.0006 | 0.00965 | 0.1005 | 0.00508 | 0.000605 |  | 0.2865 | 189.36 | 25373 | 99.73
93 | 2021-11-11 11:37 | 2021-11-24 02:01 | PROD | 2 | 91486 | 46 | 0 | 0 | 0 | 1 | 1.4 | 1 | 1.2 | 4.1 | 10.7 | HMG 4 | 0.319 | 0.1375 | 0.07 | 0.0006 | 0.00895 | 0.104 | 0.00348 | 0.000725 |  | 0.2945 | 189.36 | 25985 | 99.16
91 | 2021-11-11 15:09 | 2021-11-24 11:15 | PROD | 2 | 95423 | 46 | 0 | 0 | 1 | 1 | 1.4 | 1 | 1.4 | 5.2 | 9.8 | HMG 3 | 0.16 | 0.15 | 0.08 | 0.0006 | 0.0095 | 0.0725 | 0.005175 | 0.000675 |  | 0.2975 | 189.36 | 25631 | 101.68
62 | 2021-11-11 20:02 | 2021-11-23 00:53 | PROD | 2 | 85608 | 40 | 0 | 0 | 0 | 1 | 1.4 | 1 | 1.2 | 3.8 | 8.6 | HMG 5 | 0.244 | 0.142 | 0.082 | 0.0006 | 0.0106 | 0.106 | 0.004225 | 0.000855 |  | 0.3135 | 189.36 | 23992 | 99.22
24 | 2021-11-11 23:09 | 2021-11-24 11:05 | PROD | 2 | 92632 | 43 | 0 | 0 | 1 | 1 | 1.4 | 1 | 1.4 | 4.6 | 10.1 | HMG 4 | 0.1795 | 0.133 | 0.0765 | 0.0006 | 0.0099 | 0.107 | 0.004845 | 0.000555 |  | 0.2795 | 189.36 | 25123 | 101.42
72 | 2021-11-12 06:20 | 2021-11-25 06:35 | PROD | 1 | 96110 | 43 | 0 | 4 | 0 | 1 | 1.4 | 1 | 1.3 | 3.9 | 5.6 | HL 2 | 0.09425 | 0.07125 | 0.151 |  | 0.009075 | 0.082025 | 0.00135 | 0.0089 | 0.002925 |  | 189.36 | 20580 | 97.99
85 | 2021-11-12 12:35 | 2021-11-24 03:01 | PROD | 2 | 86216 | 41 | 0 | 0 | 1 | 1 | 1.4 | 1 | 1.2 | 3.9 | 11.9 | HMG 3 | 0.1775 | 0.12 | 0.08 | 0.0006 | 0.01125 | 0.1075 | 0.0073 | 0.000425 |  | 0.315 | 189.36 | 23732 | 101.78
95 | 2021-11-12 20:10 | 2021-11-26 08:45 | PROD | 1 | 96851 | 44 | 0 | 2 | 0 | 1 | 1.4 | 1 | 1.2 | 4.8 | 7.2 | HMG 2 | 0.197 | 0.14 | 0.101 | 0.0006 | 0.011 | 0.096 | 0.00634 | 0.00038 |  | 0.292 | 189.36 | 21882 | 98.81
45 | 2021-11-12 22:06 | 2021-11-25 14:24 | PROD | 1 | 92719 | 47 | 0 | 1 | 1 | 1 | 1.4 | 1 | 1.4 | 7.4 | 6.8 | HMG 2 | 0.245 | 0.145 | 0.11 | 0.0006 | 0.0115 | 0.1275 | 0.0062 | 0.000525 |  | 0.3125 | 189.36 | 21628 | 99.78
73 | 2021-11-12 22:06 | 2021-11-25 09:28 | PROD | 2 | 93617 | 46 | 0 | 0 | 0 | 1 | 1.4 | 1 | 1.3 | 7 | 8.2 | HMG 2 | [10 empty] | 189.36 | 26056 | 99.57
67 | 2021-11-12 23:01 | 2021-11-24 22:18 | PROD | 2 | 89947 | 44 | 0 | 0 | 0 | 1 | 1.4 | 1 | 1.2 | 4.9 | 8.8 | HL 4 | 0.102 | 0.0685 | 0.14875 |  | 0.008175 | 0.076175 | 0.00175 | 0.0082 | 0.0029 |  | 189.36 | 24181 | 99.47
92 | 2021-11-13 11:51 | 2021-11-26 11:01 | PROD | 2 | 93258 | 46 | 0 | 0 | 0 | 1 | 1.4 | 1 | 1.2 | 5 | 11.8 | HMG 4 | 0.276 | 0.1445 | 0.102 | 0.0006 | 0.00835 | 0.0895 | 0.00419 | 0.000375 |  | 0.2889 | 189.36 | 25618 | 98.72
78 | 2021-11-13 20:26 | 2021-11-26 03:04 | PROD | 2 | 93161 | 46 | 0 | 1 | 1 | 1 | 1.4 | 1 | 1.2 | 5.6 | 9.1 | HMG 2 | 0.2425 | 0.145 | 0.0825 | 0.0006 | 0.0125 | 0.1275 | 0.0053 | 0.000575 |  | 0.3475 | 189.36 | 24924 | 100.87
68 | 2021-11-13 22:02 | 2021-11-26 14:12 | PROD | 1 | 94433 | 47 | 0 | 2 | 0 | 1 | 1.4 | 1 | 1.2 | 4.7 | 6.5 | HL 2 | 0.199 | 0.1035 | 0.246 |  | 0.01045 | 0.06045 | 0.00105 | 0.0052 | 0.00525 |  | 189.36 | 21296 | 99.16
79 | 2021-11-13 22:04 | 2021-11-26 17:39 | PROD | 1 | 95299 | 43 | 0 | 6 | 1 | 1 | 1.4 | 1 | 1.2 | 4.4 | 7.3 | HMG 2 | 0.39 | 0.155 | 0.115 | 0.0006 | 0.01225 | 0.1125 | 0.006175 | 0.000825 |  | 0.3025 | 189.36 | 21457 | 98.98
23 | 2021-11-14 06:18 | 2021-11-26 06:23 | PROD | 1 | 86427 | 42 | 0 | 2 | 1 | 1 | 1.4 | 1 | 1.2 | 4.8 | 6.2 | HMG 3 | 0.19 | 0.14 | 0.1075 | 0.0006 | 0.01075 | 0.1 | 0.00625 | 0.000375 |  | 0.3175 | 189.36 | 19569 | 98.93
36 | 2021-11-14 11:50 | 2021-11-27 09:06 | PROD | 2 | 93139 | 45 | 0 | 1 | 0 | 1 | 1.4 | 1 | 1.2 | 4 | 11.1 | HMG 3 | 0.1625 | 0.1375 | 0.0725 | 0.0006 | 0.01 | 0.0925 | 0.006975 | 0.0005 |  | 0.32 | 189.36 | 25116 | 98.98
10 | 2021-11-14 20:03 | 2021-11-26 22:10 | PROD | 2 | 94719 | 46 | 0 | 0 | 1 | 1 | 1.4 | 1 | 1.3 | 4.4 | 12.8 | HMG 2 | 0.2 | 0.1475 | 0.0775 | 0.0006 | 0.0105 | 0.095 | 0.007225 | 0.0005 |  | 0.33 | 189.36 | 26468 | 100.66
19 | 2021-11-14 22:05 | 2021-11-26 14:15 | PROD | 1 | 79284 | 41 | 0 | 0 | 0 | 1 | 1.4 | 1 | 1.2 | 4.5 | 7.9 | HMG 1 | 0.16 | 0.15 | 0.14 | 0.0006 | 0.01 | 0.06 | 0.005 | 0.0006 |  | 0.3 | 189.36 | 17739 | 98.92
75 | 2021-11-14 22:19 | 2021-11-26 06:18 | PROD | 1 | 83872 | 45 | 0 | 1 | 0 | 1 | 1.4 | 1 | 1.2 | 5.3 | 6.8 | HMG 1 | 0.26 | 0.15 | 0.08 | 0.0006 | 0.012 | 0.11 | 0.0057 | 0.0007 |  | 0.34 | 189.36 | 19042 | 98.09
12 | 2021-11-14 23:11 | 2021-11-27 09:04 | PROD | 2 | 95960 | 48 | 0 | 1 | 0 | 1 | 1.4 | 1 | 1.2 | 5.5 | 11.4 | HMG 1 | 0.3 | 0.15 | 0.11 | 0.0006 | 0.014 | 0.07 | 0.0075 | 0.0007 |  | 0.28 | 189.36 | 26669 | 99.39
64 | 2021-11-15 05:02 | 2021-11-27 10:09 | PROD | 1 | 92226 | 45 | 0 | 2 | 0 | 1 | 1.4 | 1 | 1.4 | 4.8 | 7.4 | HMG 3 | 0.2175 | 0.1275 | 0.1 | 0.0006 | 0.0105 | 0.135 | 0.0058 | 0.0005 |  | 0.325 | 189.36 | 20403 | 99.33
89 | 2021-11-15 07:22 | 2021-11-27 06:18 | PROD | 1 | 84272 | 40 | 0 | 2 | 0 | 1 | 1.4 | 1 | 1.3 | 4.8 | 6.7 | HMG 3 | 0.2625 | 0.1275 | 0.12 | 0.0006 | 0.01075 | 0.12 | 0.0057 | 0.00065 |  | 0.305 | 189.36 | 18503 | 97.06
96 | 2021-11-15 15:01 | 2021-11-29 00:45 | PROD | 2 | 94655 | 46 | 0 | 0 | 0 | 1 | 1.4 | 1 | 1.2 | 3.5 | 10.1 | HMG 2 | 0.215 | 0.145 | 0.1 | 0.0006 | 0.0115 | 0.115 | 0.0077 | 0.0005 |  | 0.295 | 189.36 | 26171 | 99.36
86 | 2021-11-15 15:04 | 2021-11-28 22:50 | PROD | 2 | 96041 | 46 | 0 | 0 | 0 | 1 | 1.4 | 1 | 1.2 | 3.9 | 9.1 | HMG 5 | 0.2645 | 0.131 | 0.109 | 0.0006 | 0.0127 | 0.09 | 0.006145 | 0.000715 |  | 0.3075 | 189.36 | 26306 | 99.51
18 | 2021-11-15 22:59 | 2021-11-27 06:21 | PROD | 1 | 81952 | 39 | 0 | 1 | 1 | 1 | 1.4 | 1 | 1.4 | 4.1 | 8.2 | HMG 1 | 0.27 | 0.15 | 0.13 | 0.0006 | 0.013 | 0.15 | 0.0052 | 0.0006 |  | 0.35 | 189.36 | 18037 | 100.05
38 | 2021-11-15 23:02 | 2021-11-28 06:23 | PROD | 1 | 90815 | 42 | 0 | 1 | 1 | 1 | 1.4 | 1 | 1.2 | 4.4 | 7.7 | HMG 3 | 0.175 | 0.1375 | 0.0975 | 0.0006 | 0.011 | 0.095 | 0.006825 | 0.0004 |  | 0.3175 | 189.36 | 19547 | 101.51
90 | 2021-11-15 23:04 | 2021-11-27 14:16 | PROD | 1 | 81740 | 38 | 0 | 3 | 0 | 1 | 1.4 | 1 | 1.2 | 4.7 | 7.4 | HMG 2 | 0.248 | 0.1 | 0.08 | 0.00072 | 0.011 | 0.126 | 0.0049 | 0.00043 |  | 0.253 | 189.36 | 17960 | 97.11
21 | 2021-11-16 12:47 | 2021-11-29 22:58 | PROD | 2 | 96330 | 46 | 0 | 1 | 0 | 1 | 1.4 | 1 | 1.2 | 6.2 | 8.6 | HMG 4 | 0.2615 | 0.1515 | 0.0785 | 0.0006 | 0.01125 | 0.096 | 0.006205 | 0.000675 |  | 0.285 | 189.36 | 26418 | 99.16
17 | 2021-11-16 15:08 | 2021-11-29 16:05 | PROD | 2 | 91413 | 46 | 0 | 0 | 0 | 1 | 1.4 | 1 | 1.2 | 4.4 | 10.3 | HMG 5 | 0.2105 | 0.1215 | 0.0745 | 0.0006 | 0.009 | 0.102 | 0.00527 | 0.000775 |  | 0.2915 | 189.36 | 24723 | 98.91
37 | 2021-11-16 20:16 | 2021-11-29 03:00 | PROD | 2 | 88713 | 44 | 0 | 0 | 0 | 1 | 1.4 | 1 | 1.2 | 4 | 9.9 | HMG 1 | 0.18 | 0.11 | 0.07 | 0.0006 | 0.009 | 0.1 | 0.0069 | 0.0005 |  | 0.31 | 189.36 | 24871 | 99.33
83 | 2021-11-16 23:02 | 2021-11-28 10:59 | PROD | 2 | 82832 | 42 | 0 | 1 | 0 | 1 | 1.4 | 1 | 1.2 | 4.6 | 11.8 | HMG 3 | 0.1675 | 0.14 | 0.075 | 0.0006 | 0.01 | 0.1075 | 0.007 | 0.0005 |  | 0.3125 | 189.36 | 23849 | 99.55
59 | 2021-11-16 23:05 | 2021-11-27 19:00 | PRZ | 1 | 80386 | 38 | 0 | 2 | 0 | 1.5 | 1.4 | 1 | 1.2 | 3.9 | 11.9 | HMG 4 | 0.15 | 0.13 | 0.0725 | 0.0006 | 0.01075 | 0.1075 | 0.00675 | 0.0005 |  | 0.315 | 195.16 | 23727 | 98.97
66 | 2021-11-17 00:01 | 2021-11-27 17:33 | PROD | 1 | 79968 | 39 | 0 | 1 | 0 | 1 | 1.4 | 1 | 1.2 | 4.2 | 6.6 | HL 4 | 0.3 | 0.10425 | 0.275 |  | 0.010475 | 0.0573 | 0.0004 | 0.004975 | 0.0065 |  | 189.36 | 17394 | 98.89
82 | 2021-11-17 06:22 | 2021-11-28 06:17 | PROD | 1 | 79287 | 39 | 0 | 1 | 0 | 1 | 1.4 | 1 | 1.2 | 4.2 | 7 | HMG 3 | 0.1375 | 0.155 | 0.09 | 0.0006 | 0.0105 | 0.0975 | 0.0078 | 0.000425 |  | 0.295 | 189.36 | 17611 | 99.64
33 | 2021-11-17 06:26 | 2021-11-28 06:20 | PROD | 1 | 76521 | 39 | 0 | 0 | 0 | 1.6 | 1.4 | 1 | 1.2 | 4.6 | 7 | HMG 2 | 0.28 | 0.1375 | 0.1225 | 0.0006 | 0.012 | 0.1175 | 0.004975 | 0.0007 |  | 0.3275 | 189.36 | 16973 | 97.97
28 | 2021-11-17 12:13 | 2021-11-30 03:05 | PROD | 2 | 90392 | 43 | 0 | 1 | 0 | 1.3 | 1.4 | 1 | 1.3 | 4.2 | 12.2 | HMG 5 | 0.264 | 0.1385 | 0.083 | 0.0006 | 0.01085 | 0.1015 | 0.00474 | 0.00065 |  | 0.296 | 189.36 | 24436 | 98.93
27 | 2021-11-17 19:57 | 2021-11-30 11:51 | PROD | 2 | 90290 | 44 | 0 | 0 | 0 | 1 | 1.4 | 1 | 1.4 | 4.6 | 9.7 | HMG 2 | 0.248 | 0.156 | 0.138 | 0.0006 | 0.0164 | 0.107 | 0.006 | 0.00092 |  | 0.246 | 189.36 | 24344 | 98.57
87 | 2021-11-17 22:05 | 2021-11-28 09:38 | PROD | 1 | 74824 | 39 | 0 | 1 | 0 | 1 | 1.4 | 1 | 1.2 | 4.7 | 7.4 | HMG 2 | 0.24 | 0.155 | 0.1125 | 0.0006 | 0.0125 | 0.0975 | 0.008325 | 0.0005 |  | 0.3025 | 189.36 | 17141 | 98.65
31 | 2021-11-17 23:01 | 2021-11-30 16:07 | PROD | 2 | 92321 | 46 | 0 | 0 | 1 | 1 | 1.4 | 1 | 1.5 | 4.5 | 11.5 | HMG 3 | 0.2475 | 0.15 | 0.085 | 0.0006 | 0.01125 | 0.105 | 0.0068 | 0.00065 |  | 0.3175 | 189.36 | 25288 | 100.54
16 | 2021-11-18 00:58 | 2021-11-28 14:23 | PROD | 1 | 81796 | 46 | 0 | 1 | 0 | 1 | 1.4 | 1 | 1.2 | 5.5 | 6.6 | HMG 3 | 0.245 | 0.1475 | 0.1125 | 0.0006 | 0.0115 | 0.1 | 0.00525 | 0.000525 |  | 0.3225 | 189.36 | 19032 | 98.8
35 | 2021-11-18 06:20 | 2021-11-29 06:17 | PROD | 1 | 78507 | 39 | 0 | 1 | 0 | 1 | 1.4 | 1 | 1.2 | 4.6 | 7 | HMG 1 | 0.65 | 0.17 | 0.18 | 0.0006 | 0.017 | 0.1 | 0.0056 | 0.001 |  | 0.26 | 189.36 | 17237 | 98.05
44 | 2021-11-18 06:21 | 2021-11-28 17:51 | PROD | 1 | 76031 | 38 | 0 | 2 | 1 | 1 | 1.4 | 1 | 1.2 | 5.3 | 5.9 | HMG 3 | 0.2075 | 0.1355 | 0.096 | 0.0007 | 0.0124 | 0.1195 | 0.005145 | 0.000415 |  | 0.262 | 189.36 | 16103 | 99.74
30 | 2021-11-18 11:29 | 2021-11-29 22:54 | PROD | 2 | 82354 | 41 | 0 | 0 | 0 | 1 | 1.4 | 1 | 1.3 | 4.9 | 10.1 | HMG 1 | 0.22 | 0.17 | 0.11 | 0.0006 | 0.015 | 0.1 | 0.0053 | 0.0012 |  | 0.26 | 189.36 | 22741 | 99.09
69 | 2021-11-18 16:05 | 2021-11-30 08:24 | PROD | 2 | 87121 | 43 | 0 | 1 | 0 | 1 | 1.4 | 1 | 1.2 | 5.3 | 9.4 | HL 2 | 0.23 | 0.089 | 0.25 |  | 0.00885 | 0.07295 | 0.0002 | 0.00465 | 0.0074 |  | 189.36 | 24849 | 99.48
43 | 2021-11-18 19:28 | 2021-12-01 01:00 | PROD | 2 | 87946 | 44 | 0 | 0 | 0 | 1 | 1.4 | 1 | 1.4 | 7.3 | 11 | HMG 3 | 0.145 | 0.14 | 0.0925 | 0.0006 | 0.01025 | 0.0925 | 0.007725 | 0.000425 |  | 0.2975 | 189.36 | 23582 | 99.17
61 | 2021-11-18 20:45 | 2021-11-28 17:54 | PROD | 1 | 74990 | 37 | 0 | 2 | 0 | 1 | 1.4 | 1 | 1.2 | 4.6 | 7.6 | HMG 1 | 0.22 | 0.15 | 0.06 | 0.0006 | 0.009 | 0.09 | 0.0057 | 0.0004 |  | 0.34 | 189.36 | 17259 | 98.98
40 | 2021-11-18 22:21 | 2021-11-29 09:36 | PROD | 1 | 75317 | 38 | 0 | 1 | 0 | 1 | 1.4 | 1 | 1.2 | 5 | 6.8 | HMG 2 | 0.3125 | 0.145 | 0.1375 | 0.0006 | 0.0145 | 0.0975 | 0.00735 | 0.0005 |  | 0.295 | 189.36 | 16332 | 98.85
76 | 2021-11-19 05:01 | 2021-11-28 14:18 | PROD | 1 | 70691 | 38 | 0 | 2 | 0 | 1 | 1.4 | 1 | 1.2 | 4.6 | 6 | HMG 4 | 0.39 | 0.15 | 0.1275 | 0.0006 | 0.01325 | 0.12 | 0.005625 | 0.00085 |  | 0.305 | 189.36 | 15707 | 99.22
29 | 2021-11-19 06:21 | 2021-11-29 09:37 | PROD | 1 | 72890 | 39 | 0 | 0 | 0 | 1 | 1.4 | 1 | 1.2 | 4 | 7.2 | HMG 3 | 0.2825 | 0.1525 | 0.12 | 0.0006 | 0.01275 | 0.11 | 0.00545 | 0.000625 |  | 0.325 | 189.36 | 16378 | 99.24
77 | 2021-11-19 19:29 | 2021-12-01 02:55 | PROD | 2 | 83842 | 40 | 0 | 0 | 0 | 1 | 1.4 | 1 | 1.2 | 6.7 | 9.8 | HMG 1 | 0.12 | 0.16 | 0.11 | 0.0006 | 0.011 | 0.13 | 0.0064 | 0.0006 |  | 0.24 | 189.36 | 24056 | 98.98
80 | 2021-11-19 21:04 | 2021-11-30 14:25 | PROD | 1 | 79859 | 42 | 0 | 2 | 0 | 1 | 1.4 | 1 | 1.2 | 4.9 | 5.9 | HMG 2 | 0.485 | 0.1575 | 0.1325 | 0.0006 | 0.0145 | 0.09 | 0.006075 | 0.000975 |  | 0.2625 | 189.36 | 17834 | 98.96
1 | 2021-11-19 21:10 | 2021-11-30 06:17 | PROD | 1 | 80013 | 39 | 0 | 2 | 0 | 1 | 1.4 | 1 | 1.3 | 4.4 | 7.9 | HMG 4 | 0.275 | 0.155 | 0.125 | 0.0006 | 0.01225 | 0.0925 | 0.005825 | 0.000725 |  | 0.2725 | 189.36 | 18216 | 98.19
39 | 2021-11-19 22:05 | 2021-11-30 10:18 | PROD | 1 | 75757 | 38 | 0 | 1 | 0 | 1 | 1.4 | 1 | 1.3 | 4.4 | 7.8 | HMG 3 | 0.2975 | 0.1575 | 0.145 | 0.0006 | 0.01375 | 0.11 | 0.007625 | 0.0005 |  | 0.29 | 189.36 | 16838 | 99.13
32 | 2021-11-19 23:05 | 2021-12-02 14:41 | PROD | 2 | 88726 | 44 | 0 | 0 | 1 | 1 | 1.4 | 1 | 1.2 | 4.2 | 11.7 | HMG 3 | 0.253 | 0.123 | 0.073 | 0.0006 | 0.0103 | 0.106 | 0.00512 | 0.00057 |  | 0.342 | 189.36 | 24750 | 100.12
26 | 2021-11-20 06:25 | 2021-12-01 17:22 | PROD | 1 | 78623 | 35 | 0 | 5 | 0 | 1 | 1.4 | 1 | 1.4 | 5.2 | 7.7 | HMG 2 | 0.59 | 0.155 | 0.16 | 0.0006 | 0.018 | 0.075 | 0.0053 | 0.00095 |  | 0.28 | 189.36 | 16925 | 95.13
88 | 2021-11-20 06:29 | 2021-12-01 06:19 | PROD | 1 | 76114 | 39 | 0 | 2 | 0 | 1 | 1.4 | 1 | 1.4 | 5.1 | 6.8 | HMG 3 | 0.2575 | 0.1375 | 0.1405 | 0.0006 | 0.0128 | 0.129 | 0.006885 | 0.00048 |  | 0.2945 | 189.36 | 17085 | 95.88
70 | 2021-11-20 12:41 | 2021-12-02 00:08 | PROD | 2 | 85030 | 41 | 0 | 0 | 0 | 1 | 1.4 | 1 | 1.4 | 5.2 | 9.1 | HL 1 | 0.101 | 0.07 | 0.161 |  | 0.0091 | 0.0918 | 0.0022 | 0.009 | 0.0014 |  | 189.36 | 22626 | 99.37
25 | 2021-11-20 15:08 | 2021-12-01 15:35 | PROD | 2 | 78506 | 39 | 0 | 0 | 0 | 1 | 1.4 | 1 | 1.4 | 4.2 | 9.4 | HMG 2 | 0.205 | 0.135 | 0.06 | 0.0006 | 0.007 | 0.08 | 0.00355 | 0.00045 |  | 0.35 | 189.36 | 22659 | 98.94
57 | 2021-11-20 20:18 | 2021-12-02 07:09 | PROD | 2 | 85839 | 41 | 0 | 1 | 0 | 1 | 1.4 | 1 | 1.4 | 6.9 | 8.6 | HMG 1 | 0.26 | 0.13 | 0.13 | 0.0006 | 0.013 | 0.12 | 0.0072 | 0.0005 |  | 0.28 | 189.36 | 23024 | 99.35
84 | 2021-11-20 22:13 | 2021-12-02 07:14 | PRZ | 1 | 79671 | 39 | 0 | 0 | 0 | 2 | 1.4 | 1 | 1.3 | 4.4 | 12.3 | HMG 4 | 0.205 | 0.125 | 0.095 | 0.0006 | 0.01125 | 0.0875 | 0.006675 | 0.000675 |  | 0.3025 | 195.16 | 24908 | 99.14
14 | 2021-11-20 22:57 | 2021-12-01 10:29 | PROD | 2 | 81321 | 41 | 0 | 0 | 0 | 1 | 1.4 | 1 | 1.5 | 3.9 | 10.6 | HMG 3 | 0.25 | 0.115 | 0.1 | 0.0006 | 0.01 | 0.1175 | 0.007175 | 0.0005 |  | 0.28 | 189.36 | 23376 | 98.91
34 | 2021-11-21 06:13 | 2021-12-02 14:31 | PROD | 1 | 75681 | 39 | 0 | 1 | 0 | 1 | 1.4 | 1 | 1.4 | 5.9 | 5.9 | HMG 1 | 0.17 | 0.14 | 0.11 | 0.0006 | 0.011 | 0.06 | 0.0076 | 0.0002 |  | 0.31 | 189.36 | 16779 | 94.97
11 | 2021-11-21 06:15 | 2021-12-02 06:20 | PROD | 1 | 83882 | 40 | 0 | 2 | 0 | 1 | 1.4 | 1 | 1.4 | 7 | 7.7 | HMG 3 | 0.284 | 0.1565 | 0.0625 | 0.0006 | 0.0092 | 0.094 | 0.00554 | 0.00067 |  | 0.378 | 189.36 | 19655 | 97.34
71 | 2021-11-21 20:37 | 2021-12-03 02:01 | PROD | 2 | 82507 | 41 | 0 | 0 | 0 | 1 | 1.4 | 1 | 1.5 | 7.6 | 7.9 | HL 2 | 0.37 | 0.1265 | 0.352 |  | 0.012 | 0.06175 | 0.00025 | 0.00415 | 0.00555 |  | 189.36 | 22756 | 99.28
94 | 2021-11-21 21:02 | 2021-12-02 17:35 | PROD | 1 | 78024 | 37 | 0 | 3 | 1 | 1 | 1.4 | 1 | 1.3 | 5.3 | 6.2 | HMG 2 | 0.185 | 0.115 | 0.11 | 0.0006 | 0.012 | 0.125 | 0.00565 | 0.00025 |  | 0.295 | 189.36 | 16867 | 100.69
46 | 2021-11-21 21:06 | 2021-12-02 21:59 | PRZ | 1 | 77116 | 38 | 0 | 1 | 0 | 1.1 | 1.4 | 1 | 1.3 | 3.8 | 9 | HMG 4 | 0.1875 | 0.1475 | 0.095 | 0.0006 | 0.0115 | 0.1 | 0.0059 | 0.000725 |  | 0.2825 | 195.16 | 23543 | 98.8
22 | 2021-11-21 22:44 | 2021-12-03 09:52 | PROD | 1 | 80526 | 38 | 0 | 2 | 0 | 1 | 1.4 | 1 | 1.3 | 5.2 | 7 | HMG 3 | 0.2215 | 0.1315 | 0.05 | 0.0006 | 0.0088 | 0.087 | 0.00488 | 0.00055 |  | 0.3805 | 189.36 | 17571 | 98.76
58 | 2021-11-21 23:02 | 2021-12-03 09:25 | PROD | 2 | 84696 | 41 | 0 | 1 | 0 | 1 | 1.4 | 1 | 1.4 | 3.8 | 11.4 | HMG 4 | 0.27 | 0.1225 | 0.09 | 0.0006 | 0.0105 | 0.1075 | 0.0073 | 0.000525 |  | 0.3025 | 189.36 | 23114 | 99.05
2 | 2021-11-22 06:27 | 2021-12-02 10:45 | PROD | 1 | 79044 | 40 | 0 | 2 | 0 | 1 | 1.4 | 1 | 1.3 | 4.4 | 7.5 | HMG 2 | 0.33 | 0.165 | 0.105 | 0.0006 | 0.013 | 0.08 | 0.005 | 0.0009 |  | 0.37 | 189.36 | 18599 | 98.85
41 | 2021-11-22 06:30 | 2021-12-03 14:21 | PROD | 1 | 80116 | 39 | 0 | 1 | 0 | 1 | 1.4 | 1 | 1.2 | 5.5 | 7.6 | HMG 3 | 0.2375 | 0.1675 | 0.1145 | 0.00064 | 0.0164 | 0.1555 | 0.005875 | 0.00068 |  | 0.23 | 189.36 | 17169 | 99.18
9 | 2021-11-22 15:05 | 2021-12-02 18:55 | PROD | 2 | 78863 | 39 | 0 | 0 | 0 | 1 | 1.4 | 1 | 1.5 | 8.7 | 10 | HMG 3 | 0.23 | 0.13 | 0.085 | 0.0006 | 0.0115 | 0.105 | 0.0072 | 0.000525 |  | 0.3025 | 189.36 | 22980 | 98.79
60 | 2021-11-23 | 2021-12-04 14:26 | PROD | 1 | 84306 | 48 | 0 | 1 | 0 | 1 | 1.4 | 1 | 1.4 | 4.3 | 8 | HMG 4 | 0.2525 | 0.147 | 0.088 | 0.0006 | 0.0107 | 0.088 | 0.00497 | 0.000585 |  | 0.2995 | 189.36 | 18111 | 98.11
81 | 2021-11-23 07:43 | 2021-12-03 06:23 | PROD | 1 | 74000 | 38 | 0 | 1 | 0 | 1 | 1.4 | 1 | 1.5 | 5.4 | 6 | HMG 1 | 0.11 | 0.16 | 0.06 | 0.0006 | 0.01 | 0.1 | 0.0078 | 0.0004 |  | 0.29 | 189.36 | 16510 | 99.21
51 | 2021-11-23 11:01 | 2021-12-04 06:14 | PROD | 1 | 77470 | 36 | 0 | 3 | 0 | 1 | 1.4 | 1 | 1.4 | 3.3 | 7.6 | HMG 4 | 0.215 | 0.14 | 0.085 | 0.0006 | 0.01075 | 0.0975 | 0.007475 | 0.000525 |  | 0.3075 | 189.36 | 16818 | 97.59
63 | 2021-11-23 12:29 | 2021-12-04 09:56 | PROD | 2 | 80131 | 39 | 0 | 0 | 0 | 1 | 1.4 | 1 | 1.4 | 4.9 | 10.8 | HMG 3 | 0.1925 | 0.14 | 0.1125 | 0.0006 | 0.0115 | 0.085 | 0.0068 | 0.0003 |  | 0.315 | 189.36 | 22219 | 99.04
15 | 2021-11-23 14:37 | 2021-12-03 21:05 | PROD | 2 | 79856 | 40 | 0 | 1 | 0 | 1.6 | 1.4 | 1 | 1.4 | 4.7 | 14.2 | HMG 1 | 0.2 | 0.16 | 0.11 | 0.0006 | 0.013 | 0.12 | 0.0065 | 0.0003 |  | 0.29 | 189.36 | 23450 | 99.02
52 | 2021-11-23 15:03 | 2021-12-04 10:48 | PRZ | 1 | 78933 | 38 | 0 | 1 | 0 | 1.9 | 1.4 | 1 | 1.3 | 3.8 | 8.9 | HMG 4 | 0.22 | 0.15 | 0.0775 | 0.0006 | 0.012 | 0.0975 | 0.00605 | 0.0006 |  | 0.3325 | 195.16 | 23140 | 98.48
74 | 2021-11-23 21:02 | 2021-12-05 14:17 | PROD | 1 | 83955 | 40 | 0 | 2 | 0 | 1 | 1.4 | 1 | 1.2 | 5.6 | 8.9 | HMG 2 | 0.1275 | 0.155 | 0.115 | 0.0006 | 0.014 | 0.0875 | 0.005475 | 0.000675 |  | 0.2825 | 189.36 | 18251 | 98.83
53 | 2021-11-23 22:23 | 2021-12-05 06:14 | PROD | 1 | 81049 | 40 | 0 | 1 | 0 | 1 | 1.4 | 1 | 1.3 | 4.7 | 6.6 | HMG 3 | 0.2075 | 0.155 | 0.0825 | 0.0006 | 0.01025 | 0.1075 | 0.00595 | 0.00035 |  | 0.3275 | 189.36 | 17984 | 97.03
65 | 2021-11-23 23:06 | 2021-12-04 22:59 | PROD | 2 | 79712 | 39 | 0 | 1 | 0 | 1.1 | 1.4 | 1 | 1.2 | 6.3 | 9.2 | HL 3 | 0.3065 | 0.1095 | 0.3145 |  | 0.0102 | 0.072675 | 0.000225 | 0.004675 | 0.0054 |  | 189.36 | 21612 | 99.39
13 | 2021-11-23 23:07 | 2021-12-04 09:31 | PROD | 1 | 76862 | 37 | 0 | 3 | 0 | 1.7 | 1.4 | 1 | 1.5 | 4.4 | 9.1 | HMG 1 | 0.12 | 0.14 | 0.1 | 0.0006 | 0.014 | 0.05 | 0.0051 | 0.0009 |  | 0.29 | 189.36 | 19356 | 94.14
20 | 2021-11-24 01:58 | 2021-12-05 14:18 | PROD | 1 | 82874 | 40 | 0 | 1 | 0 | 1 | 1.4 | 1 | 1.2 | 4.6 | 9.4 | HMG 3 | 0.27 | 0.15 | 0.0625 | 0.0006 | 0.00975 | 0.0825 | 0.004975 | 0.000525 |  | 0.335 | 189.36 | 17971 | 98.27
47 | 2021-11-24 06:21 | 2021-12-06 06:17 | PROD | 1 | 86026 | 39 | 0 | 2 | 0 | 1 | 1.4 | 1 | 1.4 | 5.3 | 7.6 | HMG 2 | 0.2825 | 0.1675 | 0.1575 | 0.0006 | 0.01725 | 0.2575 | 0.00605 | 0.00065 |  | 0.2575 | 189.36 | 18659 | 98
62 | 2021-11-24 06:23 | 2021-12-05 17:21 | PROD | 1 | 83226 | 41 | 0 | 1 | 0 | 1 | 1.4 | 1 | 1.2 | 5.7 | 10.4 | HMG 3 | 0.195 | 0.1375 | 0.065 | 0.0006 | 0.01 | 0.0875 | 0.005075 | 0.00055 |  | 0.355 | 189.36 | 18073 | 99
50 | 2021-11-24 10:27 | 2021-12-05 09:28 | PROD | 1 | 79276 | 40 | 0 | 2 | 0 | 1 | 1.4 | 1 | 1.2 | 4.6 | 6.3 | HMG 2 | 0.17 | 0.15 | 0.1 | 0.0006 | 0.01 | 0.11 | 0.006 | 0.0003 |  | 0.325 | 189.36 | 17067 | 98.2
55 | 2021-11-24 15:15 | 2021-12-07 14:20 | PROD | 1 | 90171 | 45 | 0 | 2 | 0 | 1 | 1.4 | 1 | 1.4 | 4.2 | 10 | HMG 1 | 0.17 | 0.16 | 0.06 | 0.0006 | 0.009 | 0.09 | 0.0048 | 0.0002 |  | 0.34 | 189.36 | 19847 | 96.13
93 | 2021-11-24 20:55 | 2021-12-06 06:16 | PROD | 1 | 81747 | 40 | 0 | 2 | 0 | 1 | 1.4 | 1 | 1.3 | 6.4 | 8.6 | HMG 1 | 0.31 | 0.14 | 0.11 | 0.0006 | 0.016 | 0.12 | 0.0055 | 0.0008 |  | 0.27 | 189.36 | 18262 | 98.5
85 | 2021-11-24 22:16 | 2021-12-06 09:25 | PROD | 1 | 82096 | 40 | 0 | 1 | 0 | 1 | 1.4 | 1 | 1.2 | 5.1 | 6.7 | HMG 2 | 0.155 | 0.13 | 0.11 | 0.0006 | 0.011 | 0.095 | 0.0074 | 0.0004 |  | 0.27 | 189.36 | 18213 | 98.38
42 | 2021-11-24 22:18 | 2021-12-06 09:22 | PROD | 1 | 81952 | 38 | 0 | 2 | 0 | 1 | 1.4 | 1 | 1.3 | 4 | 6.2 | HMG 2 | 0.34 | 0.1475 | 0.1025 | 0.0006 | 0.0115 | 0.1275 | 0.00565 | 0.00065 |  | 0.2775 | 189.36 | 17494 | 97.76
91 | 2021-11-25 06:38 | 2021-12-07 11:05 | PROD | 1 | 86238 | 40 | 0 | 2 | 0 | 1 | 1.4 | 1 | 1.3 | 5 | 7.2 | HMG 2 | 0.2855 | 0.121 | 0.093 | 0.000645 | 0.01065 | 0.145 | 0.00515 | 0.0005 |  | 0.2845 | 189.36 | 18313 | 98.08
54 | 2021-11-25 07:18 | 2021-12-05 23:00 | PRZ | 1 | 77082 | 38 | 0 | 1 | 0 | 1 | 1.4 | 1 | 1.4 | 4.3 | 7.9 | HMG 4 | 0.3475 | 0.1425 | 0.0875 | 0.0006 | 0.01225 | 0.115 | 0.005025 | 0.00065 |  | 0.2825 | 195.16 | 21379 | 99.01
24 | 2021-11-25 09:26 | 2021-12-07 07:12 | PROD | 1 | 83725 | 41 | 0 | 1 | 0 | 1 | 1.4 | 1 | 1.4 | 5.6 | 8.2 | HMG 1 | 0.2 | 0.16 | 0.1 | 0.0006 | 0.012 | 0.1 | 0.0059 | 0.0007 |  | 0.3 | 189.36 | 17782 | 99.13
72 | 2021-11-25 11:53 | 2021-12-06 02:59 | PROD | 2 | 76115 | 39 | 0 | 0 | 0 | 1 | 1.4 | 1 | 1.3 | 4.5 | 10.4 | HL 2 | 0.09425 | 0.07125 | 0.151 |  | 0.009075 | 0.082025 | 0.00135 | 0.0089 | 0.002925 |  | 189.36 | 19875 | 99.11
49 | 2021-11-25 20:14 | 2021-12-07 06:36 | PROD | 1 | 80688 | 38 | 0 | 1 | 0 | 1 | 1.4 | 1 | 1.3 | 4.3 | 7.3 | HMG 3 | 0.155 | 0.13 | 0.095 | 0.0006 | 0.0105 | 0.085 | 0.006925 | 0.0004 |  | 0.31 | 189.36 | 17594 | 98.88
45 | 2021-11-25 20:17 | 2021-12-07 01:13 | PROD | 2 | 78778 | 39 | 0 | 0 | 0 | 1 | 1.4 | 1 | 1.3 | 4 | 11.2 | HMG 2 | 0.245 | 0.145 | 0.11 | 0.0006 | 0.0115 | 0.1275 | 0.0062 | 0.000525 |  | 0.3125 | 189.36 | 21746 | 98.59
67 | 2021-11-25 22:22 | 2021-12-08 06:30 | PROD | 1 | 86583 | 41 | 0 | 2 | 0 | 1 | 1.4 | 1 | 1.3 | 6.3 | 6.8 | HL 2 | 0.2675 | 0.104 | 0.2995 |  | 0.00975 | 0.10095 | 0.0002 | 0.00365 | 0.00405 |  | 189.36 | 18393 | 98.89
73 | 2021-11-26 06:19 | 2021-12-08 14:19 | PROD | 1 | 84688 | 39 | 0 | 3 | 0 | 1 | 1.4 | 1 | 1.2 | 4.9 | 9.2 | HMG 1 | 0.2 | 0.12 | 0.1 | 0.0006 | 0.012 | 0.11 | 0.0058 | 0.0007 |  | 0.28 | 189.36 | 18582 | 96.92
56 | 2021-11-26 10:25 | 2021-12-08 17:45 | PROD | 1 | 85555 | 38 | 0 | 4 | 0 | 1 | 1.4 | 1 | 1.2 | 4.5 | 7 | HMG 3 | 0.1825 | 0.15 | 0.1 | 0.0006 | 0.01025 | 0.1125 | 0.006025 | 0.000325 |  | 0.32 | 189.36 | 18004 | 96.99
75 | 2021-11-26 11:22 | 2021-12-09 03:00 | PROD | 2 | 88449 | 43 | 0 | 1 | 0 | 1 | 1.4 | 1 | 1.3 | 3.5 | 9.9 | HMG 1 | 0.26 | 0.15 | 0.08 | 0.0006 | 0.012 | 0.11 | 0.0057 | 0.0007 |  | 0.34 | 189.36 | 22844 | 99.15
23 | 2021-11-26 11:25 | 2021-12-08 16:04 | PROD | 2 | 84306 | 41 | 0 | 0 | 0 | 1 | 1.4 | 1 | 1.4 | 3.2 | 10.2 | HMG 3 | 0.19 | 0.14 | 0.1075 | 0.0006 | 0.01075 | 0.1 | 0.00625 | 0.000375 |  | 0.3175 | 189.36 | 22341 | 98.48
95 | 2021-11-26 15:02 | 2021-12-07 09:46 | PROD | 2 | 77004 | 39 | 0 | 0 | 0 | 1 | 1.4 | 1 | 1.2 | 5.6 | 9.8 | HMG 2 | 0.197 | 0.14 | 0.101 | 0.0006 | 0.011 | 0.096 | 0.00634 | 0.00038 |  | 0.292 | 189.36 | 20764 | 99.01
19 | 2021-11-26 19:59 | 2021-12-10 11:01 | PROD | 2 | 93862 | 46 | 0 | 0 | 0 | 1 | 1.4 | 1 | 1.3 | 3.2 | 10.3 | HMG 1 | 0.16 | 0.15 | 0.14 | 0.0006 | 0.01 | 0.06 | 0.005 | 0.0006 |  | 0.3 | 189.36 | 24333 | 99.16
68 | 2021-11-26 20:03 | 2021-12-07 23:10 | PROD | 2 | 78296 | 39 | 0 | 0 | 0 | 2.2 | 1.4 | 1 | 1.2 | 6.3 | 9.2 | HL 2 | 0.199 | 0.1035 | 0.246 |  | 0.01045 | 0.06045 | 0.00105 | 0.0052 | 0.00525 |  | 189.36 | 20882 | 98.94
78 | 2021-11-26 22:10 | 2021-12-08 09:25 | PROD | 1 | 79695 | 38 | 0 | 2 | 0 | 1 | 1.4 | 1 | 1.2 | 6 | 6.4 | HMG 2 | 0.2375 | 0.135 | 0.07 | 0.0006 | 0.01 | 0.0925 | 0.0054 | 0.000525 |  | 0.295 | 189.36 | 16654 | 98.02
79 | 2021-11-26 23:05 | 2021-12-07 22:01 | PROD | 2 | 77286 | 39 | 0 | 1 | 0 | 1.2 | 1.4 | 1 | 1.3 | 4.7 | 9.3 | HMG 2 | 0.39 | 0.155 | 0.115 | 0.0006 | 0.01225 | 0.1125 | 0.006175 | 0.000825 |  | 0.3025 | 189.36 | 20561 | 99.2
92 | 2021-11-27 07:49 | 2021-12-09 14:21 | PROD | 1 | 86001 | 40 | 0 | 1 | 0 | 1 | 1.4 | 1 | 1.3 | 3.6 | 7.4 | HMG 2 | 0.31 | 0.13 | 0.055 | 0.0008 | 0.0095 | 0.15 | 0.0047 | 0.00055 |  | 0.31 | 189.36 | 17820 | 98.81
89 | 2021-11-27 11:32 | 2021-12-10 01:03 | PROD | 2 | 89098 | 42 | 0 | 0 | 1 | 1 | 1.4 | 1 | 1.4 | 3.2 | 8.9 | HMG 3 | 0.2625 | 0.1275 | 0.12 | 0.0006 | 0.01075 | 0.12 | 0.0057 | 0.00065 |  | 0.305 | 189.36 | 22476 | 100.39
18 | 2021-11-27 11:36 | 2021-12-10 22:10 | PROD | 2 | 92451 | 46 | 0 | 0 | 0 | 1 | 1.4 | 1 | 1.3 | 4 | 10.4 | HMG 1 | 0.27 | 0.15 | 0.13 | 0.0006 | 0.013 | 0.15 | 0.0052 | 0.0006 |  | 0.35 | 189.36 | 23790 | 99.42
64 | 2021-11-27 14:59 | 2021-12-08 23:06 | PROD | 2 | 80406 | 41 | 0 | 0 | 0 | 1 | 1.4 | 1 | 1.3 | 3.5 | 12.4 | HMG 3 | 0.2175 | 0.1275 | 0.1 | 0.0006 | 0.0105 | 0.135 | 0.0058 | 0.0005 |  | 0.325 | 189.36 | 20698 | 99.34
90 | 2021-11-27 20:09 | 2021-12-10 23:04 | PROD | 2 | 91493 | 46 | 0 | 0 | 0 | 1 | 1.4 | 1 | 1.4 | 3.6 | 7.2 | HMG 2 | 0.248 | 0.1 | 0.08 | 0.00072 | 0.011 | 0.126 | 0.0049 | 0.00043 |  | 0.253 | 189.36 | 22536 | 99.22
10 | 2021-11-27 22:09 | 2021-12-08 13:36 | PRZ | 1 | 79451 | 39 | 0 | 1 | 0 | 1.1 | 1.4 | 1 | 1.2 | 4 | 9.6 | HMG 4 | 0.2025 | 0.145 | 0.09 | 0.0006 | 0.01 | 0.1075 | 0.004525 | 0.0006 |  | 0.27 | 195.16 | 24297 | 99.03
66 | 2021-11-27 23:01 | 2021-12-11 07:51 | PROD | 2 | 91876 | 46 | 0 | 0 | 0 | 1 | 1.4 | 1 | 1.3 | 3.2 | 8.6 | HL 4 | 0.3 | 0.10425 | 0.275 |  | 0.010475 | 0.0573 | 0.0004 | 0.004975 | 0.0065 |  | 189.36 | 22598 | 98.96
36 | 2021-11-28 06:22 | 2021-12-09 06:22 | PROD | 1 | 74359 | 38 | 0 | 2 | 0 | 1 | 1.4 | 1 | 1.4 | 5.7 | 7.8 | HMG 2 | 0.35 | 0.125 | 0.125 | 0.0006 | 0.0125 | 0.11 | 0.0074 | 0.0005 |  | 0.295 | 189.36 | 14887 | 96.59
12 | 2021-11-28 06:26 | 2021-12-08 06:29 | PROD | 1 | 75112 | 38 | 0 | 1 | 0 | 1 | 1.4 | 1 | 1.2 | 5.1 | 7.8 | HMG 3 | 0.205 | 0.15 | 0.0775 | 0.0006 | 0.0105 | 0.0825 | 0.005575 | 0.000625 |  | 0.3025 | 189.36 | 16877 | 97.57
38 | 2021-11-28 11:46 | 2021-12-11 01:56 | PROD | 2 | 87251 | 40 | 0 | 0 | 1 | 1 | 1.4 | 1 | 1.3 | 3.2 | 11 | HMG 3 | 0.175 | 0.1375 | 0.0975 | 0.0006 | 0.011 | 0.095 | 0.006825 | 0.0004 |  | 0.3175 | 189.36 | 22419 | 100.18
33 | 2021-11-28 11:47 | 2021-12-13 02:57 | PROD | 2 | 95379 | 48 | 0 | 1 | 0 | 1 | 1.4 | 1 | 2.5 | 4.8 | 11 | HMG 2 | 0.28 | 0.1375 | 0.1225 | 0.0006 | 0.012 | 0.1175 | 0.004975 | 0.0007 |  | 0.3275 | 189.36 | 24068 | 98.46
82 | 2021-11-28 11:50 | 2021-12-11 23:03 | PROD | 2 | 93214 | 46 | 0 | 0 | 0 | 1 | 1.4 | 1 | 1.3 | 3.2 | 9.9 | HMG 3 | 0.1375 | 0.155 | 0.09 | 0.0006 | 0.0105 | 0.0975 | 0.0078 | 0.000425 |  | 0.295 | 189.36 | 23360 | 99.14
87 | 2021-11-28 14:53 | 2021-12-12 19:56 | PROD | 2 | 97770 | 47 | 0 | 1 | 0 | 1.6 | 1.4 | 1 | 1.2 | 4.2 | 12.4 | HMG 2 | 0.24 | 0.155 | 0.1125 | 0.0006 | 0.0125 | 0.0975 | 0.008325 | 0.0005 |  | 0.3025 | 189.36 | 23960 | 98.96
76 | 2021-11-28 20:26 | 2021-12-13 22:22 | PROD | 2 | 102354 | 46 | 0 | 1 | 0 | 1 | 1.4 | 1 | 1.2 | 4.1 | 7.5 | HMG 4 | 0.39 | 0.15 | 0.1275 | 0.0006 | 0.01325 | 0.12 | 0.005625 | 0.00085 |  | 0.305 | 189.36 | 24962 | 99.09
16 | 2021-11-28 20:30 | 2021-12-11 15:50 | PROD | 2 | 92602 | 46 | 0 | 0 | 1 | 1 | 1.4 | 1 | 1.2 | 5.6 | 13.7 | HMG 3 | 0.245 | 0.1475 | 0.1125 | 0.0006 | 0.0115 | 0.1 | 0.00525 | 0.000525 |  | 0.3225 | 189.36 | 25862 | 99.65
59 | 2021-11-28 22:08 | 2021-12-10 09:52 | PROD | 1 | 80055 | 39 | 0 | 1 | 0 | 1 | 1.4 | 1 | 1.4 | 3.2 | 8.4 | HMG 2 | 0.1825 | 0.145 | 0.07 | 0.0006 | 0.0115 | 0.085 | 0.005675 | 0.0009 |  | 0.2875 | 189.36 | 16081 | 98.76
44 | 2021-11-28 22:58 | 2021-12-13 02:59 | PROD | 2 | 96049 | 46 | 0 | 0 | 0 | 1 | 1.4 | 1 | 1.2 | 3.9 | 8.9 | HMG 3 | 0.2075 | 0.1355 | 0.096 | 0.0007 | 0.0124 | 0.1195 | 0.005145 | 0.000415 |  | 0.262 | 189.36 | 23346 | 98.83
61 | 2021-11-28 22:59 | 2021-12-13 01:56 | PROD | 2 | 97434 | 50 | 0 | 0 | 0 | 1 | 1.4 | 1 | 1.2 | 4 | 9.8 | HMG 1 | 0.22 | 0.15 | 0.06 | 0.0006 | 0.009 | 0.09 | 0.0057 | 0.0004 |  | 0.34 | 189.36 | 25297 | 99.15
83 | 2021-11-29 06:22 | 2021-12-10 06:29 | PROD | 1 | 77851 | 39 | 0 | 1 | 1 | 1 | 1.4 | 1 | 1.3 | 3.8 | 7.4 | HMG 1 | 0.2 | 0.16 | 0.07 | 0.0006 | 0.011 | 0.12 | 0.0069 | 0.0007 |  | 0.31 | 189.36 | 15705 | 100.64
35 | 2021-11-29 12:13 | 2021-12-13 04:04 | PROD | 2 | 92693 | 45 | 0 | 1 | 0 | 1 | 1.4 | 1 | 1.3 | 4.5 | 9.9 | HMG 1 | 0.65 | 0.17 | 0.18 | 0.0006 | 0.017 | 0.1 | 0.0056 | 0.001 |  | 0.26 | 189.36 | 23212 | 99.19
40 | 2021-11-29 15:03 | 2021-12-13 22:24 | PROD | 2 | 96803 | 46 | 0 | 1 | 0 | 1 | 1.4 | 1 | 1.2 | 3.7 | 11.1 | HMG 2 | 0.3125 | 0.145 | 0.1375 | 0.0006 | 0.0145 | 0.0975 | 0.00735 | 0.0005 |  | 0.295 | 189.36 | 24007 | 99.16
29 | 2021-11-29 15:06 | 2021-12-14 14:54 | PROD | 2 | 100656 | 50 | 0 | 0 | 0 | 1 | 1.4 | 1 | 1.4 | 4 | 11.9 | HMG 3 | 0.2825 | 0.1525 | 0.12 | 0.0006 | 0.01275 | 0.11 | 0.00545 | 0.000625 |  | 0.325 | 189.36 | 26090 | 99.23
37 | 2021-11-29 22:05 | 2021-12-10 17:44 | PROD | 1 | 72294 | 41 | 0 | 4 | 0 | 1 | 1.4 | 1 | 1.3 | 3.3 | 6 | HMG 1 | 0.25 | 0.14 | 0.06 | 0.0006 | 0.009 | 0.08 | 0.0053 | 0.0008 |  | 0.001 | 189.36 | 15276 | 96.85
96 | 2021-11-29 23:00 | 2021-12-10 14:14 | PROD | 1 | 73842 | 44 | 0 | 1 | 0 | 1 | 1.4 | 1 | 1.3 | 3.5 | 6.4 | HMG 2 | 0.34 | 0.155 | 0.1 | 0.00065 | 0.0105 | 0.125 | 0.0049 | 0.00075 |  | 0.24 | 189.36 | 15340 | 99.08
86 | 2021-11-30 03:11 | 2021-12-11 06:37 | PROD | 1 | 76395 | 39 | 0 | 1 | 0 | 1 | 1.4 | 1 | 1.4 | 3.2 | 6.8 | HMG 3 | 0.1775 | 0.145 | 0.0775 | 0.0006 | 0.011 | 0.085 | 0.005675 | 0.000725 |  | 0.295 | 189.36 | 15533 | 98.24
1 | 2021-11-30 12:20 | 2021-12-13 05:15 | PROD | 2 | 91947 | 46 | 0 | 0 | 0 | 1 | 1.4 | 1 | 1.2 | 4.1 | 8.1 | HMG 4 | 0.275 | 0.155 | 0.125 | 0.0006 | 0.01225 | 0.0925 | 0.005825 | 0.000725 |  | 0.2725 | 189.36 | 25591 | 99.09
39 | 2021-11-30 15:07 | 2021-12-15 00:08 | PROD | 2 | 96314 | 45 | 0 | 0 | 0 | 1 | 1.4 | 1 | 1.5 | 3.9 | 9.5 | HMG 3 | 0.2975 | 0.1575 | 0.145 | 0.0006 | 0.01375 | 0.11 | 0.007625 | 0.0005 |  | 0.29 | 189.36 | 24263 | 98.74
80 | 2021-11-30 20:15 | 2021-12-14 15:28 | PROD | 2 | 92875 | 46 | 0 | 1 | 1 | 1 | 1.4 | 1 | 1.5 | 4.9 | 10 | HMG 2 | 0.485 | 0.1575 | 0.1325 | 0.0006 | 0.0145 | 0.09 | 0.006075 | 0.000975 |  | 0.2625 | 189.36 | 22910 | 99.21
28 | 2021-11-30 22:11 | 2021-12-12 06:19 | PROD | 1 | 76104 | 39 | 0 | 0 | 0 | 1 | 1.4 | 1 | 1.4 | 3.2 | 7.7 | HMG 3 | 0.2485 | 0.118 | 0.1 | 0.000645 | 0.0118 | 0.0685 | 0.005595 | 0.00069 |  | 0.2975 | 189.36 | 15070 | 98.64
30 | 2021-12-01 00:02 | 2021-12-13 01:58 | PRZ | 1 | 80335 | 39 | 0 | 1 | 0 | 1.1 | 1.4 | 1 | 1.2 | 4 | 10.2 | HMG 4 | 0.22 | 0.145 | 0.11 | 0.0006 | 0.01075 | 0.0925 | 0.005725 | 0.00065 |  | 0.3 | 195.16 | 22544 | 98.99
69 | 2021-12-01 04:56 | 2021-12-11 14:15 | PROD | 1 | 67800 | 37 | 0 | 3 | 0 | 1.1 | 1.4 | 1 | 1.3 | 3.2 | 5 | HL 2 | 0.33125 | 0.127 | 0.333 |  | 0.0144 | 0.07735 | 0.00095 | 0.006375 | 0.0044 |  | 189.36 | 14305 | 94.31
21 | 2021-12-01 06:31 | 2021-12-12 09:20 | PROD | 1 | 73783 | 38 | 0 | 1 | 0 | 1 | 1.4 | 1 | 1.2 | 3.2 | 6.4 | HMG 3 | 0.2 | 0.125 | 0.1225 | 0.000625 | 0.0105 | 0.085 | 0.00535 | 0.00055 |  | 0.285 | 189.36 | 15241 | 97.52
88 | 2021-12-01 12:07 | 2021-12-15 16:50 | PROD | 2 | 96311 | 50 | 0 | 0 | 0 | 1 | 1.4 | 1 | 1.5 | 4.2 | 9.9 | HMG 3 | 0.2575 | 0.1375 | 0.1405 | 0.0006 | 0.0128 | 0.129 | 0.006885 | 0.00048 |  | 0.2945 | 189.36 | 23896 | 99.16
27 | 2021-12-01 22:09 | 2021-12-13 19:42 | PRZ | 1 | 78479 | 44 | 0 | 0 | 0 | 1 | 1.4 | 1 | 1.3 | 3.5 | 8.5 | HMG 4 | 0.2525 | 0.13 | 0.115 | 0.0006 | 0.01225 | 0.1075 | 0.005275 | 0.000625 |  | 0.305 | 195.16 | 22050 | 99.21
77 | 2021-12-01 22:14 | 2021-12-12 14:21 | PROD | 1 | 72558 | 38 | 0 | 1 | 0 | 1 | 1.4 | 1 | 1.2 | 4.3 | 6.6 | HMG 2 | 0.295 | 0.1475 | 0.0825 | 0.0006 | 0.0105 | 0.095 | 0.00545 | 0.0008 |  | 0.20275 | 189.36 | 14976 | 99
26 | 2021-12-01 23:02 | 2021-12-15 22:09 | PROD | 2 | 94133 | 46 | 0 | 0 | 1 | 1 | 1.4 | 1 | 1.5 | 3.9 | 9.8 | HMG 2 | 0.59 | 0.155 | 0.16 | 0.0006 | 0.018 | 0.075 | 0.0053 | 0.00095 |  | 0.28 | 189.36 | 23071 | 100.3
43 | 2021-12-02 04:59 | 2021-12-14 06:15 | PROD | 1 | 80594 | 40 | 0 | 1 | 0 | 1.6 | 1.4 | 1 | 1.2 | 4.1 | 7.3 | HMG 2 | 0.27 | 0.12 | 0.08 | 0.0006 | 0.0095 | 0.13 | 0.00465 | 0.0004 |  | 0.315 | 189.36 | 15960 | 98.58
17 | 2021-12-02 06:23 | 2021-12-14 14:23 | PROD | 1 | 78519 | 39 | 0 | 1 | 0 | 1 | 1.4 | 1 | 1.3 | 4.4 | 8.6 | HMG 3 | 0.205 | 0.125 | 0.1025 | 0.000625 | 0.01175 | 0.085 | 0.005725 | 0.0008 |  | 0.2825 | 189.36 | 15786 | 98.77
31 | 2021-12-02 06:24 | 2021-12-13 06:23 | PROD | 1 | 74349 | 39 | 0 | 0 | 0 | 1 | 1.4 | 1 | 1.4 | 3.8 | 6.4 | HMG 2 | 0.22 | 0.12 | 0.1 | 0.00065 | 0.012 | 0.065 | 0.00595 | 0.0007 |  | 0.3 | 189.36 | 14587 | 99.87
11 | 2021-12-02 11:50 | 2021-12-13 23:06 | PROD | 2 | 87270 | 41 | 0 | 1 | 0 | 1 | 1.4 | 1 | 1.2 | 4.5 | 11.3 | HMG 3 | 0.284 | 0.1565 | 0.0625 | 0.0006 | 0.0092 | 0.094 | 0.00554 | 0.00067 |  | 0.378 | 189.36 | 24524 | 99.38
2 | 2021-12-02 18:06 | 2021-12-15 03:01 | PROD | 2 | 93608 | 46 | 0 | 0 | 0 | 1 | 1.4 | 1 | 1.5 | 3.6 | 10.8 | HMG 2 | 0.33 | 0.165 | 0.105 | 0.0006 | 0.013 | 0.08 | 0.005 | 0.0009 |  | 0.37 | 189.36 | 26468 | 99.01
34 | 2021-12-02 19:51 | 2021-12-17 03:18 | PROD | 2 | 95559 | 46 | 0 | 0 | 3 | 1 | 1.4 | 1 | 1.2 | 4.2 | 10.1 | HMG 1 | 0.17 | 0.14 | 0.11 | 0.0006 | 0.011 | 0.06 | 0.0076 | 0.0002 |  | 0.31 | 189.36 | 23478 | 98.98
70 | 2021-12-02 22:16 | 2021-12-14 09:51 | PROD | 1 | 79182 | 44 | 0 | 1 | 1 | 1 | 1.4 | 1 | 1.2 | 3.7 | 6.5 | HL 2 | 0.291 | 0.118 | 0.344 |  | 0.0105 | 0.09085 | 0.00025 | 0.00295 | 0.0032 |  | 189.36 | 15095 | 101.09
14 | 2021-12-02 23:02 | 2021-12-12 17:08 | PROD | 1 | 74468 | 39 | 0 | 1 | 0 | 1 | 1.4 | 1 | 1.2 | 4.5 | 8 | HMG 1 | 0.28 | 0.17 | 0.11 | 0.0006 | 0.013 | 0.07 | 0.0057 | 0.0006 |  | 0.23 | 189.36 | 16632 | 99.21
94 | 2021-12-02 23:04 | 2021-12-17 10:00 | PROD | 2 | 97878 | 46 | 0 | 1 | 0 | 1 | 1.4 | 1 | 1.2 | 4.3 | 10 | HMG 2 | 0.185 | 0.115 | 0.11 | 0.0006 | 0.012 | 0.125 | 0.00565 | 0.00025 |  | 0.295 | 189.36 | 24194 | 99.33
25 | 2021-12-03 06:33 | 2021-12-15 17:53 | PROD | 1 | 83107 | 40 | 0 | 1 | 0 | 1.1 | 1.4 | 1 | 1.5 | 4.7 | 7.7 | HMG 1 | 0.19 | 0.15 | 0.08 | 0.0006 | 0.01 | 0.12 | 0.0055 | 0.0004 |  | 0.25 | 189.36 | 17131 | 98.83
81 | 2021-12-03 11:58 | 2021-12-18 02:56 | PROD | 2 | 99152 | 48 | 0 | 1 | 0 | 1 | 1.4 | 1 | 1.2 | 3.8 | 10 | HMG 1 | 0.11 | 0.16 | 0.06 | 0.0006 | 0.01 | 0.1 | 0.0078 | 0.0004 |  | 0.29 | 189.36 | 23662 | 99.53
22 | 2021-12-03 15:44 | 2021-12-17 03:13 | PROD | 2 | 89523 | 43 | 0 | 1 | 0 | 1 | 1.4 | 1 | 1.3 | 3.3 | 10.5 | HMG 3 | 0.2215 | 0.1315 | 0.05 | 0.0006 | 0.0088 | 0.087 | 0.00488 | 0.00055 |  | 0.3805 | 189.36 | 21844 | 98.74
41 | 2021-12-03 19:28 | 2021-12-18 01:01 | PROD | 2 | 94902 | 46 | 0 | 1 | 0 | 1 | 1.4 | 1 | 1.2 | 5.8 | 9 | HMG 3 | 0.2375 | 0.1675 | 0.1145 | 0.00064 | 0.0164 | 0.1555 | 0.005875 | 0.00068 |  | 0.23 | 189.36 | 23223 | 98.83
71 | 2021-12-03 22:08 | 2021-12-15 14:31 | PROD | 1 | 78204 | 39 | 0 | 1 | 0 | 1 | 1.4 | 1 | 1.5 | 4.2 | 6.5 | HL 3 | 0.3735 | 0.10775 | 0.28775 |  | 0.0115 | 0.028925 | 0.000325 | 0.0059 | 0.00725 |  | 189.76 | 15887 | 98.08
9 | 2021-12-03 22:15 | 2021-12-13 09:22 | PROD | 1 | 71495 | 38 | 0 | 1 | 0 | 1 | 1.4 | 1 | 1.2 | 4.5 | 8 | HMG 1 | 0.38 | 0.15 | 0.11 | 0.0006 | 0.013 | 0.1 | 0.0058 | 0.0009 |  | 0.26 | 189.36 | 15892 | 97.99
84 | 2021-12-04 05:00 | 2021-12-15 06:19 | PROD | 1 | 75767 | 39 | 0 | 2 | 0 | 1 | 1.4 | 1 | 1.3 | 3.6 | 7.9 | HMG 3 | 0.225 | 0.1525 | 0.095 | 0.0006 | 0.01075 | 0.1 | 0.0055 | 0.0004 |  | 0.25 | 189.36 | 14860 | 99.21
57 | 2021-12-04 06:16 | 2021-12-17 14:16 | PROD | 1 | 90512 | 43 | 0 | 1 | 0 | 1 | 1.4 | 1 | 1.2 | 5.2 | 8.4 | HMG 4 | 0.2575 | 0.1575 | 0.0675 | 0.0006 | 0.00925 | 0.1025 | 0.005275 | 0.0005 |  | 0.325 | 189.36 | 18043 | 98.88
32 | 2021-12-04 06:18 | 2021-12-16 14:24 | PROD | 1 | 79156 | 39 | 0 | 0 | 1 | 1 | 1.4 | 1 | 1.4 | 4.7 | 6.6 | HMG 3 | 0.2225 | 0.14 | 0.0975 | 0.0006 | 0.00975 | 0.1175 | 0.005425 | 0.000275 |  | 0.26 | 189.36 | 15908 | 100.28
51 | 2021-12-04 11:55 | 2021-12-18 10:46 | PROD | 2 | 94572 | 43 | 0 | 3 | 0 | 1 | 1.4 | 1 | 1.3 | 4.5 | 9.7 | HMG 4 | 0.215 | 0.14 | 0.085 | 0.0006 | 0.01075 | 0.0975 | 0.007475 | 0.000525 |  | 0.3075 | 189.36 | 23788 | 98.93
13 | 2021-12-04 15:05 | 2021-12-16 23:05 | PROD | 2 | 93181 | 48 | 0 | 1 | 0 | 1 | 1.4 | 1 | 1.4 | 3.6 | 11.7 | HMG 1 | 0.12 | 0.14 | 0.1 | 0.0006 | 0.014 | 0.05 | 0.0051 | 0.0009 |  | 0.29 | 189.36 | 27298 | 98.85
60 | 2021-12-04 20:24 | 2021-12-17 20:11 | PROD | 2 | 88212 | 44 | 0 | 0 | 0 | 1 | 1.4 | 1 | 1.2 | 4.3 | 9.1 | HMG 4 | 0.2525 | 0.147 | 0.088 | 0.0006 | 0.0107 | 0.088 | 0.00497 | 0.000585 |  | 0.2995 | 189.36 | 21420 | 98.76
15 | 2021-12-04 22:02 | 2021-12-15 09:40 | PROD | 1 | 79160 | 40 | 0 | 2 | 0 | 1 | 1.4 | 1 | 1.6 | 4.7 | 7 | HMG 2 | 0.1825 | 0.115 | 0.105 | 0.0006 | 0.01025 | 0.08 | 0.005525 | 0.00075 |  | 0.26 | 189.36 | 17913 | 98.26
58 | 2021-12-04 22:05 | 2021-12-16 16:09 | PRZ | 1 | 79060 | 39 | 0 | 0 | 0 | 2.2 | 1.4 | 1 | 1.3 | 3.5 | 10.6 | HMG 4 | 0.27 | 0.14 | 0.1075 | 0.0006 | 0.01225 | 0.0925 | 0.006175 | 0.000525 |  | 0.2925 | 195.16 | 21107 | 98.95
63 | 2021-12-05 05:02 | 2021-12-16 06:17 | PROD | 1 | 75986 | 39 | 0 | 1 | 0 | 1 | 1.4 | 1 | 1.5 | 3.9 | 6.8 | HMG 3 | 0.215 | 0.1275 | 0.1 | 0.0006 | 0.01025 | 0.08 | 0.0055 | 0.0007 |  | 0.19525 | 189.36 | 14807 | 99.19
46 | 2021-12-05 06:17 | 2021-12-16 17:34 | PROD | 1 | 76922 | 43 | 0 | 1 | 0 | 1 | 1.4 | 1 | 1.4 | 3.8 | 6.1 | HMG 7 | 0.2915 | 0.1265 | 0.0685 | 0.000705 | 0.00945 | 0.1275 | 0.00469 | 0.00053 |  | 0.291 | 191.02 | 15945 | 98.7
53 | 2021-12-05 11:42 | 2021-12-19 00:06 | PROD | 2 | 92023 | 43 | 0 | 1 | 0 | 1 | 1.4 | 1 | 1.3 | 4.3 | 9.6 | HMG 3 | 0.2075 | 0.155 | 0.0825 | 0.0006 | 0.01025 | 0.1075 | 0.00595 | 0.00035 |  | 0.3275 | 189.36 | 24032 | 99.23
50 | 2021-12-05 15:06 | 2021-12-19 10:05 | PROD | 2 | 93772 | 46 | 0 | 1 | 0 | 1 | 1.4 | 1 | 1.3 | 3.9 | 10.8 | HMG 2 | 0.17 | 0.15 | 0.1 | 0.0006 | 0.01 | 0.11 | 0.006 | 0.0003 |  | 0.325 | 189.36 | 23788 | 99.19
20 | 2021-12-05 19:48 | 2021-12-19 03:01 | PROD | 2 | 88837 | 44 | 0 | 0 | 0 | 1 | 1.4 | 1 | 1.3 | 4.1 | 10.3 | HMG 3 | 0.27 | 0.15 | 0.0625 | 0.0006 | 0.00975 | 0.0825 | 0.004975 | 0.000525 |  | 0.335 | 189.36 | 21776 | 99.31
74 | 2021-12-05 19:51 | 2021-12-19 02:54 | PROD | 2 | 89676 | 43 | 0 | 1 | 0 | 1 | 1.4 | 1 | 1.2 | 3.9 | 10.3 | HMG 2 | 0.1275 | 0.155 | 0.115 | 0.0006 | 0.014 | 0.0875 | 0.005475 | 0.000675 |  | 0.2825 | 189.36 | 21964 | 99.54
52 | 2021-12-05 22:07 | 2021-12-17 06:38 | PROD | 1 | 77459 | 37 | 0 | 2 | 0 | 1 | 1.4 | 1 | 1.4 | 3.5 | 6.8 | HMG 2 | 0.26 | 0.14 | 0.1 | 0.0006 | 0.01075 | 0.08 | 0.005575 | 0.000575 |  | 0.2825 | 189.36 | 15675 | 98.54
62 | 2021-12-05 22:59 | 2021-12-19 02:56 | PROD | 2 | 89463 | 43 | 0 | 0 | 0 | 1 | 1.6 | 1 | 1.4 | 4.5 | 9.8 | HMG 3 | 0.195 | 0.1375 | 0.065 | 0.0006 | 0.01 | 0.0875 | 0.005075 | 0.00055 |  | 0.355 | 189.36 | 22554 | 98.91
65 | 2021-12-06 06:22 | 2021-12-17 17:41 | PROD | 1 | 77777 | 39 | 0 | 1 | 0 | 1 | 1.4 | 1 | 1.2 | 4.3 | 5 | HL 2 | 0.3125 | 0.104 | 0.261 |  | 0.0103 | 0.0362 | 0.00035 | 0.00575 | 0.00665 |  | 189.76 | 14710 | 99.29
93 | 2021-12-06 12:07 | 2021-12-20 02:00 | PROD | 2 | 91935 | 45 | 0 | 1 | 0 | 1 | 1.4 | 1 | 1.4 | 5 | 10 | HMG 1 | 0.31 | 0.14 | 0.11 | 0.0006 | 0.016 | 0.12 | 0.0055 | 0.0008 |  | 0.27 | 189.36 | 23383 | 99.03
85 | 2021-12-06 15:17 | 2021-12-20 02:04 | PROD | 2 | 91647 | 47 | 0 | 0 | 0 | 1 | 1.4 | 1 | 1.5 | 4 | 10.6 | HMG 2 | 0.155 | 0.13 | 0.11 | 0.0006 | 0.011 | 0.095 | 0.0074 | 0.0004 |  | 0.27 | 189.36 | 22848 | 99.66
42 | 2021-12-06 18:18 | 2021-12-20 02:05 | PROD | 2 | 90981 | 47 | 0 | 0 | 0 | 1.7 | 1.4 | 1 | 1.3 | 5.1 | 11 | HMG 2 | 0.34 | 0.1475 | 0.1025 | 0.0006 | 0.0115 | 0.1275 | 0.00565 | 0.00065 |  | 0.2775 | 189.36 | 22225 | 99.28
72 | 2021-12-06 23:01 | 2021-12-17 15:49 | PRZ | 1 | 71846 | 37 | 0 | 1 | 0 | 4.4 | 1.4 | 1 | 1.2 | 4.4 | 14 | HMG 4 | 0.2825 | 0.15 | 0.0825 | 0.0006 | 0.01075 | 0.1025 | 0.005625 | 0.0006 |  | 0.37 | 195.16 | 19158 | 99.35
47 | 2021-12-07 09:02 | 2021-12-20 10:11 | PROD | 2 | 89237 | 44 | 0 | 0 | 0 | 1 | 1.4 | 1 | 1.5 | 5 | 9 | HMG 2 | 0.2825 | 0.1675 | 0.1575 | 0.0006 | 0.01725 | 0.2575 | 0.00605 | 0.00065 |  | 0.2575 | 189.36 | 22564 | 99.33
49 | 2021-12-07 12:29 | 2021-12-20 23:04 | PROD | 2 | 91504 | 46 | 0 | 0 | 0 | 1 | 1.4 | 1 | 1.5 | 4.1 | 9.8 | HMG 3 | 0.155 | 0.13 | 0.095 | 0.0006 | 0.0105 | 0.085 | 0.006925 | 0.0004 |  | 0.31 | 189.36 | 23388 | 99.2
24 | 2021-12-07 12:30 | 2021-12-20 14:17 | PROD | 2 | 89665 | 42 | 0 | 1 | 1 | 1 | 1.4 | 1 | 1.3 | 3.7 | 10.8 | HMG 1 | 0.2 | 0.16 | 0.1 | 0.0006 | 0.012 | 0.1 | 0.0059 | 0.0007 |  | 0.3 | 189.36 | 21823 | 100.22
91 | 2021-12-07 14:58 | 2021-12-20 10:08 | PROD | 2 | 86630 | 43 | 0 | 1 | 0 | 1 | 1.4 | 1 | 1.5 | 4 | 8.9 | HMG 2 | 0.2855 | 0.121 | 0.093 | 0.000645 | 0.01065 | 0.145 | 0.00515 | 0.0005 |  | 0.2845 | 189.36 | 22043 | 98.72
55 | 2021-12-07 19:56 | 2021-12-19 19:10 | PROD | 2 | 81697 | 41 | 0 | 1 | 0 | 1.6 | 1.4 | 1 | 1.3 | 4.6 | 12.8 | HMG 1 | 0.17 | 0.16 | 0.06 | 0.0006 | 0.009 | 0.09 | 0.0048 | 0.0002 |  | 0.34 | 189.36 | 21786 | 98.88
54 | 2021-12-08 00:04 | 2021-12-19 18:17 | PROD | 1 | 78829 | 37 | 0 | 2 | 0 | 1 | 1.4 | 1 | 1.3 | 4.9 | 9.4 | HMG 2 | 0.185 | 0.1575 | 0.1025 | 0.0006 | 0.0115 | 0.13 | 0.0052 | 0.000525 |  | 0.2675 | 189.36 | 16192 | 96.92
95 | 2021-12-08 06:32 | 2021-12-20 09:51 | PROD | 1 | 82168 | 39 | 0 | 2 | 0 | 1 | 1.4 | 1 | 1.2 | 5 | 8.8 | HMG 2 | 0.205 | 0.165 | 0.11 | 0.0006 | 0.0105 | 0.07 | 0.0056 | 0.00045 |  | 0.27 | 189.36 | 16663 | 98.44
45 | 2021-12-08 06:37 | 2021-12-18 17:43 | PROD | 1 | 71152 | 38 | 0 | 2 | 0 | 1 | 1.4 | 1 | 1.3 | 4.4 | 6 | HMG 4 | 0.2310761 | 0.1239585 | 0.1069879 | 0.0006402767 | 0.01060242 | 0.1140017 | 0.005489239 | 0.0005000865 |  | 0.246936 | 189.688 | 14741 | 97.53
12 | 2021-12-08 11:53 | 2021-12-21 03:02 | PROD | 2 | 96863 | 49 | 0 | 1 | 0 | 1 | 1.4 | 1 | 1.5 | 4.5 | 11.2 | HMG 3 | 0.205 | 0.15 | 0.0775 | 0.0006 | 0.0105 | 0.0825 | 0.005575 | 0.000625 |  | 0.3025 | 189.36 | 26897 | 98.62
67 | 2021-12-08 11:57 | 2021-12-21 02:55 | PROD | 2 | 85489 | 44 | 0 | 0 | 0 | 1 | 1.4 | 1 | 1.5 | 4.1 | 8.6 | HL 2 | 0.2675 | 0.104 | 0.2995 |  | 0.00975 | 0.10095 | 0.0002 | 0.00365 | 0.00405 |  | 189.36 | 21160 | 99.68
78 | 2021-12-08 14:20 | 2021-12-22 12:00 | PROD | 2 | 93580 | 46 | 0 | 1 | 0 | 1 | 1.4 | 1 | 1.2 | 4.2 | 9.9 | HMG 2 | 0.2375 | 0.135 | 0.07 | 0.0006 | 0.01 | 0.0925 | 0.0054 | 0.000525 |  | 0.295 | 189.36 | 22824 | 99.52
73 | 2021-12-08 20:01 | 2021-12-21 22:12 | PROD | 2 | 88243 | 43 | 0 | 0 | 0 | 1.2 | 1.4 | 1 | 1.5 | 4.9 | 9.4 | HMG 1 | 0.2 | 0.12 | 0.1 | 0.0006 | 0.012 | 0.11 | 0.0058 | 0.0007 |  | 0.28 | 189.36 | 22519 | 99.38
79 | 2021-12-08 22:07 | 2021-12-21 09:34 | PROD | 1 | 84344 | 40 | 0 | 1 | 0 | 1 | 1.4 | 1 | 1.4 | 5.1 | 6.4 | HMG 2 | 0.1875 | 0.1575 | 0.0975 | 0.0006 | 0.01 | 0.075 | 0.0047 | 0.000625 |  | 0.295 | 189.36 | 17179 | 99.43
56 | 2021-12-08 23:08 | 2021-12-21 20:11 | PROD | 2 | 87921 | 43 | 0 | 1 | 0 | 1 | 1.4 | 1 | 1.3 | 5.8 | 10.4 | HMG 3 | 0.1825 | 0.15 | 0.1 | 0.0006 | 0.01025 | 0.1125 | 0.006025 | 0.000325 |  | 0.32 | 189.36 | 22096 | 99.28
68 | 2021-12-09 06:29 | 2021-12-20 06:18 | PROD | 1 | 74414 | 39 | 0 | 0 | 0 | 1 | 1.4 | 1 | 1.4 | 4.3 | 6.4 | HL 3 | 0.36975 | 0.123 | 0.319 |  | 0.01125 | 0.0607 | 0.000325 | 0.005075 | 0.006125 |  | 189.76 | 14713 | 98.86
36 | 2021-12-09 11:22 | 2021-12-23 21:56 | PROD | 2 | 98002 | 49 | 0 | 1 | 0 | 1 | 1.4 | 1 | 1.4 | 4.4 | 10.8 | HMG 2 | 0.35 | 0.125 | 0.125 | 0.0006 | 0.0125 | 0.11 | 0.0074 | 0.0005 |  | 0.295 | 189.36 | 23684 | 99.01
92 | 2021-12-09 20:28 | 2021-12-22 17:20 | PROD | 2 | 87491 | 42 | 0 | 1 | 0 | 1 | 1.4 | 1 | 1.2 | 4.4 | 9 | HMG 2 | 0.31 | 0.13 | 0.055 | 0.0008 | 0.0095 | 0.15 | 0.0047 | 0.00055 |  | 0.31 | 189.36 | 22161 | 99.19
23 | 2021-12-09 21:10 | 2021-12-21 06:34 | PROD | 1 | 77572 | 39 | 0 | 1 | 0 | 1 | 1.4 | 1 | 1.6 | 4.1 | 7.2 | HMG 2 | 0.1825 | 0.1325 | 0.11 | 0.0006 | 0.0125 | 0.0725 | 0.0051 | 0.0006 |  | 0.29 | 189.36 | 15302 | 98.73
75 | 2021-12-09 21:11 | 2021-12-21 14:22 | PROD | 1 | 78471 | 38 | 0 | 2 | 0 | 1 | 1.4 | 1 | 1.4 | 4.9 | 6.7 | HMG 2 | 0.23 | 0.16 | 0.055 | 0.0006 | 0.009 | 0.08 | 0.00475 | 0.0008 |  | 0.33 | 189.36 | 15595 | 98.12
64 | 2021-12-10 06:38 | 2021-12-22 06:20 | PROD | 1 | 81583 | 40 | 0 | 1 | 0 | 1 | 1.4 | 1 | 1.5 | 4.6 | 7.9 | HMG 3 | 0.165 | 0.1225 | 0.0875 | 0.0006 | 0.009 | 0.1 | 0.004325 | 0.000375 |  | 0.295 | 189.36 | 15914 | 98.56
10 | 2021-12-10 06:40 | 2021-12-19 14:28 | PROD | 1 | 71739 | 38 | 0 | 2 | 0 | 1 | 1.4 | 1 | 1.2 | 5.6 | 7.8 | HMG 3 | 0.225 | 0.135 | 0.1425 | 0.0006 | 0.014 | 0.08 | 0.0051 | 0.00055 |  | 0.28 | 189.36 | 15939 | 97.37
83 | 2021-12-10 12:07 | 2021-12-24 03:01 | PROD | 2 | 92387 | 46 | 0 | 0 | 0 | 1 | 1.4 | 1 | 1.3 | 3.6 | 9.1 | HMG 1 | 0.2 | 0.16 | 0.07 | 0.0006 | 0.011 | 0.12 | 0.0069 | 0.0007 |  | 0.31 | 189.36 | 22467 | 99.22
59 | 2021-12-10 14:01 | 2021-12-24 02:01 | PROD | 2 | 91805 | 44 | 0 | 0 | 0 | 1 | 1.4 | 1 | 1.4 | 4.8 | 10.5 | HMG 2 | 0.1825 | 0.145 | 0.07 | 0.0006 | 0.0115 | 0.085 | 0.005675 | 0.0009 |  | 0.2875 | 189.36 | 21828 | 99.09
96 | 2021-12-10 19:55 | 2021-12-25 03:02 | PROD | 2 | 96878 | 49 | 0 | 0 | 0 | 1 | 1.4 | 1 | 1.2 | 3.7 | 8.4 | HMG 2 | 0.34 | 0.155 | 0.1 | 0.00065 | 0.0105 | 0.125 | 0.0049 | 0.00075 |  | 0.24 | 189.36 | 23655 | 99.34
89 | 2021-12-10 21:02 | 2021-12-21 17:52 | PROD | 1 | 73347 | 38 | 0 | 1 | 0 | 1 | 1.4 | 1 | 1.4 | 4.2 | 7.3 | HMG 1 | 0.12 | 0.11 | 0.09 | 0.0006 | 0.008 | 0.11 | 0.004 | 0.0002 |  | 0.29 | 189.36 | 14686 | 97.52
37 | 2021-12-10 22:56 | 2021-12-25 19:02 | PROD | 2 | 100533 | 49 | 0 | 0 | 0 | 1 | 1.4 | 1 | 1.2 | 4 | 9.4 | HMG 1 | 0.25 | 0.14 | 0.06 | 0.0006 | 0.009 | 0.08 | 0.0053 | 0.0008 |  | 0.001 | 189.36 | 25424 | 98.96
19 | 2021-12-11 06:25 | 2021-12-22 06:23 | PROD | 1 | 75434 | 39 | 0 | 0 | 0 | 1 | 1.4 | 1 | 1.5 | 4.3 | 7.7 | HMG 3 | 0.17 | 0.1375 | 0.095 | 0.0006 | 0.0125 | 0.0725 | 0.005175 | 0.0004 |  | 0.295 | 189.36 | 14723 | 99.27
86 | 2021-12-11 12:02 | 2021-12-25 18:02 | PROD | 2 | 96494 | 32 | 13 | 1 | 0 | 1 | 1.4 | 1 | 1.2 | 4 | 9.5 | HMG 3 | 0.1775 | 0.145 | 0.0775 | 0.0006 | 0.011 | 0.085 | 0.005675 | 0.000725 |  | 0.295 | 189.36 | 23625 | 99.26
69 | 2021-12-11 20:45 | 2021-12-27 07:55 | PROD | 2 | 102765 | 48 | 0 | 1 | 0 | 1 | 1.4 | 1 | 1.2 | 3.9 | 6.2 | HL 2 | 0.33125 | 0.127 | 0.333 |  | 0.0144 | 0.07735 | 0.00095 | 0.006375 | 0.0044 |  | 189.36 | 25504 | 98.65
90 | 2021-12-11 22:11 | 2021-12-22 09:23 | PROD | 1 | 71332 | 36 | 0 | 4 | 0 | 1 | 1.4 | 1 | 1.4 | 4.9 | 7.2 | HMG 2 | 0.235 | 0.145 | 0.095 | 0.0006 | 0.012 | 0.07 | 0.005 | 0.00035 |  | 0.285 | 189.36 | 14504 | 98.3
18 | 2021-12-11 23:02 | 2021-12-24 21:54 | PRZ | 1 | 87124 | 41 | 0 | 0 | 0 | 1 | 1.4 | 1 | 1.2 | 5 | 11 | HMG 4 | 0.1725 | 0.155 | 0.09 | 0.0006 | 0.01075 | 0.1 | 0.00525 | 0.000425 |  | 0.3125 | 195.16 | 24073 | 99.36
38 | 2021-12-12 06:21 | 2021-12-23 06:22 | PROD | 1 | 75406 | 39 | 0 | 1 | 0 | 1 | 1.4 | 1 | 1.2 | 4.3 | 7.6 | HMG 3 | 0.155 | 0.1375 | 0.0825 | 0.0006 | 0.008 | 0.0975 | 0.00445 | 0.00035 |  | 0.29 | 189.36 | 14778 | 98.65
66 | 2021-12-12 06:29 | 2021-12-23 10:02 | PROD | 1 | 75591 | 39 | 0 | 1 | 0 | 1 | 1.4 | 1 | 1.2 | 4.2 | 5.8 | HL 2 | 0.3554973 | 0.1349992 | 0.3334984 |  | 0.01299989 | 0.05204956 | 0.0003 | 0.004949961 | 0.005650017 |  | 189.747 | 14589 | 99.13
28 | 2021-12-12 11:42 | 2021-12-26 18:03 | PROD | 2 | 96516 | 46 | 0 | 0 | 0 | 1 | 1.4 | 1 | 1.2 | 4.6 | 10.9 | HMG 3 | 0.2485 | 0.118 | 0.1 | 0.000645 | 0.0118 | 0.0685 | 0.005595 | 0.00069 |  | 0.2975 | 189.36 | 22876 | 99.18
21 | 2021-12-12 16:44 | 2021-12-27 11:03 | PROD | 2 | 99353 | 49 | 0 | 0 | 0 | 1 | 1.4 | 1 | 1.2 | 3.5 | 7.6 | HMG 3 | 0.2 | 0.125 | 0.1225 | 0.000625 | 0.0105 | 0.085 | 0.00535 | 0.00055 |  | 0.285 | 189.36 | 24483 | 98.78
77 | 2021-12-12 19:55 | 2021-12-27 17:47 | PROD | 2 | 99856 | 50 | 0 | 0 | 0 | 1 | 1.4 | 1 | 1.3 | 4.3 | 8.7 | HMG 2 | 0.295 | 0.1475 | 0.0825 | 0.0006 | 0.0105 | 0.095 | 0.00545 | 0.0008 |  | 0.20275 | 189.36 | 24755 | 99.3
82 | 2021-12-12 22:09 | 2021-12-24 09:14 | PROD | 1 | 78419 | 39 | 0 | 0 | 0 | 1 | 1.4 | 1 | 1.3 | 4.8 | 6.8 | HMG 3 | 0.283 | 0.121 | 0.106 | 0.0006 | 0.0112 | 0.104 | 0.00749 | 0.00052 |  | 0.281 | 189.36 | 15142 | 99.23
14 | 2021-12-12 23:01 | 2021-12-25 14:13 | PROD | 2 | 97376 | 50 | 0 | 0 | 0 | 1 | 1.4 | 1 | 1.2 | 5.5 | 9 | HMG 1 | 0.28 | 0.17 | 0.11 | 0.0006 | 0.013 | 0.07 | 0.0057 | 0.0006 |  | 0.23 | 189.36 | 27036 | 99.17
16 | 2021-12-13 06:26 | 2021-12-23 06:21 | PROD | 1 | 77233 | 38 | 0 | 2 | 0 | 1 | 1.4 | 1 | 1.2 | 4.6 | 6.7 | HMG 2 | 0.175 | 0.1375 | 0.0825 | 0.0006 | 0.01 | 0.0875 | 0.004775 | 0.000325 |  | 0.28 | 189.36 | 17358 | 98.21
31 | 2021-12-13 11:38 | 2021-12-28 01:03 | PROD | 2 | 98359 | 48 | 0 | 0 | 0 | 1.1 | 1.4 | 1 | 1.2 | 3.9 | 8.4 | HMG 2 | 0.22 | 0.12 | 0.1 | 0.00065 | 0.012 | 0.065 | 0.00595 | 0.0007 |  | 0.3 | 189.36 | 23460 | 99.14
9 | 2021-12-13 15:08 | 2021-12-26 19:04 | PROD | 2 | 101216 | 48 | 0 | 1 | 0 | 1 | 1.4 | 1 | 1.2 | 4.5 | 9.7 | HMG 1 | 0.38 | 0.15 | 0.11 | 0.0006 | 0.013 | 0.1 | 0.0058 | 0.0009 |  | 0.26 | 189.36 | 27622 | 99.08
61 | 2021-12-13 22:16 | 2021-12-25 09:21 | PROD | 1 | 78820 | 39 | 0 | 0 | 0 | 1 | 1.4 | 1 | 1.2 | 4.6 | 7.3 | HMG 3 | 0.22 | 0.1425 | 0.09 | 0.0006 | 0.0115 | 0.07 | 0.005025 | 0.000425 |  | 0.2925 | 189.36 | 15985 | 99.42
44 | 2021-12-13 22:26 | 2021-12-24 06:19 | PROD | 1 | 70821 | 39 | 0 | 0 | 0 | 1 | 1.4 | 1 | 1.3 | 4.4 | 6.9 | HMG 1 | 0.26 | 0.12 | 0.09 | 0.0006 | 0.01 | 0.07 | 0.005 | 0.0004 |  | 0.29 | 189.36 | 13515 | 98.3
87 | 2021-12-14 00:57 | 2021-12-25 06:18 | PROD | 1 | 76946 | 37 | 3 | 0 | 0 | 1 | 1.4 | 1 | 1.3 | 5.1 | 6.5 | HMG 1 | 0.21 | 0.15 | 0.07 | 0.0006 | 0.01 | 0.08 | 0.0078 | 0.0006 |  | 0.33 | 189.36 | 15166 | 99.31
43 | 2021-12-14 11:59 | 2021-12-28 02:35 | PROD | 2 | 92767 | 44 | 0 | 0 | 0 | 1 | 1.4 | 1 | 1.2 | 3.2 | 8.3 | HMG 2 | 0.27 | 0.12 | 0.08 | 0.0006 | 0.0095 | 0.13 | 0.00465 | 0.0004 |  | 0.315 | 189.36 | 22291 | 99.2
70 | 2021-12-14 15:25 | 2021-12-28 15:37 | PROD | 2 | 93353 | 46 | 0 | 0 | 0 | 1 | 1.4 | 1 | 1.2 | 3.5 | 8 | HL 2 | 0.291 | 0.118 | 0.344 |  | 0.0105 | 0.09085 | 0.00025 | 0.00295 | 0.0032 |  | 189.36 | 22569 | 98.41
17 | 2021-12-14 19:23 | 2021-12-28 14:55 | PROD | 2 | 93849 | 46 | 0 | 0 | 0 | 1 | 1.4 | 1 | 1.2 | 3.9 | 7.6 | HMG 3 | 0.205 | 0.125 | 0.1025 | 0.000625 | 0.01175 | 0.085 | 0.005725 | 0.0008 |  | 0.2825 | 189.36 | 22569 | 99.35
1 | 2021-12-14 22:12 | 2021-12-24 10:17 | PROD | 1 | 74160 | 38 | 0 | 1 | 0 | 1 | 1.4 | 1 | 1.2 | 4.6 | 6.7 | HMG 2 | 0.205 | 0.16 | 0.075 | 0.0006 | 0.0105 | 0.1 | 0.0052 | 0.0006 |  | 0.32 | 189.36 | 16526 | 98.97
30 | 2021-12-14 23:02 | 2021-12-27 18:52 | PRZ | 1 | 85965 | 44 | 0 | 0 | 0 | 2.3 | 1.4 | 1 | 1.2 | 4.1 | 10.9 | HMG 4 | 0.285 | 0.15 | 0.075 | 0.0006 | 0.011 | 0.1025 | 0.005425 | 0.000725 |  | 0.3 | 195.16 | 23836 | 98.9
35 | 2021-12-15 05:05 | 2021-12-25 09:19 | PROD | 1 | 70260 | 39 | 0 | 0 | 0 | 1 | 1.4 | 1 | 1.2 | 4.1 | 7.7 | HMG 2 | 0.1675 | 0.18 | 0.1275 | 0.0006 | 0.0115 | 0.085 | 0.005725 | 0.000525 |  | 0.285 | 189.36 | 14145 | 98.93
76 | 2021-12-15 06:20 | 2021-12-27 06:13 | PROD | 1 | 80752 | 40 | 0 | 2 | 0 | 1 | 1.4 | 1 | 1.3 | 4.9 | 7.3 | HMG 3 | 0.1825 | 0.1675 | 0.095 | 0.0006 | 0.012 | 0.0775 | 0.005575 | 0.0007 |  | 0.2975 | 189.36 | 16190 | 98.78
40 | 2021-12-15 07:05 | 2021-12-26 08:24 | PROD | 1 | 76205 | 39 | 0 | 0 | 0 | 1 | 1.4 | 1 | 1.2 | 3.9 | 6.3 | HMG 2 | 0.16 | 0.155 | 0.065 | 0.0006 | 0.01 | 0.09 | 0.0078 | 0.0005 |  | 0.31 | 189.36 | 14978 | 99.3
84 | 2021-12-15 11:41 | 2021-12-29 22:07 | PROD | 2 | 98163 | 39 | 10 | 0 | 0 | 1 | 1.4 | 1 | 1.2 | 5.5 | 9.6 | HMG 3 | 0.225 | 0.1525 | 0.095 | 0.0006 | 0.01075 | 0.1 | 0.0055 | 0.0004 |  | 0.25 | 189.36 | 23762 | 99.18
15 | 2021-12-15 14:59 | 2021-12-27 18:48 | PROD | 2 | 93757 | 47 | 0 | 0 | 0 | 1 | 1.4 | 1 | 1.2 | 4.8 | 10 | HMG 2 | 0.1825 | 0.115 | 0.105 | 0.0006 | 0.01025 | 0.08 | 0.005525 | 0.00075 |  | 0.26 | 189.36 | 26796 | 99.02
71 | 2021-12-15 20:12 | 2021-12-29 11:34 | PROD | 2 | 91773 | 49 | 0 | 1 | 0 | 1 | 1.4 | 1 | 1.2 | 3.9 | 7.3 | HL 3 | 0.3735 | 0.10775 | 0.28775 |  | 0.0115 | 0.028925 | 0.000325 | 0.0059 | 0.00725 |  | 189.76 | 23098 | 98.95
11 | 2021-12-15 22:15 | 2021-12-25 06:22 | PROD | 1 | 72630 | 40 | 0 | 0 | 0 | 1 | 1.4 | 1 | 1.2 | 4.2 | 6.3 | HMG 3 | 0.25 | 0.1525 | 0.0875 | 0.0006 | 0.011 | 0.11 | 0.005 | 0.00045 |  | 0.32 | 189.36 | 16532 | 98.52
25 | 2021-12-15 23:08 | 2021-12-28 20:09 | PROD | 2 | 89876 | 43 | 0 | 0 | 2 | 1 | 1.4 | 1 | 1.2 | 3.2 | 9.1 | HMG 1 | 0.19 | 0.15 | 0.08 | 0.0006 | 0.01 | 0.12 | 0.0055 | 0.0004 |  | 0.25 | 189.36 | 22426 | 101.77
33 | 2021-12-15 23:12 | 2021-12-28 18:08 | PRZ | 1 | 86955 | 44 | 0 | 0 | 0 | 1 | 1.4 | 1 | 1.2 | 3.7 | 7.8 | HMG 4 | 0.22 | 0.125 | 0.1 | 0.000625 | 0.011 | 0.0825 | 0.005625 | 0.00075 |  | 0.21275 | 195.16 | 24698 | 99.05
29 | 2021-12-16 05:01 | 2021-12-27 10:07 | PROD | 1 | 76753 | 39 | 0 | 0 | 0 | 1 | 1.4 | 1 | 1.2 | 4.6 | 7.4 | HMG 4 | 0.235 | 0.1725 | 0.1075 | 0.0006 | 0.01125 | 0.0975 | 0.005225 | 0.000475 |  | 0.305 | 189.36 | 15748 | 99.18
63 | 2021-12-16 11:58 | 2021-12-30 14:47 | PROD | 2 | 97076 | 49 | 0 | 0 | 1 | 1 | 1.4 | 1 | 1.2 | 3.2 | 10.3 | HMG 3 | 0.215 | 0.1275 | 0.1 | 0.0006 | 0.01025 | 0.08 | 0.0055 | 0.0007 |  | 0.19525 | 189.36 | 23575 | 99.6
32 | 2021-12-16 20:30 | 2021-12-30 10:47 | PROD | 2 | 92607 | 46 | 0 | 0 | 0 | 1 | 1.4 | 1 | 1.2 | 4.5 | 10.2 | HMG 3 | 0.2225 | 0.14 | 0.0975 | 0.0006 | 0.00975 | 0.1175 | 0.005425 | 0.000275 |  | 0.26 | 189.36 | 24024 | 98.86
26 | 2021-12-16 22:04 | 2021-12-28 17:39 | PROD | 1 | 79444 | 38 | 0 | 1 | 0 | 1 | 1.4 | 1 | 1.2 | 3.9 | 6.7 | HMG 3 | 0.2725 | 0.1625 | 0.0875 | 0.0006 | 0.01125 | 0.105 | 0.0052 | 0.000575 |  | 0.31 | 189.36 | 16255 | 97.39
2 | 2021-12-16 22:05 | 2021-12-26 08:52 | PROD | 1 | 73508 | 38 | 0 | 1 | 0 | 1 | 1.4 | 1 | 1.2 | 5 | 7 | HMG 3 | 0.2375 | 0.17 | 0.0975 | 0.0006 | 0.011 | 0.08 | 0.005075 | 0.000475 |  | 0.3125 | 189.36 | 16882 | 98.61
88 | 2021-12-16 22:22 | 2021-12-27 17:56 | PROD | 1 | 74148 | 32 | 5 | 2 | 0 | 1 | 1.4 | 1 | 1.2 | 4.7 | 6.4 | HMG 4 | 0.2125 | 0.1625 | 0.1075 | 0.0006 | 0.01225 | 0.08 | 0.00515 | 0.000575 |  | 0.3075 | 189.36 | 14856 | 99.12
46 | 2021-12-16 23:17 | 2021-12-31 03:02 | PROD | 2 | 99973 | 48 | 0 | 0 | 2 | 1 | 1.4 | 1 | 1.2 | 3.2 | 11.1 | HMG 7 | 0.2915 | 0.1265 | 0.0685 | 0.000705 | 0.00945 | 0.1275 | 0.00469 | 0.00053 |  | 0.291 | 191.02 | 24303 | 102.09
39 | 2021-12-17 05:03 | 2021-12-28 06:18 | PROD | 1 | 75943 | 39 | 0 | 1 | 0 | 1 | 1.4 | 1 | 1.2 | 5.4 | 6.3 | HMG 3 | 0.2425 | 0.1475 | 0.1 | 0.0006 | 0.01075 | 0.1075 | 0.00745 | 0.00055 |  | 0.3025 | 189.36 | 15045 | 98.94
52 | 2021-12-17 12:12 | 2021-12-31 07:45 | PROD | 2 | 94873 | 48 | 0 | 1 | 0 | 1 | 1.4 | 1 | 1.3 | 3.2 | 8.9 | HMG 2 | 0.26 | 0.14 | 0.1 | 0.0006 | 0.01075 | 0.08 | 0.005575 | 0.000575 |  | 0.2825 | 189.36 | 23983 | 99.08
27 | 2021-12-17 12:17 | 2021-12-28 09:50 | PROD | 1 | 74774 | 39 | 0 | 1 | 0 | 1 | 1.4 | 1 | 1.2 | 2.6 | 7.2 | HMG 4 | 0.2425 | 0.145 | 0.095 | 0.0006 | 0.0095 | 0.0975 | 0.0051 | 0.000575 |  | 0.3 | 189.36 | 14944 | 99.21
57 | 2021-12-17 20:03 | 2021-12-29 18:49 | PROD | 2 | 82270 | 41 | 0 | 0 | 0 | 1 | 1.4 | 1 | 1.4 | 3.2 | 10 | HMG 4 | 0.2575 | 0.1575 | 0.0675 | 0.0006 | 0.00925 | 0.1025 | 0.005275 | 0.0005 |  | 0.325 | 189.36 | 20064 | 99.1
22 | 2021-12-17 22:06 | 2021-12-30 06:25 | PROD | 1 | 83590 | 40 | 0 | 1 | 0 | 1 | 1.4 | 1 | 1.2 | 3.9 | 7.8 | HMG 4 | 0.2625 | 0.1525 | 0.085 | 0.0006 | 0.01 | 0.1075 | 0.0046 | 0.00045 |  | 0.3275 | 189.36 | 16746 | 97.75
13 | 2021-12-17 22:07 | 2021-12-27 14:23 | PROD | 1 | 75240 | 39 | 0 | 1 | 0 | 1 | 1.4 | 1 | 1.2 | 5.7 | 7.7 | HMG 2 | 0.29 | 0.155 | 0.0475 | 0.0006 | 0.0075 | 0.1175 | 0.00405 | 0.0004 |  | 0.3825 | 189.36 | 17644 | 98.68
58 | 2021-12-17 22:17 | 2021-12-28 14:33 | PROD | 1 | 73679 | 39 | 0 | 0 | 0 | 1 | 1.4 | 1 | 1.2 | 4.4 | 7.5 | HMG 2 | 0.225 | 0.135 | 0.065 | 0.0006 | 0.0075 | 0.14 | 0.0045 | 0.0004 |  | 0.355 | 189.36 | 14341 | 99.22
65 | 2021-12-17 23:12 | 2021-12-31 22:22 | PROD | 2 | 95114 | 45 | 0 | 1 | 0 | 1 | 1.4 | 1 | 1.3 | 3.2 | 7.6 | HL 2 | 0.3125 | 0.104 | 0.261 |  | 0.0103 | 0.0362 | 0.00035 | 0.00575 | 0.00665 |  | 189.76 | 22142 | 99.45
94 | 2021-12-18 05:01 | 2021-12-29 06:22 | PROD | 1 | 75852 | 39 | 0 | 1 | 0 | 1 | 1.4 | 1 | 1.4 | 4 | 6.4 | HMG 1 | 0.14 | 0.14 | 0.07 | 0.0006 | 0.009 | 0.11 | 0.0042 | 0.0004 |  | 0.33 | 189.36 | 15013 | 98.87
34 | 2021-12-18 05:05 | 2021-12-29 09:57 | PROD | 1 | 76475 | 39 | 0 | 1 | 0 | 1 | 1.4 | 1 | 1.2 | 4 | 6.7 | HMG 3 | 0.2475 | 0.1425 | 0.085 | 0.0006 | 0.01175 | 0.11 | 0.0071 | 0.00055 |  | 0.315 | 189.36 | 15404 | 97.84
41 | 2021-12-18 22:05 | 2021-12-31 15:53 | PRZ | 1 | 86633 | 43 | 0 | 1 | 0 | 1 | 1.4 | 1 | 1.2 | 3.4 | 8.4 | HMG 3 | 0.2375 | 0.1425 | 0.08 | 0.0006 | 0.01025 | 0.1225 | 0.005525 | 0.00045 |  | 0.2675 | 195.16 | 23438 | 98.91
72 | 2021-12-18 22:09 | 2021-12-31 06:19 | PROD | 1 | 80660 | 40 | 0 | 1 | 0 | 1 | 1.4 | 1 | 1.2 | 3.6 | 6.5 | HL 2 | 0.1685 | 0.0805 | 0.162 |  | 0.00875 | 0.0518 | 0.0006 | 0.00555 | 0.0038 |  | 189.74 | 15449 | 94.75
81 | 2021-12-18 22:11 | 2021-12-29 17:33 | PROD | 1 | 74038 | 10 | 29 | 1 | 0 | 1.1 | 1.4 | 1 | 1.2 | 4 | 8 | HMG 2 | 0.1725 | 0.165 | 0.0775 | 0.0006 | 0.01 | 0.0975 | 0.0048 | 0.000575 |  | 0.28 | 189.36 | 14805 | 98.33
45 | 2021-12-18 23:00 | 2022-01-02 15:25 | PROD | 2 | 101543 | 49 | 0 | 1 | 0 | 1 | 1.4 | 1 | 1.2 | 3.2 | 8.7 | HMG 4 | 0.2310761 | 0.1239585 | 0.1069879 | 0.0006402767 | 0.01060242 | 0.1140017 | 0.005489239 | 0.0005000865 |  | 0.246936 | 189.688 | 26394 | 98.79
80 | 2021-12-19 02:04 | 2021-12-29 14:18 | PROD | 1 | 71908 | 36 | 0 | 3 | 0 | 1 | 1.4 | 1 | 1.2 | 4.8 | 6.1 | HMG 2 | 0.315 | 0.155 | 0.09 | 0.0006 | 0.0125 | 0.07 | 0.00565 | 0.00055 |  | 0.3 | 189.36 | 14366 | 99.11
51 | 2021-12-19 06:22 | 2021-12-30 09:28 | PROD | 1 | 78262 | 37 | 0 | 1 | 1 | 1 | 1.4 | 1 | 1.2 | 4.5 | 6.8 | HMG 3 | 0.2025 | 0.165 | 0.085 | 0.0006 | 0.01 | 0.1025 | 0.0052 | 0.00055 |  | 0.285 | 189.36 | 15560 | 100.62
60 | 2021-12-19 06:23 | 2021-12-30 09:28 | PROD | 1 | 78747 | 39 | 0 | 1 | 1 | 1 | 1.4 | 1 | 1.2 | 3.4 | 7 | HMG 2 | 0.2575 | 0.1675 | 0.0925 | 0.0006 | 0.0115 | 0.075 | 0.005425 | 0.00075 |  | 0.2725 | 189.36 | 14776 | 101.28
10 | 2021-12-19 19:40 | 2022-01-01 22:12 | PROD | 2 | 100753 | 48 | 0 | 1 | 0 | 1 | 1.4 | 1 | 1.5 | 3.2 | 9.2 | HMG 3 | 0.225 | 0.135 | 0.1425 | 0.0006 | 0.014 | 0.08 | 0.0051 | 0.00055 |  | 0.28 | 189.36 | 27097 | 99.04
62 | 2021-12-19 22:06 | 2021-12-31 09:24 | PROD | 1 | 79512 | 39 | 0 | 1 | 0 | 1 | 1.4 | 1 | 1.3 | 3.2 | 7.5 | HMG 2 | 0.255 | 0.14 | 0.1 | 0.0006 | 0.01025 | 0.08 | 0.004875 | 0.000375 |  | 0.29 | 189.36 | 15739 | 98.85
53 | 2021-12-19 22:07 | 2022-01-01 14:43 | PRZ | 1 | 87091 | 41 | 0 | 0 | 0 | 1 | 1.4 | 1 | 1.4 | 4 | 9.5 | HMG 4 | 0.27 | 0.1375 | 0.105 | 0.0006 | 0.011 | 0.0875 | 0.00555 | 0.0006 |  | 0.27 | 195.16 | 24490 | 99.4
20 | 2021-12-19 22:10 | 2022-01-01 06:16 | PROD | 1 | 85002 | 41 | 0 | 3 | 0 | 1 | 1.4 | 1 | 1.4 | 3.2 | 6.3 | HMG 3 | 0.3 | 0.1475 | 0.0975 | 0.0006 | 0.01075 | 0.08 | 0.00505 | 0.000375 |  | 0.2925 | 189.36 | 16821 | 98.74
54 | 2021-12-19 23:01 | 2022-01-02 11:48 | PROD | 2 | 94161 | 47 | 0 | 0 | 0 | 1 | 1.4 | 1 | 1.2 | 3.3 | 10.7 | HMG 2 | 0.185 | 0.1575 | 0.1025 | 0.0006 | 0.0115 | 0.13 | 0.0052 | 0.000525 |  | 0.2675 | 189.36 | 23473 | 99.12
74 | 2021-12-20 04:58 | 2021-12-31 09:23 | PROD | 1 | 75286 | 37 | 0 | 3 | 1 | 1 | 1.4 | 1 | 1.2 | 3.6 | 5.6 | HL 3 | 0.23575 | 0.09775 | 0.22975 |  | 0.00975 | 0.047925 | 0.000675 | 0.0126 | 0.0105 |  | 189.74 | 14773 | 97.01
50 | 2021-12-20 05:01 | 2022-01-02 06:22 | PROD | 1 | 90554 | 46 | 0 | 1 | 0 | 1 | 1.4 | 1 | 1.5 | 3.9 | 6.6 | HMG 3 | 0.1925 | 0.156 | 0.0885 | 0.0006 | 0.01 | 0.082 | 0.004615 | 0.00043 |  | 0.3135 | 189.36 | 18881 | 98.68
68 | 2021-12-20 12:21 | 2022-01-03 14:08 | PROD | 2 | 97006 | 46 | 0 | 0 | 0 | 1 | 1.4 | 1 | 1.2 | 4.4 | 8.3 | HL 3 | 0.36975 | 0.123 | 0.319 |  | 0.01125 | 0.0607 | 0.000325 | 0.005075 | 0.006125 |  | 189.76 | 24288 | 98.95
95 | 2021-12-20 15:18 | 2022-01-02 11:07 | PROD | 2 | 89401 | 43 | 0 | 1 | 0 | 1 | 1.4 | 1 | 1.2 | 3.7 | 11.5 | HMG 2 | 0.205 | 0.165 | 0.11 | 0.0006 | 0.0105 | 0.07 | 0.0056 | 0.00045 |  | 0.27 | 189.36 | 22918 | 99.28
93 | 2021-12-20 22:10 | 2022-01-02 17:57 | PROD | 1 | 88990 | 42 | 0 | 1 | 0 | 1 | 1.4 | 1 | 1.2 | 4.2 | 8.1 | HMG 2 | 0.285 | 0.165 | 0.07 | 0.0006 | 0.01 | 0.08 | 0.0052 | 0.00055 |  | 0.31 | 189.36 | 18949 | 98.61
42 | 2021-12-20 22:15 | 2022-01-01 14:21 | PROD | 1 | 80922 | 41 | 0 | 1 | 0 | 1 | 1.4 | 1 | 1.2 | 4.2 | 6.4 | HMG 1 | 0.31 | 0.15 | 0.08 | 0.0006 | 0.01 | 0.12 | 0.0052 | 0.0002 |  | 0.31 | 189.36 | 15568 | 98.25
55 | 2021-12-21 00:58 | 2022-01-02 09:32 | PROD | 1 | 85325 | 42 | 0 | 2 | 0 | 1 | 1.4 | 1 | 1.4 | 3.4 | 6.2 | HMG 3 | 0.2775 | 0.155 | 0.0775 | 0.0006 | 0.0105 | 0.0925 | 0.00505 | 0.00035 |  | 0.2975 | 189.36 | 17451 | 97.74
23 | 2021-12-21 12:21 | 2022-01-04 00:58 | PROD | 2 | 94932 | 47 | 0 | 0 | 0 | 1 | 1.4 | 1 | 1.2 | 4.3 | 10 | HMG 2 | 0.1825 | 0.1325 | 0.11 | 0.0006 | 0.0125 | 0.0725 | 0.0051 | 0.0006 |  | 0.29 | 189.36 | 23758 | 99.09
79 | 2021-12-21 15:00 | 2022-01-03 01:58 | PROD | 2 | 86385 | 43 | 0 | 0 | 0 | 1 | 1.4 | 1 | 1.2 | 3.4 | 10.1 | HMG 2 | 0.1875 | 0.1575 | 0.0975 | 0.0006 | 0.01 | 0.075 | 0.0047 | 0.000625 |  | 0.295 | 189.36 | 21971 | 99.1
75 | 2021-12-21 20:12 | 2022-01-04 10:11 | PROD | 2 | 94115 | 46 | 0 | 0 | 0 | 1 | 1.4 | 1 | 1.2 | 4.9 | 10.3 | HMG 2 | 0.23 | 0.16 | 0.055 | 0.0006 | 0.009 | 0.08 | 0.00475 | 0.0008 |  | 0.33 | 189.36 | 23610 | 98.4
85 | 2021-12-21 22:04 | 2022-01-02 14:29 | PROD | 1 | 81695 | 48 | 0 | 2 | 0 | 1 | 1.4 | 1 | 1.2 | 3.4 | 6.4 | HMG 2 | 0.18 | 0.14 | 0.085 | 0.0006 | 0.0105 | 0.115 | 0.0056 | 0.0006 |  | 0.27 | 189.36 | 17162 | 98.79
89 | 2021-12-21 23:06 | 2022-01-04 22:57 | PROD | 2 | 98950 | 49 | 0 | 1 | 0 | 1 | 1.4 | 1 | 1.4 | 4 | 10.2 | HMG 1 | 0.12 | 0.11 | 0.09 | 0.0006 | 0.008 | 0.11 | 0.004 | 0.0002 |  | 0.29 | 189.36 | 24452 | 99.21
67 | 2021-12-21 23:58 | 2022-01-03 09:16 | PROD | 1 | 86110 | 41 | 0 | 0 | 0 | 1 | 1.4 | 1 | 1.2 | 3.7 | 6.9 | HMG 2 HL 2 | 0.279033 | 0.1305487 | 0.1793314 |  | 0.01115088 | 0.08602919 | 0.003482486 | 0.002567294 |  |  | 189.512 | 17842 | 99.03
19 | 2021-12-22 12:25 | 2022-01-05 03:08 | PROD | 2 | 96527 | 49 | 0 | 0 | 0 | 1.6 | 1.4 | 1 | 1.4 | 4.1 | 11.9 | HMG 3 | 0.17 | 0.1375 | 0.095 | 0.0006 | 0.0125 | 0.0725 | 0.005175 | 0.0004 |  | 0.295 | 189.36 | 24459 | 99.14
64 | 2021-12-22 12:27 | 2022-01-04 10:07 | PROD | 2 | 91375 | 43 | 0 | 1 | 0 | 1 | 1.4 | 1 | 1.2 | 3.9 | 9.5 | HMG 3 | 0.165 | 0.1225 | 0.0875 | 0.0006 | 0.009 | 0.1 | 0.004325 | 0.000375 |  | 0.295 | 189.36 | 22901 | 98.84
24 | 2021-12-22 12:36 | 2022-01-03 10:19 | PROD | 1 | 83274 | 41 | 0 | 1 | 0 | 1 | 1.4 | 1 | 1.2 | 3.7 | 6.6 | HMG 3 | 0.27 | 0.1425 | 0.095 | 0.0006 | 0.012 | 0.095 | 0.005575 | 0.000525 |  | 0.2875 | 189.36 | 16680 | 98.3
90 | 2021-12-22 14:46 | 2022-01-05 22:04 | PROD | 2 | 101497 | 49 | 0 | 1 | 0 | 1.1 | 1.4 | 1 | 1.4 | 4.1 | 11.2 | HMG 2 | 0.235 | 0.145 | 0.095 | 0.0006 | 0.012 | 0.07 | 0.005 | 0.00035 |  | 0.285 | 189.36 | 25214 | 98.81
47 | 2021-12-22 17:26 | 2022-01-04 14:19 | PROD | 1 | 89213 | 43 | 0 | 5 | 0 | 1 | 1.4 | 1 | 1.2 | 4.2 | 7.2 | HMG 4 | 0.201 | 0.137 | 0.0725 | 0.0006 | 0.01035 | 0.0935 | 0.0054 | 0.00055 |  | 0.288 | 189.36 | 18878 | 96.34
12 | 2021-12-22 22:03 | 2022-01-03 06:21 | PROD | 1 | 86126 | 41 | 0 | 2 | 0 | 1 | 1.4 | 1 | 1.2 | 3.6 | 7.2 | HMG 4 | 0.205 | 0.1575 | 0.1025 | 0.0006 | 0.0105 | 0.1 | 0.00505 | 0.000425 |  | 0.3025 | 189.36 | 19257 | 97.1
91 | 2021-12-22 23:21 | 2022-01-04 06:16 | PROD | 1 | 86739 | 42 | 0 | 2 | 0 | 1 | 1.4 | 1 | 1.2 | 4.4 | 8.3 | HMG 2 | 0.21 | 0.12 | 0.075 | 0.0006 | 0.009 | 0.08 | 0.00535 | 0.00035 |  | 0.34 | 189.36 | 17703 | 98.57
49 | 2021-12-23 06:31 | 2022-01-05 14:24 | PROD | 1 | 93986 | 42 | 0 | 3 | 0 | 1.2 | 1.4 | 1 | 1.2 | 4.7 | 11.3 | HMG 3 | 0.1725 | 0.165 | 0.13 | 0.0006 | 0.0105 | 0.1175 | 0.005425 | 0.000375 |  | 0.2975 | 189.36 | 20384 | 97.93
73 | 2021-12-23 06:31 | 2022-01-04 10:32 | PROD | 1 | 84865 | 41 | 0 | 1 | 0 | 1 | 1.4 | 1 | 1.3 | 4.6 | 7.3 | HMG 4 | 0.2525 | 0.135 | 0.0725 | 0.0006 | 0.00975 | 0.085 | 0.0051 | 0.000475 |  | 0.32 | 189.36 | 17892 | 98.54
38 | 2021-12-23 12:54 | 2022-01-06 00:01 | PROD | 2 | 96625 | 46 | 0 | 0 | 0 | 1 | 1.4 | 1 | 1.4 | 3.5 | 11.4 | HMG 3 | 0.155 | 0.1375 | 0.0825 | 0.0006 | 0.008 | 0.0975 | 0.00445 | 0.00035 |  | 0.29 | 189.36 | 24601 | 98.89
16 | 2021-12-23 12:56 | 2022-01-04 22:07 | PROD | 2 | 95467 | 45 | 0 | 1 | 0 | 1 | 1.4 | 1 | 1.3 | 4.1 | 9.3 | HMG 2 | 0.175 | 0.1375 | 0.0825 | 0.0006 | 0.01 | 0.0875 | 0.004775 | 0.000325 |  | 0.28 | 189.36 | 26536 | 99.11
66 | 2021-12-23 15:03 | 2022-01-06 09:58 | PROD | 2 | 97674 | 48 | 0 | 1 | 0 | 1.2 | 1.4 | 1 | 1.4 | 3.6 | 10.1 | HL 2 | 0.3554973 | 0.1349992 | 0.3334984 |  | 0.01299989 | 0.05204956 | 0.0003 | 0.004949961 | 0.005650017 |  | 189.747 | 24294 | 98.84
78 | 2021-12-23 22:03 | 2022-01-05 06:20 | PROD | 1 | 87148 | 39 | 0 | 5 | 0 | 1 | 1.4 | 1 | 1.4 | 3.9 | 6.7 | HMG 5 | 0.236 | 0.1515 | 0.098 | 0.0006 | 0.0112 | 0.0975 | 0.005135 | 0.00039 |  | 0.302 | 189.36 | 18078 | 98.59
56 | 2021-12-24 06:30 | 2022-01-04 17:37 | PROD | 1 | 82038 | 46 | 0 | 0 | 0 | 1 | 1.4 | 1 | 1.2 | 4.4 | 7.6 | HMG 3 | 0.25 | 0.145 | 0.1425 | 0.0006 | 0.013 | 0.09 | 0.005875 | 0.000375 |  | 0.275 | 189.36 | 17159 | 98.48
44 | 2021-12-24 12:02 | 2022-01-07 07:46 | PROD | 2 | 100294 | 49 | 0 | 1 | 0 | 1 | 1.4 | 1 | 1.4 | 3.6 | 10.7 | HMG 1 | 0.26 | 0.12 | 0.09 | 0.0006 | 0.01 | 0.07 | 0.005 | 0.0004 |  | 0.29 | 189.36 | 24878 | 98.95
1 | 2021-12-24 15:00 | 2022-01-06 04:16 | PROD | 2 | 96734 | 45 | 0 | 1 | 0 | 1 | 1.4 | 1 | 1.5 | 4 | 7.2 | HMG 2 | 0.205 | 0.16 | 0.075 | 0.0006 | 0.0105 | 0.1 | 0.0052 | 0.0006 |  | 0.32 | 189.36 | 26343 | 99.11
82 | 2021-12-24 15:12 | 2022-01-06 15:49 | PROD | 2 | 94257 | 46 | 0 | 0 | 0 | 1 | 1.4 | 1 | 1.6 | 4.3 | 10.2 | HMG 3 | 0.283 | 0.121 | 0.106 | 0.0006 | 0.0112 | 0.104 | 0.00749 | 0.00052 |  | 0.281 | 189.36 | 23982 | 99.15
83 | 2021-12-24 21:01 | 2022-01-06 09:29 | PROD | 1 | 91760 | 41 | 0 | 3 | 1 | 1 | 1.4 | 1 | 1.3 | 4.2 | 7.6 | HMG 2 | 0.46 | 0.155 | 0.175 | 0.0006 | 0.013 | 0.075 | 0.0057 | 0.000475 |  | 0.25 | 189.36 | 18997 | 100.33
92 | 2021-12-24 21:04 | 2022-01-05 14:26 | PROD | 1 | 84728 | 40 | 0 | 1 | 0 | 1 | 1.4 | 1 | 1.2 | 4 | 8.4 | HMG 3 | 0.24 | 0.15 | 0.085 | 0.0006 | 0.01025 | 0.11 | 0.00515 | 0.000575 |  | 0.2875 | 189.36 | 17581 | 99.09
36 | 2021-12-24 22:56 | 2022-01-05 09:37 | PROD | 1 | 82954 | 41 | 0 | 0 | 0 | 1 | 1.4 | 1 | 1.3 | 4.2 | 7 | HMG 2 | 0.285 | 0.175 | 0.075 | 0.0006 | 0.0105 | 0.1 | 0.0051 | 0.00065 |  | 0.335 | 189.36 | 17466 | 98.9
59 | 2021-12-24 23:02 | 2022-01-05 17:22 | PROD | 1 | 85404 | 40 | 0 | 2 | 0 | 1 | 1.4 | 1 | 1.2 | 4.6 | 8.1 | HMG 2 | 0.285 | 0.145 | 0.14 | 0.0006 | 0.014 | 0.1 | 0.0059 | 0.0005 |  | 0.27 | 189.36 | 17388 | 99.11
11 | 2021-12-25 12:11 | 2022-01-07 10:01 | PROD | 2 | 99018 | 48 | 0 | 2 | 0 | 1 | 1.4 | 1 | 1.3 | 4.1 | 10.4 | HMG 3 | 0.25 | 0.1525 | 0.0875 | 0.0006 | 0.011 | 0.11 | 0.005 | 0.00045 |  | 0.32 | 189.36 | 27687 | 98.77
87 | 2021-12-25 12:13 | 2022-01-07 10:55 | PROD | 2 | 94299 | 46 | 0 | 0 | 0 | 1 | 1.4 | 1 | 1.3 | 3.2 | 10.6 | HMG 1 | 0.21 | 0.15 | 0.07 | 0.0006 | 0.01 | 0.08 | 0.0078 | 0.0006 |  | 0.33 | 189.36 | 24304 | 98.91
35 | 2021-12-25 15:02 | 2022-01-08 08:58 | PROD | 2 | 100137 | 47 | 0 | 0 | 0 | 1 | 1.4 | 1 | 1.2 | 3.2 | 9.6 | HMG 2 | 0.1675 | 0.18 | 0.1275 | 0.0006 | 0.0115 | 0.085 | 0.005725 | 0.000525 |  | 0.285 | 189.36 | 27041 | 98.26
61 | 2021-12-25 15:17 | 2022-01-07 09:57 | PROD | 2 | 93854 | 46 | 0 | 0 | 0 | 1 | 1.4 | 1 | 1.3 | 3.2 | 9.9 | HMG 3 | 0.22 | 0.1425 | 0.09 | 0.0006 | 0.0115 | 0.07 | 0.005025 | 0.000425 |  | 0.2925 | 189.36 | 25332 | 99.36
96 | 2021-12-25 22:01 | 2022-01-06 06:20 | PROD | 1 | 82967 | 40 | 0 | 1 | 0 | 1 | 1.4 | 1 | 1.4 | 3.7 | 7.4 | HMG 1 | 0.2 | 0.18 | 0.11 | 0.0006 | 0.012 | 0.15 | 0.0053 | 0.0004 |  | 0.31 | 189.36 | 17938 | 99.09
18 | 2021-12-25 22:09 | 2022-01-05 19:21 | PRZ | 1 | 77969 | 36 | 0 | 1 | 0 | 1.2 | 1.4 | 1 | 1.4 | 4.9 | 12.4 | HMG 4 | 0.1675 | 0.16 | 0.095 | 0.0006 | 0.01 | 0.095 | 0.00515 | 0.0004 |  | 0.2925 | 195.16 | 23130 | 98.75
40 | 2021-12-26 14:04 | 2022-01-08 11:01 | PROD | 2 | 95393 | 49 | 0 | 1 | 0 | 1 | 1.4 | 1 | 1.5 | 3.5 | 9.5 | HMG 2 | 0.16 | 0.155 | 0.065 | 0.0006 | 0.01 | 0.09 | 0.0078 | 0.0005 |  | 0.31 | 189.36 | 25192 | 99.13
2 | 2021-12-26 14:10 | 2022-01-08 07:31 | PROD | 2 | 97743 | 47 | 0 | 2 | 0 | 1 | 1.4 | 1 | 1.5 | 3.5 | 11.1 | HMG 3 | 0.2375 | 0.17 | 0.0975 | 0.0006 | 0.011 | 0.08 | 0.005075 | 0.000475 |  | 0.3125 | 189.36 | 26993 | 98.86
37 | 2021-12-26 22:13 | 2022-01-06 14:14 | PROD | 1 | 78520 | 40 | 0 | 2 | 0 | 1 | 1.4 | 1 | 1.5 | 4 | 7.6 | HMG 2 | 0.28 | 0.135 | 0.045 | 0.0006 | 0.0085 | 0.09 | 0.00495 | 0.00055 |  | 0.37 | 189.36 | 17042 | 98.15
14 | 2021-12-26 22:16 | 2022-01-06 17:22 | PROD | 1 | 83014 | 41 | 0 | 1 | 0 | 1 | 1.4 | 1 | 1.5 | 3.8 | 9.1 | HMG 3 | 0.185 | 0.155 | 0.09 | 0.0006 | 0.01 | 0.1025 | 0.0051 | 0.00035 |  | 0.295 | 189.36 | 18667 | 98.18
86 | 2021-12-26 22:17 | 2022-01-07 09:37 | PROD | 1 | 80840 | 38 | 0 | 4 | 0 | 1 | 1.4 | 1 | 1.4 | 4 | 8 | HMG 4 | 0.2535 | 0.119 | 0.074 | 0.0006 | 0.0098 | 0.085 | 0.004955 | 0.00033 |  | 0.344 | 189.36 | 17852 | 94.42
76 | 2021-12-27 11:59 | 2022-01-08 21:57 | PROD | 2 | 91705 | 46 | 0 | 1 | 0 | 1 | 1.4 | 1 | 1.2 | 3.6 | 9.9 | HMG 3 | 0.1825 | 0.1675 | 0.095 | 0.0006 | 0.012 | 0.0775 | 0.005575 | 0.0007 |  | 0.2975 | 189.36 | 23662 | 99.3
29 | 2021-12-27 14:22 | 2022-01-09 09:06 | PROD | 2 | 95028 | 50 | 0 | 0 | 0 | 2 | 1.4 | 1 | 1.2 | 4.2 | 11.8 | HMG 4 | 0.235 | 0.1725 | 0.1075 | 0.0006 | 0.01125 | 0.0975 | 0.005225 | 0.000475 |  | 0.305 | 189.36 | 26245 | 98.89
13 | 2021-12-27 20:44 | 2022-01-09 10:50 | PROD | 2 | 97031 | 49 | 0 | 0 | 0 | 1 | 1.4 | 1 | 1.3 | 4.3 | 12.8 | HMG 2 | 0.29 | 0.155 | 0.0475 | 0.0006 | 0.0075 | 0.1175 | 0.00405 | 0.0004 |  | 0.3825 | 189.36 | 27661 | 99.18
88 | 2021-12-27 23:08 | 2022-01-10 01:56 | PROD | 2 | 98012 | 49 | 0 | 1 | 0 | 1 | 1.4 | 1 | 1.3 | 4 | 8.7 | HMG 4 | 0.2125 | 0.1625 | 0.1075 | 0.0006 | 0.01225 | 0.08 | 0.00515 | 0.000575 |  | 0.3075 | 189.36 | 25943 | 99.02
28 | 2021-12-28 06:15 | 2022-01-07 06:23 | PROD | 1 | 74807 | 39 | 0 | 1 | 0 | 1 | 1.4 | 1 | 1.5 | 4 | 11.2 | HMG 2 | 0.275 | 0.135 | 0.0925 | 0.0006 | 0.0105 | 0.0975 | 0.0046 | 0.0002 |  | 0.4075 | 189.36 | 15800 | 98.5
9 | 2021-12-28 06:16 | 2022-01-07 17:49 | PROD | 1 | 80920 | 40 | 0 | 1 | 0 | 1 | 1.4 | 1 | 1.2 | 3.8 | 7.5 | HMG 3 | 0.285 | 0.15 | 0.125 | 0.0006 | 0.01275 | 0.095 | 0.00505 | 0.00025 |  | 0.355 | 189.36 | 18246 | 98.43
39 | 2021-12-28 11:57 | 2022-01-10 07:49 | PROD | 2 | 97091 | 45 | 0 | 1 | 0 | 1 | 1.4 | 1 | 1.2 | 3.6 | 10.6 | HMG 3 | 0.2425 | 0.1475 | 0.1 | 0.0006 | 0.01075 | 0.1075 | 0.00745 | 0.00055 |  | 0.3025 | 189.36 | 25695 | 99.39
27 | 2021-12-28 15:30 | 2022-01-10 15:01 | PROD | 2 | 96586 | 47 | 0 | 1 | 0 | 1 | 1.4 | 1 | 1.2 | 4.3 | 10.4 | HMG 4 | 0.2425 | 0.145 | 0.095 | 0.0006 | 0.0095 | 0.0975 | 0.0051 | 0.000575 |  | 0.3 | 189.36 | 26353 | 98.03
58 | 2021-12-28 20:33 | 2022-01-10 23:02 | PROD | 2 | 98875 | 49 | 0 | 1 | 0 | 1 | 1.4 | 1 | 1.2 | 3.4 | 11.2 | HMG 2 | 0.225 | 0.135 | 0.065 | 0.0006 | 0.0075 | 0.14 | 0.0045 | 0.0004 |  | 0.355 | 189.36 | 26056 | 99.01
15 | 2021-12-28 22:58 | 2022-01-07 14:14 | PROD | 1 | 73693 | 38 | 0 | 2 | 0 | 1 | 1.4 | 1 | 1.3 | 3.8 | 7.5 | HMG 3 | 0.17 | 0.1425 | 0.1125 | 0.0006 | 0.012 | 0.09 | 0.004925 | 0.0002 |  | 0.365 | 189.36 | 16846 | 96.97
69 | 2021-12-28 22:59 | 2022-01-08 18:02 | PRZ | 1 | 79271 | 39 | 0 | 0 | 0 | 2.7 | 1.4 | 1 | 1.2 | 4.7 | 11.5 | HMG 4 | 0.19 | 0.135 | 0.0925 | 0.0006 | 0.01075 | 0.0825 | 0.00475 | 0.0003 |  | 0.2825 | 195.16 | 25992 | 98.55
26 | 2021-12-28 23:00 | 2022-01-10 07:50 | PROD | 2 | 92962 | 45 | 0 | 1 | 0 | 1.6 | 1.4 | 1 | 1.2 | 4.1 | 9.3 | HMG 3 | 0.2725 | 0.1625 | 0.0875 | 0.0006 | 0.01125 | 0.105 | 0.0052 | 0.000575 |  | 0.31 | 189.36 | 25889 | 98.81
77 | 2021-12-29 06:23 | 2022-01-08 06:19 | PROD | 1 | 74806 | 37 | 0 | 3 | 0 | 1 | 1.4 | 1 | 1.3 | 3.2 | 6.5 | HMG 3 | 0.16 | 0.13 | 0.125 | 0.0006 | 0.01175 | 0.1025 | 0.005175 | 0.0002 |  | 0.3575 | 189.36 | 16640 | 98.66
21 | 2021-12-29 06:25 | 2022-01-08 09:03 | PROD | 1 | 74961 | 40 | 0 | 1 | 0 | 1 | 1.4 | 1 | 1.5 | 3.9 | 7.3 | HMG 5 | 0.219 | 0.138 | 0.1165 | 0.0006 | 0.01265 | 0.1 | 0.004885 | 0.00024 |  | 0.335 | 189.36 | 16627 | 96.79
94 | 2021-12-29 11:40 | 2022-01-11 00:59 | PROD | 2 | 95104 | 48 | 0 | 2 | 0 | 1 | 1.4 | 1 | 1.2 | 4.6 | 10.6 | HMG 1 | 0.14 | 0.14 | 0.07 | 0.0006 | 0.009 | 0.11 | 0.0042 | 0.0004 |  | 0.33 | 189.36 | 25365 | 99.23
34 | 2021-12-29 14:53 | 2022-01-11 07:06 | PROD | 2 | 95952 | 44 | 0 | 2 | 0 | 1 | 1.4 | 1 | 1.5 | 3.9 | 9.8 | HMG 3 | 0.2475 | 0.1425 | 0.085 | 0.0006 | 0.01175 | 0.11 | 0.0071 | 0.00055 |  | 0.315 | 189.36 | 26563 | 98.62
80 | 2021-12-29 20:28 | 2022-01-12 07:27 | PROD | 2 | 100834 | 49 | 0 | 1 | 0 | 1 | 1.4 | 1 | 1.9 | 5 | 9.3 | HMG 2 | 0.315 | 0.155 | 0.09 | 0.0006 | 0.0125 | 0.07 | 0.00565 | 0.00055 |  | 0.3 | 189.36 | 26865 | 98.98
70 | 2021-12-29 22:11 | 2022-01-08 14:13 | PROD | 1 | 71939 | 39 | 0 | 1 | 0 | 1 | 1.4 | 1 | 1.5 | 3.5 | 5.5 | HMG 2 | 0.175 | 0.14 | 0.11 | 0.0006 | 0.013 | 0.1 | 0.00475 | 0.00025 |  | 0.32 | 189.36 | 15537 | 97.43
17 | 2021-12-29 22:13 | 2022-01-09 06:30 | PROD | 1 | 77605 | 37 | 0 | 2 | 0 | 1 | 1.4 | 1 | 1.2 | 4 | 8.7 | HMG 2 | 0.1625 | 0.155 | 0.13 | 0.0006 | 0.0135 | 0.1 | 0.005225 | 0.000275 |  | 0.3175 | 189.36 | 16927 | 97.5
81 | 2021-12-29 23:02 | 2022-01-11 18:49 | PROD | 2 | 97856 | 48 | 0 | 1 | 1 | 1 | 1.4 | 1 | 1.2 | 3.9 | 10.7 | HMG 2 | 0.1725 | 0.165 | 0.0775 | 0.0006 | 0.01 | 0.0975 | 0.0048 | 0.000575 |  | 0.28 | 189.36 | 26445 | 99.7
43 | 2021-12-30 00:05 | 2022-01-09 07:09 | PRZ | 1 | 77967 | 41 | 0 | 1 | 0 | 1.8 | 1.4 | 1 | 1.2 | 4.9 | 13.4 | HMG 4 | 0.2775 | 0.15 | 0.11 | 0.0006 | 0.0125 | 0.0675 | 0.005325 | 0.000575 |  | 0.295 | 195.16 | 24099 | 99
30 | 2021-12-30 05:05 | 2022-01-08 16:54 | PROD | 1 | 72493 | 39 | 0 | 1 | 0 | 1 | 1.4 | 1 | 1.5 | 4.1 | 6.7 | HMG 1 | 0.19 | 0.15 | 0.12 | 0.0006 | 0.012 | 0.11 | 0.005 | 0.0003 |  | 0.3 | 189.36 | 15764 | 98.87
22 | 2021-12-30 11:36 | 2022-01-10 20:00 | PROD | 2 | 86497 | 43 | 0 | 1 | 0 | 1 | 1.4 | 1 | 1.2 | 4.1 | 8.9 | HMG 4 | 0.2625 | 0.1525 | 0.085 | 0.0006 | 0.01 | 0.1075 | 0.0046 | 0.00045 |  | 0.3275 | 189.36 | 23779 | 98.96
51 | 2021-12-30 15:40 | 2022-01-11 23:57 | PROD | 2 | 94406 | 48 | 0 | 1 | 0 | 1 | 1.4 | 1 | 1.2 | 4.4 | 13.6 | HMG 3 | 0.2025 | 0.165 | 0.085 | 0.0006 | 0.01 | 0.1025 | 0.0052 | 0.00055 |  | 0.285 | 189.36 | 25772 | 99.06
60 | 2021-12-30 15:40 | 2022-01-11 22:58 | PROD | 2 | 94380 | 46 | 0 | 1 | 0 | 1 | 1.4 | 1 | 1.2 | 4 | 10.9 | HMG 2 | 0.2575 | 0.1675 | 0.0925 | 0.0006 | 0.0115 | 0.075 | 0.005425 | 0.00075 |  | 0.2725 | 189.36 | 24705 | 99.37
84 | 2021-12-30 22:04 | 2022-01-09 14:12 | PROD | 1 | 74613 | 37 | 0 | 3 | 0 | 1.1 | 1.4 | 1 | 1.2 | 3.9 | 9.5 | HMG 3 | 0.1975 | 0.14 | 0.1025 | 0.0006 | 0.00925 | 0.0975 | 0.00505 | 0.00025 |  | 0.29 | 189.36 | 16614 | 99.31
31 | 2021-12-30 22:05 | 2022-01-09 09:58 | PROD | 1 | 72749 | 39 | 0 | 1 | 0 | 1 | 1.4 | 1 | 1.3 | 4.2 | 7.3 | HMG 2 | 0.1675 | 0.135 | 0.115 | 0.0006 | 0.00975 | 0.1075 | 0.00495 | 0.0002 |  | 0.3175 | 189.36 | 16428 | 98.56
71 | 2021-12-31 00:01 | 2022-01-09 17:27 | PROD | 1 | 73803 | 43 | 0 | 1 | 0 | 2.1 | 1.4 | 1 | 1.2 | 4 | 9.1 | HMG 1 | 0.18 | 0.15 | 0.11 | 0.0006 | 0.013 | 0.04 | 0.0051 | 0.0004 |  | 0.31 | 189.36 | 17047 | 98.53
32 | 2021-12-31 05:03 | 2022-01-10 09:22 | PROD | 1 | 79564 | 39 | 0 | 1 | 1 | 1 | 1.4 | 1 | 1.3 | 4.8 | 6.5 | HMG 3 | 0.1775 | 0.13 | 0.0875 | 0.0006 | 0.01025 | 0.1025 | 0.004775 | 0.000375 |  | 0.2925 | 189.36 | 17507 | 100.67
72 | 2021-12-31 12:28 | 2022-01-12 15:44 | PROD | 2 | 91154 | 44 | 0 | 3 | 0 | 1 | 1.4 | 1 | 1.3 | 4.6 | 9.9 | HL 2 | 0.1685 | 0.0805 | 0.162 |  | 0.00875 | 0.0518 | 0.0006 | 0.00555 | 0.0038 |  | 189.74 | 24203 | 97.86
62 | 2021-12-31 14:59 | 2022-01-12 12:33 | PROD | 2 | 90154 | 46 | 0 | 1 | 0 | 1 | 1.4 | 1 | 1.3 | 4.1 | 8.8 | HMG 2 | 0.255 | 0.14 | 0.1 | 0.0006 | 0.01025 | 0.08 | 0.004875 | 0.000375 |  | 0.29 | 189.36 | 25536 | 97.33
74 | 2021-12-31 15:02 | 2022-01-13 19:21 | PROD | 2 | 98646 | 45 | 0 | 4 | 0 | 1 | 1.4 | 1 | 1.4 | 3.9 | 6.9 | HL 3 | 0.23575 | 0.09775 | 0.22975 |  | 0.00975 | 0.047925 | 0.000675 | 0.0126 | 0.0105 |  | 189.74 | 26188 | 97.68
48 | 2021-12-31 18:00 | 2022-01-11 06:25 | PROD | 1 | 80881 | 39 | 0 | 3 | 0 | 1 | 1.4 | 1 | 1.2 | 4.3 | 9 | HMG 2 | 0.2275 | 0.13 | 0.1 | 0.0006 | 0.00975 | 0.085 | 0.004725 | 0.0002 |  | 0.3525 | 189.36 | 18664 | 98.17
63 | 2021-12-31 23:03 | 2022-01-10 06:23 | PROD | 1 | 72683 | 39 | 0 | 1 | 0 | 1 | 1.4 | 1 | 1.3 | 3.9 | 8.2 | HMG 3 | 0.1885 | 0.1235 | 0.105 | 0.0006 | 0.01035 | 0.114 | 0.004435 | 0.000305 |  | 0.337 | 189.36 | 16196 | 99.24
46 | 2021-12-31 23:03 | 2022-01-11 14:15 | PROD | 1 | 82545 | 40 | 0 | 1 | 0 | 1 | 1.4 | 1 | 1.2 | 4.3 | 8.8 | HMG 1 | 0.18 | 0.14 | 0.13 | 0.0006 | 0.013 | 0.08 | 0.0047 | 0.0006 |  | 0.3 | 189.36 | 19862 | 99
25 | 2022-01-01 00:59 | 2022-01-10 09:49 | PROD | 1 | 72122 | 38 | 0 | 2 | 0 | 1 | 1.4 | 1 | 1.4 | 4.1 | 7.1 | HMG 3 | 0.2125 | 0.135 | 0.11 | 0.0006 | 0.011 | 0.115 | 0.004425 | 0.00035 |  | 0.3475 | 189.36 | 16897 | 97.99
20 | 2022-01-01 11:47 | 2022-01-12 18:54 | PROD | 2 | 88091 | 42 | 0 | 1 | 1 | 1 | 1.4 | 1 | 1.2 | 3.9 | 9.4 | HMG 3 | 0.3 | 0.1475 | 0.0975 | 0.0006 | 0.01075 | 0.08 | 0.00505 | 0.000375 |  | 0.2925 | 189.36 | 24484 | 99.9
42 | 2022-01-01 19:57 | 2022-01-13 22:32 | PROD | 2 | 94101 | 46 | 0 | 1 | 0 | 1 | 1.4 | 1 | 1.2 | 6.2 | 10.2 | HMG 1 | 0.31 | 0.15 | 0.08 | 0.0006 | 0.01 | 0.12 | 0.0052 | 0.0002 |  | 0.31 | 189.36 | 25914 | 99.19
57 | 2022-01-01 22:12 | 2022-01-11 17:23 | PROD | 1 | 76624 | 39 | 0 | 1 | 0 | 1 | 1.4 | 1 | 1.2 | 4.2 | 8.7 | HMG 1 | 0.12 | 0.17 | 0.09 | 0.0006 | 0.008 | 0.08 | 0.0043 | 0.0002 |  | 0.33 | 189.36 | 17165 | 99
52 | 2022-01-01 22:13 | 2022-01-12 01:59 | PRZ | 1 | 78606 | 38 | 0 | 2 | 0 | 1.9 | 1.4 | 1 | 1.3 | 4.5 | 13.4 | HMG 4 | 0.2425 | 0.1525 | 0.0925 | 0.0006 | 0.01125 | 0.1125 | 0.00565 | 0.000475 |  | 0.3175 | 195.16 | 24660 | 98.78
65 | 2022-01-02 05:09 | 2022-01-12 09:49 | PROD | 1 | 78131 | 38 | 0 | 2 | 0 | 1 | 1.4 | 1 | 1.2 | 4.4 | 7.2 | HMG 4 | 0.2075 | 0.135 | 0.11 | 0.0006 | 0.011 | 0.1 | 0.00495 | 0.0003 |  | 0.3375 | 189.36 | 17341 | 98.29
33 | 2022-01-02 06:24 | 2022-01-12 06:12 | PROD | 1 | 77995 | 41 | 0 | 1 | 0 | 1 | 1.4 | 1 | 1.2 | 3.7 | 8.1 | HMG 4 | 0.145 | 0.1575 | 0.1 | 0.0006 | 0.0105 | 0.1 | 0.0049 | 0.00045 |  | 0.2925 | 189.36 | 17641 | 98.6
50 | 2022-01-02 11:49 | 2022-01-12 22:03 | PROD | 2 | 81345 | 41 | 0 | 0 | 0 | 1 | 1.4 | 1 | 1.3 | 3.5 | 11.6 | HMG 3 | 0.1925 | 0.156 | 0.0885 | 0.0006 | 0.01 | 0.082 | 0.004615 | 0.00043 |  | 0.3135 | 189.36 | 23099 | 99.36
55 | 2022-01-02 15:09 | 2022-01-13 18:40 | PROD | 2 | 88001 | 43 | 0 | 1 | 1 | 1 | 1.4 | 1 | 1.2 | 3.4 | 11.6 | HMG 3 | 0.2775 | 0.155 | 0.0775 | 0.0006 | 0.0105 | 0.0925 | 0.00505 | 0.00035 |  | 0.2975 | 189.36 | 24519 | 100.31
85 | 2022-01-02 20:20 | 2022-01-14 14:49 | PROD | 2 | 93082 | 45 | 0 | 1 | 1 | 1 | 1.4 | 1 | 1.5 | 4.7 | 9.8 | HMG 2 | 0.18 | 0.14 | 0.085 | 0.0006 | 0.0105 | 0.115 | 0.0056 | 0.0006 |  | 0.27 | 189.36 | 26380 | 100.97
10 | 2022-01-02 22:07 | 2022-01-12 14:25 | PROD | 1 | 75044 | 39 | 0 | 1 | 0 | 1 | 1.4 | 1 | 1.2 | 4.6 | 7 | HMG 3 | 0.256 | 0.1315 | 0.098 | 0.0006 | 0.01015 | 0.093 | 0.00446 | 0.000215 |  | 0.329 | 189.36 | 17048 | 98.4
53 | 2022-01-02 22:22 | 2022-01-12 22:59 | PRZ | 1 | 77607 | 39 | 0 | 1 | 0 | 1.9 | 1.4 | 1 | 1.2 | 4.1 | 11.4 | HMG 4 | 0.26 | 0.155 | 0.0875 | 0.0006 | 0.00975 | 0.0975 | 0.005175 | 0.0004 |  | 0.335 | 195.16 | 23835 | 99.49
93 | 2022-01-02 23:05 | 2022-01-13 17:30 | PROD | 2 | 83982 | 40 | 0 | 1 | 0 | 1 | 1.4 | 1 | 1.2 | 3.9 | 9.3 | HMG 2 | 0.285 | 0.165 | 0.07 | 0.0006 | 0.01 | 0.08 | 0.0052 | 0.00055 |  | 0.31 | 189.36 | 24549 | 99.07
95 | 2022-01-03 05:00 | 2022-01-13 06:23 | PROD | 1 | 78560 | 38 | 0 | 2 | 0 | 1 | 1.4 | 1 | 1.2 | 4 | 8.5 | HMG 2 | 0.335 | 0.13 | 0.1 | 0.0006 | 0.01 | 0.1 | 0.0043 | 0.0006 |  | 0.315 | 189.36 | 17723 | 98.76
41 | 2022-01-03 06:19 | 2022-01-12 17:30 | PROD | 1 | 74658 | 38 | 0 | 2 | 0 | 1 | 1.4 | 1 | 1.2 | 5.4 | 6.4 | HMG 1 | 0.16 | 0.16 | 0.08 | 0.0006 | 0.01 | 0.1 | 0.0056 | 0.0006 |  | 0.27 | 189.36 | 17111 | 98.94
12 | 2022-01-03 12:44 | 2022-01-14 14:43 | PROD | 2 | 85826 | 43 | 0 | 1 | 0 | 1 | 1.4 | 1 | 1.2 | 4.6 | 11.1 | HMG 4 | 0.205 | 0.1575 | 0.1025 | 0.0006 | 0.0105 | 0.1 | 0.00505 | 0.000425 |  | 0.3025 | 189.36 | 24329 | 99.05
67 | 2022-01-03 15:02 | 2022-01-14 16:12 | PROD | 2 | 84127 | 38 | 0 | 3 | 0 | 1 | 1.4 | 1 | 1.2 | 3.5 | 9.6 | HMG 2 HL 2 | 0.279033 | 0.1305487 | 0.1793314 |  | 0.01115088 | 0.08602919 | 0.003482486 | 0.002567294 |  |  | 189.512 | 24528 | 97.55
24 | 2022-01-03 15:07 | 2022-01-14 20:54 | PROD | 2 | 88777 | 43 | 0 | 1 | 1 | 1 | 1.4 | 1 | 1.5 | 4.8 | 9.1 | HMG 3 | 0.27 | 0.1425 | 0.095 | 0.0006 | 0.012 | 0.095 | 0.005575 | 0.000525 |  | 0.2875 | 189.36 | 24398 | 100.47
45 | 2022-01-03 22:07 | 2022-01-14 14:18 | PROD | 1 | 83424 | 40 | 0 | 2 | 0 | 1 | 1.4 | 1 | 1.3 | 3.8 | 7.6 | HMG 1 | 0.19 | 0.17 | 0.06 | 0.0006 | 0.008 | 0.09 | 0.0041 | 0.0002 |  | 0.39 | 189.36 | 20389 | 98.61
54 | 2022-01-03 22:09 | 2022-01-13 14:18 | PROD | 1 | 74660 | 37 | 0 | 2 | 0 | 1 | 1.4 | 1 | 1.4 | 3.6 | 7.5 | HMG 3 | 0.235 | 0.1525 | 0.075 | 0.0006 | 0.01 | 0.1 | 0.005125 | 0.000575 |  | 0.3125 | 189.36 | 16416 | 96.91
79 | 2022-01-03 22:14 | 2022-01-13 09:43 | PROD | 1 | 73793 | 34 | 0 | 5 | 0 | 1 | 1.4 | 1 | 1.3 | 4.3 | 7.8 | HMG 3 | 0.2 | 0.15 | 0.1025 | 0.0006 | 0.00975 | 0.1025 | 0.004425 | 0.00025 |  | 0.335 | 189.36 | 16692 | 98.98
91 | 2022-01-04 12:23 | 2022-01-15 10:12 | PROD | 2 | 85339 | 41 | 0 | 2 | 0 | 1 | 1.4 | 1 | 1.2 | 5.3 | 10.6 | HMG 2 | 0.21 | 0.12 | 0.075 | 0.0006 | 0.009 | 0.08 | 0.00535 | 0.00035 |  | 0.34 | 189.36 | 23761 | 99.23
73 | 2022-01-04 14:48 | 2022-01-15 18:54 | PROD | 2 | 86474 | 42 | 0 | 2 | 0 | 1 | 1.4 | 1 | 1.3 | 3.9 | 9.4 | HMG 4 | 0.2525 | 0.135 | 0.0725 | 0.0006 | 0.00975 | 0.085 | 0.0051 | 0.000475 |  | 0.32 | 189.36 | 24970 | 99.24
47 | 2022-01-04 20:33 | 2022-01-15 10:35 | PROD | 2 | 83433 | 39 | 0 | 2 | 0 | 1 | 1.4 | 1 | 1.2 | 4.5 | 12.5 | HMG 4 | 0.201 | 0.137 | 0.0725 | 0.0006 | 0.01035 | 0.0935 | 0.0054 | 0.00055 |  | 0.288 | 189.36 | 24021 | 99.38
68 | 2022-01-04 20:48 | 2022-01-14 09:56 | PROD | 1 | 75608 | 38 | 0 | 1 | 1 | 1 | 1.4 | 1 | 1.2 | 4.1 | 8.4 | HMG 1 | 0.24 | 0.14 | 0.07 | 0.0006 | 0.011 | 0.06 | 0.004 | 0.0002 |  | 0.33 | 189.36 | 17378 | 100.75
23 | 2022-01-04 22:04 | 2022-01-14 06:27 | PROD | 1 | 73187 | 39 | 0 | 1 | 0 | 1 | 1.4 | 1 | 1.4 | 4 | 8.3 | HMG 5 | 0.1935 | 0.121 | 0.085 | 0.0006 | 0.0098 | 0.104 | 0.004375 | 0.000255 |  | 0.335 | 189.36 | 17053 | 98.45
56 | 2022-01-04 23:16 | 2022-01-16 10:57 | PROD | 2 | 89766 | 46 | 0 | 0 | 0 | 1.5 | 1.4 | 1 | 1.2 | 3.7 | 9.6 | HMG 3 | 0.25 | 0.145 | 0.1425 | 0.0006 | 0.013 | 0.09 | 0.005875 | 0.000375 |  | 0.275 | 189.36 | 25064 | 99.02
64 | 2022-01-05 05:01 | 2022-01-15 14:19 | PROD | 1 | 81561 | 39 | 0 | 1 | 0 | 1 | 1.4 | 1 | 1.2 | 4.9 | 7.7 | HMG 4 | 0.18 | 0.145 | 0.1025 | 0.0006 | 0.01125 | 0.0925 | 0.005075 | 0.00035 |  | 0.32 | 189.36 | 18665 | 98.98
75 | 2022-01-05 05:03 | 2022-01-14 17:29 | PROD | 1 | 72103 | 37 | 0 | 3 | 0 | 1 | 1.4 | 1 | 1.4 | 4.1 | 7.2 | HMG 1 | 0.11 | 0.14 | 0.08 | 0.0006 | 0.01 | 0.11 | 0.0045 | 0.0003 |  | 0.28 | 189.36 | 16017 | 96.09
78 | 2022-01-05 12:25 | 2022-01-16 11:01 | PROD | 2 | 84533 | 44 | 0 | 0 | 0 | 1 | 1.4 | 1 | 1.2 | 6.1 | 7.2 | HMG 5 | 0.236 | 0.1515 | 0.098 | 0.0006 | 0.0112 | 0.0975 | 0.005135 | 0.00039 |  | 0.302 | 189.36 | 23553 | 98.88
36 | 2022-01-05 14:58 | 2022-01-17 00:57 | PROD | 2 | 89505 | 44 | 0 | 0 | 0 | 1 | 1.4 | 1 | 1.2 | 3.7 | 10.2 | HMG 2 | 0.285 | 0.175 | 0.075 | 0.0006 | 0.0105 | 0.1 | 0.0051 | 0.00065 |  | 0.335 | 189.36 | 25431 | 99.15
92 | 2022-01-05 19:32 | 2022-01-17 02:53 | PROD | 2 | 88510 | 53 | 0 | 1 | 0 | 1.2 | 1.4 | 1 | 1.2 | 5.4 | 13.5 | HMG 3 | 0.24 | 0.15 | 0.085 | 0.0006 | 0.01025 | 0.11 | 0.00515 | 0.000575 |  | 0.2875 | 189.36 | 24652 | 99.45
49 | 2022-01-05 19:34 | 2022-01-15 15:12 | PROD | 2 | 77459 | 39 | 0 | 0 | 0 | 1.6 | 1.4 | 1 | 1.2 | 4.2 | 14.3 | HMG 3 | 0.1725 | 0.165 | 0.13 | 0.0006 | 0.0105 | 0.1175 | 0.005425 | 0.000375 |  | 0.2975 | 189.36 | 21749 | 99.14
89 | 2022-01-05 22:05 | 2022-01-16 17:31 | PROD | 1 | 80234 | 28 | 0 | 17 | 0 | 1 | 1.4 | 1 | 1.2 | 4.1 | 8.6 | HMG 4 | 0.2385 | 0.16 | 0.0685 | 0.0006 | 0.01065 | 0.083 | 0.00451 | 0.000585 |  | 0.32 | 189.36 | 17924 | 93.81
59 | 2022-01-05 23:03 | 2022-01-17 02:55 | PROD | 2 | 87495 | 44 | 0 | 0 | 0 | 1 | 1.4 | 1 | 1.2 | 5.4 | 9 | HMG 2 | 0.285 | 0.145 | 0.14 | 0.0006 | 0.014 | 0.1 | 0.0059 | 0.0005 |  | 0.27 | 189.36 | 23906 | 99.19
16 | 2022-01-05 23:07 | 2022-01-15 06:38 | PROD | 1 | 71847 | 37 | 0 | 2 | 0 | 1 | 1.4 | 1 | 1.4 | 4.7 | 7.7 | HMG 3 | 0.2175 | 0.1425 | 0.1175 | 0.0006 | 0.0095 | 0.1025 | 0.005225 | 0.0003 |  | 0.285 | 189.36 | 16607 | 97.66
19 | 2022-01-06 05:03 | 2022-01-16 06:16 | PROD | 1 | 78880 | 39 | 0 | 1 | 0 | 1 | 1.4 | 1 | 1.2 | 4 | 8.2 | HMG 2 | 0.2325 | 0.1575 | 0.0875 | 0.0006 | 0.01225 | 0.0775 | 0.004425 | 0.0004 |  | 0.31 | 189.36 | 17882 | 99.1
96 | 2022-01-06 11:20 | 2022-01-17 18:01 | PROD | 2 | 88256 | 42 | 1 | 1 | 0 | 1 | 1.4 | 1 | 1.2 | 6.2 | 11.3 | HMG 1 | 0.2 | 0.18 | 0.11 | 0.0006 | 0.012 | 0.15 | 0.0053 | 0.0004 |  | 0.31 | 189.36 | 24613 | 99.37
83 | 2022-01-06 14:59 | 2022-01-16 22:10 | PROD | 2 | 80932 | 41 | 0 | 1 | 0 | 1 | 1.4 | 1 | 1.3 | 4.1 | 10.4 | HMG 2 | 0.46 | 0.155 | 0.175 | 0.0006 | 0.013 | 0.075 | 0.0057 | 0.000475 |  | 0.25 | 189.36 | 22676 | 99.35
37 | 2022-01-06 19:58 | 2022-01-18 23:58 | PROD | 2 | 95449 | 46 | 0 | 1 | 0 | 1 | 1.4 | 1 | 1.2 | 5.2 | 10.7 | HMG 2 | 0.28 | 0.135 | 0.045 | 0.0006 | 0.0085 | 0.09 | 0.00495 | 0.00055 |  | 0.37 | 189.36 | 27275 | 99.53
38 | 2022-01-06 20:59 | 2022-01-16 09:38 | PROD | 1 | 76007 | 37 | 0 | 2 | 1 | 1 | 1.4 | 1 | 1.4 | 4.7 | 6.6 | HMG 2 | 0.1825 | 0.1275 | 0.0775 | 0.0006 | 0.00875 | 0.0925 | 0.0042 | 0.000375 |  | 0.3225 | 189.36 | 16835 | 100
14 | 2022-01-06 22:58 | 2022-01-18 09:27 | PROD | 2 | 88355 | 44 | 0 | 0 | 0 | 1 | 1.4 | 1 | 1.3 | 5 | 11.1 | HMG 3 | 0.185 | 0.155 | 0.09 | 0.0006 | 0.01 | 0.1025 | 0.0051 | 0.00035 |  | 0.295 | 189.36 | 25234 | 98.93
90 | 2022-01-06 23:03 | 2022-01-17 06:23 | PROD | 1 | 78952 | 38 | 0 | 6 | 0 | 1 | 1.4 | 1 | 1.2 | 6.2 | 7.8 | HMG 4 | 0.174 | 0.1525 | 0.122 | 0.0006 | 0.0128 | 0.1025 | 0.005075 | 0.00032 |  | 0.27 | 189.36 | 17282 | 96.73
66 | 2022-01-07 06:19 | 2022-01-17 09:18 | PROD | 1 | 78165 | 38 | 0 | 2 | 0 | 1 | 1.4 | 1 | 1.2 | 4.6 | 7 | HMG 1 | 0.13 | 0.18 | 0.11 | 0.0006 | 0.012 | 0.07 | 0.0043 | 0.0003 |  | 0.32 | 189.36 | 17612 | 98.39
18 | 2022-01-07 06:22 | 2022-01-16 14:20 | PROD | 1 | 73522 | 40 | 0 | 1 | 0 | 1 | 1.4 | 1 | 1.2 | 4.9 | 7.5 | HMG 3 | 0.255 | 0.145 | 0.09 | 0.0006 | 0.01025 | 0.0975 | 0.0045 | 0.0005 |  | 0.3125 | 189.36 | 16513 | 99.1
28 | 2022-01-07 11:25 | 2022-01-19 22:09 | PROD | 2 | 96014 | 45 | 0 | 1 | 0 | 1 | 1.4 | 1 | 1.3 | 4 | 11.7 | HMG 2 | 0.275 | 0.135 | 0.0925 | 0.0006 | 0.0105 | 0.0975 | 0.0046 | 0.0002 |  | 0.4075 | 189.36 | 26734 | 98.41
86 | 2022-01-07 14:54 | 2022-01-19 07:02 | PROD | 2 | 90088 | 45 | 0 | 1 | 0 | 1 | 1.4 | 1 | 1.2 | 5.3 | 9.8 | HMG 4 | 0.2535 | 0.119 | 0.074 | 0.0006 | 0.0098 | 0.085 | 0.004955 | 0.00033 |  | 0.344 | 189.36 | 25413 | 98.1
15 | 2022-01-07 19:53 | 2022-01-20 10:50 | PROD | 2 | 95817 | 47 | 0 | 3 | 0 | 1 | 1.4 | 1 | 1.4 | 6.1 | 12.1 | HMG 3 | 0.17 | 0.1425 | 0.1125 | 0.0006 | 0.012 | 0.09 | 0.004925 | 0.0002 |  | 0.365 | 189.36 | 27280 | 97.58
82 | 2022-01-07 21:55 | 2022-01-18 09:23 | PROD | 1 | 82227 | 38 | 0 | 2 | 1 | 1 | 1.4 | 1 | 1.2 | 4.2 | 7.5 | HMG 2 | 0.245 | 0.17 | 0.1 | 0.0006 | 0.011 | 0.08 | 0.00415 | 0.00035 |  | 0.325 | 189.36 | 18095 | 99.29
1 | 2022-01-07 22:59 | 2022-01-17 09:20 | PROD | 1 | 73402 | 44 | 0 | 0 | 0 | 1 | 1.4 | 1 | 1.2 | 5.9 | 6.4 | HMG 2 | 0.21 | 0.1375 | 0.0875 | 0.0006 | 0.011 | 0.0825 | 0.0038 | 0.0003 |  | 0.32 | 189.36 | 16380 | 98.66
9 | 2022-01-07 23:05 | 2022-01-19 16:55 | PROD | 2 | 90611 | 45 | 0 | 1 | 0 | 1 | 1.4 | 1 | 1.2 | 5.5 | 11.2 | HMG 3 | 0.285 | 0.15 | 0.125 | 0.0006 | 0.01275 | 0.095 | 0.00505 | 0.00025 |  | 0.355 | 189.36 | 25529 | 98.94
61 | 2022-01-08 06:40 | 2022-01-18 17:49 | PROD | 1 | 83605 | 40 | 0 | 1 | 1 | 1 | 1.4 | 1 | 1.2 | 5.1 | 8 | HMG 3 | 0.265 | 0.1425 | 0.095 | 0.0006 | 0.00975 | 0.095 | 0.0041 | 0.000325 |  | 0.3275 | 189.36 | 19473 | 100.86
11 | 2022-01-08 06:43 | 2022-01-18 06:24 | PROD | 1 | 77180 | 38 | 0 | 2 | 0 | 2.3 | 1.4 | 1 | 1.5 | 4.6 | 8 | HMG 3 | 0.195 | 0.1275 | 0.1 | 0.0006 | 0.0095 | 0.0975 | 0.004325 | 0.000275 |  | 0.33 | 189.36 | 18067 | 98.26
77 | 2022-01-08 11:47 | 2022-01-20 23:01 | PROD | 2 | 96122 | 44 | 0 | 2 | 0 | 1 | 1.4 | 1 | 1.4 | 3.8 | 10.3 | HMG 3 | 0.16 | 0.13 | 0.125 | 0.0006 | 0.01175 | 0.1025 | 0.005175 | 0.0002 |  | 0.3575 | 189.36 | 27118 | 99.31
21 | 2022-01-08 14:58 | 2022-01-20 23:03 | PROD | 2 | 95546 | 45 | 0 | 2 | 0 | 1 | 1.4 | 1 | 1.3 | 3.8 | 12.4 | HMG 5 | 0.219 | 0.138 | 0.1165 | 0.0006 | 0.01265 | 0.1 | 0.004885 | 0.00024 |  | 0.335 | 189.36 | 27357 | 98.79
70 | 2022-01-08 20:02 | 2022-01-21 18:23 | PROD | 2 | 99242 | 47 | 0 | 2 | 0 | 1 | 1.4 | 1 | 1.2 | 4.8 | 11 | HMG 2 | 0.175 | 0.14 | 0.11 | 0.0006 | 0.013 | 0.1 | 0.00475 | 0.00025 |  | 0.32 | 189.36 | 26993 | 99
87 | 2022-01-08 22:59 | 2022-01-20 05:07 | PRZ | 1 | 86467 | 42 | 0 | 1 | 0 | 1.3 | 1.4 | 1 | 1.2 | 5.5 | 11.3 | HMG 4 | 0.26 | 0.1375 | 0.09 | 0.0006 | 0.01025 | 0.11 | 0.00585 | 0.000425 |  | 0.2925 | 195.16 | 25399 | 99.22
44 | 2022-01-08 23:03 | 2022-01-18 14:14 | PROD | 1 | 75711 | 35 | 0 | 4 | 0 | 1 | 1.4 | 1 | 1.2 | 4.7 | 8 | HMG 2 | 0.2525 | 0.1475 | 0.09 | 0.0006 | 0.0105 | 0.095 | 0.003575 | 0.0003 |  | 0.3125 | 189.36 | 16889 | 98.55
30 | 2022-01-08 23:05 | 2022-01-21 22:06 | PROD | 2 | 100877 | 48 | 0 | 1 | 0 | 1 | 1.4 | 1 | 1.2 | 3.6 | 12.6 | HMG 1 | 0.19 | 0.15 | 0.12 | 0.0006 | 0.012 | 0.11 | 0.005 | 0.0003 |  | 0.3 | 189.36 | 28207 | 99.53
40 | 2022-01-09 06:24 | 2022-01-19 09:35 | PROD | 1 | 79789 | 38 | 0 | 2 | 0 | 1 | 1.4 | 1 | 1.2 | 3.7 | 7.2 | HMG 1 | 0.36 | 0.14 | 0.06 | 0.0006 | 0.009 | 0.09 | 0.0036 | 0.0002 |  | 0.33 | 189.36 | 18017 | 99.02
2 | 2022-01-09 06:32 | 2022-01-19 14:23 | PROD | 1 | 79755 | 40 | 0 | 2 | 0 | 1 | 1.4 | 1 | 1.2 | 6.8 | 8.3 | HMG 3 | 0.2725 | 0.135 | 0.0725 | 0.0006 | 0.00875 | 0.0875 | 0.00345 | 0.000225 |  | 0.3125 | 189.36 | 18323 | 98.37
17 | 2022-01-09 11:38 | 2022-01-21 09:58 | PROD | 2 | 93168 | 44 | 0 | 1 | 0 | 1 | 1.4 | 1 | 1.5 | 6 | 9.8 | HMG 2 | 0.1625 | 0.155 | 0.13 | 0.0006 | 0.0135 | 0.1 | 0.005225 | 0.000275 |  | 0.3175 | 189.36 | 25745 | 99.49
31 | 2022-01-09 15:00 | 2022-01-22 02:01 | PROD | 2 | 95698 | 48 | 0 | 2 | 0 | 1 | 1.4 | 1 | 1.4 | 3.7 | 11.6 | HMG 2 | 0.1675 | 0.135 | 0.115 | 0.0006 | 0.00975 | 0.1075 | 0.00495 | 0.0002 |  | 0.3175 | 189.36 | 26911 | 97.98
84 | 2022-01-09 19:47 | 2022-01-22 02:07 | PROD | 2 | 91925 | 48 | 0 | 1 | 0 | 1 | 1.4 | 1 | 1.5 | 4.2 | 10.7 | HMG 3 | 0.1975 | 0.14 | 0.1025 | 0.0006 | 0.00925 | 0.0975 | 0.00505 | 0.00025 |  | 0.29 | 189.36 | 26310 | 95.56
76 | 2022-01-09 20:58 | 2022-01-20 17:59 | PROD | 1 | 82468 | 35 | 0 | 5 | 0 | 1 | 1.4 | 1 | 1.2 | 5 | 7 | HMG 1 | 0.23 | 0.14 | 0.1 | 0.0006 | 0.008 | 0.07 | 0.0038 | 0.0002 |  | 0.28 | 189.36 | 18623 | 96.93
35 | 2022-01-09 23:01 | 2022-01-19 06:19 | PROD | 1 | 73773 | 39 | 0 | 1 | 1 | 1 | 1.4 | 1 | 1.2 | 6.4 | 9.5 | HMG 2 | 0.245 | 0.15 | 0.09 | 0.0006 | 0.0085 | 0.075 | 0.0038 | 0.0003 |  | 0.29 | 189.36 | 16879 | 99.25
71 | 2022-01-09 23:03 | 2022-01-22 20:12 | PROD | 2 | 97107 | 46 | 0 | 3 | 0 | 1 | 1.4 | 1 | 1.2 | 4.2 | 13 | HMG 1 | 0.18 | 0.15 | 0.11 | 0.0006 | 0.013 | 0.04 | 0.0051 | 0.0004 |  | 0.31 | 189.36 | 28618 | 97.14
29 | 2022-01-10 06:28 | 2022-01-20 06:27 | PROD | 1 | 75773 | 37 | 0 | 3 | 0 | 1 | 1.4 | 1 | 1.2 | 5.1 | 7.2 | HMG 3 | 0.2225 | 0.145 | 0.085 | 0.0006 | 0.00775 | 0.1275 | 0.0036 | 0.00025 |  | 0.275 | 189.36 | 18232 | 95.48
69 | 2022-01-10 06:28 | 2022-01-19 17:55 | PROD | 1 | 73557 | 38 | 0 | 2 | 0 | 1 | 1.4 | 1 | 1.2 | 5.6 | 8 | HMG 3 | 0.2325 | 0.13 | 0.0825 | 0.0006 | 0.00725 | 0.1375 | 0.0037 | 0.000225 |  | 0.2925 | 189.36 | 17243 | 98.58
63 | 2022-01-10 11:43 | 2022-01-23 02:46 | PROD | 2 | 98427 | 48 | 0 | 2 | 0 | 1 | 1.4 | 1 | 1.2 | 4 | 10.3 | HMG 3 | 0.1885 | 0.1235 | 0.105 | 0.0006 | 0.01035 | 0.114 | 0.004435 | 0.000305 |  | 0.337 | 189.36 | 27630 | 99.18
25 | 2022-01-10 15:01 | 2022-01-23 10:30 | PROD | 2 | 95781 | 44 | 0 | 4 | 2 | 1 | 1.4 | 1 | 1.2 | 3.9 | 10 | HMG 3 | 0.2125 | 0.135 | 0.11 | 0.0006 | 0.011 | 0.115 | 0.004425 | 0.00035 |  | 0.3475 | 189.36 | 28070 | 95.35
32 | 2022-01-10 15:04 | 2022-01-22 10:34 | PROD | 2 | 89571 | 44 | 0 | 2 | 0 | 1 | 1.4 | 1 | 1.2 | 4.2 | 10.6 | HMG 3 | 0.1775 | 0.13 | 0.0875 | 0.0006 | 0.01025 | 0.1025 | 0.004775 | 0.000375 |  | 0.2925 | 189.36 | 25371 | 96.41
88 | 2022-01-10 20:59 | 2022-01-20 06:26 | PROD | 1 | 73254 | 37 | 0 | 2 | 0 | 1 | 1.4 | 1 | 1.3 | 5.4 | 7.8 | HMG 3 | 0.22 | 0.14 | 0.0775 | 0.0006 | 0.00775 | 0.1225 | 0.00365 | 0.00025 |  | 0.3325 | 189.36 | 16699 | 98.02
43 | 2022-01-10 22:07 | 2022-01-20 09:52 | PROD | 1 | 72574 | 34 | 0 | 6 | 0 | 1 | 1.4 | 1 | 1.3 | 6 | 8.2 | HMG 2 | 0.175 | 0.115 | 0.09 | 0.0006 | 0.0065 | 0.085 | 0.003 | 0.0003 |  | 0.335 | 189.36 | 16555 | 95.63
13 | 2022-01-11 01:04 | 2022-01-20 14:24 | PROD | 1 | 72926 | 38 | 0 | 2 | 0 | 1 | 1.4 | 1 | 1.2 | 6.5 | 7.1 | HMG 3 | 0.295 | 0.145 | 0.0825 | 0.0006 | 0.01075 | 0.085 | 0.0038 | 0.0003 |  | 0.325 | 189.36 | 17216 | 96.7
48 | 2022-01-11 12:44 | 2022-01-23 02:55 | PROD | 2 | 89737 | 42 | 0 | 3 | 2 | 1 | 1.4 | 1 | 1.2 | 3.7 | 11.2 | HMG 2 | 0.2275 | 0.13 | 0.1 | 0.0006 | 0.00975 | 0.085 | 0.004725 | 0.0002 |  | 0.3525 | 189.36 | 25977 | 97.96
46 | 2022-01-11 19:06 | 2022-01-23 06:28 | PROD | 2 | 88887 | 42 | 0 | 2 | 0 | 1 | 1.4 | 1 | 1.2 | 3.4 | 10.8 | HMG 1 | 0.18 | 0.14 | 0.13 | 0.0006 | 0.013 | 0.08 | 0.0047 | 0.0006 |  | 0.3 | 189.36 | 26622 | 97.97
94 | 2022-01-11 21:01 | 2022-01-21 14:28 | PROD | 1 | 76151 | 44 | 0 | 2 | 0 | 1 | 1.4 | 1 | 1.5 | 4.3 | 7 | HMG 2 | 0.2075 | 0.1675 | 0.095 | 0.0006 | 0.01125 | 0.08 | 0.0038 | 0.00025 |  | 0.27 | 189.36 | 17204 | 98.64
58 | 2022-01-11 22:07 | 2022-01-21 06:18 | PROD | 1 | 73975 | 40 | 0 | 1 | 0 | 1 | 1.4 | 1 | 1.4 | 6.6 | 7.1 | HMG 2 | 0.205 | 0.16 | 0.0925 | 0.0006 | 0.01075 | 0.0825 | 0.00365 | 0.0002 |  | 0.27 | 189.36 | 16512 | 99.31
57 | 2022-01-11 22:59 | 2022-01-24 02:59 | PROD | 2 | 95122 | 49 | 0 | 1 | 0 | 1 | 1.4 | 1 | 1.2 | 4.1 | 11.9 | HMG 1 | 0.12 | 0.17 | 0.09 | 0.0006 | 0.008 | 0.08 | 0.0043 | 0.0002 |  | 0.33 | 189.36 | 26595 | 99.33
22 | 2022-01-11 23:01 | 2022-01-23 03:07 | PRZ | 1 | 84914 | 39 | 0 | 2 | 0 | 1 | 1.4 | 1 | 1.2 | 4.4 | 10.5 | HMG 4 | 0.18 | 0.14 | 0.1025 | 0.0006 | 0.01075 | 0.1025 | 0.005425 | 0.000475 |  | 0.31 | 195.16 | 26725 | 97.74
39 | 2022-01-12 06:33 | 2022-01-21 09:06 | PROD | 1 | 71776 | 37 | 0 | 2 | 0 | 1 | 1.4 | 1 | 1.3 | 4 | 8.1 | HMG 3 | 0.22 | 0.1625 | 0.0925 | 0.0006 | 0.01 | 0.0725 | 0.003875 | 0.0003 |  | 0.285 | 189.36 | 16130 | 98.51
27 | 2022-01-12 06:59 | 2022-01-21 17:43 | PROD | 1 | 73556 | 42 | 0 | 2 | 0 | 1 | 1.4 | 1 | 1.4 | 4.3 | 8.2 | HMG 3 | 0.1475 | 0.145 | 0.09 | 0.0006 | 0.01 | 0.0725 | 0.003775 | 0.0005 |  | 0.3125 | 189.36 | 16541 | 97.95
33 | 2022-01-12 12:26 | 2022-01-24 15:01 | PROD | 2 | 95397 | 47 | 0 | 2 | 1 | 1 | 1.4 | 1 | 1.2 | 4.8 | 11.2 | HMG 4 | 0.145 | 0.1575 | 0.1 | 0.0006 | 0.0105 | 0.1 | 0.0049 | 0.00045 |  | 0.2925 | 189.36 | 26884 | 99.99
65 | 2022-01-12 14:21 | 2022-01-24 18:48 | PROD | 2 | 94229 | 48 | 0 | 1 | 0 | 1 | 1.4 | 1 | 1.2 | 4 | 11 | HMG 4 | 0.2075 | 0.135 | 0.11 | 0.0006 | 0.011 | 0.1 | 0.00495 | 0.0003 |  | 0.3375 | 189.36 | 26175 | 99.51
10 | 2022-01-12 20:00 | 2022-01-25 10:03 | PROD | 2 | 96493 | 49 | 0 | 0 | 0 | 1 | 1.4 | 1 | 1.3 | 4.4 | 11.5 | HMG 3 | 0.256 | 0.1315 | 0.098 | 0.0006 | 0.01015 | 0.093 | 0.00446 | 0.000215 |  | 0.329 | 189.36 | 26910 | 98.6
51 | 2022-01-12 22:05 | 2022-01-22 09:16 | PROD | 1 | 74710 | 39 | 0 | 0 | 0 | 1 | 1.4 | 1 | 1.4 | 3.9 | 6.9 | HMG 3 | 0.1365 | 0.132 | 0.088 | 0.0006 | 0.0092 | 0.08 | 0.00358 | 0.00056 |  | 0.3315 | 189.36 | 17222 | 99.02
26 | 2022-01-12 22:09 | 2022-01-22 06:25 | PROD | 1 | 73051 | 36 | 0 | 3 | 0 | 1 | 1.4 | 1 | 1.5 | 3.8 | 6.9 | HMG 1 | 0.22 | 0.1 | 0.07 | 0.0006 | 0.006 | 0.12 | 0.0039 | 0.0002 |  | 0.31 | 189.36 | 16315 | 98.29
41 | 2022-01-12 23:01 | 2022-01-25 10:00 | PROD | 2 | 97216 | 49 | 0 | 0 | 0 | 1 | 1.5 | 1 | 1.4 | 4.6 | 12.5 | HMG 1 | 0.16 | 0.16 | 0.08 | 0.0006 | 0.01 | 0.1 | 0.0056 | 0.0006 |  | 0.27 | 189.36 | 26407 | 99.12
81 | 2022-01-13 06:23 | 2022-01-24 11:14 | PRZ | 1 | 85816 | 43 | 0 | 1 | 0 | 1.6 | 1.6 | 1 | 1.5 | 4.7 | 11.8 | HMG 4 | 0.18 | 0.1375 | 0.0975 | 0.0006 | 0.0125 | 0.1 | 0.005175 | 0.0003 |  | 0.3225 | 195.16 | 25292 | 98.64
60 | 2022-01-13 06:26 | 2022-01-22 14:21 | PROD | 1 | 73420 | 38 | 0 | 2 | 0 | 1 | 1.4 | 1 | 1.2 | 4 | 8.3 | HMG 1 | 0.17 | 0.16 | 0.09 | 0.0006 | 0.012 | 0.06 | 0.0042 | 0.0002 |  | 0.31 | 189.36 | 16399 | 98.62
95 | 2022-01-13 12:11 | 2022-01-25 14:18 | PROD | 2 | 93826 | 45 | 0 | 1 | 0 | 1 | 1.4 | 1 | 1.6 | 3.6 | 12.5 | HMG 2 | 0.335 | 0.13 | 0.1 | 0.0006 | 0.01 | 0.1 | 0.0043 | 0.0006 |  | 0.315 | 189.36 | 26143 | 98.86
79 | 2022-01-13 14:20 | 2022-01-26 09:56 | PROD | 2 | 98296 | 48 | 0 | 2 | 0 | 1 | 1.4 | 1 | 1.3 | 3.8 | 11.5 | HMG 3 | 0.2 | 0.15 | 0.1025 | 0.0006 | 0.00975 | 0.1025 | 0.004425 | 0.00025 |  | 0.335 | 189.36 | 27730 | 98.9
54 | 2022-01-13 19:15 | 2022-01-26 04:57 | PROD | 2 | 96555 | 36 | 5 | 8 | 0 | 1 | 1.4 | 1 | 1.4 | 4.1 | 9.4 | HMG 3 | 0.235 | 0.1525 | 0.075 | 0.0006 | 0.01 | 0.1 | 0.005125 | 0.000575 |  | 0.3125 | 189.36 | 26585 | 98.97
53 | 2022-01-13 22:14 | 2022-01-23 06:25 | PROD | 1 | 73879 | 39 | 0 | 1 | 0 | 1 | 1.4 | 1 | 1.2 | 4.1 | 6.9 | HMG 1 | 0.28 | 0.12 | 0.07 | 0.0006 | 0.008 | 0.06 | 0.0038 | 0.0002 |  | 0.33 | 189.36 | 17224 | 99.17
20 | 2022-01-13 22:16 | 2022-01-23 09:39 | PROD | 1 | 74365 | 38 | 0 | 2 | 0 | 1 | 1.4 | 1 | 1.2 | 3.7 | 8.2 | HMG 4 | 0.1725 | 0.147 | 0.09 | 0.0006 | 0.0092 | 0.0765 | 0.00412 | 0.0002 |  | 0.3065 | 189.36 | 16847 | 98.8
34 | 2022-01-14 06:28 | 2022-01-24 09:59 | PROD | 1 | 77375 | 35 | 0 | 4 | 0 | 1 | 1.4 | 1 | 1.2 | 4.7 | 7.1 | HMG 3 | 0.36 | 0.111 | 0.084 | 0.0006 | 0.0079 | 0.103 | 0.00392 | 0.0002 |  | 0.307 | 189.36 | 17797 | 95.74
72 | 2022-01-14 06:31 | 2022-01-23 14:13 | PROD | 1 | 71586 | 38 | 0 | 2 | 0 | 1 | 1.4 | 1 | 1.2 | 4.8 | 6.2 | HL 1 | 0.197 | 0.06 | 0.276 |  | 0.012 | 0.0848 | 0.0005 | 0.0075 | 0.0044 |  | 189.36 | 15494 | 97.39
80 | 2022-01-14 06:32 | 2022-01-23 17:52 | PROD | 1 | 72867 | 37 | 0 | 2 | 0 | 1 | 1.4 | 1 | 1.2 | 3.8 | 7.1 | HMG 2 | 0.34 | 0.135 | 0.09 | 0.0006 | 0.0105 | 0.08 | 0.00405 | 0.0002 |  | 0.31 | 189.36 | 16198 | 97.63
23 | 2022-01-14 12:44 | 2022-01-27 05:02 | PROD | 2 | 95770 | 46 | 0 | 2 | 0 | 2.1 | 1.4 | 1 | 1.4 | 5 | 12.9 | HMG 5 | 0.1935 | 0.121 | 0.085 | 0.0006 | 0.0098 | 0.104 | 0.004375 | 0.000255 |  | 0.335 | 189.36 | 28355 | 96.44
68 | 2022-01-14 14:51 | 2022-01-27 01:01 | PROD | 2 | 93371 | 44 | 0 | 6 | 0 | 1 | 1.4 | 1 | 1.4 | 3.8 | 11.9 | HMG 1 | 0.24 | 0.14 | 0.07 | 0.0006 | 0.011 | 0.06 | 0.004 | 0.0002 |  | 0.33 | 189.36 | 27707 | 96.66
45 | 2022-01-14 19:19 | 2022-01-26 01:48 | PROD | 2 | 88179 | 43 | 0 | 1 | 0 | 1 | 1.4 | 1 | 1.4 | 4 | 7.5 | HMG 1 | 0.19 | 0.17 | 0.06 | 0.0006 | 0.008 | 0.09 | 0.0041 | 0.0002 |  | 0.39 | 189.36 | 26880 | 98.92
50 | 2022-01-14 22:13 | 2022-01-24 06:27 | PROD | 1 | 73513 | 38 | 0 | 2 | 0 | 1 | 1.4 | 1 | 1.2 | 4.1 | 7.8 | HMG 4 | 0.1755 | 0.15 | 0.086 | 0.0006 | 0.0091 | 0.097 | 0.004305 | 0.00058 |  | 0.279 | 189.36 | 16492 | 98.62
75 | 2022-01-14 22:58 | 2022-01-27 15:43 | PROD | 2 | 95738 | 46 | 0 | 3 | 0 | 1 | 1.4 | 1 | 1.2 | 5.5 | 11.9 | HMG 1 | 0.11 | 0.14 | 0.08 | 0.0006 | 0.01 | 0.11 | 0.0045 | 0.0003 |  | 0.28 | 189.36 | 26151 | 97.11
55 | 2022-01-15 | 2022-01-25 06:15 | PROD | 1 | 80247 | 40 | 0 | 2 | 0 | 1 | 1.4 | 1 | 1.2 | 5.1 | 6.2 | HMG 3 | 0.256 | 0.1265 | 0.0785 | 0.0006 | 0.00775 | 0.079 | 0.00401 | 0.000305 |  | 0.3085 | 189.36 | 18060 | 98.52
74 | 2022-01-15 06:21 | 2022-01-25 14:34 | PROD | 1 | 79611 | 37 | 0 | 2 | 0 | 1 | 3 | 1 | 1.2 | 5.1 | 7 | HMG 3 | 0.18 | 0.1475 | 0.09 | 0.0006 | 0.00925 | 0.095 | 0.0043 | 0.0006 |  | 0.2725 | 189.36 | 17565 | 98.21
93 | 2022-01-15 06:25 | 2022-01-25 09:32 | PROD | 1 | 79241 | 38 | 0 | 1 | 0 | 1 | 1.4 | 1 | 1.2 | 4.6 | 8.6 | HMG 2 | 0.1475 | 0.1575 | 0.0825 | 0.0006 | 0.00875 | 0.095 | 0.00435 | 0.00055 |  | 0.285 | 189.36 | 18966 | 98.77
16 | 2022-01-15 12:47 | 2022-01-28 16:03 | PROD | 2 | 100724 | 48 | 0 | 1 | 0 | 1 | 1.4 | 1 | 1.5 | 4.5 | 9.8 | HMG 3 | 0.2175 | 0.1425 | 0.1175 | 0.0006 | 0.0095 | 0.1025 | 0.005225 | 0.0003 |  | 0.285 | 189.36 | 28402 | 98.79
64 | 2022-01-15 19:11 | 2022-01-27 10:03 | PROD | 2 | 92192 | 43 | 0 | 1 | 1 | 1 | 1.4 | 1 | 1.5 | 4.2 | 11.3 | HMG 4 | 0.18 | 0.145 | 0.1025 | 0.0006 | 0.01125 | 0.0925 | 0.005075 | 0.00035 |  | 0.32 | 189.36 | 26162 | 100.64
85 | 2022-01-15 22:10 | 2022-01-25 19:56 | PRZ | 1 | 77380 | 38 | 0 | 1 | 0 | 3 | 1.4 | 1 | 1.4 | 5.3 | 13.8 | HMG 4 | 0.1725 | 0.1525 | 0.1 | 0.0006 | 0.01225 | 0.0875 | 0.0054 | 0.0004 |  | 0.315 | 195.16 | 25072 | 99.31
52 | 2022-01-15 22:13 | 2022-01-26 10:08 | PROD | 1 | 81849 | 40 | 0 | 2 | 0 | 1 | 1.4 | 1 | 1.4 | 3.5 | 7.7 | HMG 1 | 0.23 | 0.13 | 0.07 | 0.0006 | 0.01 | 0.09 | 0.0044 | 0.0004 |  | 0.3 | 189.36 | 18868 | 98.33
24 | 2022-01-15 22:18 | 2022-01-26 06:20 | PROD | 1 | 80098 | 44 | 0 | 2 | 0 | 1 | 1.4 | 1 | 1.4 | 3.9 | 13.9 | HMG 5 | 0.235 | 0.1345 | 0.113 | 0.0006 | 0.0113 | 0.1085 | 0.005095 | 0.000435 |  | 0.3065 | 189.36 | 18327 | 98.06
47 | 2022-01-16 05:06 | 2022-01-25 17:39 | PROD | 1 | 73609 | 38 | 0 | 2 | 1 | 1 | 1.8 | 1 | 1.3 | 4.2 | 8.9 | HMG 2 | 0.23 | 0.13 | 0.08 | 0.0006 | 0.009 | 0.115 | 0.00475 | 0.0003 |  | 0.31 | 189.36 | 16701 | 96.76
91 | 2022-01-16 06:30 | 2022-01-26 14:18 | PROD | 1 | 80321 | 39 | 0 | 1 | 0 | 1 | 1.4 | 1 | 1.3 | 4.2 | 8.2 | HMG 3 | 0.235 | 0.13 | 0.09 | 0.0006 | 0.008 | 0.1175 | 0.004575 | 0.0004 |  | 0.285 | 189.36 | 17786 | 98.29
42 | 2022-01-16 07:08 | 2022-01-26 17:42 | PROD | 1 | 83191 | 38 | 0 | 1 | 1 | 1 | 1.4 | 1 | 1.4 | 5.2 | 8.6 | HMG 4 | 0.229 | 0.123 | 0.089 | 0.0006 | 0.01025 | 0.0885 | 0.00422 | 0.000555 |  | 0.2805 | 189.36 | 18124 | 100.45
19 | 2022-01-16 12:11 | 2022-01-28 10:59 | PROD | 2 | 93521 | 46 | 0 | 1 | 0 | 1 | 1.4 | 1 | 1.3 | 5 | 11.6 | HMG 2 | 0.2325 | 0.1575 | 0.0875 | 0.0006 | 0.01225 | 0.0775 | 0.004425 | 0.0004 |  | 0.31 | 189.36 | 26329 | 99.96
38 | 2022-01-16 14:57 | 2022-01-29 00:58 | PROD | 2 | 96968 | 45 | 0 | 0 | 0 | 1 | 1.4 | 1 | 1.4 | 5.3 | 10.4 | HMG 2 | 0.1825 | 0.1275 | 0.0775 | 0.0006 | 0.00875 | 0.0925 | 0.0042 | 0.000375 |  | 0.3225 | 189.36 | 26590 | 99.18
18 | 2022-01-16 19:33 | 2022-01-29 11:30 | PROD | 2 | 98238 | 46 | 0 | 1 | 0 | 1 | 1.4 | 1 | 1.5 | 5.4 | 10.3 | HMG 3 | 0.255 | 0.145 | 0.09 | 0.0006 | 0.01025 | 0.0975 | 0.0045 | 0.0005 |  | 0.3125 | 189.36 | 28096 | 99.33
12 | 2022-01-16 22:03 | 2022-01-27 06:27 | PROD | 1 | 78077 | 39 | 0 | 3 | 0 | 1 | 1.4 | 1 | 1.4 | 3.9 | 8.6 | HMG 1 | 0.27 | 0.13 | 0.09 | 0.0006 | 0.012 | 0.11 | 0.0046 | 0.0006 |  | 0.31 | 189.36 | 17690 | 95.98
62 | 2022-01-16 22:08 | 2022-01-28 14:26 | PROD | 1 | 91231 | 44 | 0 | 2 | 0 | 1 | 1.4 | 1 | 1.3 | 6.3 | 7 | HMG 2 | 0.27 | 0.115 | 0.09 | 0.0006 | 0.011 | 0.105 | 0.0044 | 0.0006 |  | 0.295 | 189.36 | 20840 | 99.03
89 | 2022-01-16 23:12 | 2022-01-28 19:00 | PROD | 2 | 92240 | 45 | 0 | 1 | 0 | 1 | 1.4 | 1 | 1.4 | 5.4 | 10.8 | HMG 4 | 0.2385 | 0.16 | 0.0685 | 0.0006 | 0.01065 | 0.083 | 0.00451 | 0.000585 |  | 0.32 | 189.36 | 25272 | 99.26
78 | 2022-01-17 06:24 | 2022-01-27 14:16 | PROD | 1 | 79324 | 38 | 0 | 1 | 0 | 1 | 1.4 | 1 | 1.5 | 4.5 | 8.6 | HMG 2 | 0.171 | 0.136 | 0.099 | 0.0006 | 0.0127 | 0.091 | 0.0051 | 0.0006 |  | 0.28 | 189.36 | 17686 | 97.99
90 | 2022-01-17 12:27 | 2022-01-29 11:03 | PROD | 2 | 93004 | 46 | 0 | 1 | 0 | 1 | 1.4 | 1 | 1.4 | 7.8 | 10.3 | HMG 4 | 0.174 | 0.1525 | 0.122 | 0.0006 | 0.0128 | 0.1025 | 0.005075 | 0.00032 |  | 0.27 | 189.36 | 25009 | 99.15
66 | 2022-01-17 15:05 | 2022-01-29 23:50 | PROD | 2 | 95042 | 44 | 0 | 2 | 0 | 1 | 1.4 | 1 | 1.5 | 5.2 | 10.3 | HMG 1 | 0.13 | 0.18 | 0.11 | 0.0006 | 0.012 | 0.07 | 0.0043 | 0.0003 |  | 0.32 | 189.36 | 26288 | 98.96
1 | 2022-01-17 15:07 | 2022-01-30 09:11 | PROD | 2 | 97897 | 49 | 0 | 1 | 0 | 1 | 1.4 | 1 | 1.2 | 7.3 | 11.8 | HMG 2 | 0.21 | 0.1375 | 0.0875 | 0.0006 | 0.011 | 0.0825 | 0.0038 | 0.0003 |  | 0.32 | 189.36 | 26626 | 98.8
56 | 2022-01-17 22:59 | 2022-01-28 06:30 | PROD | 1 | 80518 | 37 | 0 | 3 | 0 | 1 | 1.4 | 1 | 1.5 | 4.5 | 8.1 | HMG 3 | 0.205 | 0.1275 | 0.09 | 0.0006 | 0.0115 | 0.0925 | 0.00475 | 0.00055 |  | 0.285 | 189.36 | 18342 | 98.36
59 | 2022-01-17 22:59 | 2022-01-28 06:29 | PROD | 1 | 81031 | 38 | 0 | 1 | 0 | 1 | 1.4 | 1 | 1.4 | 6.1 | 9.3 | HMG 1 | 0.25 | 0.15 | 0.08 | 0.0006 | 0.014 | 0.16 | 0.0046 | 0.0004 |  | 0.27 | 189.36 | 18516 | 99.02
36 | 2022-01-18 00:44 | 2022-01-27 02:59 | PRZ | 1 | 70426 | 35 | 0 | 3 | 0 | 1 | 1.4 | 1 | 1.5 | 7.2 | 10.2 | HMG 4 | 0.175 | 0.155 | 0.075 | 0.0006 | 0.01 | 0.0975 | 0.005525 | 0.0006 |  | 0.3025 | 195.16 | 22556 | 97.92
67 | 2022-01-18 01:58 | 2022-01-27 17:18 | PROD | 1 | 75164 | 39 | 0 | 1 | 0 | 1 | 1.4 | 1 | 1.5 | 6.5 | 8 | HL 2 | 0.1035 | 0.057 | 0.1595 |  | 0.0077 | 0.1381 | 0.0005 | 0.0034 | 0.0029 |  | 189.36 | 17074 | 99.16
11 | 2022-01-18 11:47 | 2022-01-30 18:44 | PROD | 2 | 93729 | 45 | 0 | 2 | 0 | 1 | 1.4 | 1 | 1.5 | 3.9 | 11.2 | HMG 3 | 0.195 | 0.1275 | 0.1 | 0.0006 | 0.0095 | 0.0975 | 0.004325 | 0.000275 |  | 0.33 | 189.36 | 26334 | 97.96
82 | 2022-01-18 15:06 | 2022-01-30 04:52 | PROD | 2 | 90279 | 46 | 0 | 1 | 0 | 1 | 1.4 | 1 | 1.2 | 5.4 | 11.4 | HMG 2 | 0.245 | 0.17 | 0.1 | 0.0006 | 0.011 | 0.08 | 0.00415 | 0.00035 |  | 0.325 | 189.36 | 24626 | 99.18
44 | 2022-01-18 19:52 | 2022-01-30 22:06 | PROD | 2 | 94516 | 48 | 0 | 1 | 0 | 1 | 1.4 | 1 | 1.4 | 4.6 | 13.1 | HMG 2 | 0.2525 | 0.1475 | 0.09 | 0.0006 | 0.0105 | 0.095 | 0.003575 | 0.0003 |  | 0.3125 | 189.36 | 25885 | 99.15
83 | 2022-01-18 22:00 | 2022-01-29 06:16 | PROD | 1 | 80868 | 39 | 0 | 2 | 0 | 1 | 1.4 | 1 | 1.4 | 4.9 | 7.6 | HMG 2 | 0.235 | 0.1275 | 0.075 | 0.0006 | 0.012 | 0.0925 | 0.0048 | 0.0006 |  | 0.275 | 189.36 | 18492 | 98.81
73 | 2022-01-18 22:02 | 2022-01-28 17:37 | PROD | 1 | 76256 | 38 | 0 | 2 | 0 | 1 | 1.4 | 1 | 1.3 | 5.3 | 6.8 | HMG 1 | 0.23 | 0.13 | 0.07 | 0.0006 | 0.012 | 0.09 | 0.0049 | 0.0006 |  | 0.27 | 189.36 | 17532 | 98.88
61 | 2022-01-18 22:58 | 2022-01-30 07:02 | PROD | 2 | 88865 | 44 | 0 | 0 | 0 | 1 | 1.4 | 1 | 1.5 | 5.9 | 12.5 | HMG 3 | 0.265 | 0.1425 | 0.095 | 0.0006 | 0.00975 | 0.095 | 0.0041 | 0.000325 |  | 0.3275 | 189.36 | 26046 | 99.26
14 | 2022-01-19 05:01 | 2022-01-29 09:45 | PROD | 1 | 77606 | 38 | 0 | 4 | 0 | 1 | 1.4 | 1 | 1.4 | 5.1 | 7.2 | HMG 2 | 0.38 | 0.115 | 0.09 | 0.0006 | 0.0105 | 0.1 | 0.0042 | 0.0004 |  | 0.3 | 189.36 | 17514 | 96.8
49 | 2022-01-19 06:20 | 2022-01-29 14:21 | PROD | 1 | 80585 | 40 | 0 | 2 | 0 | 1 | 1.4 | 1 | 1.5 | 6.6 | 7.3 | HMG 3 | 0.232 | 0.1255 | 0.09 | 0.0006 | 0.01155 | 0.095 | 0.004395 | 0.000625 |  | 0.284 | 189.36 | 18363 | 98.24
35 | 2022-01-19 12:22 | 2022-02-01 02:54 | PROD | 2 | 99486 | 50 | 0 | 0 | 1 | 1 | 1.4 | 1 | 1.2 | 4.1 | 11 | HMG 2 | 0.245 | 0.15 | 0.09 | 0.0006 | 0.0085 | 0.075 | 0.0038 | 0.0003 |  | 0.29 | 189.36 | 27776 | 100.35
40 | 2022-01-19 14:21 | 2022-01-31 11:47 | PROD | 2 | 92933 | 45 | 0 | 0 | 0 | 1 | 1.4 | 1 | 1.2 | 5.6 | 12.4 | HMG 1 | 0.36 | 0.14 | 0.06 | 0.0006 | 0.009 | 0.09 | 0.0036 | 0.0002 |  | 0.33 | 189.36 | 25842 | 99.04
2 | 2022-01-19 20:20 | 2022-01-31 19:59 | PROD | 2 | 92104 | 46 | 0 | 0 | 0 | 1 | 1.4 | 1 | 1.5 | 5.1 | 12.1 | HMG 3 | 0.2725 | 0.135 | 0.0725 | 0.0006 | 0.00875 | 0.0875 | 0.00345 | 0.000225 |  | 0.3125 | 189.36 | 26259 | 98.61
92 | 2022-01-19 22:07 | 2022-01-29 17:33 | PROD | 1 | 75338 | 43 | 0 | 1 | 0 | 1 | 1.4 | 1 | 1.4 | 5 | 6.2 | HMG 1 | 0.25 | 0.14 | 0.06 | 0.0006 | 0.008 | 0.1 | 0.0044 | 0.0004 |  | 0.32 | 189.36 | 17103 | 98.36
37 | 2022-01-19 22:08 | 2022-01-30 06:24 | PROD | 1 | 80322 | 36 | 0 | 4 | 0 | 1 | 1.4 | 1 | 1.6 | 6.3 | 6.9 | HMG 3 | 0.2335 | 0.1475 | 0.072 | 0.0006 | 0.0104 | 0.0985 | 0.004355 | 0.000625 |  | 0.3005 | 189.36 | 18604 | 97.69
69 | 2022-01-19 23:06 | 2022-02-01 22:07 | PROD | 2 | 99224 | 47 | 0 | 1 | 0 | 1 | 1.4 | 1 | 1.2 | 4.4 | 9.8 | HMG 3 | 0.2325 | 0.13 | 0.0825 | 0.0006 | 0.00725 | 0.1375 | 0.0037 | 0.000225 |  | 0.2925 | 189.36 | 28628 | 98.74
86 | 2022-01-20 05:06 | 2022-01-30 10:05 | PROD | 1 | 79326 | 37 | 0 | 3 | 0 | 1 | 1.4 | 1 | 1.4 | 7.2 | 5.5 | HMG 4 | 0.1825 | 0.12 | 0.0925 | 0.0006 | 0.011 | 0.1 | 0.00475 | 0.00045 |  | 0.3025 | 189.36 | 17594 | 98.14
96 | 2022-01-20 06:24 | 2022-01-31 09:52 | PROD | 1 | 86244 | 39 | 0 | 3 | 0 | 1 | 1.4 | 1 | 1.3 | 3.8 | 7.6 | HMG 3 | 0.2225 | 0.135 | 0.0675 | 0.0006 | 0.01 | 0.1 | 0.004325 | 0.000475 |  | 0.305 | 189.36 | 20012 | 98.18
29 | 2022-01-20 11:57 | 2022-02-01 22:13 | PROD | 2 | 95904 | 45 | 0 | 1 | 0 | 1 | 1.4 | 1 | 1.5 | 4 | 11.2 | HMG 3 | 0.2225 | 0.145 | 0.085 | 0.0006 | 0.00775 | 0.1275 | 0.0036 | 0.00025 |  | 0.275 | 189.36 | 28466 | 98.7
88 | 2022-01-20 12:12 | 2022-02-02 08:12 | PROD | 2 | 100837 | 48 | 0 | 2 | 1 | 1.4 | 1.4 | 1 | 1.2 | 4.3 | 10.7 | HMG 3 | 0.22 | 0.14 | 0.0775 | 0.0006 | 0.00775 | 0.1225 | 0.00365 | 0.00025 |  | 0.3325 | 189.36 | 27750 | 100.39
43 | 2022-01-20 15:44 | 2022-02-02 08:36 | PROD | 2 | 98655 | 48 | 0 | 1 | 0 | 1 | 1.4 | 1 | 1.2 | 3.7 | 12.6 | HMG 2 | 0.175 | 0.115 | 0.09 | 0.0006 | 0.0065 | 0.085 | 0.003 | 0.0003 |  | 0.335 | 189.36 | 27208 | 98.71
13 | 2022-01-20 20:28 | 2022-02-02 16:24 | PROD | 2 | 98070 | 48 | 0 | 0 | 0 | 1 | 1.4 | 1 | 1.3 | 4 | 10.8 | HMG 3 | 0.295 | 0.145 | 0.0825 | 0.0006 | 0.01075 | 0.085 | 0.0038 | 0.0003 |  | 0.325 | 189.36 | 28468 | 98.37
9 | 2022-01-20 22:07 | 2022-01-31 06:25 | PROD | 1 | 79126 | 37 | 0 | 3 | 0 | 1 | 1.4 | 1 | 1.5 | 6.2 | 9.2 | HMG 1 | 0.19 | 0.14 | 0.08 | 0.0006 | 0.011 | 0.1 | 0.0052 | 0.0009 |  | 0.29 | 189.36 | 17904 | 97.37
76 | 2022-01-20 23:05 | 2022-02-01 15:11 | PROD | 2 | 90020 | 45 | 0 | 1 | 0 | 1.6 | 1.4 | 1 | 1.5 | 4.6 | 14.3 | HMG 1 | 0.23 | 0.14 | 0.1 | 0.0006 | 0.008 | 0.07 | 0.0038 | 0.0002 |  | 0.28 | 189.36 | 25026 | 99.04
87 | 2022-01-21 06:19 | 2022-01-30 17:29 | PROD | 1 | 72911 | 37 | 0 | 3 | 0 | 1 | 1.4 | 1 | 1.2 | 4.8 | 8.5 | HMG 2 | 0.18 | 0.145 | 0.085 | 0.0006 | 0.0125 | 0.105 | 0.00475 | 0.0009 |  | 0.28 | 189.36 | 16188 | 96.78
28 | 2022-01-21 06:20 | 2022-01-30 14:21 | PROD | 1 | 71196 | 36 | 0 | 4 | 0 | 1 | 1.4 | 1 | 1.2 | 7 | 8.8 | HMG 2 | 0.2425 | 0.1325 | 0.0725 | 0.0006 | 0.0105 | 0.0825 | 0.00415 | 0.000975 |  | 0.2975 | 189.36 | 16218 | 96.1
58 | 2022-01-21 11:48 | 2022-02-03 03:11 | PROD | 2 | 99929 | 49 | 0 | 1 | 0 | 1 | 1.4 | 1 | 1.2 | 3.6 | 11.3 | HMG 2 | 0.205 | 0.16 | 0.0925 | 0.0006 | 0.01075 | 0.0825 | 0.00365 | 0.0002 |  | 0.27 | 189.36 | 26783 | 100.64
39 | 2022-01-21 15:04 | 2022-02-03 08:53 | PROD | 2 | 99601 | 48 | 0 | 1 | 0 | 1 | 1.4 | 1 | 1.2 | 4.8 | 13.9 | HMG 3 | 0.22 | 0.1625 | 0.0925 | 0.0006 | 0.01 | 0.0725 | 0.003875 | 0.0003 |  | 0.285 | 189.36 | 27494 | 99.4
94 | 2022-01-21 19:44 | 2022-02-03 03:05 | PROD | 2 | 97430 | 47 | 0 | 0 | 1 | 1 | 1.4 | 1 | 1.2 | 3.5 | 9.4 | HMG 2 | 0.2075 | 0.1675 | 0.095 | 0.0006 | 0.01125 | 0.08 | 0.0038 | 0.00025 |  | 0.27 | 189.36 | 27129 | 101.01
77 | 2022-01-21 22:07 | 2022-02-01 06:26 | PROD | 1 | 79315 | 37 | 0 | 3 | 0 | 1 | 1.4 | 1 | 1.2 | 7.9 | 7 | HMG 3 | 0.2025 | 0.145 | 0.095 | 0.0006 | 0.01275 | 0.095 | 0.004725 | 0.000675 |  | 0.2625 | 189.36 | 18673 | 97.77
15 | 2022-01-21 22:08 | 2022-02-01 09:40 | PROD | 1 | 79944 | 38 | 0 | 2 | 0 | 1 | 1.4 | 1 | 1.2 | 4.6 | 8.8 | HMG 3 | 0.21 | 0.14 | 0.095 | 0.0006 | 0.01325 | 0.1125 | 0.0048 | 0.00055 |  | 0.2575 | 189.36 | 18319 | 97.17
27 | 2022-01-21 23:14 | 2022-02-03 11:36 | PROD | 2 | 96994 | 48 | 0 | 2 | 0 | 1 | 1.4 | 1 | 1.2 | 3.9 | 8.9 | HMG 3 | 0.1475 | 0.145 | 0.09 | 0.0006 | 0.01 | 0.0725 | 0.003775 | 0.0005 |  | 0.3125 | 189.36 | 26863 | 99.19
21 | 2022-01-22 05:03 | 2022-02-02 06:18 | PROD | 1 | 84776 | 42 | 0 | 2 | 0 | 1 | 1.4 | 1 | 1.4 | 4.4 | 8.7 | HMG 3 | 0.215 | 0.1625 | 0.0925 | 0.0006 | 0.01325 | 0.09 | 0.0051 | 0.0008 |  | 0.285 | 189.36 | 20198 | 97.55
17 | 2022-01-22 08:06 | 2022-01-31 06:34 | PROD | 1 | 70022 | 38 | 0 | 2 | 0 | 1 | 1.4 | 1 | 1.4 | 5.6 | 7.9 | HMG 4 | 0.1975 | 0.1475 | 0.0875 | 0.0006 | 0.0125 | 0.105 | 0.00495 | 0.00075 |  | 0.2825 | 189.36 | 15775 | 98.64
26 | 2022-01-22 11:20 | 2022-02-04 06:36 | PROD | 2 | 98921 | 48 | 0 | 1 | 0 | 1 | 1.4 | 1 | 1.2 | 3.6 | 12.2 | HMG 1 | 0.22 | 0.1 | 0.07 | 0.0006 | 0.006 | 0.12 | 0.0039 | 0.0002 |  | 0.31 | 189.36 | 27319 | 98.94
51 | 2022-01-22 15:40 | 2022-02-04 01:59 | PROD | 2 | 97057 | 48 | 0 | 1 | 0 | 1 | 1.4 | 1 | 1.2 | 3.5 | 12.8 | HMG 3 | 0.1365 | 0.132 | 0.088 | 0.0006 | 0.0092 | 0.08 | 0.00358 | 0.00056 |  | 0.3315 | 189.36 | 27136 | 99.28
60 | 2022-01-22 20:13 | 2022-02-04 09:59 | PROD | 2 | 98192 | 49 | 0 | 1 | 0 | 1 | 1.4 | 1 | 1.2 | 4.6 | 12 | HMG 1 | 0.17 | 0.16 | 0.09 | 0.0006 | 0.012 | 0.06 | 0.0042 | 0.0002 |  | 0.31 | 189.36 | 26587 | 99.33
84 | 2022-01-22 21:07 | 2022-02-01 14:21 | PROD | 1 | 75080 | 36 | 0 | 4 | 0 | 1 | 1.4 | 1 | 1.5 | 4.2 | 7.1 | HMG 2 | 0.22 | 0.16 | 0.07 | 0.0006 | 0.0125 | 0.095 | 0.004425 | 0.00105 |  | 0.3025 | 189.36 | 17037 | 97.24
31 | 2022-01-22 22:08 | 2022-02-02 02:00 | PRZ | 1 | 78246 | 38 | 0 | 2 | 0 | 2 | 1.4 | 1 | 1.2 | 4.2 | 12.6 | HMG 4 | 0.2225 | 0.14 | 0.0875 | 0.0006 | 0.0085 | 0.1075 | 0.0051 | 0.000275 |  | 0.33 | 195.16 | 24938 | 99.43
70 | 2022-01-23 06:26 | 2022-02-03 17:30 | PROD | 1 | 87580 | 30 | 0 | 14 | 0 | 1 | 1.4 | 1 | 1.3 | 4.7 | 7 | HL 3 | 0.1805 | 0.05375 | 0.19675 |  | 0.008375 | 0.11455 | 0.000575 | 0.00505 | 0.00505 |  | 189.36 | 19671 | 97.97
30 | 2022-01-23 06:29 | 2022-02-01 17:44 | PROD | 1 | 73854 | 38 | 0 | 2 | 0 | 1 | 1.4 | 1 | 1.4 | 4.1 | 7.8 | HMG 3 | 0.24 | 0.165 | 0.085 | 0.0006 | 0.01225 | 0.09 | 0.0048 | 0.0009 |  | 0.2875 | 189.36 | 16803 | 98.47
32 | 2022-01-23 06:29 | 2022-02-02 09:37 | PROD | 1 | 78700 | 37 | 0 | 2 | 0 | 1 | 1.4 | 1 | 1.4 | 4.9 | 8.4 | HMG 1 | 0.26 | 0.18 | 0.08 | 0.0006 | 0.012 | 0.09 | 0.0046 | 0.0009 |  | 0.29 | 189.36 | 18193 | 98.42
53 | 2022-01-23 12:19 | 2022-02-05 01:57 | PROD | 2 | 97542 | 46 | 0 | 0 | 0 | 1 | 1.4 | 1 | 1.2 | 3.5 | 11.1 | HMG 1 | 0.28 | 0.12 | 0.07 | 0.0006 | 0.008 | 0.06 | 0.0038 | 0.0002 |  | 0.33 | 189.36 | 28409 | 98.7
20 | 2022-01-23 14:57 | 2022-02-05 03:57 | PROD | 2 | 97613 | 46 | 0 | 1 | 0 | 1 | 1.4 | 1 | 1.2 | 4.3 | 12.1 | HMG 4 | 0.1725 | 0.147 | 0.09 | 0.0006 | 0.0092 | 0.0765 | 0.00412 | 0.0002 |  | 0.3065 | 189.36 | 27263 | 99.62
71 | 2022-01-23 20:51 | 2022-02-02 17:34 | PROD | 1 | 75297 | 34 | 0 | 6 | 0 | 1 | 1.4 | 1 | 1.2 | 4.9 | 7 | HL 3 | 0.0965 | 0.03875 | 0.17125 |  | 0.007575 | 0.12605 | 0.000525 | 0.0054 | 0.004 |  | 189.36 | 16958 | 97.09
48 | 2022-01-23 20:54 | 2022-02-03 06:18 | PROD | 1 | 79361 | 37 | 0 | 4 | 0 | 1 | 1.4 | 1 | 1.2 | 4 | 6.8 | HMG 2 | 0.235 | 0.13 | 0.1 | 0.0006 | 0.01125 | 0.1275 | 0.00485 | 0.000775 |  | 0.2725 | 189.36 | 18136 | 96.05
72 | 2022-01-23 22:12 | 2022-02-05 23:59 | PROD | 2 | 98364 | 11 | 0 | 39 | 0 | 1 | 1.4 | 1 | 1.2 | 4.2 | 7 | HL 1 | 0.197 | 0.06 | 0.276 |  | 0.012 | 0.0848 | 0.0005 | 0.0075 | 0.0044 |  | 189.36 | 25819 | 96.99
80 | 2022-01-23 23:01 | 2022-02-05 22:18 | PROD | 2 | 99586 | 48 | 0 | 1 | 0 | 1 | 1.4 | 1 | 1.2 | 3.2 | 9.3 | HMG 2 | 0.34 | 0.135 | 0.09 | 0.0006 | 0.0105 | 0.08 | 0.00405 | 0.0002 |  | 0.31 | 189.36 | 27186 | 99.04
63 | 2022-01-24 06:29 | 2022-02-03 14:24 | PROD | 1 | 79961 | 38 | 0 | 4 | 0 | 1 | 1.4 | 1 | 1.2 | 4.1 | 8.1 | HMG 3 | 0.2525 | 0.15 | 0.09 | 0.0006 | 0.012 | 0.09 | 0.004725 | 0.00075 |  | 0.28 | 189.36 | 18425 | 97.46
25 | 2022-01-24 06:35 | 2022-02-02 14:15 | PROD | 1 | 71903 | 36 | 0 | 3 | 0 | 1 | 1.4 | 1 | 1.2 | 3.9 | 7.9 | HMG 3 | 0.23 | 0.15 | 0.09 | 0.0006 | 0.01125 | 0.1 | 0.00475 | 0.0007 |  | 0.275 | 189.36 | 16988 | 97.28
50 | 2022-01-24 12:15 | 2022-02-05 22:13 | PROD | 2 | 96756 | 48 | 0 | 1 | 0 | 1 | 1.4 | 1 | 1.3 | 3.6 | 10.5 | HMG 4 | 0.1755 | 0.15 | 0.086 | 0.0006 | 0.0091 | 0.097 | 0.004305 | 0.00058 |  | 0.279 | 189.36 | 26929 | 99.06
34 | 2022-01-24 15:02 | 2022-02-06 01:58 | PROD | 2 | 93998 | 47 | 0 | 2 | 0 | 1.2 | 1.4 | 1 | 1.2 | 5 | 9.2 | HMG 3 | 0.36 | 0.111 | 0.084 | 0.0006 | 0.0079 | 0.103 | 0.00392 | 0.0002 |  | 0.307 | 189.36 | 25644 | 97.87
57 | 2022-01-24 20:58 | 2022-02-04 09:34 | PROD | 1 | 81011 | 37 | 0 | 4 | 0 | 1 | 1.4 | 1 | 1.2 | 3.9 | 7.6 | HMG 2 | 0.24 | 0.1525 | 0.0725 | 0.0006 | 0.01225 | 0.16 | 0.004525 | 0.0004 |  | 0.28 | 189.36 | 18391 | 96.98
46 | 2022-01-24 22:01 | 2022-02-04 06:20 | PROD | 1 | 79438 | 36 | 0 | 4 | 0 | 1 | 1.4 | 1 | 1.2 | 3.8 | 6.3 | HMG 1 | 0.21 | 0.16 | 0.05 | 0.0006 | 0.007 | 0.16 | 0.0043 | 0.0004 |  | 0.31 | 189.36 | 19146 | 96.55
22 | 2022-01-24 22:02 | 2022-02-04 14:23 | PROD | 1 | 81718 | 39 | 0 | 2 | 0 | 1 | 1.4 | 1 | 1.2 | 5.3 | 7.8 | HMG 1 | 0.14 | 0.16 | 0.06 | 0.0006 | 0.01 | 0.08 | 0.0042 | 0.0006 |  | 0.27 | 189.36 | 18907 | 97.11
55 | 2022-01-25 12:12 | 2022-02-06 01:56 | PROD | 2 | 90538 | 46 | 0 | 1 | 0 | 1 | 1.4 | 1 | 1.2 | 4.1 | 10.9 | HMG 3 | 0.256 | 0.1265 | 0.0785 | 0.0006 | 0.00775 | 0.079 | 0.00401 | 0.000305 |  | 0.3085 | 189.36 | 25838 | 99.15
93 | 2022-01-25 14:54 | 2022-02-06 16:30 | PROD | 2 | 93759 | 46 | 0 | 1 | 0 | 1 | 1.4 | 1 | 1.2 | 3.6 | 10.9 | HMG 2 | 0.1475 | 0.1575 | 0.0825 | 0.0006 | 0.00875 | 0.095 | 0.00435 | 0.00055 |  | 0.285 | 189.36 | 27470 | 98.99
74 | 2022-01-25 19:15 | 2022-02-06 22:06 | PROD | 2 | 93467 | 46 | 0 | 1 | 0 | 1 | 1.4 | 1 | 1.2 | 4.1 | 11.3 | HMG 3 | 0.18 | 0.1475 | 0.09 | 0.0006 | 0.00925 | 0.095 | 0.0043 | 0.0006 |  | 0.2725 | 189.36 | 25665 | 99.19
33 | 2022-01-25 23:00 | 2022-02-05 00:55 | PRZ | 1 | 78124 | 38 | 0 | 1 | 0 | 1 | 1.4 | 1 | 1.2 | 4.3 | 11.5 | HMG 4 | 0.1775 | 0.13 | 0.1225 | 0.0006 | 0.0105 | 0.105 | 0.00495 | 0.000275 |  | 0.36 | 195.16 | 24596 | 98.7
47 | 2022-01-25 23:06 | 2022-02-07 15:09 | PROD | 2 | 98878 | 49 | 0 | 1 | 0 | 1 | 1.4 | 1 | 1.2 | 3.7 | 11.1 | HMG 2 | 0.23 | 0.13 | 0.08 | 0.0006 | 0.009 | 0.115 | 0.00475 | 0.0003 |  | 0.31 | 189.36 | 28581 | 99.24
65 | 2022-01-25 23:06 | 2022-02-04 17:51 | PROD | 1 | 76985 | 37 | 0 | 3 | 1 | 1 | 1.4 | 1 | 1.2 | 5.5 | 7.2 | HL 2 | 0.1345 | 0.047 | 0.2255 |  | 0.01015 | 0.1475 | 0.00065 | 0.00545 | 0.0049 |  | 189.36 | 16688 | 100.21
81 | 2022-01-26 06:16 | 2022-02-05 06:00 | PROD | 1 | 78256 | 40 | 0 | 2 | 0 | 1 | 1.4 | 1 | 1.2 | 4.8 | 8.7 | HMG 2 | 0.25 | 0.15 | 0.07 | 0.0006 | 0.01025 | 0.095 | 0.004125 | 0.0005 |  | 0.285 | 189.36 | 17575 | 98.86
41 | 2022-01-26 06:19 | 2022-02-05 14:23 | PROD | 1 | 80139 | 39 | 0 | 2 | 0 | 1 | 1.4 | 1 | 1.2 | 4.6 | 9.2 | HMG 3 | 0.2175 | 0.1475 | 0.0675 | 0.0006 | 0.01 | 0.0975 | 0.0041 | 0.0005 |  | 0.2875 | 189.36 | 18261 | 97.54
24 | 2022-01-26 12:05 | 2022-02-07 02:59 | PROD | 2 | 90640 | 48 | 0 | 1 | 0 | 1 | 1.4 | 1 | 1.2 | 4 | 11.3 | HMG 5 | 0.235 | 0.1345 | 0.113 | 0.0006 | 0.0113 | 0.1085 | 0.005095 | 0.000435 |  | 0.3065 | 189.36 | 25538 | 99.43
52 | 2022-01-26 15:09 | 2022-02-07 01:59 | PROD | 2 | 91186 | 45 | 0 | 1 | 1 | 1 | 1.4 | 1 | 1.2 | 3.5 | 11.2 | HMG 1 | 0.23 | 0.13 | 0.07 | 0.0006 | 0.01 | 0.09 | 0.0044 | 0.0004 |  | 0.3 | 189.36 | 25885 | 100.97
91 | 2022-01-26 19:40 | 2022-02-07 11:15 | PROD | 2 | 91005 | 45 | 0 | 1 | 0 | 1 | 1.4 | 1 | 1.3 | 4.2 | 8.1 | HMG 3 | 0.235 | 0.13 | 0.09 | 0.0006 | 0.008 | 0.1175 | 0.004575 | 0.0004 |  | 0.285 | 189.36 | 24580 | 99.39
45 | 2022-01-26 20:57 | 2022-02-05 09:20 | PROD | 1 | 74203 | 37 | 0 | 3 | 0 | 1 | 1.4 | 1 | 1.2 | 4 | 8.1 | HMG 2 | 0.2 | 0.1425 | 0.045 | 0.0006 | 0.008 | 0.08 | 0.003525 | 0.00035 |  | 0.3025 | 189.36 | 18178 | 97.69
95 | 2022-01-26 23:00 | 2022-02-06 04:46 | PRZ | 1 | 79235 | 40 | 0 | 2 | 0 | 1 | 1.4 | 1 | 1.2 | 3.9 | 8.7 | HMG 5 | 0.2885 | 0.151 | 0.1285 | 0.0006 | 0.01235 | 0.088 | 0.004755 | 0.00056 |  | 0.3055 | 195.16 | 25439 | 99.24
42 | 2022-01-26 23:01 | 2022-02-07 14:08 | PROD | 2 | 91126 | 48 | 0 | 0 | 0 | 1 | 1.4 | 1 | 1.2 | 5.4 | 11.9 | HMG 4 | 0.229 | 0.123 | 0.089 | 0.0006 | 0.01025 | 0.0885 | 0.00422 | 0.000555 |  | 0.2805 | 189.36 | 25009 | 99.23
79 | 2022-01-27 06:21 | 2022-02-06 17:16 | PROD | 1 | 79681 | 37 | 0 | 3 | 0 | 1 | 1.4 | 1 | 1.2 | 3.8 | 7.1 | HMG 3 | 0.21 | 0.1475 | 0.06 | 0.0006 | 0.009 | 0.11 | 0.003875 | 0.00055 |  | 0.2625 | 189.36 | 18389 | 97.22
10 | 2022-01-27 08:25 | 2022-02-06 06:22 | PROD | 1 | 75296 | 38 | 0 | 2 | 0 | 1 | 1.4 | 1 | 1.2 | 4.7 | 6.8 | HMG 3 | 0.24 | 0.145 | 0.055 | 0.0006 | 0.00825 | 0.095 | 0.0037 | 0.000375 |  | 0.2875 | 189.36 | 17507 | 96.4
12 | 2022-01-27 12:36 | 2022-02-08 17:37 | PROD | 2 | 93590 | 45 | 0 | 1 | 0 | 1 | 1.4 | 1 | 1.2 | 4.7 | 11.6 | HMG 1 | 0.27 | 0.13 | 0.09 | 0.0006 | 0.012 | 0.11 | 0.0046 | 0.0006 |  | 0.31 | 189.36 | 26660 | 98.44
78 | 2022-01-27 19:37 | 2022-02-08 22:07 | PROD | 2 | 93269 | 46 | 0 | 1 | 0 | 1 | 1.4 | 1 | 1.2 | 5.3 | 11 | HMG 2 | 0.171 | 0.136 | 0.099 | 0.0006 | 0.0127 | 0.091 | 0.0051 | 0.0006 |  | 0.28 | 189.36 | 26292 | 99.1
68 | 2022-01-27 22:07 | 2022-02-08 09:51 | PROD | 1 | 88244 | 14 | 0 | 30 | 0 | 1 | 1.4 | 1 | 1.2 | 3.7 | 7.6 | HL 2 | 0.0905 | 0.031 | 0.152 |  | 0.00635 | 0.1475 | 0.0003 | 0.00465 | 0.00315 |  | 189.36 | 20217 | 98.53
54 | 2022-01-27 22:09 | 2022-02-06 14:19 | PROD | 1 | 74555 | 34 | 0 | 6 | 0 | 1 | 1.4 | 1 | 1.2 | 3.6 | 8 | HMG 1 | 0.35 | 0.16 | 0.07 | 0.0006 | 0.012 | 0.07 | 0.0039 | 0.0005 |  | 0.25 | 189.36 | 16588 | 96.64
67 | 2022-01-27 23:13 | 2022-02-09 16:02 | PROD | 2 | 97423 | 23 | 0 | 27 | 0 | 1 | 1.4 | 1 | 1.2 | 4.4 | 9.2 | HL 2 | 0.1035 | 0.057 | 0.1595 |  | 0.0077 | 0.1381 | 0.0005 | 0.0034 | 0.0029 |  | 189.36 | 26925 | 98.84
36 | 2022-01-28 06:33 | 2022-02-08 14:18 | PROD | 1 | 88011 | 45 | 0 | 2 | 0 | 1.1 | 1.4 | 1 | 1.2 | 4.2 | 8.6 | HMG 3 | 0.265 | 0.155 | 0.065 | 0.0006 | 0.00925 | 0.09 | 0.00405 | 0.0005 |  | 0.2525 | 189.36 | 20069 | 98.28
85 | 2022-01-28 07:54 | 2022-02-07 06:29 | PROD | 1 | 77143 | 39 | 0 | 2 | 0 | 1 | 1.4 | 1 | 1.2 | 4.3 | 7.4 | HMG 2 | 0.1475 | 0.1475 | 0.0475 | 0.0006 | 0.00875 | 0.085 | 0.0037 | 0.000375 |  | 0.305 | 189.36 | 18127 | 97.87
56 | 2022-01-28 14:58 | 2022-02-09 09:10 | PROD | 2 | 91930 | 46 | 0 | 1 | 0 | 1 | 1.4 | 1 | 1.2 | 4.6 | 11.5 | HMG 3 | 0.205 | 0.1275 | 0.09 | 0.0006 | 0.0115 | 0.0925 | 0.00475 | 0.00055 |  | 0.285 | 189.36 | 25958 | 99.15
59 | 2022-01-28 14:58 | 2022-02-09 09:10 | PROD | 2 | 92089 | 46 | 0 | 1 | 0 | 1.4 | 1.4 | 1 | 1.2 | 4.1 | 12.2 | HMG 1 | 0.25 | 0.15 | 0.08 | 0.0006 | 0.014 | 0.16 | 0.0046 | 0.0004 |  | 0.27 | 189.36 | 25808 | 99.33
62 | 2022-01-28 20:17 | 2022-02-08 00:03 | PROD | 2 | 79764 | 43 | 0 | 0 | 0 | 1 | 1.4 | 1 | 1.2 | 4 | 10.7 | HMG 2 | 0.27 | 0.115 | 0.09 | 0.0006 | 0.011 | 0.105 | 0.0044 | 0.0006 |  | 0.295 | 189.36 | 22845 | 98.87
64 | 2022-01-28 21:56 | 2022-02-07 09:26 | PROD | 1 | 74477 | 37 | 0 | 2 | 1 | 1 | 1.4 | 1 | 1.2 | 4.8 | 7.4 | HMG 3 | 0.2995 | 0.1455 | 0.07 | 0.0006 | 0.00865 | 0.139 | 0.0038 | 0.00037 |  | 0.261 | 189.36 | 16714 | 98.53
23 | 2022-01-28 22:04 | 2022-02-07 06:25 | PROD | 1 | 74730 | 38 | 0 | 1 | 1 | 1.1 | 1.4 | 1 | 1.2 | 4.7 | 7.9 | HMG 1 | 0.33 | 0.14 | 0.07 | 0.0006 | 0.008 | 0.16 | 0.0035 | 0.0002 |  | 0.27 | 189.36 | 16840 | 100.62
73 | 2022-01-28 22:53 | 2022-02-10 10:59 | PROD | 2 | 96388 | 46 | 0 | 1 | 0 | 1 | 1.4 | 1 | 1.2 | 5.4 | 10.7 | HMG 1 | 0.23 | 0.13 | 0.07 | 0.0006 | 0.012 | 0.09 | 0.0049 | 0.0006 |  | 0.27 | 189.36 | 27096 | 99.29
75 | 2022-01-29 06:17 | 2022-02-07 09:24 | PROD | 1 | 68809 | 36 | 0 | 3 | 0 | 1 | 1.4 | 1 | 1.2 | 4.8 | 7.6 | HMG 2 | 0.2575 | 0.165 | 0.0425 | 0.0006 | 0.008 | 0.1075 | 0.00355 | 0.00025 |  | 0.3075 | 189.36 | 15261 | 95.3
19 | 2022-01-29 06:20 | 2022-02-08 06:15 | PROD | 1 | 78043 | 38 | 0 | 1 | 0 | 1 | 1.4 | 1 | 1.2 | 4.4 | 8.4 | HMG 4 | 0.175 | 0.155 | 0.06 | 0.0006 | 0.01025 | 0.1 | 0.0041 | 0.0007 |  | 0.28 | 189.36 | 18322 | 98.51
83 | 2022-01-29 11:29 | 2022-02-10 02:55 | PROD | 2 | 90805 | 45 | 0 | 1 | 0 | 1 | 1.4 | 1 | 1.3 | 4.6 | 10.8 | HMG 2 | 0.235 | 0.1275 | 0.075 | 0.0006 | 0.012 | 0.0925 | 0.0048 | 0.0006 |  | 0.275 | 189.36 | 25809 | 99.21
14 | 2022-01-29 15:08 | 2022-02-10 16:10 | PROD | 2 | 92368 | 46 | 0 | 3 | 0 | 1 | 1.4 | 1 | 1.2 | 3.8 | 11.1 | HMG 2 | 0.38 | 0.115 | 0.09 | 0.0006 | 0.0105 | 0.1 | 0.0042 | 0.0004 |  | 0.3 | 189.36 | 25886 | 98.43
49 | 2022-01-29 19:49 | 2022-02-10 15:03 | PROD | 2 | 91522 | 43 | 0 | 4 | 0 | 1 | 1.4 | 1 | 1.4 | 5.5 | 11.2 | HMG 3 | 0.232 | 0.1255 | 0.09 | 0.0006 | 0.01155 | 0.095 | 0.004395 | 0.000625 |  | 0.284 | 189.36 | 25759 | 98.35
16 | 2022-01-29 22:07 | 2022-02-09 06:12 | PROD | 1 | 80851 | 43 | 0 | 2 | 1 | 1 | 1.4 | 1 | 1.2 | 8.1 | 7.2 | HMG 2 | 0.2075 | 0.155 | 0.0525 | 0.0006 | 0.00825 | 0.0975 | 0.003575 | 0.000425 |  | 0.26 | 189.36 | 18298 | 99.7
92 | 2022-01-29 22:22 | 2022-02-11 04:34 | PROD | 2 | 94311 | 45 | 0 | 2 | 0 | 1 | 1.4 | 1 | 1.4 | 4.8 | 13.3 | HMG 1 | 0.25 | 0.14 | 0.06 | 0.0006 | 0.008 | 0.1 | 0.0044 | 0.0004 |  | 0.32 | 189.36 | 26705 | 98.03
89 | 2022-01-29 22:25 | 2022-02-08 23:58 | PRZ | 1 | 78215 | 37 | 0 | 1 | 0 | 3.4 | 1.4 | 1 | 1.2 | 5 | 13.4 | HMG 4 | 0.245 | 0.15 | 0.08 | 0.0006 | 0.01025 | 0.1175 | 0.00565 | 0.00045 |  | 0.3425 | 195.16 | 24433 | 99.42
90 | 2022-01-30 06:21 | 2022-02-09 09:39 | PROD | 1 | 77111 | 41 | 0 | 4 | 0 | 1 | 1.4 | 1 | 1.2 | 4.7 | 8 | HMG 2 | 0.1925 | 0.1475 | 0.06 | 0.0006 | 0.00925 | 0.095 | 0.003675 | 0.00045 |  | 0.255 | 189.36 | 17212 | 95.93
38 | 2022-01-30 06:23 | 2022-02-10 14:19 | PROD | 1 | 89652 | 42 | 0 | 2 | 1 | 1 | 1.4 | 1 | 1.2 | 4.3 | 8.2 | HMG 1 | 0.2 | 0.14 | 0.06 | 0.0006 | 0.01 | 0.08 | 0.0036 | 0.0003 |  | 0.3 | 189.36 | 19937 | 100.12
37 | 2022-01-30 12:27 | 2022-02-11 02:02 | PROD | 2 | 89669 | 45 | 0 | 2 | 0 | 1 | 1.4 | 1 | 1.2 | 7.1 | 13.2 | HMG 3 | 0.2335 | 0.1475 | 0.072 | 0.0006 | 0.0104 | 0.0985 | 0.004355 | 0.000625 |  | 0.3005 | 189.36 | 25946 | 98.12
86 | 2022-01-30 15:01 | 2022-02-11 12:47 | PROD | 2 | 92876 | 45 | 0 | 1 | 0 | 1 | 1.4 | 1 | 1.3 | 4.2 | 10.5 | HMG 4 | 0.1825 | 0.12 | 0.0925 | 0.0006 | 0.011 | 0.1 | 0.00475 | 0.00045 |  | 0.3025 | 189.36 | 25911 | 99.32
28 | 2022-01-30 19:15 | 2022-02-12 15:48 | PROD | 2 | 99829 | 49 | 0 | 1 | 0 | 1 | 1.4 | 1 | 1.5 | 4.6 | 12.3 | HMG 2 | 0.2425 | 0.1325 | 0.0725 | 0.0006 | 0.0105 | 0.0825 | 0.00415 | 0.000975 |  | 0.2975 | 189.36 | 28040 | 99.2
18 | 2022-01-30 22:11 | 2022-02-09 14:18 | PROD | 1 | 75225 | 38 | 0 | 2 | 0 | 1 | 1.4 | 1 | 1.2 | 5.2 | 8.6 | HMG 5 | 0.2415 | 0.1625 | 0.0605 | 0.0006 | 0.0097 | 0.099 | 0.0039 | 0.000535 |  | 0.2865 | 189.36 | 17577 | 97.95
66 | 2022-01-30 22:16 | 2022-02-10 06:23 | PROD | 1 | 80227 | 38 | 0 | 2 | 0 | 1 | 1.4 | 1 | 1.2 | 4.4 | 5.6 | HL 2 | 0.105 | 0.04 | 0.207 |  | 0.00755 | 0.1712 | 0.00035 | 0.00415 | 0.00315 |  | 189.36 | 17887 | 99.04
87 | 2022-01-30 23:03 | 2022-02-12 17:00 | PROD | 2 | 99211 | 47 | 0 | 2 | 0 | 1 | 1.4 | 1 | 1.2 | 3.9 | 11.8 | HMG 2 | 0.18 | 0.145 | 0.085 | 0.0006 | 0.0125 | 0.105 | 0.00475 | 0.0009 |  | 0.28 | 189.36 | 27246 | 99.39
82 | 2022-01-31 06:44 | 2022-02-10 17:28 | PROD | 1 | 80237 | 37 | 0 | 2 | 0 | 1 | 1.4 | 1 | 1.2 | 6.2 | 10.2 | HMG 1 | 0.24 | 0.16 | 0.07 | 0.0006 | 0.011 | 0.06 | 0.0031 | 0.0006 |  | 0.3 | 189.36 | 18404 | 97.05
1 | 2022-01-31 06:47 | 2022-02-11 09:24 | PROD | 1 | 84762 | 42 | 0 | 2 | 0 | 1 | 1.4 | 1 | 1.2 | 4.8 | 8.1 | HMG 3 | 0.235 | 0.1575 | 0.0675 | 0.0006 | 0.01075 | 0.11 | 0.003775 | 0.0005 |  | 0.295 | 189.36 | 19581 | 97.54
9 | 2022-01-31 11:48 | 2022-02-12 09:30 | PROD | 2 | 91563 | 46 | 0 | 0 | 0 | 1 | 1.4 | 1 | 1.2 | 4.2 | 11.7 | HMG 1 | 0.19 | 0.14 | 0.08 | 0.0006 | 0.011 | 0.1 | 0.0052 | 0.0009 |  | 0.29 | 189.36 | 25749 | 98.69
17 | 2022-01-31 14:57 | 2022-02-13 17:31 | PROD | 2 | 101645 | 48 | 0 | 2 | 0 | 1 | 1.4 | 1 | 1.5 | 6 | 11.9 | HMG 4 | 0.1975 | 0.1475 | 0.0875 | 0.0006 | 0.0125 | 0.105 | 0.00495 | 0.00075 |  | 0.2825 | 189.36 | 28734 | 99.16
96 | 2022-01-31 15:00 | 2022-02-11 12:46 | PROD | 2 | 85014 | 40 | 0 | 1 | 0 | 1 | 1.4 | 1 | 1.2 | 4.6 | 12.1 | HMG 3 | 0.2225 | 0.135 | 0.0675 | 0.0006 | 0.01 | 0.1 | 0.004325 | 0.000475 |  | 0.305 | 189.36 | 24717 | 98.81
44 | 2022-01-31 22:04 | 2022-02-11 02:59 | PRZ | 1 | 78575 | 39 | 0 | 1 | 0 | 1 | 1.4 | 1 | 1.4 | 5 | 10 | HMG 4 | 0.225 | 0.1225 | 0.095 | 0.0006 | 0.01125 | 0.0975 | 0.005325 | 0.0004 |  | 0.3225 | 195.16 | 23627 | 98.56
61 | 2022-01-31 23:44 | 2022-02-10 10:14 | PROD | 1 | 75116 | 38 | 0 | 2 | 1 | 1 | 1.4 | 1 | 1.4 | 4.3 | 7.5 | HMG 1 | 0.23 | 0.12 | 0.07 | 0.0006 | 0.009 | 0.09 | 0.003 | 0.0002 |  | 0.33 | 189.36 | 17201 | 99.89
77 | 2022-02-01 12:03 | 2022-02-13 11:55 | PROD | 2 | 92329 | 45 | 0 | 1 | 0 | 1 | 1.4 | 1 | 1.5 | 4.6 | 10.8 | HMG 3 | 0.2025 | 0.145 | 0.095 | 0.0006 | 0.01275 | 0.095 | 0.004725 | 0.000675 |  | 0.2625 | 189.36 | 26298 | 98.97
15 | 2022-02-01 14:59 | 2022-02-13 10:56 | PROD | 2 | 92403 | 46 | 0 | 0 | 1 | 1 | 1.4 | 1 | 1.4 | 4.7 | 10.9 | HMG 3 | 0.21 | 0.14 | 0.095 | 0.0006 | 0.01325 | 0.1125 | 0.0048 | 0.00055 |  | 0.2575 | 189.36 | 25928 | 100.25
84 | 2022-02-01 20:45 | 2022-02-14 10:59 | PROD | 2 | 97840 | 49 | 0 | 1 | 0 | 1 | 1.4 | 1 | 1.3 | 4.2 | 12.7 | HMG 2 | 0.22 | 0.16 | 0.07 | 0.0006 | 0.0125 | 0.095 | 0.004425 | 0.00105 |  | 0.3025 | 189.36 | 27799 | 99.16
35 | 2022-02-01 22:12 | 2022-02-11 14:16 | PROD | 1 | 70326 | 38 | 0 | 2 | 0 | 1 | 1.4 | 1 | 1.5 | 7 | 8.5 | HMG 1 | 0.26 | 0.17 | 0.16 | 0.0006 | 0.012 | 0.1 | 0.0036 | 0.0008 |  | 0.25 | 189.36 | 16836 | 91.79
30 | 2022-02-01 23:05 | 2022-02-14 14:16 | PROD | 2 | 97848 | 49 | 0 | 0 | 0 | 1 | 1.4 | 1 | 1.4 | 4.5 | 10.3 | HMG 3 | 0.24 | 0.165 | 0.085 | 0.0006 | 0.01225 | 0.09 | 0.0048 | 0.0009 |  | 0.2875 | 189.36 | 27705 | 98.87
40 | 2022-02-02 00:01 | 2022-02-11 06:18 | PROD | 1 | 73267 | 37 | 0 | 2 | 0 | 1 | 1.4 | 1 | 1.2 | 5.4 | 9.4 | HMG 1 | 0.18 | 0.18 | 0.15 | 0.0006 | 0.014 | 0.11 | 0.004 | 0.0006 |  | 0.3 | 189.36 | 16721 | 99
2 | 2022-02-02 06:23 | 2022-02-12 06:25 | PROD | 1 | 77141 | 38 | 0 | 2 | 0 | 1 | 1.4 | 1 | 1.4 | 3.9 | 8.2 | HMG 1 | 0.23 | 0.17 | 0.16 | 0.0006 | 0.014 | 0.12 | 0.0038 | 0.0004 |  | 0.27 | 189.36 | 17968 | 98.08
11 | 2022-02-02 07:05 | 2022-02-11 17:15 | PROD | 1 | 71390 | 38 | 0 | 2 | 0 | 1 | 1.4 | 1 | 1.6 | 5 | 7.4 | HMG 4 | 0.231 | 0.1535 | 0.0975 | 0.0006 | 0.01215 | 0.1115 | 0.00391 | 0.0005 |  | 0.291 | 189.36 | 16765 | 95.89
21 | 2022-02-02 11:19 | 2022-02-13 15:50 | PROD | 2 | 87470 | 43 | 0 | 1 | 0 | 1 | 1.4 | 1 | 1.5 | 5.3 | 13.1 | HMG 3 | 0.215 | 0.1625 | 0.0925 | 0.0006 | 0.01325 | 0.09 | 0.0051 | 0.0008 |  | 0.285 | 189.36 | 25758 | 99.25
32 | 2022-02-02 15:13 | 2022-02-14 15:54 | PROD | 2 | 93107 | 46 | 0 | 1 | 0 | 1 | 1.4 | 1 | 1.3 | 4.6 | 11.9 | HMG 1 | 0.26 | 0.18 | 0.08 | 0.0006 | 0.012 | 0.09 | 0.0046 | 0.0009 |  | 0.29 | 189.36 | 26681 | 98.58
25 | 2022-02-02 19:42 | 2022-02-15 14:24 | PROD | 2 | 99157 | 48 | 0 | 2 | 0 | 1 | 1.4 | 1 | 1.2 | 5.9 | 10.3 | HMG 3 | 0.23 | 0.15 | 0.09 | 0.0006 | 0.01125 | 0.1 | 0.00475 | 0.0007 |  | 0.275 | 189.36 | 29107 | 99.09
76 | 2022-02-02 22:08 | 2022-02-12 17:38 | PROD | 1 | 77081 | 38 | 0 | 2 | 1 | 1 | 1.4 | 1 | 1.2 | 4.5 | 8.3 | HMG 1 | 0.28 | 0.15 | 0.09 | 0.0006 | 0.008 | 0.12 | 0.0031 | 0.0002 |  | 0.25 | 189.36 | 16898 | 100.05
29 | 2022-02-02 22:20 | 2022-02-12 09:49 | PROD | 1 | 74774 | 39 | 0 | 1 | 0 | 1 | 1.4 | 1 | 1.3 | 5.9 | 7.4 | HMG 2 | 0.22 | 0.16 | 0.1 | 0.0006 | 0.0085 | 0.135 | 0.00335 | 0.0004 |  | 0.255 | 189.36 | 17986 | 99.3
71 | 2022-02-02 22:49 | 2022-02-15 19:06 | PROD | 2 | 97616 | 9 | 0 | 37 | 0 | 1 | 1.4 | 1 | 1.5 | 4.5 | 7.5 | HL 3 | 0.0965 | 0.03875 | 0.17125 |  | 0.007575 | 0.12605 | 0.000525 | 0.0054 | 0.004 |  | 189.36 | 27941 | 97.96
31 | 2022-02-03 06:22 | 2022-02-12 14:36 | PROD | 1 | 73496 | 39 | 0 | 1 | 0 | 1 | 1.4 | 1 | 1.2 | 4.9 | 8.9 | HMG 2 | 0.2055 | 0.17 | 0.11 | 0.0006 | 0.00865 | 0.129 | 0.00346 | 0.00053 |  | 0.267 | 189.36 | 17014 | 98.89
69 | 2022-02-03 07:12 | 2022-02-13 09:32 | PROD | 1 | 77181 | 37 | 0 | 3 | 0 | 1 | 1.4 | 1 | 1.3 | 5.6 | 6.3 | HL 3 | 0.10225 | 0.0325 | 0.2155 |  | 0.00705 | 0.109 | 0.000375 | 0.0041 | 0.00335 |  | 189.36 | 18718 | 97.36
48 | 2022-02-03 11:14 | 2022-02-15 07:25 | PROD | 2 | 92063 | 45 | 0 | 2 | 0 | 1 | 1.4 | 1 | 1.5 | 5.4 | 11.1 | HMG 2 | 0.235 | 0.13 | 0.1 | 0.0006 | 0.01125 | 0.1275 | 0.00485 | 0.000775 |  | 0.2725 | 189.36 | 25976 | 98.51
63 | 2022-02-03 19:31 | 2022-02-15 15:57 | PROD | 2 | 92507 | 46 | 0 | 1 | 0 | 1 | 1.4 | 1 | 1.2 | 4.9 | 11 | HMG 3 | 0.2525 | 0.15 | 0.09 | 0.0006 | 0.012 | 0.09 | 0.004725 | 0.00075 |  | 0.28 | 189.36 | 26470 | 99.04
43 | 2022-02-03 22:08 | 2022-02-15 12:07 | PROD | 1 | 88606 | 40 | 0 | 4 | 0 | 1 | 1.4 | 1 | 1.5 | 5.2 | 8.4 | HMG 1 | 0.16 | 0.18 | 0.13 | 0.0006 | 0.01 | 0.1 | 0.0035 | 0.0006 |  | 0.28 | 189.36 | 20834 | 96.75
94 | 2022-02-03 22:12 | 2022-02-13 06:20 | PROD | 1 | 73437 | 39 | 0 | 1 | 0 | 1 | 1.4 | 1 | 1.2 | 4.5 | 7.6 | HMG 1 | 0.27 | 0.12 | 0.09 | 0.0006 | 0.008 | 0.09 | 0.0032 | 0.0003 |  | 0.27 | 189.36 | 16652 | 98.88
70 | 2022-02-03 23:11 | 2022-02-14 21:01 | PROD | 2 | 84296 | 15 | 0 | 26 | 0 | 1 | 1.4 | 1 | 1.4 | 5.7 | 7.3 | HL 3 | 0.1805 | 0.05375 | 0.19675 |  | 0.008375 | 0.11455 | 0.000575 | 0.00505 | 0.00505 |  | 189.36 | 23826 | 98.88
88 | 2022-02-03 23:13 | 2022-02-14 06:33 | PROD | 1 | 80484 | 40 | 0 | 2 | 0 | 1 | 1.4 | 1 | 1.4 | 4.2 | 8.3 | HMG 2 | 0.215 | 0.15 | 0.11 | 0.0006 | 0.009 | 0.095 | 0.00335 | 0.00045 |  | 0.275 | 189.36 | 18813 | 98.71
58 | 2022-02-04 05:00 | 2022-02-13 14:25 | PROD | 1 | 74012 | 38 | 0 | 1 | 0 | 1 | 1.4 | 1 | 1.4 | 4.3 | 7.4 | HMG 4 | 0.145 | 0.145 | 0.0825 | 0.0006 | 0.00975 | 0.11 | 0.00415 | 0.000575 |  | 0.3025 | 189.36 | 16672 | 98.79
13 | 2022-02-04 06:28 | 2022-02-13 17:39 | PROD | 1 | 74970 | 39 | 0 | 1 | 1 | 1 | 1.4 | 1 | 1.3 | 4.8 | 8.5 | HMG 1 | 0.23 | 0.15 | 0.08 | 0.0006 | 0.008 | 0.13 | 0.0031 | 0.0006 |  | 0.28 | 189.36 | 17673 | 100.52
46 | 2022-02-04 11:25 | 2022-02-16 07:31 | PROD | 2 | 92488 | 45 | 0 | 1 | 0 | 1 | 1.4 | 1 | 1.2 | 5.5 | 11.1 | HMG 1 | 0.21 | 0.16 | 0.05 | 0.0006 | 0.007 | 0.16 | 0.0043 | 0.0004 |  | 0.31 | 189.36 | 27395 | 99.04
57 | 2022-02-04 15:30 | 2022-02-16 07:21 | PROD | 2 | 92579 | 45 | 0 | 1 | 1 | 1.4 | 1.4 | 1 | 1.2 | 4.6 | 11.9 | HMG 2 | 0.24 | 0.1525 | 0.0725 | 0.0006 | 0.01225 | 0.16 | 0.004525 | 0.0004 |  | 0.28 | 189.36 | 25437 | 100.75
22 | 2022-02-04 20:02 | 2022-02-16 07:27 | PROD | 2 | 89337 | 42 | 0 | 2 | 0 | 1 | 1.4 | 1 | 1.2 | 4.9 | 11.8 | HMG 1 | 0.14 | 0.16 | 0.06 | 0.0006 | 0.01 | 0.08 | 0.0042 | 0.0006 |  | 0.27 | 189.36 | 26939 | 98.93
39 | 2022-02-04 22:09 | 2022-02-15 09:57 | PROD | 1 | 82498 | 40 | 0 | 2 | 0 | 1 | 1.4 | 1 | 1.5 | 4.6 | 7.3 | HMG 1 | 0.17 | 0.11 | 0.1 | 0.0006 | 0.005 | 0.12 | 0.0031 | 0.0002 |  | 0.28 | 189.36 | 19133 | 99.09
27 | 2022-02-04 22:11 | 2022-02-15 17:51 | PROD | 1 | 83377 | 36 | 2 | 3 | 0 | 1 | 1.4 | 1 | 1.4 | 4.7 | 7.3 | HMG 1 | 0.2 | 0.14 | 0.12 | 0.0006 | 0.008 | 0.12 | 0.0033 | 0.0003 |  | 0.24 | 189.36 | 19476 | 97.6
65 | 2022-02-04 23:03 | 2022-02-17 11:25 | PROD | 2 | 94528 | 2 | 0 | 46 | 0 | 1 | 1.4 | 1 | 1.2 | 4.7 | 6.7 | HL 2 | 0.1345 | 0.047 | 0.2255 |  | 0.01015 | 0.1475 | 0.00065 | 0.00545 | 0.0049 |  | 189.36 | 26811 | 97.22
60 | 2022-02-05 04:58 | 2022-02-14 09:42 | PROD | 1 | 72704 | 39 | 0 | 1 | 0 | 1 | 1.4 | 1 | 1.3 | 4.4 | 7.3 | HMG 4 | 0.2365 | 0.128 | 0.1035 | 0.0006 | 0.00825 | 0.1075 | 0.003245 | 0.000345 |  | 0.2785 | 189.36 | 16058 | 99
51 | 2022-02-05 06:07 | 2022-02-14 09:41 | PROD | 1 | 74346 | 38 | 0 | 1 | 1 | 1 | 1.4 | 1 | 1.3 | 5.1 | 6.2 | HMG 1 | 0.3 | 0.09 | 0.16 | 0.0006 | 0.008 | 0.08 | 0.0037 | 0.0002 |  | 0.26 | 189.36 | 16486 | 101.9
81 | 2022-02-05 11:57 | 2022-02-17 11:28 | PROD | 2 | 93567 | 44 | 0 | 1 | 0 | 1 | 1.4 | 1 | 1.2 | 4.4 | 10.2 | HMG 2 | 0.25 | 0.15 | 0.07 | 0.0006 | 0.01025 | 0.095 | 0.004125 | 0.0005 |  | 0.285 | 189.36 | 26656 | 99.48
45 | 2022-02-05 15:29 | 2022-02-18 03:10 | PROD | 2 | 97026 | 46 | 0 | 3 | 0 | 1.7 | 1.4 | 1 | 1.2 | 6.1 | 11.9 | HMG 2 | 0.2 | 0.1425 | 0.045 | 0.0006 | 0.008 | 0.08 | 0.003525 | 0.00035 |  | 0.3025 | 189.36 | 29459 | 98.72
41 | 2022-02-05 19:45 | 2022-02-17 15:42 | PROD | 2 | 92621 | 46 | 0 | 1 | 0 | 1 | 1.4 | 1 | 1.2 | 5.5 | 11.2 | HMG 3 | 0.2175 | 0.1475 | 0.0675 | 0.0006 | 0.01 | 0.0975 | 0.0041 | 0.0005 |  | 0.2875 | 189.36 | 26591 | 99.22
33 | 2022-02-05 22:15 | 2022-02-16 09:46 | PROD | 1 | 81415 | 37 | 0 | 2 | 0 | 1 | 1.4 | 1 | 1.5 | 4.3 | 7.5 | HMG 2 | 0.275 | 0.17 | 0.17 | 0.0006 | 0.011 | 0.09 | 0.003725 | 0.00025 |  | 0.2575 | 189.36 | 19199 | 97.84
26 | 2022-02-05 22:17 | 2022-02-16 06:25 | PROD | 1 | 80359 | 21 | 14 | 4 | 0 | 1 | 1.4 | 1 | 1.4 | 5.6 | 8.6 | HMG 3 | 0.23 | 0.1525 | 0.1 | 0.0006 | 0.01075 | 0.1 | 0.00415 | 0.00055 |  | 0.3075 | 189.36 | 18938 | 98.24
53 | 2022-02-06 05:02 | 2022-02-15 06:31 | PROD | 1 | 71316 | 39 | 0 | 1 | 0 | 1 | 1.4 | 1 | 1.3 | 4.8 | 7 | HMG 4 | 0.266 | 0.1505 | 0.077 | 0.0006 | 0.0133 | 0.1175 | 0.006295 | 0.000615 |  | 0.3835 | 189.36 | 17267 | 98.45
10 | 2022-02-06 11:55 | 2022-02-18 22:57 | PROD | 2 | 96222 | 46 | 0 | 1 | 0 | 1.6 | 1.4 | 1 | 1.5 | 4.5 | 12 | HMG 3 | 0.24 | 0.145 | 0.055 | 0.0006 | 0.00825 | 0.095 | 0.0037 | 0.000375 |  | 0.2875 | 189.36 | 26752 | 99.32
54 | 2022-02-06 19:50 | 2022-02-19 07:24 | PROD | 2 | 97656 | 47 | 0 | 2 | 0 | 1 | 1.4 | 1 | 1.4 | 6 | 9.3 | HMG 1 | 0.35 | 0.16 | 0.07 | 0.0006 | 0.012 | 0.07 | 0.0039 | 0.0005 |  | 0.25 | 189.36 | 27163 | 99.52
80 | 2022-02-06 22:05 | 2022-02-17 06:24 | PROD | 1 | 80169 | 40 | 0 | 1 | 0 | 1 | 1.4 | 1 | 1.2 | 5 | 6.9 | HMG 2 | 0.335 | 0.15 | 0.08 | 0.0006 | 0.009 | 0.085 | 0.004225 | 0.000475 |  | 0.2725 | 189.36 | 18415 | 98.91
34 | 2022-02-06 22:08 | 2022-02-16 04:16 | PRZ | 1 | 71591 | 40 | 0 | 0 | 0 | 1 | 1.4 | 1 | 1.2 | 4.9 | 11.2 | HMG 4 | 0.245 | 0.145 | 0.1125 | 0.0006 | 0.012 | 0.09 | 0.006175 | 0.000525 |  | 0.2975 | 195.16 | 23338 | 98.7
79 | 2022-02-06 23:06 | 2022-02-18 22:55 | PROD | 2 | 94048 | 45 | 0 | 2 | 1 | 1.5 | 1.4 | 1 | 1.2 | 5.2 | 11 | HMG 3 | 0.21 | 0.1475 | 0.06 | 0.0006 | 0.009 | 0.11 | 0.003875 | 0.00055 |  | 0.2625 | 189.36 | 26584 | 100.93
72 | 2022-02-07 02:03 | 2022-02-16 13:15 | PROD | 1 | 72806 | 10 | 0 | 29 | 0 | 1 | 1.4 | 1 | 1.2 | 7.8 | 7.6 | HL 3 | 0.05425 | 0.0235 | 0.13825 |  | 0.005275 | 0.127 | 0.00035 | 0.004175 | 0.002575 |  | 189.36 | 16417 | 97.61
95 | 2022-02-07 05:02 | 2022-02-17 09:52 | PROD | 1 | 80153 | 39 | 0 | 1 | 0 | 1 | 1.4 | 1 | 1.2 | 4.9 | 6.3 | HMG 2 | 0.3475 | 0.1 | 0.1125 | 0.00065 | 0.00875 | 0.0975 | 0.003575 | 0.000375 |  | 0.2575 | 189.36 | 18250 | 99.25
55 | 2022-02-07 06:28 | 2022-02-16 18:19 | PROD | 1 | 74309 | 36 | 0 | 3 | 0 | 1 | 1.4 | 1 | 1.2 | 5.6 | 6.2 | HMG 2 | 0.335 | 0.105 | 0.1175 | 0.00075 | 0.00825 | 0.1 | 0.00325 | 0.000325 |  | 0.2875 | 189.36 | 16954 | 98.13
85 | 2022-02-07 11:29 | 2022-02-19 22:05 | PROD | 2 | 96662 | 45 | 0 | 2 | 0 | 1 | 1.4 | 1 | 1.4 | 5.2 | 10.9 | HMG 2 | 0.1475 | 0.1475 | 0.0475 | 0.0006 | 0.00875 | 0.085 | 0.0037 | 0.000375 |  | 0.305 | 189.36 | 27871 | 99.01
23 | 2022-02-07 11:36 | 2022-02-20 01:57 | PROD | 2 | 98274 | 48 | 0 | 1 | 0 | 2.5 | 1.4 | 1 | 1.2 | 4.9 | 11.8 | HMG 1 | 0.33 | 0.14 | 0.07 | 0.0006 | 0.008 | 0.16 | 0.0035 | 0.0002 |  | 0.27 | 189.36 | 28090 | 99.55
64 | 2022-02-07 15:16 | 2022-02-20 07:01 | PROD | 2 | 98683 | 48 | 0 | 2 | 0 | 1 | 1.4 | 1 | 1.4 | 4.6 | 10.8 | HMG 3 | 0.2995 | 0.1455 | 0.07 | 0.0006 | 0.00865 | 0.139 | 0.0038 | 0.00037 |  | 0.261 | 189.36 | 27675 | 99.11
75 | 2022-02-07 15:19 | 2022-02-20 22:15 | PROD | 2 | 101460 | 46 | 0 | 4 | 0 | 1 | 1.4 | 1 | 1.3 | 4.6 | 12.9 | HMG 2 | 0.2575 | 0.165 | 0.0425 | 0.0006 | 0.008 | 0.1075 | 0.00355 | 0.00025 |  | 0.3075 | 189.36 | 27670 | 98.37
52 | 2022-02-07 22:12 | 2022-02-17 14:29 | PROD | 1 | 75889 | 42 | 0 | 3 | 0 | 1 | 1.4 | 1 | 1.4 | 5.9 | 5.9 | HMG 2 | 0.325 | 0.14 | 0.095 | 0.0006 | 0.009 | 0.11 | 0.0031 | 0.0005 |  | 0.2575 | 189.36 | 17734 | 98.44
93 | 2022-02-07 22:15 | 2022-02-17 17:17 | PROD | 1 | 76760 | 43 | 0 | 1 | 0 | 1 | 1.4 | 1 | 1.2 | 4.6 | 5.7 | HMG 2 | 0.3125 | 0.1475 | 0.075 | 0.0006 | 0.00825 | 0.1125 | 0.003125 | 0.000425 |  | 0.275 | 189.36 | 18872 | 98.77
19 | 2022-02-08 12:12 | 2022-02-20 10:25 | PROD | 2 | 93093 | 49 | 0 | 1 | 0 | 1 | 1.4 | 1 | 1.3 | 5.2 | 10.4 | HMG 4 | 0.175 | 0.155 | 0.06 | 0.0006 | 0.01025 | 0.1 | 0.0041 | 0.0007 |  | 0.28 | 189.36 | 26863 | 99.3
36 | 2022-02-08 19:41 | 2022-02-19 03:03 | PROD | 2 | 81286 | 41 | 0 | 1 | 0 | 2.5 | 1.4 | 1 | 1.2 | 5.9 | 12.1 | HMG 3 | 0.265 | 0.155 | 0.065 | 0.0006 | 0.00925 | 0.09 | 0.00405 | 0.0005 |  | 0.2525 | 189.36 | 23207 | 99.32
68 | 2022-02-08 19:44 | 2022-02-19 16:09 | PROD | 2 | 83967 | 5 | 0 | 36 | 0 | 1 | 1.4 | 1 | 1.5 | 5 | 7.6 | HL 2 | 0.0905 | 0.031 | 0.152 |  | 0.00635 | 0.1475 | 0.0003 | 0.00465 | 0.00315 |  | 189.36 | 24617 | 98.96
91 | 2022-02-08 22:08 | 2022-02-19 01:59 | PRZ | 1 | 78190 | 38 | 0 | 1 | 0 | 1 | 1.4 | 1 | 1.4 | 5.9 | 10.2 | HMG 4 | 0.2075 | 0.1475 | 0.0775 | 0.0006 | 0.01125 | 0.1 | 0.00515 | 0.000825 |  | 0.2975 | 195.16 | 24445 | 99.01
50 | 2022-02-08 22:09 | 2022-02-18 09:51 | PROD | 1 | 74804 | 38 | 0 | 2 | 0 | 1 | 1.4 | 1 | 1.2 | 6.3 | 5.1 | HMG 2 | 0.3225 | 0.1225 | 0.1175 | 0.0006 | 0.0105 | 0.1 | 0.003325 | 0.000325 |  | 0.2725 | 189.36 | 17139 | 98.92
47 | 2022-02-09 04:54 | 2022-02-18 06:33 | PROD | 1 | 71256 | 38 | 0 | 2 | 0 | 1 | 1.4 | 1 | 1.2 | 5.8 | 6.5 | HMG 2 | 0.22 | 0.155 | 0.13 | 0.0006 | 0.0095 | 0.095 | 0.00335 | 0.00045 |  | 0.24 | 189.36 | 16725 | 98.19
42 | 2022-02-09 08:12 | 2022-02-18 17:44 | PROD | 1 | 74514 | 38 | 0 | 2 | 0 | 1 | 1.4 | 1 | 1.2 | 5.1 | 7.4 | HMG 2 | 0.31 | 0.1325 | 0.1175 | 0.0006 | 0.0105 | 0.095 | 0.003175 | 0.00035 |  | 0.2725 | 189.36 | 17023 | 99.37
74 | 2022-02-09 08:15 | 2022-02-18 14:23 | PROD | 1 | 72030 | 37 | 0 | 2 | 0 | 1 | 1.4 | 1 | 1.2 | 4.9 | 6.2 | HMG 2 | 0.22 | 0.155 | 0.13 | 0.0006 | 0.0095 | 0.095 | 0.00335 | 0.00045 |  | 0.24 | 189.36 | 15921 | 98.71
16 | 2022-02-09 11:30 | 2022-02-21 10:00 | PROD | 2 | 92206 | 43 | 0 | 1 | 0 | 1.1 | 1.4 | 1 | 1.3 | 4.2 | 11.2 | HMG 2 | 0.2075 | 0.155 | 0.0525 | 0.0006 | 0.00825 | 0.0975 | 0.003575 | 0.000425 |  | 0.26 | 189.36 | 26353 | 99.15
90 | 2022-02-09 15:59 | 2022-02-21 23:15 | PROD | 2 | 96278 | 46 | 0 | 1 | 0 | 1 | 1.4 | 1 | 1.2 | 8.5 | 11.2 | HMG 2 | 0.1925 | 0.1475 | 0.06 | 0.0006 | 0.00925 | 0.095 | 0.003675 | 0.00045 |  | 0.255 | 189.36 | 26475 | 99.46
18 | 2022-02-09 20:07 | 2022-02-22 07:44 | PROD | 2 | 98689 | 48 | 0 | 1 | 1 | 1 | 1.4 | 1 | 1.2 | 4.4 | 10 | HMG 5 | 0.2415 | 0.1625 | 0.0605 | 0.0006 | 0.0097 | 0.099 | 0.0039 | 0.000535 |  | 0.2865 | 189.36 | 27607 | 100.62
62 | 2022-02-09 22:03 | 2022-02-19 20:15 | PRZ | 1 | 76994 | 39 | 0 | 0 | 0 | 1.5 | 1.4 | 1 | 1.2 | 5.8 | 11.6 | HMG 4 | 0.2025 | 0.16 | 0.0575 | 0.0006 | 0.00925 | 0.1 | 0.004125 | 0.00055 |  | 0.2975 | 195.16 | 24660 | 99.27
24 | 2022-02-09 22:05 | 2022-02-19 18:01 | PROD | 1 | 77625 | 38 | 0 | 1 | 0 | 1 | 1.4 | 1 | 1.5 | 6 | 6.7 | HMG 1 | 0.35 | 0.14 | 0.12 | 0.0006 | 0.009 | 0.08 | 0.0038 | 0.0009 |  | 0.26 | 189.36 | 17929 | 99.59
78 | 2022-02-10 06:23 | 2022-02-19 14:21 | PROD | 1 | 72751 | 37 | 0 | 3 | 0 | 1 | 1.4 | 1 | 1.4 | 6.4 | 6.8 | HMG 3 | 0.3175 | 0.1525 | 0.13 | 0.0006 | 0.01 | 0.1225 | 0.0034 | 0.00065 |  | 0.275 | 189.36 | 16298 | 98.9
89 | 2022-02-10 06:25 | 2022-02-19 06:47 | PROD | 1 | 70178 | 38 | 0 | 1 | 0 | 1 | 1.4 | 1 | 1.2 | 5.4 | 5.8 | HMG 4 | 0.37 | 0.135 | 0.1175 | 0.000625 | 0.0105 | 0.0925 | 0.004025 | 0.000525 |  | 0.27 | 189.36 | 15401 | 97.56
12 | 2022-02-10 09:13 | 2022-02-21 06:21 | PROD | 1 | 82021 | 39 | 0 | 2 | 0 | 1 | 1.4 | 1 | 1.3 | 4.2 | 7 | HMG 4 | 0.3 | 0.1325 | 0.125 | 0.00065 | 0.009 | 0.1025 | 0.0035 | 0.0005 |  | 0.27 | 189.36 | 18997 | 96.18
66 | 2022-02-10 12:09 | 2022-02-22 18:30 | PROD | 2 | 94265 | 0 | 0 | 47 | 0 | 1 | 1.4 | 1 | 1.2 | 3.9 | 6.7 | HL 2 | 0.105 | 0.04 | 0.207 |  | 0.00755 | 0.1712 | 0.00035 | 0.00415 | 0.00315 |  | 189.36 | 26401 | 98.47
61 | 2022-02-10 14:34 | 2022-02-23 02:57 | PROD | 2 | 98114 | 48 | 0 | 1 | 0 | 1 | 1.4 | 1 | 1.2 | 4.1 | 10.6 | HMG 1 | 0.23 | 0.12 | 0.07 | 0.0006 | 0.009 | 0.09 | 0.003 | 0.0002 |  | 0.33 | 189.36 | 27968 | 99.25
38 | 2022-02-10 19:34 | 2022-02-21 07:27 | PROD | 2 | 82824 | 40 | 0 | 1 | 0 | 1 | 1.4 | 1 | 1.3 | 4.8 | 11.2 | HMG 1 | 0.2 | 0.14 | 0.06 | 0.0006 | 0.01 | 0.08 | 0.0036 | 0.0003 |  | 0.3 | 189.36 | 24004 | 99.18
56 | 2022-02-10 22:09 | 2022-02-20 09:27 | PROD | 1 | 74295 | 35 | 0 | 5 | 0 | 1 | 1.4 | 1 | 1.2 | 5.3 | 6.6 | HMG 2 | 0.29 | 0.16 | 0.1 | 0.0006 | 0.0075 | 0.08 | 0.003 | 0.0008 |  | 0.27 | 189.36 | 17484 | 98.2
59 | 2022-02-10 22:09 | 2022-02-20 06:21 | PROD | 1 | 73944 | 38 | 0 | 1 | 0 | 2 | 1.4 | 1 | 1.2 | 5.5 | 6.5 | HMG 2 | 0.29 | 0.16 | 0.1 | 0.0006 | 0.0075 | 0.08 | 0.003 | 0.0008 |  | 0.27 | 189.36 | 16792 | 99.06
82 | 2022-02-10 23:05 | 2022-02-22 18:59 | PROD | 2 | 94041 | 46 | 0 | 1 | 1 | 1 | 1.4 | 1 | 1.2 | 4.4 | 11.5 | HMG 1 | 0.24 | 0.16 | 0.07 | 0.0006 | 0.011 | 0.06 | 0.0031 | 0.0006 |  | 0.3 | 189.36 | 25991 | 100.81
83 | 2022-02-11 06:15 | 2022-02-20 17:47 | PROD | 1 | 74124 | 37 | 0 | 3 | 0 | 1 | 1.4 | 1 | 1.2 | 5.3 | 7.5 | HMG 2 | 0.3625 | 0.1425 | 0.1275 | 0.0006 | 0.0145 | 0.115 | 0.00315 | 0.00045 |  | 0.2525 | 189.36 | 17020 | 98.1
73 | 2022-02-11 06:16 | 2022-02-20 14:17 | PROD | 1 | 71472 | 36 | 0 | 4 | 0 | 1 | 1.4 | 1 | 1.2 | 5.7 | 6.6 | HMG 2 | 0.3625 | 0.1425 | 0.1275 | 0.0006 | 0.0145 | 0.115 | 0.00315 | 0.00045 |  | 0.2525 | 189.36 | 16712 | 96.86
40 | 2022-02-11 12:09 | 2022-02-24 03:02 | PROD | 2 | 99503 | 44 | 0 | 2 | 0 | 1 | 1.4 | 1 | 1.2 | 5.1 | 11.9 | HMG 1 | 0.18 | 0.18 | 0.15 | 0.0006 | 0.014 | 0.11 | 0.004 | 0.0006 |  | 0.3 | 189.36 | 28521 | 99.57
1 | 2022-02-11 14:38 | 2022-02-22 23:01 | PROD | 2 | 87501 | 42 | 0 | 1 | 0 | 1.6 | 1.4 | 1 | 1.6 | 10.4 | 12 | HMG 3 | 0.235 | 0.1575 | 0.0675 | 0.0006 | 0.01075 | 0.11 | 0.003775 | 0.0005 |  | 0.295 | 189.36 | 25155 | 98.7
35 | 2022-02-11 19:16 | 2022-02-24 12:06 | PROD | 2 | 98725 | 46 | 0 | 3 | 0 | 1 | 1.4 | 1 | 1.2 | 5.9 | 9.7 | HMG 1 | 0.26 | 0.17 | 0.16 | 0.0006 | 0.012 | 0.1 | 0.0036 | 0.0008 |  | 0.25 | 189.36 | 28666 | 98.03
67 | 2022-02-11 22:06 | 2022-02-21 09:32 | PROD | 1 | 74889 | 38 | 0 | 2 | 1 | 1 | 1.4 | 1 | 1.2 | 5.5 | 7 | HMG 3 | 0.3195 | 0.1565 | 0.0845 | 0.0006 | 0.00865 | 0.1 | 0.003405 | 0.000595 |  | 0.3155 | 189.36 | 17135 | 100.13
14 | 2022-02-11 22:11 | 2022-02-23 10:03 | PROD | 1 | 87920 | 42 | 0 | 2 | 0 | 1 | 1.4 | 1 | 1.2 | 4.8 | 6.3 | HMG 4 | 0.3175 | 0.15 | 0.1025 | 0.0006 | 0.00825 | 0.1125 | 0.0033 | 0.00055 |  | 0.2775 | 189.36 | 20779 | 97.93
11 | 2022-02-11 23:06 | 2022-02-24 20:19 | PROD | 2 | 96949 | 47 | 0 | 2 | 0 | 1 | 1.4 | 1 | 1.4 | 4.3 | 11.7 | HMG 4 | 0.231 | 0.1535 | 0.0975 | 0.0006 | 0.01215 | 0.1115 | 0.00391 | 0.0005 |  | 0.291 | 189.36 | 28271 | 96.81
92 | 2022-02-12 06:21 | 2022-02-22 06:22 | PROD | 1 | 79252 | 38 | 0 | 2 | 1 | 1 | 1.4 | 1 | 1.2 | 9.5 | 5.6 | HMG 3 | 0.295 | 0.1325 | 0.13 | 0.000625 | 0.01425 | 0.08 | 0.005 | 0.000325 |  | 0.2675 | 189.36 | 18168 | 99.62
44 | 2022-02-12 06:24 | 2022-02-21 09:39 | PROD | 1 | 73697 | 37 | 0 | 3 | 1 | 1 | 1.4 | 1 | 1.3 | 4.9 | 6 | HMG 1 | 0.27 | 0.15 | 0.09 | 0.0006 | 0.009 | 0.1 | 0.003 | 0.0008 |  | 0.29 | 189.36 | 16620 | 100.64
2 | 2022-02-12 12:19 | 2022-02-24 12:01 | PROD | 2 | 92325 | 44 | 0 | 2 | 0 | 1 | 1.4 | 1 | 1.2 | 4.8 | 6.3 | HMG 1 | 0.23 | 0.17 | 0.16 | 0.0006 | 0.014 | 0.12 | 0.0038 | 0.0004 |  | 0.27 | 189.36 | 26335 | 98.86
29 | 2022-02-12 14:39 | 2022-02-25 10:41 | PROD | 2 | 92659 | 22 | 28 | 2 | 0 | 1 | 1.4 | 1 | 1.4 | 4.8 | 11.9 | HMG 2 | 0.22 | 0.16 | 0.1 | 0.0006 | 0.0085 | 0.135 | 0.00335 | 0.0004 |  | 0.255 | 189.36 | 27856 | 99.07
31 | 2022-02-12 19:11 | 2022-02-26 11:00 | PROD | 2 | 96997 | 6 | 43 | 1 | 0 | 1 | 1.4 | 1 | 1.3 | 6.8 | 9.2 | HMG 2 | 0.2055 | 0.17 | 0.11 | 0.0006 | 0.00865 | 0.129 | 0.00346 | 0.00053 |  | 0.267 | 189.36 | 28026 | 99.09
49 | 2022-02-12 22:03 | 2022-02-22 14:17 | PROD | 1 | 74960 | 34 | 0 | 5 | 0 | 1 | 1.4 | 1 | 1.2 | 7.6 | 6.8 | HMG 1 | 0.35 | 0.15 | 0.04 | 0.0006 | 0.005 | 0.07 | 0.0026 | 0.0005 |  | 0.35 | 189.36 | 17283 | 96.69
86 | 2022-02-12 22:05 | 2022-02-23 02:01 | PRZ | 1 | 78242 | 38 | 0 | 1 | 0 | 1.7 | 1.4 | 1 | 1.2 | 5.4 | 12.1 | HMG 4 | 0.215 | 0.1525 | 0.0625 | 0.0006 | 0.009 | 0.1 | 0.004075 | 0.000525 |  | 0.2625 | 195.16 | 25556 | 98.43
76 | 2022-02-12 23:01 | 2022-02-25 03:54 | PROD | 2 | 94255 | 48 | 0 | 2 | 0 | 1 | 1.4 | 1 | 1.2 | 5 | 9.1 | HMG 1 | 0.28 | 0.15 | 0.09 | 0.0006 | 0.008 | 0.12 | 0.0031 | 0.0002 |  | 0.25 | 189.36 | 26438 | 98.43
37 | 2022-02-13 06:56 | 2022-02-23 14:22 | PROD | 1 | 81785 | 37 | 0 | 3 | 0 | 1 | 1.4 | 1 | 1.2 | 5.6 | 7.4 | HMG 1 | 0.2 | 0.12 | 0.11 | 0.0006 | 0.007 | 0.1 | 0.0029 | 0.0006 |  | 0.27 | 189.36 | 19795 | 99.2
96 | 2022-02-13 07:00 | 2022-02-23 17:16 | PROD | 1 | 82529 | 40 | 0 | 1 | 0 | 1 | 1.4 | 1 | 1.3 | 4.4 | 6.2 | HMG 3 | 0.425 | 0.143 | 0.125 | 0.00065 | 0.0135 | 0.098 | 0.00501 | 0.00062 |  | 0.277 | 189.36 | 19145 | 99.43
94 | 2022-02-13 11:56 | 2022-02-26 02:57 | PROD | 2 | 99498 | 47 | 0 | 2 | 0 | 1 | 1.4 | 1 | 1.2 | 3.6 | 9.8 | HMG 1 | 0.27 | 0.12 | 0.09 | 0.0006 | 0.008 | 0.09 | 0.0032 | 0.0003 |  | 0.27 | 189.36 | 27812 | 99.47
69 | 2022-02-13 14:47 | 2022-02-25 10:58 | PROD | 2 | 90768 | 8 | 0 | 38 | 0 | 1 | 1.4 | 1 | 1.4 | 5.6 | 7.6 | HL 3 | 0.10225 | 0.0325 | 0.2155 |  | 0.00705 | 0.109 | 0.000375 | 0.0041 | 0.00335 |  | 189.36 | 26842 | 97.42
58 | 2022-02-13 20:09 | 2022-02-26 10:04 | PROD | 2 | 99370 | 48 | 0 | 1 | 0 | 1 | 1.4 | 1 | 1.3 | 3.7 | 10 | HMG 4 | 0.145 | 0.145 | 0.0825 | 0.0006 | 0.00975 | 0.11 | 0.00415 | 0.000575 |  | 0.3025 | 189.36 | 27685 | 99.28
87 | 2022-02-13 22:05 | 2022-02-23 06:17 | PROD | 1 | 74110 | 38 | 0 | 1 | 0 | 1 | 1.4 | 1 | 1.2 | 4.5 | 6.2 | HMG 2 | 0.2425 | 0.0975 | 0.1225 | 0.0006 | 0.00675 | 0.1075 | 0.00295 | 0.000525 |  | 0.2725 | 189.36 | 16639 | 99.13
13 | 2022-02-13 23:00 | 2022-02-26 03:19 | PROD | 2 | 94087 | 49 | 0 | 1 | 0 | 1 | 1.4 | 1 | 1.2 | 3.3 | 10.5 | HMG 1 | 0.23 | 0.15 | 0.08 | 0.0006 | 0.008 | 0.13 | 0.0031 | 0.0006 |  | 0.28 | 189.36 | 27020 | 99.25
9 | 2022-02-13 23:04 | 2022-02-25 03:13 | PRZ | 1 | 84031 | 40 | 0 | 4 | 0 | 1 | 1.4 | 1 | 1.2 | 4.8 | 8.7 | HMG 4 | 0.2625 | 0.1525 | 0.055 | 0.0006 | 0.0085 | 0.1025 | 0.00355 | 0.000275 |  | 0.295 | 195.16 | 27160 | 97.43
28 | 2022-02-14 06:41 | 2022-02-25 09:38 | PROD | 1 | 80116 | 36 | 6 | 0 | 0 | 1 | 1.4 | 1 | 1.4 | 5.8 | 6.2 | HMG 2 | 0.3325 | 0.165 | 0.085 | 0.0006 | 0.0105 | 0.0925 | 0.00325 | 0.001125 |  | 0.31 | 189.36 | 18449 | 98.62
15 | 2022-02-14 06:42 | 2022-02-24 06:16 | PROD | 1 | 76968 | 39 | 0 | 1 | 0 | 1 | 1.4 | 1 | 1.2 | 4.4 | 7 | HMG 2 | 0.29 | 0.1475 | 0.1025 | 0.0006 | 0.01075 | 0.105 | 0.0033 | 0.001 |  | 0.2975 | 189.36 | 17947 | 98.04
88 | 2022-02-14 12:09 | 2022-02-26 03:00 | PROD | 2 | 92984 | 45 | 0 | 2 | 1 | 1 | 1.4 | 1 | 1.2 | 4.8 | 10.7 | HMG 2 | 0.215 | 0.15 | 0.11 | 0.0006 | 0.009 | 0.095 | 0.00335 | 0.00045 |  | 0.275 | 189.36 | 26092 | 100.61
51 | 2022-02-14 15:05 | 2022-02-27 01:52 | PROD | 2 | 97962 | 44 | 0 | 4 | 0 | 1 | 1.4 | 1 | 1.4 | 4 | 8.4 | HMG 1 | 0.3 | 0.09 | 0.16 | 0.0006 | 0.008 | 0.08 | 0.0037 | 0.0002 |  | 0.26 | 189.36 | 27294 | 98.67
60 | 2022-02-14 15:06 | 2022-02-27 09:28 | PROD | 2 | 100575 | 45 | 0 | 2 | 0 | 1 | 1.4 | 1 | 1.4 | 4 | 9.2 | HMG 4 | 0.2365 | 0.128 | 0.1035 | 0.0006 | 0.00825 | 0.1075 | 0.003245 | 0.000345 |  | 0.2785 | 189.36 | 27660 | 98.88
77 | 2022-02-14 22:00 | 2022-02-24 17:49 | PROD | 1 | 76615 | 36 | 0 | 4 | 0 | 1 | 1.4 | 1 | 1.2 | 4.4 | 9.9 | HMG 1 | 0.23 | 0.12 | 0.1 | 0.0006 | 0.008 | 0.1 | 0.0029 | 0.0002 |  | 0.28 | 189.36 | 18308 | 98.19
17 | 2022-02-14 23:10 | 2022-02-24 09:59 | PROD | 1 | 74901 | 39 | 0 | 0 | 0 | 1 | 1.4 | 1 | 1.2 | 4.9 | 5.2 | HMG 2 | 0.24 | 0.1 | 0.165 | 0.00075 | 0.011 | 0.09 | 0.0052 | 0.0005 |  | 0.2 | 189.36 | 17565 | 98.86
21 | 2022-02-15 02:02 | 2022-02-24 14:20 | PROD | 1 | 75593 | 38 | 0 | 2 | 0 | 1 | 1.4 | 1 | 1.2 | 6.1 | 5.5 | HMG 3 | 0.185 | 0.105 | 0.1125 | 0.0006 | 0.0075 | 0.105 | 0.003025 | 0.0005 |  | 0.2675 | 189.36 | 18469 | 99.1
53 | 2022-02-15 12:39 | 2022-02-28 03:04 | PROD | 2 | 99291 | 46 | 0 | 3 | 0 | 1 | 1.4 | 1 | 1.5 | 4 | 10 | HMG 4 | 0.266 | 0.1505 | 0.077 | 0.0006 | 0.0133 | 0.1175 | 0.006295 | 0.000615 |  | 0.3835 | 189.36 | 29239 | 98.67
39 | 2022-02-15 14:25 | 2022-02-26 22:07 | PROD | 2 | 90177 | 45 | 0 | 1 | 0 | 1 | 1.4 | 1 | 1.4 | 3.9 | 10.6 | HMG 1 | 0.17 | 0.11 | 0.1 | 0.0006 | 0.005 | 0.12 | 0.0031 | 0.0002 |  | 0.28 | 189.36 | 26515 | 99.33
43 | 2022-02-15 19:50 | 2022-02-26 10:01 | PROD | 2 | 84147 | 41 | 0 | 0 | 0 | 1 | 1.4 | 1 | 1.2 | 3.5 | 11.7 | HMG 1 | 0.16 | 0.18 | 0.13 | 0.0006 | 0.01 | 0.1 | 0.0035 | 0.0006 |  | 0.28 | 189.36 | 25008 | 98.75
32 | 2022-02-15 22:06 | 2022-02-27 06:13 | PROD | 1 | 77856 | 1 | 39 | 2 | 0 | 1 | 1.4 | 1 | 1.4 | 4.1 | 5.8 | HMG 1 | 0.28 | 0.07 | 0.13 | 0.0006 | 0.005 | 0.14 | 0.0028 | 0.0002 |  | 0.26 | 189.36 | 18235 | 98.51
84 | 2022-02-15 22:22 | 2022-02-25 06:20 | PROD | 1 | 74190 | 38 | 0 | 2 | 0 | 1 | 1.4 | 1 | 1.2 | 4.6 | 6.3 | HMG 2 | 0.1675 | 0.1075 | 0.13 | 0.0006 | 0.008 | 0.1325 | 0.00295 | 0.0005 |  | 0.26 | 189.36 | 17037 | 98.71
27 | 2022-02-15 23:07 | 2022-02-28 03:00 | PROD | 2 | 87504 | 36 | 6 | 2 | 0 | 1 | 1.4 | 1 | 1.3 | 3.6 | 9.9 | HMG 1 | 0.2 | 0.14 | 0.12 | 0.0006 | 0.008 | 0.12 | 0.0033 | 0.0003 |  | 0.24 | 189.36 | 25528 | 98.87
48 | 2022-02-16 06:23 | 2022-02-25 14:25 | PROD | 1 | 75145 | 38 | 0 | 1 | 0 | 1 | 1.4 | 1 | 1.3 | 3.9 | 6 | HMG 2 | 0.29 | 0.145 | 0.06 | 0.0022 | 0.0105 | 0.1 | 0.00475 | 0.0006 |  | 0.29 | 189.36 | 17950 | 99.49
70 | 2022-02-16 06:28 | 2022-02-26 09:40 | PROD | 1 | 81190 | 38 | 2 | 0 | 1 | 1 | 1.4 | 1 | 1.2 | 5.3 | 6.7 | HMG 3 | 0.1725 | 0.13 | 0.12 | 0.0006 | 0.009 | 0.11 | 0.003125 | 0.000575 |  | 0.265 | 189.36 | 18587 | 100.77
33 | 2022-02-16 14:58 | 2022-02-28 01:56 | PROD | 2 | 91299 | 44 | 0 | 0 | 0 | 1 | 1.4 | 1 | 1.4 | 3.9 | 10.6 | HMG 2 | 0.275 | 0.17 | 0.17 | 0.0006 | 0.011 | 0.09 | 0.003725 | 0.00025 |  | 0.2575 | 189.36 | 26418 | 99.16
72 | 2022-02-16 19:58 | 2022-03-01 11:12 | PROD | 2 | 96106 | 2 | 0 | 1 | 46 | 0 | 0 | 0 | 0 | 0 | 0 | HL 3 | 0.05425 | 0.0235 | 0.13825 |  | 0.005275 | 0.127 | 0.00035 | 0.004175 | 0.002575 |  | 189.36 | 27333 | 96.07
71 | 2022-02-16 22:37 | 2022-02-27 06:16 | PROD | 1 | 80833 | 36 | 0 | 3 | 0 | 1 | 1.4 | 1 | 1.4 | 4.9 | 5.9 | HMG 2 | 0.2275 | 0.145 | 0.1275 | 0.0006 | 0.009 | 0.11 | 0.003075 | 0.000525 |  | 0.27 | 189.36 | 18831 | 98.28
55 | 2022-02-16 23:04 | 2022-03-01 02:53 | PROD | 2 | 96857 | 38 | 9 | 3 | 0 | 1 | 1.4 | 1 | 1.3 | 4.1 | 8.4 | HMG 2 | 0.335 | 0.105 | 0.1175 | 0.00075 | 0.00825 | 0.1 | 0.00325 | 0.000325 |  | 0.2875 | 189.36 | 27329 | 99.32
30 | 2022-02-17 00:10 | 2022-02-27 17:23 | PROD | 1 | 77004 | 39 | 0 | 0 | 0 | 1 | 1.4 | 1 | 1.3 | 5 | 6.5 | HMG 3 | 0.1875 | 0.12 | 0.1425 | 0.0006 | 0.01 | 0.1075 | 0.003125 | 0.000475 |  | 0.26 | 189.36 | 18052 | 98.78
63 | 2022-02-17 06:22 | 2022-02-26 14:15 | PROD | 1 | 74621 | 38 | 0 | 2 | 0 | 1 | 1.4 | 1 | 1.3 | 4.4 | 6.2 | HMG 4 | 0.2815 | 0.1425 | 0.0775 | 0.0006 | 0.0067 | 0.0965 | 0.002865 | 0.00051 |  | 0.3065 | 189.36 | 17175 | 98.6
22 | 2022-02-17 06:27 | 2022-02-27 09:57 | PROD | 1 | 80564 | 39 | 0 | 3 | 0 | 1 | 1.4 | 1 | 1.3 | 4.9 | 6.3 | HMG 3 | 0.185 | 0.135 | 0.155 | 0.0006 | 0.01075 | 0.11 | 0.003225 | 0.0006 |  | 0.255 | 189.36 | 19453 | 98.63
80 | 2022-02-17 11:56 | 2022-03-01 00:59 | PROD | 2 | 90281 | 44 | 0 | 3 | 0 | 1 | 1.4 | 1 | 1.2 | 3.7 | 10.8 | HMG 2 | 0.335 | 0.15 | 0.08 | 0.0006 | 0.009 | 0.085 | 0.004225 | 0.000475 |  | 0.2725 | 189.36 | 25721 | 98.42
34 | 2022-02-17 22:28 | 2022-02-27 14:20 | PROD | 1 | 75812 | 38 | 0 | 2 | 0 | 1 | 1.4 | 1 | 1.4 | 4.8 | 7 | HMG 1 | 0.43 | 0.14 | 0.1 | 0.0006 | 0.01 | 0.13 | 0.003 | 0.0009 |  | 0.27 | 189.36 | 17899 | 96.48
57 | 2022-02-18 06:28 | 2022-02-27 14:18 | PROD | 1 | 75141 | 38 | 0 | 2 | 0 | 1 | 1.4 | 1 | 1.4 | 4.9 | 7.4 | HMG 2 | 0.24 | 0.085 | 0.1075 | 0.001125 | 0.012 | 0.0975 | 0.00485 | 0.0004 |  | 0.24 | 189.36 | 17084 | 99.03
46 | 2022-02-18 06:32 | 2022-02-27 14:20 | PROD | 1 | 75186 | 37 | 0 | 3 | 0 | 1 | 1.4 | 1 | 1.3 | 4.4 | 7.5 | HMG 2 | 0.225 | 0.1425 | 0.1175 | 0.0006 | 0.01075 | 0.135 | 0.002925 | 0.001125 |  | 0.24 | 189.36 | 18531 | 99.03
81 | 2022-02-18 22:59 | 2022-02-28 06:28 | PROD | 1 | 74573 | 36 | 0 | 3 | 0 | 1 | 1.4 | 1 | 1.4 | 3.9 | 6.2 | HMG 2 | 0.2125 | 0.1325 | 0.1275 | 0.0006 | 0.01025 | 0.105 | 0.003125 | 0.000825 |  | 0.27 | 189.36 | 17652 | 98.53
41 | 2022-02-18 23:04 | 2022-02-28 09:26 | PROD | 1 | 75756 | 36 | 0 | 3 | 0 | 1 | 1.4 | 1 | 1.2 | 4.5 | 6.2 | HMG 2 | 0.2525 | 0.155 | 0.11 | 0.0006 | 0.0095 | 0.09 | 0.00305 | 0.000775 |  | 0.25 | 189.36 | 18296 | 98.48
65 | 2022-02-19 06:32 | 2022-02-28 09:54 | PROD | 1 | 72845 | 35 | 0 | 5 | 0 | 1 | 1.4 | 1 | 1.2 | 4.7 | 5.3 | HMG 1 | 0.35 | 0.15 | 0.08 | 0.0006 | 0.009 | 0.06 | 0.0032 | 0.0009 |  | 0.3 | 189.36 | 16784 | 98.8
45 | 2022-02-19 06:34 | 2022-03-01 14:18 | PROD | 1 | 81130 | 35 | 0 | 7 | 0 | 0 | 0 | 0 | 0 | 0 | 0 | HMG 2 | 0.292 | 0.1265 | 0.1295 | 0.0007 | 0.0126 | 0.11 | 0.004925 | 0.00056 |  | 0.237 | 189.36 | 20452 | 96.61
20 | 2022-02-19 22:08 | 2022-03-01 06:32 | PROD | 1 | 75349 | 39 | 0 | 1 | 0 | 1 | 1.4 | 1 | 1.3 | 4.6 | 6.5 | HMG 2 | 0.2125 | 0.1325 | 0.1275 | 0.0006 | 0.01025 | 0.105 | 0.003125 | 0.000825 |  | 0.27 | 189.36 | 18406 | 99.09

## Dane produkcji katod
NUMER GRUPY | DATA ZAŁĄCZENIA GRUPY | DATA WYŁĄCZENIA GRUPY | TRYB | CYKL | MASA GRUPY | Klasyfikacja jakościowa katod |  |  |  | Analiza chemiczna katod | [5 empty] | NUMER WYTOPU | OPIS WYTOPU | ZRÓDLO WYTOPU | Analiza chemiczna anod | [9 empty] | MASA WYTOPU | ENERGIA | WYDAJNOŚĆ
[6 empty] | HMG-S | Cu- CATH 1 Z | Cu-CATH 2 | Katody niesklasyfikowane | ANALIZA Pb | ANALIZA Fe | ANALIZA Ni | ANALIZA Zn | ANALIZA S | ANALIZA Ag |  |  |  | ANALIZA Pb | ANALIZA As | ANALIZA Ni | ANALIZA S | ANALIZA Sb | ANALIZA O2 | ANALIZA Bi | ANALIZA Sn | ANALIZA Zn | ANALIZAAg
| rrrr-mm-dd | rrrr-mm-dd |  |  | [kg] | [stosy] | [stosy] | [stosy] | [sztuki] | [ppm] | [ppm] | [ppm] | [ppm] | [ppm] | [ppm] |  |  |  | [%] | [%] | [%] | [%] | [%] | [%] | [%] | [%] | [%] | [%] | [Mg] | [kWh] | [%]
44 | 2021-03-01 04:57 | 2021-03-11 05:57 | PROD | 1 | 78295 | 38 | 0 | 4 | 0 | 1 | 1.4 | 1 | 1.3 | 4.5 | 7.3 | 3254 |  | HMG 1 | 0.27 | 0.16 | 0.09 | 0.0006 | 0.017 | 0.06 | 0.0043 | 0.0011 |  | 0.28 | 189.36 | 18077 | 95.99
65 | 2021-03-01 12:02 | 2021-03-13 18:28 | PROD | 2 | 97053 | 41 | 0 | 6 | 0 | 1 | 1.4 | 1 | 1.9 | 4.4 | 8.5 |  |  | HL 4 | 0.1639961 | 0.07247342 | 0.2040211 |  | 0.009449789 | 0.05315161 | 0.0001499971 | 0.006075155 | 0.007650159 |  | 189.849 | 27014 | 99.4
[16 empty] | 2470 | A2/470 | HL | 0.232 | 0.0997 | 0.272 |  | 0.0131 | 0.0254 | 0.0002 | 0.0034 | 0.0049 |  | 47.454
[16 empty] | 2476 | A2/476 | HL | 0.124 | 0.0657 | 0.178 |  | 0.0074 | 0.02 | 0.0001 | 0.0058 | 0.0081 |  | 47.465
[16 empty] | 2459 | A2/459 | HL | 0.178 | 0.0559 | 0.178 |  | 0.0088 | 0.0442 | 0.0002 | 0.0077 | 0.0077 |  | 47.465
[16 empty] | 2471 | A2/471 | HL | 0.122 | 0.0686 | 0.1881 |  | 0.0085 | 0.123 | 0.0001 | 0.0074 | 0.0099 |  | 47.465
46 | 2021-03-01 15:06 | 2021-03-13 04:50 | PROD | 2 | 92272 | 45 | 0 | 2 | 0 | 1 | 1.4 | 1 | 1.6 | 5.1 | 8.9 |  |  | HMG 2 | 0.155 | 0.1225 | 0.09 | 0.0006 | 0.0075 | 0.1125 | 0.004425 | 0.0005 |  | 0.275 | 189.36 | 27351 | 98.51
[16 empty] | 3238 |  | P4 | 0.14 | 0.1 | 0.06 | 0.0006 | 0.003 | 0.09 | 0.0039 | 0.0002 |  | 0.29 | 47.34
[16 empty] | 3240 |  | P4 | 0.16 | 0.13 | 0.1 | 0.0006 | 0.009 | 0.12 | 0.0046 | 0.0006 |  | 0.27 | 142.02
81 | 2021-03-01 15:08 | 2021-03-13 11:00 | PROD | 2 | 96073 | 45 | 0 | 1 | 0 | 1 | 1.4 | 1 | 1.8 | 4.8 | 10.1 |  |  | HMG 3 | 0.407 | 0.1775 | 0.118 | 0.0006 | 0.0108 | 0.128 | 0.00466 | 0.0009 |  | 0.2645 | 189.36 | 28133 | 99.01
[16 empty] | 2627 |  | P24 | 0.2 | 0.15 | 0.15 | 0.0006 | 0.013 | 0.12 | 0.0047 | 0.0004 |  | 0.28 | 18.936
[16 empty] | 2628 |  | P24 | 0.56 | 0.13 | 0.1 | 0.0006 | 0.012 | 0.1 | 0.0048 | 0.0011 |  | 0.27 | 47.34
[16 empty] | 2629 |  | P24 | 0.38 | 0.2 | 0.12 | 0.0006 | 0.01 | 0.14 | 0.0046 | 0.0009 |  | 0.26 | 123.084
85 | 2021-03-01 20:50 | 2021-03-12 17:21 | PROD | 1 | 84553 | 36 | 0 | 8 | 0 | 1 | 1.4 | 1 | 1.4 | 5.2 | 6.7 | 4434 |  | HMG 1 | 0.57 | 0.14 | 0.09 | 0.0007 | 0.014 | 0.1 | 0.0048 | 0.0014 |  | 0.3 | 189.36 | 20461 | 95.05
27 | 2021-03-01 22:10 | 2021-03-12 05:57 | PROD | 1 | 81569 | 39 | 0 | 2 | 0 | 1 | 1.4 | 1 | 1.2 | 6 | 7.6 |  |  | HMG 2 | 0.2775 | 0.1625 | 0.09 | 0.0006 | 0.01275 | 0.105 | 0.00425 | 0.00065 |  | 0.2875 | 189.36 | 19364 | 98.33
[16 empty] | 3253 |  | P4 | 0.36 | 0.14 | 0.12 | 0.0006 | 0.006 | 0.09 | 0.0038 | 0.0002 |  | 0.28 | 47.34
[16 empty] | 4433 |  | P4 | 0.25 | 0.17 | 0.08 | 0.0006 | 0.015 | 0.11 | 0.0044 | 0.0008 |  | 0.29 | 142.02
32 | 2021-03-01 23:10 | 2021-03-11 14:02 | PROD | 1 | 75935 | 37 | 0 | 2 | 0 | 1 | 2.4 | 1 | 1.2 | 6.3 | 6.5 |  |  | HMG 4 | 0.2375 | 0.1325 | 0.095 | 0.0006 | 0.01375 | 0.0925 | 0.0042 | 0.0011 |  | 0.29 | 189.36 | 18210 | 97.68
[16 empty] | 4422 |  | P4 | 0.2 | 0.15 | 0.12 | 0.0006 | 0.012 | 0.08 | 0.0041 | 0.0014 |  | 0.28 | 47.34
[16 empty] | 4431 |  | P4 | 0.27 | 0.14 | 0.09 | 0.0006 | 0.011 | 0.12 | 0.004 | 0.0012 |  | 0.29 | 47.34
[16 empty] | 4432 |  | P4 | 0.24 | 0.14 | 0.08 | 0.0006 | 0.018 | 0.07 | 0.0043 | 0.0008 |  | 0.29 | 47.34
[16 empty] | 3252 |  | P4 | 0.24 | 0.1 | 0.09 | 0.0006 | 0.014 | 0.1 | 0.0044 | 0.001 |  | 0.3 | 47.34
38 | 2021-03-02 12:14 | 2021-03-13 01:52 | PROD | 2 | 85313 | 40 | 0 | 1 | 0 | 1 | 1.4 | 1 | 1.2 | 6.4 | 9.6 |  |  | HMG 2 | 0.155 | 0.15 | 0.115 | 0.0006 | 0.01025 | 0.0875 | 0.0046 | 0.000275 |  | 0.3 | 189.36 | 24564 | 99.35
[16 empty] | 4416 |  | P4 | 0.17 | 0.15 | 0.1 | 0.0006 | 0.011 | 0.11 | 0.0043 | 0.0005 |  | 0.3 | 47.34
[16 empty] | 3239 |  | P4 | 0.15 | 0.15 | 0.12 | 0.0006 | 0.01 | 0.08 | 0.0047 | 0.0002 |  | 0.3 | 142.02
31 | 2021-03-02 14:47 | 2021-03-14 02:03 | PROD | 2 | 91160 | 45 | 0 | 1 | 0 | 1 | 1.4 | 1 | 2 | 5.6 | 9.3 |  |  | HMG 2 | 0.2175 | 0.14 | 0.1 | 0.0006 | 0.0055 | 0.11 | 0.00425 | 0.000275 |  | 0.2975 | 189.36 | 25943 | 98.97
[16 empty] | 4420 |  | P4 | 0.12 | 0.14 | 0.1 | 0.0006 | 0.01 | 0.08 | 0.0044 | 0.0005 |  | 0.26 | 47.34
[16 empty] | 4421 |  | P4 | 0.25 | 0.14 | 0.1 | 0.0006 | 0.004 | 0.12 | 0.0042 | 0.0002 |  | 0.31 | 142.02
54 | 2021-03-02 19:36 | 2021-03-14 01:56 | PROD | 2 | 90359 | 43 | 0 | 1 | 0 | 1 | 1.4 | 1 | 1.9 | 5 | 8.9 |  |  | HMG 3 | 0.3175 | 0.145 | 0.14 | 0.0006 | 0.01375 | 0.11 | 0.004825 | 0.0007 |  | 0.2675 | 189.36 | 26168 | 99.4
[16 empty] | 2627 |  | P24 | 0.2 | 0.15 | 0.15 | 0.0006 | 0.013 | 0.12 | 0.0047 | 0.0004 |  | 0.28 | 94.68
[16 empty] | 2628 |  | P24 | 0.56 | 0.13 | 0.1 | 0.0006 | 0.012 | 0.1 | 0.0048 | 0.0011 |  | 0.27 | 47.34
[16 empty] | 2630 |  | P24 | 0.31 | 0.15 | 0.16 | 0.0006 | 0.017 | 0.1 | 0.0051 | 0.0009 |  | 0.24 | 47.34
36 | 2021-03-02 22:04 | 2021-03-12 13:56 | PROD | 1 | 74820 | 40 | 0 | 4 | 0 | 1 | 1.4 | 1 | 1.5 | 5.6 | 6.3 |  |  | HMG 2 | 0.305 | 0.15 | 0.07 | 0.0006 | 0.0105 | 0.105 | 0.0044 | 0.00065 |  | 0.295 | 189.36 | 17183 | 95.36
[16 empty] | 3255 |  | P4 | 0.31 | 0.16 | 0.07 | 0.0006 | 0.011 | 0.1 | 0.0045 | 0.0007 |  | 0.3 | 94.68
[16 empty] | 4435 |  | P4 | 0.3 | 0.14 | 0.07 | 0.0006 | 0.01 | 0.11 | 0.0043 | 0.0006 |  | 0.29 | 94.68
72 | 2021-03-02 22:05 | 2021-03-12 09:15 | PROD | 1 | 74264 | 38 | 0 | 2 | 0 | 1 | 1.4 | 1 | 1.2 | 5.5 | 6.9 |  |  | HMG 2 | 0.27 | 0.14 | 0.06 | 0.0006 | 0.009 | 0.095 | 0.00435 | 0.0004 |  | 0.31 | 189.36 | 16789 | 97.67
[16 empty] | 4435 |  | P4 | 0.3 | 0.14 | 0.07 | 0.0006 | 0.01 | 0.11 | 0.0043 | 0.0006 |  | 0.29 | 94.68
[16 empty] | 3256 |  | P4 | 0.24 | 0.14 | 0.05 | 0.0006 | 0.008 | 0.08 | 0.0044 | 0.0002 |  | 0.33 | 94.68
61 | 2021-03-02 23:01 | 2021-03-14 09:02 | PROD | 2 | 91628 | 44 | 0 | 0 | 0 | 1 | 1.4 | 1 | 1.3 | 4.5 | 9.8 |  |  | HMG 3 | 0.22 | 0.1325 | 0.0875 | 0.0006 | 0.009 | 0.1025 | 0.004425 | 0.000625 |  | 0.2925 | 189.36 | 27151 | 99.61
[16 empty] | 4419 |  | P4 | 0.32 | 0.17 | 0.13 | 0.0006 | 0.01 | 0.07 | 0.0045 | 0.0008 |  | 0.27 | 47.34
[16 empty] | 4420 |  | P4 | 0.12 | 0.14 | 0.1 | 0.0006 | 0.01 | 0.08 | 0.0044 | 0.0005 |  | 0.26 | 47.34
[16 empty] | 3241 |  | P4 | 0.22 | 0.11 | 0.06 | 0.0006 | 0.008 | 0.13 | 0.0044 | 0.0006 |  | 0.32 | 94.68
37 | 2021-03-03 02:20 | 2021-03-13 06:14 | PROD | 1 | 80168 | 40 | 0 | 2 | 0 | 1 | 1.4 | 1 | 1.4 | 5.5 | 7 |  |  | HMG 3 | 0.2575 | 0.145 | 0.0625 | 0.0006 | 0.01125 | 0.0825 | 0.0044 | 0.000475 |  | 0.3125 | 189.36 | 19681 | 98.69
[16 empty] | 4432 |  | P4 | 0.24 | 0.14 | 0.08 | 0.0006 | 0.018 | 0.07 | 0.0043 | 0.0008 |  | 0.29 | 47.34
[16 empty] | 3255 |  | P4 | 0.31 | 0.16 | 0.07 | 0.0006 | 0.011 | 0.1 | 0.0045 | 0.0007 |  | 0.3 | 47.34
[16 empty] | 3256 |  | P4 | 0.24 | 0.14 | 0.05 | 0.0006 | 0.008 | 0.08 | 0.0044 | 0.0002 |  | 0.33 | 94.68
18 | 2021-03-03 06:57 | 2021-03-13 09:13 | PROD | 1 | 80210 | 42 | 0 | 2 | 0 | 1 | 1.4 | 1 | 1.6 | 5 | 5.6 |  |  | HMG 4 | 0.2805 | 0.141 | 0.0925 | 0.0006 | 0.01045 | 0.1155 | 0.004025 | 0.000655 |  | 0.211 | 189.36 | 18718 | 99.02
[16 empty] | 1695 |  | P24 | 0.23 | 0.13 | 0.08 | 0.0006 | 0.013 | 0.1 | 0.0038 | 0.0005 |  | 0.22 | 28.404
[16 empty] | 2594 |  | P24 | 0.26 | 0.14 | 0.08 | 0.0006 | 0.01 | 0.13 | 0.0038 | 0.0008 |  | 0.23 | 66.276
[16 empty] | 1700 |  | P24 | 0.31 | 0.16 | 0.09 | 0.0006 | 0.009 | 0.08 | 0.0034 | 0.0008 |  | 0.19 | 47.34
[16 empty] | 2621 |  | P24 | 0.31 | 0.13 | 0.12 | 0.0006 | 0.011 | 0.14 | 0.0051 | 0.0004 |  | 0.2 | 47.34
96 | 2021-03-03 12:11 | 2021-03-15 15:58 | PROD | 2 | 98519 | 45 | 0 | 2 | 0 | 1 | 1.4 | 1 | 1.2 | 7.1 | 9.2 |  |  | HMG 2 | 0.208 | 0.1395 | 0.0765 | 0.0006 | 0.01235 | 0.1495 | 0.004135 | 0.00057 |  | 0.214 | 189.36 | 28346 | 98.89
[16 empty] | 2635 |  | P24 | 0.26 | 0.12 | 0.07 | 0.0006 | 0.013 | 0.13 | 0.0042 | 0.0007 |  | 0.24 | 66.276
[16 empty] | 2636 |  | P24 | 0.18 | 0.15 | 0.08 | 0.0006 | 0.012 | 0.16 | 0.0041 | 0.0005 |  | 0.2 | 123.084
56 | 2021-03-03 19:45 | 2021-03-15 01:56 | PROD | 2 | 90173 | 46 | 0 | 1 | 0 | 1 | 1.4 | 1 | 1.3 | 4.9 | 9 |  |  | HMG 2 | 0.305 | 0.1275 | 0.09 | 0.0006 | 0.0105 | 0.0725 | 0.005225 | 0.0011 |  | 0.2875 | 189.36 | 25163 | 99.6
[16 empty] | 4422 |  | P4 | 0.2 | 0.15 | 0.12 | 0.0006 | 0.012 | 0.08 | 0.0041 | 0.0014 |  | 0.28 | 47.34
[16 empty] | 4423 |  | P4 | 0.34 | 0.12 | 0.08 | 0.0006 | 0.01 | 0.07 | 0.0056 | 0.001 |  | 0.29 | 142.02
13 | 2021-03-03 22:05 | 2021-03-14 14:16 | PROD | 1 | 79455 | 39 | 0 | 1 | 0 | 1 | 1.4 | 1 | 1.3 | 6.1 | 7.4 | 3257 |  | HMG 1 | 0.32 | 0.16 | 0.1 | 0.0006 | 0.01 | 0.11 | 0.0041 | 0.0006 |  | 0.28 | 189.36 | 19225 | 96.66
53 | 2021-03-03 22:21 | 2021-03-15 09:23 | PROD | 1 | 90354 | 39 | 0 | 4 | 0 | 1 | 1.4 | 1 | 1.4 | 5.8 | 8.2 |  |  | HMG 2 | 0.1575 | 0.125 | 0.0875 | 0.0006 | 0.011 | 0.1325 | 0.0044 | 0.00035 |  | 0.315 | 189.36 | 22155 | 99.05
[16 empty] | 3256 |  | P4 | 0.24 | 0.14 | 0.05 | 0.0006 | 0.008 | 0.08 | 0.0044 | 0.0002 |  | 0.33 | 47.34
[16 empty] | 4436 |  | P4 | 0.13 | 0.12 | 0.1 | 0.0006 | 0.012 | 0.15 | 0.0044 | 0.0004 |  | 0.31 | 142.02
76 | 2021-03-03 22:22 | 2021-03-13 14:05 | PROD | 1 | 75031 | 36 | 0 | 3 | 0 | 1 | 1.4 | 1 | 1.9 | 4.3 | 6.8 |  |  | HMG 3 | 0.1975 | 0.135 | 0.095 | 0.0006 | 0.013 | 0.115 | 0.00435 | 0.000475 |  | 0.3075 | 189.36 | 16678 | 97.49
[16 empty] | 3175 |  | P4 | 0.29 | 0.16 | 0.1 | 0.0006 | 0.01 | 0.09 | 0.0043 | 0.0003 |  | 0.32 | 47.34
[16 empty] | 4432 |  | P4 | 0.24 | 0.14 | 0.08 | 0.0006 | 0.018 | 0.07 | 0.0043 | 0.0008 |  | 0.29 | 47.34
[16 empty] | 4436 |  | P4 | 0.13 | 0.12 | 0.1 | 0.0006 | 0.012 | 0.15 | 0.0044 | 0.0004 |  | 0.31 | 94.68
2 | 2021-03-03 23:01 | 2021-03-14 22:53 | PROD | 2 | 85328 | 41 | 0 | 1 | 0 | 1 | 1.4 | 1 | 1.2 | 3.8 | 9.4 |  |  | HMG 3 | 0.2575 | 0.15 | 0.105 | 0.0006 | 0.00975 | 0.095 | 0.004425 | 0.000675 |  | 0.29 | 189.36 | 24011 | 99.28
[16 empty] | 4416 |  | P4 | 0.17 | 0.15 | 0.1 | 0.0006 | 0.011 | 0.11 | 0.0043 | 0.0005 |  | 0.3 | 47.34
[16 empty] | 4419 |  | P4 | 0.32 | 0.17 | 0.13 | 0.0006 | 0.01 | 0.07 | 0.0045 | 0.0008 |  | 0.27 | 94.68
[16 empty] | 3241 |  | P4 | 0.22 | 0.11 | 0.06 | 0.0006 | 0.008 | 0.13 | 0.0044 | 0.0006 |  | 0.32 | 47.34
33 | 2021-03-04 06:18 | 2021-03-14 17:25 | PROD | 1 | 82086 | 39 | 0 | 2 | 0 | 1 | 1.4 | 1 | 1.2 | 6.5 | 6.8 |  |  | HMG 3 | 0.335 | 0.147 | 0.081 | 0.00064 | 0.0136 | 0.106 | 0.00448 | 0.00092 |  | 0.303 | 189.36 | 19440 | 97.6
[16 empty] | 4434 |  | P4 | 0.57 | 0.14 | 0.09 | 0.0007 | 0.014 | 0.1 | 0.0048 | 0.0014 |  | 0.3 | 75.744
[16 empty] | 3257 |  | P4 | 0.32 | 0.16 | 0.1 | 0.0006 | 0.01 | 0.11 | 0.0041 | 0.0006 |  | 0.28 | 18.936
[16 empty] | 4437 |  | P4 | 0.15 | 0.15 | 0.07 | 0.0006 | 0.014 | 0.11 | 0.0043 | 0.0006 |  | 0.31 | 94.68
9 | 2021-03-04 06:21 | 2021-03-14 06:03 | PROD | 1 | 77049 | 39 | 0 | 1 | 0 | 1 | 1.4 | 1 | 1.9 | 5.7 | 6.9 |  |  | HMG 4 | 0.195 | 0.138 | 0.0785 | 0.0006 | 0.0137 | 0.1025 | 0.004265 | 0.000805 |  | 0.301 | 189.36 | 17388 | 98.88
[16 empty] | 4430 |  | P4 | 0.22 | 0.16 | 0.08 | 0.0006 | 0.014 | 0.07 | 0.0041 | 0.0009 |  | 0.28 | 28.404
[16 empty] | 4431 |  | P4 | 0.27 | 0.14 | 0.09 | 0.0006 | 0.011 | 0.12 | 0.004 | 0.0012 |  | 0.29 | 18.936
[16 empty] | 3252 |  | P4 | 0.24 | 0.1 | 0.09 | 0.0006 | 0.014 | 0.1 | 0.0044 | 0.001 |  | 0.3 | 47.34
[16 empty] | 4437 |  | P4 | 0.15 | 0.15 | 0.07 | 0.0006 | 0.014 | 0.11 | 0.0043 | 0.0006 |  | 0.31 | 94.68
58 | 2021-03-04 11:24 | 2021-03-15 22:54 | PROD | 2 | 91704 | 45 | 0 | 1 | 0 | 1 | 1.4 | 1 | 1.4 | 5.4 | 10.3 |  |  | HMG 2 | 0.14 | 0.155 | 0.125 | 0.0006 | 0.0095 | 0.085 | 0.00475 | 0.0005 |  | 0.285 | 189.36 | 25330 | 99.67
[16 empty] | 3242 |  | P4 | 0.16 | 0.16 | 0.14 | 0.0006 | 0.009 | 0.08 | 0.0047 | 0.0002 |  | 0.28 | 94.68
[16 empty] | 3243 |  | P4 | 0.12 | 0.15 | 0.11 | 0.0006 | 0.01 | 0.09 | 0.0048 | 0.0008 |  | 0.29 | 94.68
88 | 2021-03-04 14:34 | 2021-03-16 15:34 | PROD | 2 | 98179 | 45 | 0 | 1 | 0 | 1 | 1.4 | 1 | 1.2 | 5.4 | 8.4 |  |  | HMG 3 | 0.2625 | 0.16 | 0.0875 | 0.0006 | 0.00775 | 0.0875 | 0.004425 | 0.000875 |  | 0.305 | 189.36 | 28037 | 99.49
[16 empty] | 4422 |  | P4 | 0.2 | 0.15 | 0.12 | 0.0006 | 0.012 | 0.08 | 0.0041 | 0.0014 |  | 0.28 | 47.34
[16 empty] | 3244 |  | P4 | 0.32 | 0.18 | 0.07 | 0.0006 | 0.006 | 0.09 | 0.0045 | 0.0008 |  | 0.32 | 94.68
[16 empty] | 4425 |  | P4 | 0.21 | 0.13 | 0.09 | 0.0006 | 0.007 | 0.09 | 0.0046 | 0.0005 |  | 0.3 | 47.34
29 | 2021-03-04 19:42 | 2021-03-15 07:38 | PROD | 2 | 85496 | 41 | 0 | 0 | 1 | 1 | 1.4 | 1 | 1.2 | 4.3 | 9.6 |  |  | HMG 3 | 0.21 | 0.1575 | 0.1075 | 0.0006 | 0.009 | 0.0875 | 0.0042 | 0.0006 |  | 0.3175 | 189.36 | 25584 | 101.46
[16 empty] | 3212 |  | P4 | 0.32 | 0.16 | 0.03 | 0.0006 | 0.006 | 0.11 | 0.0033 | 0.0006 |  | 0.43 | 47.34
[16 empty] | 4422 |  | P4 | 0.2 | 0.15 | 0.12 | 0.0006 | 0.012 | 0.08 | 0.0041 | 0.0014 |  | 0.28 | 47.34
[16 empty] | 3242 |  | P4 | 0.16 | 0.16 | 0.14 | 0.0006 | 0.009 | 0.08 | 0.0047 | 0.0002 |  | 0.28 | 94.68
48 | 2021-03-04 21:59 | 2021-03-15 09:21 | PROD | 1 | 80541 | 31 | 0 | 10 | 0 | 1 | 1.4 | 1 | 1.4 | 5.2 | 6.5 |  |  | HMG 6 | 0.26 | 0.1319999 | 0.08 | 0.0006 | 0.009750013 | 0.09299879 | 0.003985032 | 0.0006399926 |  | 0.2660018 | 189.33 | 19150 | 95.95
[16 empty] | 1690 |  | P24 | 0.28 | 0.08 | 0.08 | 0.0006 | 0.009 | 0.06 | 0.0035 | 0.0008 |  | 0.26 | 37.864
[16 empty] | 2591 |  | P24 | 0.27 | 0.18 | 0.04 | 0.0006 | 0.008 | 0.12 | 0.0033 | 0.0006 |  | 0.27 | 37.864
[16 empty] | 2599 |  | P24 | 0.25 | 0.12 | 0.04 | 0.0006 | 0.006 | 0.1 | 0.003 | 0.0005 |  | 0.28 | 18.932
[16 empty] | 2624 |  | P24 | 0.26 | 0.17 | 0.14 | 0.0006 | 0.015 | 0.11 | 0.0049 | 0.0009 |  | 0.22 | 28.398
[16 empty] | 2625 |  | P24 | 0.21 | 0.1 | 0.11 | 0.0006 | 0.01 | 0.13 | 0.0044 | 0.0005 |  | 0.24 | 18.932
[16 empty] | 4438 |  | P4 | 0.26 | 0.13 | 0.08 | 0.0006 | 0.01 | 0.07 | 0.0046 | 0.0005 |  | 0.3 | 47.34
28 | 2021-03-04 22:03 | 2021-03-16 13:59 | PROD | 1 | 89658 | 41 | 0 | 5 | 0 | 1 | 1.4 | 1 | 1.3 | 6.1 | 7 |  |  | HMG 3 | 0.237 | 0.139 | 0.082 | 0.0006 | 0.0102 | 0.077 | 0.004495 | 0.000505 |  | 0.3005 | 189.36 | 20998 | 96.98
[16 empty] | 3213 |  | P4 | 0.14 | 0.17 | 0.08 | 0.0006 | 0.008 | 0.09 | 0.0039 | 0.0006 |  | 0.31 | 28.404
[16 empty] | 3258 |  | P4 | 0.21 | 0.16 | 0.1 | 0.0006 | 0.015 | 0.11 | 0.0046 | 0.0004 |  | 0.29 | 18.936
[16 empty] | 4438 |  | P4 | 0.26 | 0.13 | 0.08 | 0.0006 | 0.01 | 0.07 | 0.0046 | 0.0005 |  | 0.3 | 142.02
43 | 2021-03-04 22:59 | 2021-03-15 02:54 | PROD | 2 | 81655 | 39 | 0 | 1 | 0 | 1 | 2.6 | 1 | 1.3 | 5.6 | 7.8 |  |  | HMG 2 | 0.28 | 0.125 | 0.1 | 0.00065 | 0.0135 | 0.13 | 0.00465 | 0.0008 |  | 0.225 | 189.36 | 23205 | 99.4
[16 empty] | 2632 |  | P24 | 0.31 | 0.13 | 0.12 | 0.0007 | 0.011 | 0.16 | 0.0046 | 0.0006 |  | 0.26 | 94.68
[16 empty] | 2638 |  | P24 | 0.25 | 0.12 | 0.08 | 0.0006 | 0.016 | 0.1 | 0.0047 | 0.001 |  | 0.19 | 94.68
60 | 2021-03-05 04:55 | 2021-03-16 17:43 | PROD | 1 | 89979 | 42 | 0 | 5 | 0 | 1 | 1.4 | 1 | 1.3 | 7.2 | 7.4 |  |  | HMG 3 | 0.2875 | 0.1625 | 0.0875 | 0.0006 | 0.01325 | 0.0825 | 0.004575 | 0.00095 |  | 0.295 | 189.36 | 20508 | 98.86
[16 empty] | 3255 |  | P4 | 0.31 | 0.16 | 0.07 | 0.0006 | 0.011 | 0.1 | 0.0045 | 0.0007 |  | 0.3 | 47.34
[16 empty] | 4438 |  | P4 | 0.26 | 0.13 | 0.08 | 0.0006 | 0.01 | 0.07 | 0.0046 | 0.0005 |  | 0.3 | 47.34
[16 empty] | 3259 |  | P4 | 0.29 | 0.18 | 0.1 | 0.0006 | 0.016 | 0.08 | 0.0046 | 0.0013 |  | 0.29 | 94.68
40 | 2021-03-05 05:55 | 2021-03-16 09:22 | PROD | 1 | 88047 | 42 | 0 | 2 | 0 | 1 | 1.4 | 1 | 1.3 | 5.8 | 7.7 |  |  | HMG 2 | 0.23 | 0.165 | 0.1 | 0.0006 | 0.01525 | 0.1025 | 0.0046 | 0.000625 |  | 0.29 | 189.36 | 20656 | 99.23
[16 empty] | 3258 |  | P4 | 0.21 | 0.16 | 0.1 | 0.0006 | 0.015 | 0.11 | 0.0046 | 0.0004 |  | 0.29 | 142.02
[16 empty] | 3259 |  | P4 | 0.29 | 0.18 | 0.1 | 0.0006 | 0.016 | 0.08 | 0.0046 | 0.0013 |  | 0.29 | 47.34
77 | 2021-03-05 11:59 | 2021-03-16 02:55 | PROD | 2 | 84125 | 41 | 0 | 1 | 0 | 1 | 1.4 | 1 | 1.3 | 5.4 | 8.7 |  |  | HMG 3 | 0.17 | 0.1575 | 0.1325 | 0.0006 | 0.01 | 0.08 | 0.004475 | 0.000625 |  | 0.28 | 189.36 | 24000 | 99.72
[16 empty] | 4422 |  | P4 | 0.2 | 0.15 | 0.12 | 0.0006 | 0.012 | 0.08 | 0.0041 | 0.0014 |  | 0.28 | 47.34
[16 empty] | 3242 |  | P4 | 0.16 | 0.16 | 0.14 | 0.0006 | 0.009 | 0.08 | 0.0047 | 0.0002 |  | 0.28 | 94.68
[16 empty] | 4424 |  | P4 | 0.16 | 0.16 | 0.13 | 0.0006 | 0.01 | 0.08 | 0.0044 | 0.0007 |  | 0.28 | 47.34
10 | 2021-03-05 12:02 | 2021-03-17 22:08 | PROD | 2 | 95010 | 45 | 0 | 1 | 0 | 1 | 1.4 | 1 | 1.7 | 5.4 | 8.6 | 4425 |  | HMG 1 | 0.21 | 0.13 | 0.09 | 0.0006 | 0.007 | 0.09 | 0.0046 | 0.0005 |  | 0.3 | 189.36 | 25907 | 98.36
94 | 2021-03-05 14:36 | 2021-03-16 15:36 | PROD | 2 | 89812 | 36 | 0 | 10 | 0 | 1 | 1.4 | 1 | 1.5 | 4.6 | 8.9 |  |  | HMG 2 | 0.255 | 0.145 | 0.085 | 0.0006 | 0.0125 | 0.11 | 0.00445 | 0.0006 |  | 0.24 | 189.36 | 26085 | 98.85
[16 empty] | 2633 |  | P24 | 0.25 | 0.13 | 0.09 | 0.0006 | 0.012 | 0.11 | 0.0045 | 0.0006 |  | 0.25 | 94.68
[16 empty] | 2634 |  | P24 | 0.26 | 0.16 | 0.08 | 0.0006 | 0.013 | 0.11 | 0.0044 | 0.0006 |  | 0.23 | 94.68
15 | 2021-03-05 19:44 | 2021-03-16 22:53 | PROD | 2 | 87132 | 42 | 0 | 1 | 1 | 1 | 1.4 | 1 | 1.2 | 5.1 | 8.2 |  |  | HMG 2 | 0.205 | 0.15 | 0.1175 | 0.0006 | 0.01 | 0.0775 | 0.0047 | 0.000775 |  | 0.2825 | 189.36 | 24593 | 100.23
[16 empty] | 4423 |  | P4 | 0.34 | 0.12 | 0.08 | 0.0006 | 0.01 | 0.07 | 0.0056 | 0.001 |  | 0.29 | 47.34
[16 empty] | 4424 |  | P4 | 0.16 | 0.16 | 0.13 | 0.0006 | 0.01 | 0.08 | 0.0044 | 0.0007 |  | 0.28 | 142.02
80 | 2021-03-05 22:07 | 2021-03-15 06:10 | PROD | 1 | 73635 | 39 | 0 | 2 | 0 | 1 | 1.4 | 1 | 1.4 | 5.9 | 7.3 |  |  | HMG 2 | 0.1995 | 0.1785 | 0.0715 | 0.0006 | 0.0097 | 0.107 | 0.004325 | 0.000515 |  | 0.3015 | 189.36 | 16472 | 99.26
[16 empty] | 3213 |  | P4 | 0.14 | 0.17 | 0.08 | 0.0006 | 0.008 | 0.09 | 0.0039 | 0.0006 |  | 0.31 | 28.404
[16 empty] | 4439 |  | P4 | 0.21 | 0.18 | 0.07 | 0.0006 | 0.01 | 0.11 | 0.0044 | 0.0005 |  | 0.3 | 160.956
91 | 2021-03-06 04:56 | 2021-03-16 06:06 | PROD | 1 | 81388 | 41 | 0 | 3 | 0 | 1 | 1.4 | 1 | 1.2 | 5.7 | 7.5 |  |  | HMG 3 | 0.265 | 0.17 | 0.1025 | 0.0006 | 0.0125 | 0.0925 | 0.00465 | 0.00075 |  | 0.2875 | 189.36 | 19044 | 98.91
[16 empty] | 3259 |  | P4 | 0.29 | 0.18 | 0.1 | 0.0006 | 0.016 | 0.08 | 0.0046 | 0.0013 |  | 0.29 | 47.34
[16 empty] | 4439 |  | P4 | 0.21 | 0.18 | 0.07 | 0.0006 | 0.01 | 0.11 | 0.0044 | 0.0005 |  | 0.3 | 47.34
[16 empty] | 3260 |  | P4 | 0.28 | 0.16 | 0.12 | 0.0006 | 0.012 | 0.09 | 0.0048 | 0.0006 |  | 0.28 | 94.68
79 | 2021-03-06 04:58 | 2021-03-17 06:04 | PROD | 1 | 85673 | 40 | 0 | 3 | 0 | 1 | 1.4 | 1 | 1.4 | 3.6 | 7.6 | 4440 |  | HMG 1 | 0.23 | 0.17 | 0.12 | 0.0006 | 0.019 | 0.09 | 0.005 | 0.0011 |  | 0.26 | 189.36 | 19814 | 98.98
26 | 2021-03-06 05:03 | 2021-03-17 09:58 | PROD | 1 | 87215 | 41 | 0 | 3 | 0 | 1 | 1.4 | 1 | 1.4 | 5.9 | 7.3 |  |  | HMG 3 | 0.27 | 0.165 | 0.095 | 0.0006 | 0.01125 | 0.0975 | 0.004625 | 0.0006 |  | 0.29 | 189.36 | 20542 | 98.17
[16 empty] | 3255 |  | P4 | 0.31 | 0.16 | 0.07 | 0.0006 | 0.011 | 0.1 | 0.0045 | 0.0007 |  | 0.3 | 47.34
[16 empty] | 4439 |  | P4 | 0.21 | 0.18 | 0.07 | 0.0006 | 0.01 | 0.11 | 0.0044 | 0.0005 |  | 0.3 | 47.34
[16 empty] | 3260 |  | P4 | 0.28 | 0.16 | 0.12 | 0.0006 | 0.012 | 0.09 | 0.0048 | 0.0006 |  | 0.28 | 94.68
52 | 2021-03-06 11:51 | 2021-03-18 10:27 | PROD | 2 | 93804 | 45 | 0 | 1 | 0 | 1 | 1.4 | 1 | 1.7 | 5.2 | 9 |  |  | HMG 2 | 0.26 | 0.145 | 0.085 | 0.0006 | 0.01 | 0.145 | 0.0045 | 0.0004 |  | 0.28 | 189.36 | 26362 | 99.48
[16 empty] | 2618 |  | P24 | 0.26 | 0.13 | 0.04 | 0.0006 | 0.006 | 0.18 | 0.004 | 0.0003 |  | 0.3 | 94.68
[16 empty] | 2631 |  | P24 | 0.26 | 0.16 | 0.13 | 0.0006 | 0.014 | 0.11 | 0.005 | 0.0005 |  | 0.26 | 94.68
63 | 2021-03-06 14:58 | 2021-03-19 02:30 | PROD | 2 | 97108 | 49 | 0 | 1 | 0 | 1 | 1.4 | 1 | 1.7 | 4.8 | 8.9 |  |  | HMG 3 | 0.2375 | 0.1375 | 0.1125 | 0.0006 | 0.013 | 0.0875 | 0.004975 | 0.001075 |  | 0.285 | 189.36 | 26905 | 98.81
[16 empty] | 4426 |  | P4 | 0.21 | 0.12 | 0.1 | 0.0006 | 0.009 | 0.07 | 0.0049 | 0.001 |  | 0.28 | 47.34
[16 empty] | 4427 |  | P4 | 0.29 | 0.14 | 0.13 | 0.0006 | 0.015 | 0.08 | 0.0051 | 0.0012 |  | 0.28 | 94.68
[16 empty] | 3247 |  | P4 | 0.16 | 0.15 | 0.09 | 0.0006 | 0.013 | 0.12 | 0.0048 | 0.0009 |  | 0.3 | 47.34
41 | 2021-03-06 20:33 | 2021-03-18 02:19 | PROD | 2 | 89093 | 43 | 0 | 1 | 0 | 1 | 1.4 | 1 | 1.3 | 4 | 8.2 |  |  | HMG 3 | 0.2075 | 0.12 | 0.1225 | 0.0006 | 0.01125 | 0.0925 | 0.004875 | 0.000875 |  | 0.275 | 189.36 | 24747 | 99.38
[16 empty] | 4424 |  | P4 | 0.16 | 0.16 | 0.13 | 0.0006 | 0.01 | 0.08 | 0.0044 | 0.0007 |  | 0.28 | 47.34
[16 empty] | 3245 |  | P4 | 0.23 | 0.1 | 0.13 | 0.0006 | 0.013 | 0.11 | 0.0051 | 0.0009 |  | 0.27 | 94.68
[16 empty] | 4426 |  | P4 | 0.21 | 0.12 | 0.1 | 0.0006 | 0.009 | 0.07 | 0.0049 | 0.001 |  | 0.28 | 47.34
82 | 2021-03-06 20:52 | 2021-03-17 17:25 | PROD | 1 | 88068 | 40 | 0 | 4 | 0 | 1 | 1.4 | 1 | 1.5 | 5.3 | 6.9 |  |  | HMG 2 | 0.26 | 0.16 | 0.095 | 0.0006 | 0.0125 | 0.11 | 0.0043 | 0.0009 |  | 0.31 | 189.36 | 20731 | 99.23
[16 empty] | 3261 |  | P4 | 0.16 | 0.18 | 0.09 | 0.0006 | 0.011 | 0.08 | 0.0041 | 0.0008 |  | 0.34 | 94.68
[16 empty] | 4441 |  | P4 | 0.36 | 0.14 | 0.1 | 0.0006 | 0.014 | 0.14 | 0.0045 | 0.001 |  | 0.28 | 94.68
24 | 2021-03-06 23:57 | 2021-03-17 07:31 | PRZ | 1 | 79854 | 39 | 0 | 1 | 0 | 1 | 1.4 | 1 | 1.6 | 5.3 | 9 |  |  | HMG 4 | 0.2275 | 0.1475 | 0.0925 | 0.0006 | 0.00875 | 0.0925 | 0.00415 | 0.000475 |  | 0.335 | 195.16 | 25072 | 98.73
[16 empty] | 3228 |  | P4 | 0.09 | 0.15 | 0.08 | 0.0006 | 0.009 | 0.06 | 0.0048 | 0.0002 |  | 0.32 | 48.79
[16 empty] | 3229 |  | P4 | 0.36 | 0.14 | 0.1 | 0.0006 | 0.011 | 0.08 | 0.005 | 0.0007 |  | 0.36 | 48.79
[16 empty] | 4414 |  | P4 | 0.25 | 0.15 | 0.17 | 0.0006 | 0.012 | 0.12 | 0.004 | 0.0008 |  | 0.29 | 48.79
[16 empty] | 3234 |  | P4 | 0.21 | 0.15 | 0.02 | 0.0006 | 0.003 | 0.11 | 0.0028 | 0.0002 |  | 0.37 | 48.79
64 | 2021-03-07 04:52 | 2021-03-18 13:57 | PROD | 1 | 89152 | 41 | 0 | 2 | 1 | 1 | 1.4 | 1 | 1.8 | 6.1 | 7.8 |  |  | HMG 4 | 0.2525 | 0.13 | 0.0925 | 0.0006 | 0.01175 | 0.1075 | 0.004425 | 0.000875 |  | 0.3025 | 189.36 | 20267 | 100.01
[16 empty] | 4428 |  | P4 | 0.25 | 0.1 | 0.09 | 0.0006 | 0.008 | 0.11 | 0.0047 | 0.0007 |  | 0.29 | 47.34
[16 empty] | 3252 |  | P4 | 0.24 | 0.1 | 0.09 | 0.0006 | 0.014 | 0.1 | 0.0044 | 0.001 |  | 0.3 | 47.34
[16 empty] | 3261 |  | P4 | 0.16 | 0.18 | 0.09 | 0.0006 | 0.011 | 0.08 | 0.0041 | 0.0008 |  | 0.34 | 47.34
[16 empty] | 4441 |  | P4 | 0.36 | 0.14 | 0.1 | 0.0006 | 0.014 | 0.14 | 0.0045 | 0.001 |  | 0.28 | 47.34
20 | 2021-03-07 04:58 | 2021-03-17 13:58 | PROD | 1 | 80974 | 40 | 0 | 2 | 0 | 1 | 1.4 | 1 | 1.6 | 5 | 6.1 |  |  | HMG 3 | 0.2825 | 0.14 | 0.095 | 0.0006 | 0.01175 | 0.1175 | 0.00445 | 0.000875 |  | 0.2975 | 189.36 | 18329 | 98.77
[16 empty] | 4428 |  | P4 | 0.25 | 0.1 | 0.09 | 0.0006 | 0.008 | 0.11 | 0.0047 | 0.0007 |  | 0.29 | 47.34
[16 empty] | 3261 |  | P4 | 0.16 | 0.18 | 0.09 | 0.0006 | 0.011 | 0.08 | 0.0041 | 0.0008 |  | 0.34 | 47.34
[16 empty] | 4441 |  | P4 | 0.36 | 0.14 | 0.1 | 0.0006 | 0.014 | 0.14 | 0.0045 | 0.001 |  | 0.28 | 94.68
12 | 2021-03-07 04:59 | 2021-03-18 17:09 | PROD | 1 | 85993 | 43 | 0 | 1 | 0 | 1 | 1.4 | 1 | 1.9 | 5.7 | 7 |  |  | HMG 4 | 0.2325 | 0.1375 | 0.1 | 0.0006 | 0.01325 | 0.11 | 0.004575 | 0.0008 |  | 0.29 | 189.36 | 19881 | 96.51
[16 empty] | 3243 |  | P4 | 0.12 | 0.15 | 0.11 | 0.0006 | 0.01 | 0.09 | 0.0048 | 0.0008 |  | 0.29 | 47.34
[16 empty] | 3252 |  | P4 | 0.24 | 0.1 | 0.09 | 0.0006 | 0.014 | 0.1 | 0.0044 | 0.001 |  | 0.3 | 47.34
[16 empty] | 3258 |  | P4 | 0.21 | 0.16 | 0.1 | 0.0006 | 0.015 | 0.11 | 0.0046 | 0.0004 |  | 0.29 | 47.34
[16 empty] | 4441 |  | P4 | 0.36 | 0.14 | 0.1 | 0.0006 | 0.014 | 0.14 | 0.0045 | 0.001 |  | 0.28 | 47.34
89 | 2021-03-07 11:45 | 2021-03-19 10:56 | PROD | 2 | 97528 | 48 | 0 | 2 | 0 | 1 | 1.4 | 1 | 1.3 | 4.6 | 9.2 |  |  | HMG 4 | 0.2075 | 0.1425 | 0.09 | 0.0006 | 0.01 | 0.095 | 0.00425 | 0.000825 |  | 0.3 | 189.36 | 27365 | 99.43
[16 empty] | 3235 |  | P4 | 0.15 | 0.16 | 0.1 | 0.0006 | 0.01 | 0.08 | 0.004 | 0.0005 |  | 0.3 | 47.34
[16 empty] | 3241 |  | P4 | 0.22 | 0.11 | 0.06 | 0.0006 | 0.008 | 0.13 | 0.0044 | 0.0006 |  | 0.32 | 47.34
[16 empty] | 4422 |  | P4 | 0.2 | 0.15 | 0.12 | 0.0006 | 0.012 | 0.08 | 0.0041 | 0.0014 |  | 0.28 | 47.34
[16 empty] | 3249 |  | P4 | 0.26 | 0.15 | 0.08 | 0.0006 | 0.01 | 0.09 | 0.0045 | 0.0008 |  | 0.3 | 47.34
47 | 2021-03-07 14:51 | 2021-03-19 03:21 | PROD | 2 | 90262 | 44 | 0 | 3 | 0 | 1 | 1.4 | 1 | 1.9 | 6.2 | 7.8 |  |  | HMG 2 | 0.292 | 0.154 | 0.076 | 0.00108 | 0.0106 | 0.066 | 0.00406 | 0.00066 |  | 0.256 | 189.36 | 25761 | 98.59
[16 empty] | 1718 |  | P24 | 0.28 | 0.17 | 0.06 | 0.0014 | 0.009 | 0.07 | 0.0039 | 0.0007 |  | 0.28 | 113.616
[16 empty] | 2616 |  | P24 | 0.31 | 0.13 | 0.1 | 0.0006 | 0.013 | 0.06 | 0.0043 | 0.0006 |  | 0.22 | 75.744
23 | 2021-03-07 19:50 | 2021-03-20 09:58 | PROD | 2 | 98103 | 48 | 0 | 1 | 0 | 1 | 1.4 | 1 | 1.6 | 5.9 | 8.3 |  |  | HMG 4 | 0.21 | 0.13 | 0.095 | 0.0006 | 0.00925 | 0.09 | 0.004725 | 0.000825 |  | 0.29 | 189.36 | 27474 | 99.04
[16 empty] | 3243 |  | P4 | 0.12 | 0.15 | 0.11 | 0.0006 | 0.01 | 0.09 | 0.0048 | 0.0008 |  | 0.29 | 47.34
[16 empty] | 4426 |  | P4 | 0.21 | 0.12 | 0.1 | 0.0006 | 0.009 | 0.07 | 0.0049 | 0.001 |  | 0.28 | 47.34
[16 empty] | 4428 |  | P4 | 0.25 | 0.1 | 0.09 | 0.0006 | 0.008 | 0.11 | 0.0047 | 0.0007 |  | 0.29 | 47.34
[16 empty] | 3249 |  | P4 | 0.26 | 0.15 | 0.08 | 0.0006 | 0.01 | 0.09 | 0.0045 | 0.0008 |  | 0.3 | 47.34
16 | 2021-03-07 22:00 | 2021-03-18 06:01 | PROD | 1 | 79345 | 39 | 0 | 1 | 0 | 1 | 1.4 | 1 | 1.4 | 6.1 | 6.7 |  |  | HMG 2 | 0.33 | 0.155 | 0.065 | 0.0006 | 0.0075 | 0.085 | 0.0038 | 0.0006 |  | 0.34 | 189.36 | 18038 | 98.63
[16 empty] | 3262 |  | P4 | 0.26 | 0.16 | 0.03 | 0.0006 | 0.006 | 0.1 | 0.0038 | 0.0005 |  | 0.38 | 94.68
[16 empty] | 3263 |  | P4 | 0.4 | 0.15 | 0.1 | 0.0006 | 0.009 | 0.07 | 0.0038 | 0.0007 |  | 0.3 | 94.68
95 | 2021-03-07 22:01 | 2021-03-17 23:58 | PRZ | 1 | 80878 | 38 | 0 | 1 | 0 | 1 | 1.4 | 1 | 1.4 | 5.2 | 8.4 |  |  | HMG 4 | 0.2525 | 0.1225 | 0.09 | 0.0006 | 0.0095 | 0.085 | 0.004675 | 0.00055 |  | 0.3 | 195.16 | 25602 | 98.84
[16 empty] | 3236 |  | P4 | 0.33 | 0.09 | 0.1 | 0.0006 | 0.009 | 0.1 | 0.0041 | 0.0002 |  | 0.3 | 48.79
[16 empty] | 3237 |  | P4 | 0.22 | 0.13 | 0.07 | 0.0006 | 0.009 | 0.08 | 0.0042 | 0.0002 |  | 0.32 | 48.79
[16 empty] | 4423 |  | P4 | 0.34 | 0.12 | 0.08 | 0.0006 | 0.01 | 0.07 | 0.0056 | 0.001 |  | 0.29 | 48.79
[16 empty] | 3243 |  | P4 | 0.12 | 0.15 | 0.11 | 0.0006 | 0.01 | 0.09 | 0.0048 | 0.0008 |  | 0.29 | 48.79
50 | 2021-03-07 22:59 | 2021-03-19 09:53 | PROD | 2 | 89837 | 43 | 0 | 1 | 0 | 1 | 1.4 | 1 | 1.2 | 4.3 | 8.8 |  |  | HMG 3 | 0.2725 | 0.1205 | 0.08 | 0.00072 | 0.00955 | 0.1365 | 0.004165 | 0.000485 |  | 0.252 | 189.36 | 24702 | 99.56
[16 empty] | 2614 |  | P24 | 0.22 | 0.11 | 0.11 | 0.0006 | 0.01 | 0.12 | 0.004 | 0.0005 |  | 0.21 | 47.34
[16 empty] | 2617 |  | P24 | 0.3 | 0.12 | 0.06 | 0.0008 | 0.009 | 0.13 | 0.0041 | 0.0005 |  | 0.28 | 113.616
[16 empty] | 1720 |  | P24 | 0.25 | 0.14 | 0.11 | 0.0006 | 0.011 | 0.19 | 0.0047 | 0.0004 |  | 0.21 | 28.404
83 | 2021-03-08 04:52 | 2021-03-18 09:28 | PROD | 1 | 82492 | 39 | 0 | 2 | 0 | 1 | 1.4 | 1 | 1.3 | 5.9 | 7 |  |  | HMG 2 | 0.226 | 0.13 | 0.098 | 0.0006 | 0.0118 | 0.106 | 0.0042 | 0.00074 |  | 0.292 | 189.36 | 19624 | 98.79
[16 empty] | 4425 |  | P4 | 0.21 | 0.13 | 0.09 | 0.0006 | 0.007 | 0.09 | 0.0046 | 0.0005 |  | 0.3 | 37.872
[16 empty] | 4442 |  | P4 | 0.23 | 0.13 | 0.1 | 0.0006 | 0.013 | 0.11 | 0.0041 | 0.0008 |  | 0.29 | 151.488
62 | 2021-03-08 04:54 | 2021-03-19 17:19 | PROD | 1 | 89190 | 42 | 0 | 1 | 0 | 1 | 1.4 | 1 | 1.7 | 5.4 | 6.9 | 3263 |  | HMG 1 | 0.4 | 0.15 | 0.1 | 0.0006 | 0.009 | 0.07 | 0.0038 | 0.0007 |  | 0.3 | 189.36 | 20280 | 99.11
30 | 2021-03-08 11:28 | 2021-03-20 03:09 | PROD | 2 | 91390 | 46 | 0 | 1 | 0 | 1 | 1.4 | 1 | 1.2 | 5.6 | 8.9 | 4428 |  | HMG 1 | 0.25 | 0.1 | 0.09 | 0.0006 | 0.008 | 0.11 | 0.0047 | 0.0007 |  | 0.29 | 189.36 | 24953 | 99.45
92 | 2021-03-08 15:20 | 2021-03-19 22:05 | PROD | 2 | 92861 | 45 | 0 | 0 | 1 | 1 | 1.4 | 1 | 1.2 | 4.8 | 7.4 |  |  | HMG 6 | 0.246 | 0.132 | 0.081 | 0.0006 | 0.0106 | 0.134 | 0.00438 | 0.00051 |  | 0.255 | 189.36 | 26332 | 100.21
[16 empty] | 2618 |  | P24 | 0.26 | 0.13 | 0.04 | 0.0006 | 0.006 | 0.18 | 0.004 | 0.0003 |  | 0.3 | 37.872
[16 empty] | 2626 |  | P24 | 0.22 | 0.09 | 0.11 | 0.0006 | 0.01 | 0.12 | 0.0044 | 0.0006 |  | 0.23 | 37.872
[16 empty] | 2631 |  | P24 | 0.26 | 0.16 | 0.13 | 0.0006 | 0.014 | 0.11 | 0.005 | 0.0005 |  | 0.26 | 37.872
[16 empty] | 2634 |  | P24 | 0.26 | 0.16 | 0.08 | 0.0006 | 0.013 | 0.11 | 0.0044 | 0.0006 |  | 0.23 | 18.936
[16 empty] | 2635 |  | P24 | 0.26 | 0.12 | 0.07 | 0.0006 | 0.013 | 0.13 | 0.0042 | 0.0007 |  | 0.24 | 18.936
[16 empty] | 2637 |  | P24 | 0.23 | 0.14 | 0.05 | 0.0006 | 0.01 | 0.14 | 0.0042 | 0.0005 |  | 0.25 | 37.872
74 | 2021-03-08 21:10 | 2021-03-19 06:10 | PROD | 1 | 79310 | 37 | 0 | 3 | 0 | 1 | 1.4 | 1 | 1.7 | 5.6 | 7.3 |  |  | HMG 2 | 0.2725 | 0.1225 | 0.075 | 0.0006 | 0.00675 | 0.0975 | 0.003675 | 0.0003 |  | 0.3025 | 189.36 | 17629 | 97.88
[16 empty] | 3260 |  | P4 | 0.28 | 0.16 | 0.12 | 0.0006 | 0.012 | 0.09 | 0.0048 | 0.0006 |  | 0.28 | 47.34
[16 empty] | 4443 |  | P4 | 0.27 | 0.11 | 0.06 | 0.0006 | 0.005 | 0.1 | 0.0033 | 0.0002 |  | 0.31 | 142.02
84 | 2021-03-08 21:11 | 2021-03-19 09:39 | PROD | 1 | 83520 | 38 | 0 | 3 | 0 | 1 | 1.4 | 1 | 1.6 | 6.1 | 7.6 |  |  | HMG 3 | 0.255 | 0.14 | 0.055 | 0.0006 | 0.0075 | 0.1025 | 0.00375 | 0.0005 |  | 0.34 | 189.36 | 19698 | 96.9
[16 empty] | 3262 |  | P4 | 0.26 | 0.16 | 0.03 | 0.0006 | 0.006 | 0.1 | 0.0038 | 0.0005 |  | 0.38 | 94.68
[16 empty] | 4442 |  | P4 | 0.23 | 0.13 | 0.1 | 0.0006 | 0.013 | 0.11 | 0.0041 | 0.0008 |  | 0.29 | 47.34
[16 empty] | 4443 |  | P4 | 0.27 | 0.11 | 0.06 | 0.0006 | 0.005 | 0.1 | 0.0033 | 0.0002 |  | 0.31 | 47.34
25 | 2021-03-08 23:07 | 2021-03-19 14:04 | PROD | 1 | 81176 | 38 | 0 | 4 | 0 | 1 | 1.4 | 1 | 1.2 | 5.8 | 6.1 |  |  | HMG 3 | 0.2575 | 0.1275 | 0.0625 | 0.0006 | 0.00725 | 0.1025 | 0.003625 | 0.000425 |  | 0.3225 | 189.36 | 18772 | 97.25
[16 empty] | 3262 |  | P4 | 0.26 | 0.16 | 0.03 | 0.0006 | 0.006 | 0.1 | 0.0038 | 0.0005 |  | 0.38 | 47.34
[16 empty] | 4442 |  | P4 | 0.23 | 0.13 | 0.1 | 0.0006 | 0.013 | 0.11 | 0.0041 | 0.0008 |  | 0.29 | 47.34
[16 empty] | 4443 |  | P4 | 0.27 | 0.11 | 0.06 | 0.0006 | 0.005 | 0.1 | 0.0033 | 0.0002 |  | 0.31 | 94.68
70 | 2021-03-09 12:13 | 2021-03-22 07:49 | PROD | 2 | 97935 | 47 | 0 | 2 | 0 | 1 | 1.4 | 1 | 1.2 | 5.3 | 7.9 |  |  | HL 4 | 0.2385 | 0.0795 | 0.2705 |  | 0.007775 | 0.062125 | 0.0003 | 0.00345 | 0.006625 |  | 189.86 | 25802 | 98.47
[16 empty] | 2447 | A2/447 | HL | 0.195 | 0.082 | 0.232 |  | 0.008 | 0.035 | 0.0006 | 0.0038 | 0.006 |  | 47.465
[16 empty] | 2458 | A2/458 | HL | 0.216 | 0.0827 | 0.273 |  | 0.0078 | 0.0964 | 0.0001 | 0.0021 | 0.0041 |  | 47.465
[16 empty] | 2464 | A2/464 | HL | 0.294 | 0.0834 | 0.301 |  | 0.0084 | 0.0343 | 0.0002 | 0.0044 | 0.0076 |  | 47.465
[16 empty] | 2465 | A2/465 | HL | 0.249 | 0.0699 | 0.276 |  | 0.0069 | 0.0828 | 0.0003 | 0.0035 | 0.0088 |  | 47.465
78 | 2021-03-09 14:54 | 2021-03-19 15:26 | PROD | 2 | 78226 | 40 | 0 | 1 | 0 | 1 | 1.4 | 1 | 1.4 | 4.7 | 9 |  |  | HMG 4 | 0.245 | 0.15 | 0.1075 | 0.0006 | 0.01 | 0.08 | 0.004725 | 0.000925 |  | 0.29 | 189.36 | 22046 | 99.26
[16 empty] | 4424 |  | P4 | 0.16 | 0.16 | 0.13 | 0.0006 | 0.01 | 0.08 | 0.0044 | 0.0007 |  | 0.28 | 47.34
[16 empty] | 3244 |  | P4 | 0.32 | 0.18 | 0.07 | 0.0006 | 0.006 | 0.09 | 0.0045 | 0.0008 |  | 0.32 | 47.34
[16 empty] | 4426 |  | P4 | 0.21 | 0.12 | 0.1 | 0.0006 | 0.009 | 0.07 | 0.0049 | 0.001 |  | 0.28 | 47.34
[16 empty] | 4427 |  | P4 | 0.29 | 0.14 | 0.13 | 0.0006 | 0.015 | 0.08 | 0.0051 | 0.0012 |  | 0.28 | 47.34
57 | 2021-03-09 19:43 | 2021-03-21 01:56 | PROD | 2 | 87687 | 43 | 0 | 1 | 0 | 1 | 1.4 | 1 | 1.3 | 5.7 | 10 | 3250 |  | HMG 1 | 0.18 | 0.15 | 0.09 | 0.0006 | 0.011 | 0.06 | 0.0045 | 0.0008 |  | 0.3 | 189.36 | 24343 | 99.37
87 | 2021-03-09 21:02 | 2021-03-20 14:04 | PROD | 1 | 87005 | 42 | 0 | 1 | 0 | 1 | 1.4 | 1 | 1.5 | 5.6 | 7.9 | 3264 |  | HMG 1 | 0.23 | 0.18 | 0.12 | 0.0006 | 0.012 | 0.1 | 0.0044 | 0.001 |  | 0.28 | 189.36 | 20505 | 99.26
45 | 2021-03-09 21:58 | 2021-03-20 09:04 | PRZ | 1 | 79856 | 39 | 0 | 3 | 0 | 1 | 1.4 | 1 | 1.5 | 6.9 | 8.8 |  |  | HMG 4 | 0.2775 | 0.125 | 0.075 | 0.0006 | 0.008 | 0.09 | 0.004325 | 0.000375 |  | 0.31 | 195.16 | 25847 | 98.4
[16 empty] | 4404 |  | P4 | 0.39 | 0.12 | 0.09 | 0.0006 | 0.011 | 0.08 | 0.0054 | 0.0003 |  | 0.3 | 48.79
[16 empty] | 3230 |  | P4 | 0.21 | 0.14 | 0.05 | 0.0006 | 0.007 | 0.04 | 0.004 | 0.0005 |  | 0.33 | 48.79
[16 empty] | 4411 |  | P4 | 0.29 | 0.12 | 0.07 | 0.0006 | 0.005 | 0.16 | 0.0039 | 0.0002 |  | 0.32 | 48.79
[16 empty] | 3232 |  | P4 | 0.22 | 0.12 | 0.09 | 0.0006 | 0.009 | 0.08 | 0.004 | 0.0005 |  | 0.29 | 48.79
35 | 2021-03-09 22:59 | 2021-03-21 15:35 | PROD | 2 | 90669 | 42 | 0 | 3 | 0 | 1 | 1.4 | 1 | 1.3 | 4.9 | 10.2 |  |  | HMG 3 | 0.195 | 0.1525 | 0.095 | 0.0006 | 0.012 | 0.0675 | 0.0043 | 0.000975 |  | 0.29 | 189.36 | 25819 | 98.36
[16 empty] | 4422 |  | P4 | 0.2 | 0.15 | 0.12 | 0.0006 | 0.012 | 0.08 | 0.0041 | 0.0014 |  | 0.28 | 47.34
[16 empty] | 3250 |  | P4 | 0.18 | 0.15 | 0.09 | 0.0006 | 0.011 | 0.06 | 0.0045 | 0.0008 |  | 0.3 | 94.68
[16 empty] | 4430 |  | P4 | 0.22 | 0.16 | 0.08 | 0.0006 | 0.014 | 0.07 | 0.0041 | 0.0009 |  | 0.28 | 47.34
42 | 2021-03-10 04:00 | 2021-03-20 06:15 | PROD | 1 | 79191 | 38 | 0 | 1 | 0 | 1 | 1.4 | 1 | 1.2 | 4.9 | 6.1 |  |  | HMG 3 | [10 empty] | 189.36 | 18056 | 99.38
[16 empty] | 3265 |  | P4 | [10 empty] | 94.68
[16 empty] | 4444 |  | P4 | 0.28 | 0.1 | 0.11 | 0.0006 | 0.011 | 0.08 | 0.004 | 0.0009 |  | 0.25 | 47.34
[16 empty] | 3266 |  | P4 | 0.36 | 0.17 | 0.08 | 0.0006 | 0.011 | 0.08 | 0.004 | 0.0009 |  | 0.29 | 47.34
93 | 2021-03-10 04:50 | 2021-03-20 09:28 | PROD | 1 | 82401 | 40 | 0 | 2 | 0 | 1 | 1.4 | 1 | 1.3 | 4.7 | 6.9 |  |  | HMG 3 | [10 empty] | 189.36 | 20692 | 98.44
[16 empty] | 3265 |  | P4 | [10 empty] | 47.34
[16 empty] | 3261 |  | P4 | 0.16 | 0.18 | 0.09 | 0.0006 | 0.011 | 0.08 | 0.0041 | 0.0008 |  | 0.34 | 47.34
[16 empty] | 4445 |  | P4 | 0.24 | 0.14 | 0.1 | 0.0006 | 0.011 | 0.1 | 0.0041 | 0.0007 |  | 0.27 | 94.68
59 | 2021-03-10 12:03 | 2021-03-22 14:06 | PROD | 2 | 93449 | 46 | 0 | 0 | 0 | 1 | 1.4 | 1 | 1.5 | 6.2 | 9.2 |  |  | HMG 2 | 0.24 | 0.13 | 0.0825 | 0.0006 | 0.017 | 0.0775 | 0.004325 | 0.00085 |  | 0.2925 | 189.36 | 25612 | 99.22
[16 empty] | 4432 |  | P4 | 0.24 | 0.14 | 0.08 | 0.0006 | 0.018 | 0.07 | 0.0043 | 0.0008 |  | 0.29 | 142.02
[16 empty] | 3252 |  | P4 | 0.24 | 0.1 | 0.09 | 0.0006 | 0.014 | 0.1 | 0.0044 | 0.001 |  | 0.3 | 47.34
17 | 2021-03-10 14:46 | 2021-03-22 01:57 | PROD | 2 | 89170 | 42 | 0 | 1 | 0 | 1 | 1.4 | 1 | 1.2 | 5.3 | 9.2 | 4431 |  | HMG 1 | 0.27 | 0.14 | 0.09 | 0.0006 | 0.011 | 0.12 | 0.004 | 0.0012 |  | 0.29 | 189.36 | 24922 | 99.2
68 | 2021-03-10 19:54 | 2021-03-21 09:41 | PROD | 2 | 81647 | 41 | 0 | 1 | 0 | 1 | 1.4 | 1 | 1.3 | 6.4 | 6.9 |  |  | HL 4 | 0.35775 | 0.08485 | 0.2625 |  | 0.009175 | 0.08385 | 0.00025 | 0.005875 | 0.010375 |  | 189.86 | 22080 | 98.94
[16 empty] | 2463 | A2/463 | HL | 0.212 | 0.0766 | 0.226 |  | 0.0071 | 0.164 | 0.0002 | 0.0028 | 0.0053 |  | 47.465
[16 empty] | 2462 | A2/462 | HL | 0.284 | 0.0779 | 0.201 |  | 0.0098 | 0.0304 | 0.0003 | 0.0093 | 0.0124 |  | 47.465
[16 empty] | 2466 | A2/466 | HL | 0.686 | 0.115 | 0.347 |  | 0.0129 | 0.0582 | 0.0002 | 0.0079 | 0.015 |  | 47.465
[16 empty] | 2465 | A2/465 | HL | 0.249 | 0.0699 | 0.276 |  | 0.0069 | 0.0828 | 0.0003 | 0.0035 | 0.0088 |  | 47.465
51 | 2021-03-10 21:58 | 2021-03-20 13:07 | PRZ | 1 | 73905 | 37 | 0 | 1 | 0 | 3 | 1.4 | 1 | 1.2 | 6.3 | 14.1 |  |  | HMG 4 | 0.23 | 0.1325 | 0.1125 | 0.0006 | 0.01025 | 0.1175 | 0.004375 | 0.0004 |  | 0.305 | 195.16 | 23461 | 99.46
[16 empty] | 3220 |  | P4 | 0.14 | 0.16 | 0.11 | 0.0006 | 0.012 | 0.08 | 0.0045 | 0.0002 |  | 0.32 | 48.79
[16 empty] | 4402 |  | P4 | 0.42 | 0.12 | 0.12 | 0.0006 | 0.011 | 0.16 | 0.0049 | 0.0007 |  | 0.3 | 48.79
[16 empty] | 4415 |  | P4 | 0.19 | 0.1 | 0.12 | 0.0006 | 0.007 | 0.12 | 0.0038 | 0.0002 |  | 0.3 | 48.79
[16 empty] | 4416 |  | P4 | 0.17 | 0.15 | 0.1 | 0.0006 | 0.011 | 0.11 | 0.0043 | 0.0005 |  | 0.3 | 48.79
69 | 2021-03-10 22:00 | 2021-03-21 09:13 | PROD | 1 | 79517 | 39 | 0 | 2 | 0 | 1 | 1.4 | 1 | 1.5 | 4.8 | 6.3 | 3266 |  | HMG 1 | 0.36 | 0.17 | 0.08 | 0.0006 | 0.011 | 0.08 | 0.004 | 0.0009 |  | 0.29 | 189.36 | 18694 | 97.94
75 | 2021-03-10 23:00 | 2021-03-21 22:00 | PROD | 2 | 84450 | 41 | 0 | 0 | 0 | 1 | 1.4 | 1 | 1.2 | 5.7 | 8.7 | 4430 |  | HMG 1 | 0.22 | 0.16 | 0.08 | 0.0006 | 0.014 | 0.07 | 0.0041 | 0.0009 |  | 0.28 | 189.36 | 23311 | 98.98
34 | 2021-03-11 04:52 | 2021-03-21 06:01 | PROD | 1 | 77511 | 37 | 0 | 3 | 1 | 1 | 1.4 | 1 | 1.5 | 6.4 | 5.6 |  |  | HMG 3 | [10 empty] | 189.36 | 17292 | 98.14
[16 empty] | 3265 |  | P4 | [10 empty] | 47.34
[16 empty] | 3266 |  | P4 | 0.36 | 0.17 | 0.08 | 0.0006 | 0.011 | 0.08 | 0.004 | 0.0009 |  | 0.29 | 47.34
[16 empty] | 4446 |  | P4 | 0.32 | 0.12 | 0.09 | 0.0006 | 0.014 | 0.15 | 0.0039 | 0.0009 |  | 0.25 | 94.68
73 | 2021-03-11 04:54 | 2021-03-21 17:05 | PROD | 1 | 79623 | 39 | 0 | 3 | 0 | 1 | 1.4 | 1 | 1.4 | 5.2 | 6.6 |  |  | HMG 3 | [10 empty] | 189.36 | 17885 | 97.83
[16 empty] | 3267 |  | P4 | [10 empty] | 94.68
[16 empty] | 4444 |  | P4 | 0.28 | 0.1 | 0.11 | 0.0006 | 0.011 | 0.08 | 0.004 | 0.0009 |  | 0.25 | 47.34
[16 empty] | 4446 |  | P4 | 0.32 | 0.12 | 0.09 | 0.0006 | 0.014 | 0.15 | 0.0039 | 0.0009 |  | 0.25 | 47.34
44 | 2021-03-11 11:43 | 2021-03-23 09:51 | PROD | 2 | 94159 | 46 | 0 | 1 | 1 | 1 | 1.4 | 1 | 1.5 | 4.6 | 8.2 | 3254 |  | HMG 1 | 0.27 | 0.16 | 0.09 | 0.0006 | 0.017 | 0.06 | 0.0043 | 0.0011 |  | 0.28 | 189.36 | 25309 | 100.84
67 | 2021-03-11 15:52 | 2021-03-23 01:55 | PROD | 2 | 87918 | 43 | 0 | 0 | 0 | 1 | 1.4 | 1 | 1.4 | 6.3 | 8.6 |  |  | HMG 2 | 0.3325 | 0.1475 | 0.11 | 0.0006 | 0.00825 | 0.095 | 0.00395 | 0.00035 |  | 0.2825 | 189.36 | 24758 | 99.33
[16 empty] | 3253 |  | P4 | 0.36 | 0.14 | 0.12 | 0.0006 | 0.006 | 0.09 | 0.0038 | 0.0002 |  | 0.28 | 142.02
[16 empty] | 4433 |  | P4 | 0.25 | 0.17 | 0.08 | 0.0006 | 0.015 | 0.11 | 0.0044 | 0.0008 |  | 0.29 | 47.34
32 | 2021-03-11 19:15 | 2021-03-24 10:02 | PROD | 2 | 97401 | 47 | 0 | 1 | 0 | 1 | 1.4 | 1 | 1.2 | 6 | 9.1 |  |  | HMG 4 | 0.2375 | 0.1325 | 0.095 | 0.0006 | 0.01375 | 0.0925 | 0.0042 | 0.0011 |  | 0.29 | 189.36 | 26882 | 99.29
[16 empty] | 4422 |  | P4 | 0.2 | 0.15 | 0.12 | 0.0006 | 0.012 | 0.08 | 0.0041 | 0.0014 |  | 0.28 | 47.34
[16 empty] | 4431 |  | P4 | 0.27 | 0.14 | 0.09 | 0.0006 | 0.011 | 0.12 | 0.004 | 0.0012 |  | 0.29 | 47.34
[16 empty] | 4432 |  | P4 | 0.24 | 0.14 | 0.08 | 0.0006 | 0.018 | 0.07 | 0.0043 | 0.0008 |  | 0.29 | 47.34
[16 empty] | 3252 |  | P4 | 0.24 | 0.1 | 0.09 | 0.0006 | 0.014 | 0.1 | 0.0044 | 0.001 |  | 0.3 | 47.34
66 | 2021-03-11 20:54 | 2021-03-22 09:01 | PROD | 1 | 80943 | 40 | 0 | 3 | 0 | 1 | 1.4 | 1 | 1.3 | 5.3 | 6.7 |  |  | HMG 2 | 0.3225 | 0.1675 | 0.0825 | 0.0006 | 0.0135 | 0.0975 | 0.003675 | 0.00095 |  | 0.27 | 189.36 | 17905 | 99.03
[16 empty] | 4447 |  | P4 | 0.36 | 0.13 | 0.09 | 0.0006 | 0.015 | 0.09 | 0.0039 | 0.0008 |  | 0.27 | 47.34
[16 empty] | 3268 |  | P4 | 0.31 | 0.18 | 0.08 | 0.0006 | 0.013 | 0.1 | 0.0036 | 0.001 |  | 0.27 | 142.02
19 | 2021-03-12 02:50 | 2021-03-21 13:57 | PROD | 1 | 72950 | 39 | 0 | 0 | 0 | 1 | 1.4 | 1 | 1.4 | 6.2 | 6.1 |  |  | HMG 2 | [10 empty] | 189.36 | 16217 | 98.55
[16 empty] | 3267 |  | P4 | [10 empty] | 47.34
[16 empty] | 4447 |  | P4 | 0.36 | 0.13 | 0.09 | 0.0006 | 0.015 | 0.09 | 0.0039 | 0.0008 |  | 0.27 | 142.02
90 | 2021-03-12 03:47 | 2021-03-21 14:00 | PROD | 1 | 76336 | 37 | 0 | 2 | 0 | 1 | 1.4 | 1 | 1.3 | 5.3 | 7.5 |  |  | HMG 3 | 0.275 | 0.14 | 0.105 | 0.0006 | 0.01175 | 0.09 | 0.004 | 0.00095 |  | 0.2625 | 189.36 | 17229 | 98.35
[16 empty] | 3264 |  | P4 | 0.23 | 0.18 | 0.12 | 0.0006 | 0.012 | 0.1 | 0.0044 | 0.001 |  | 0.28 | 47.34
[16 empty] | 4444 |  | P4 | 0.28 | 0.1 | 0.11 | 0.0006 | 0.011 | 0.08 | 0.004 | 0.0009 |  | 0.25 | 94.68
[16 empty] | 3268 |  | P4 | 0.31 | 0.18 | 0.08 | 0.0006 | 0.013 | 0.1 | 0.0036 | 0.001 |  | 0.27 | 47.34
39 | 2021-03-12 03:51 | 2021-03-22 05:56 | PROD | 1 | 77058 | 37 | 0 | 2 | 0 | 1 | 1.4 | 1 | 1.2 | 5.3 | 6.8 |  |  | HMG 3 | 0.3225 | 0.1475 | 0.0975 | 0.0006 | 0.0135 | 0.095 | 0.004125 | 0.00095 |  | 0.2775 | 189.36 | 17191 | 97.48
[16 empty] | 4437 |  | P4 | 0.15 | 0.15 | 0.07 | 0.0006 | 0.014 | 0.11 | 0.0043 | 0.0006 |  | 0.31 | 47.34
[16 empty] | 3260 |  | P4 | 0.28 | 0.16 | 0.12 | 0.0006 | 0.012 | 0.09 | 0.0048 | 0.0006 |  | 0.28 | 47.34
[16 empty] | 4448 |  | P4 | 0.43 | 0.14 | 0.1 | 0.0006 | 0.014 | 0.09 | 0.0037 | 0.0013 |  | 0.26 | 94.68
27 | 2021-03-12 12:23 | 2021-03-24 02:56 | PROD | 2 | 90076 | 44 | 0 | 0 | 0 | 1 | 1.4 | 1 | 1.3 | 4.9 | 7.9 |  |  | HMG 2 | 0.2775 | 0.1625 | 0.09 | 0.0006 | 0.01275 | 0.105 | 0.00425 | 0.00065 |  | 0.2875 | 189.36 | 24724 | 99.59
[16 empty] | 3253 |  | P4 | 0.36 | 0.14 | 0.12 | 0.0006 | 0.006 | 0.09 | 0.0038 | 0.0002 |  | 0.28 | 47.34
[16 empty] | 4433 |  | P4 | 0.25 | 0.17 | 0.08 | 0.0006 | 0.015 | 0.11 | 0.0044 | 0.0008 |  | 0.29 | 142.02
72 | 2021-03-12 15:02 | 2021-03-25 10:01 | PROD | 2 | 98634 | 47 | 0 | 1 | 1 | 1 | 1.4 | 1 | 1.2 | 5.2 | 9.2 |  |  | HMG 2 | 0.27 | 0.14 | 0.06 | 0.0006 | 0.009 | 0.095 | 0.00435 | 0.0004 |  | 0.31 | 189.36 | 25969 | 100.23
[16 empty] | 4435 |  | P4 | 0.3 | 0.14 | 0.07 | 0.0006 | 0.01 | 0.11 | 0.0043 | 0.0006 |  | 0.29 | 94.68
[16 empty] | 3256 |  | P4 | 0.24 | 0.14 | 0.05 | 0.0006 | 0.008 | 0.08 | 0.0044 | 0.0002 |  | 0.33 | 94.68
86 | 2021-03-12 20:00 | 2021-03-23 17:35 | PROD | 1 | 87508 | 44 | 0 | 3 | 0 | 1 | 1.4 | 1 | 1.3 | 5.1 | 6 |  |  | HMG 4 | 0.2775 | 0.1575 | 0.1 | 0.0006 | 0.01225 | 0.105 | 0.004025 | 0.001025 |  | 0.2675 | 189.36 | 20418 | 98.16
[16 empty] | 3264 |  | P4 | 0.23 | 0.18 | 0.12 | 0.0006 | 0.012 | 0.1 | 0.0044 | 0.001 |  | 0.28 | 47.34
[16 empty] | 4444 |  | P4 | 0.28 | 0.1 | 0.11 | 0.0006 | 0.011 | 0.08 | 0.004 | 0.0009 |  | 0.25 | 47.34
[16 empty] | 3268 |  | P4 | 0.31 | 0.18 | 0.08 | 0.0006 | 0.013 | 0.1 | 0.0036 | 0.001 |  | 0.27 | 47.34
[16 empty] | 3269 |  | P4 | 0.29 | 0.17 | 0.09 | 0.0006 | 0.013 | 0.14 | 0.0041 | 0.0012 |  | 0.27 | 47.34
36 | 2021-03-12 20:06 | 2021-03-25 11:26 | PROD | 2 | 97829 | 45 | 0 | 1 | 0 | 1 | 1.4 | 1 | 1.3 | 5.3 | 9.3 |  |  | HMG 2 | 0.305 | 0.15 | 0.07 | 0.0006 | 0.0105 | 0.105 | 0.0044 | 0.00065 |  | 0.295 | 189.36 | 26132 | 99.25
[16 empty] | 3255 |  | P4 | 0.31 | 0.16 | 0.07 | 0.0006 | 0.011 | 0.1 | 0.0045 | 0.0007 |  | 0.3 | 94.68
[16 empty] | 4435 |  | P4 | 0.3 | 0.14 | 0.07 | 0.0006 | 0.01 | 0.11 | 0.0043 | 0.0006 |  | 0.29 | 94.68
49 | 2021-03-12 20:07 | 2021-03-23 09:32 | PROD | 1 | 80973 | 38 | 0 | 1 | 0 | 1 | 1.4 | 1 | 1.4 | 6.4 | 6.6 |  |  | HMG 2 | 0.325 | 0.1625 | 0.0925 | 0.0006 | 0.01325 | 0.1275 | 0.004 | 0.001225 |  | 0.2675 | 189.36 | 18165 | 99.1
[16 empty] | 4448 |  | P4 | 0.43 | 0.14 | 0.1 | 0.0006 | 0.014 | 0.09 | 0.0037 | 0.0013 |  | 0.26 | 47.34
[16 empty] | 3269 |  | P4 | 0.29 | 0.17 | 0.09 | 0.0006 | 0.013 | 0.14 | 0.0041 | 0.0012 |  | 0.27 | 142.02
85 | 2021-03-12 23:02 | 2021-03-23 22:01 | PROD | 2 | 89119 | 39 | 0 | 5 | 0 | 1 | 1.4 | 1 | 1.3 | 4.6 | 6.8 | 4434 |  | HMG 1 | 0.57 | 0.14 | 0.09 | 0.0007 | 0.014 | 0.1 | 0.0048 | 0.0014 |  | 0.3 | 189.36 | 25806 | 98.78
71 | 2021-03-13 04:53 | 2021-03-24 09:47 | PROD | 1 | 84847 | 40 | 0 | 1 | 0 | 1 | 1.4 | 1 | 1.3 | 3.9 | 4.7 |  |  | HL 4 | 0.177025 | 0.0778 | 0.216225 |  | 0.00895 | 0.05625 | 0.00025 | 0.0054 | 0.0084 |  | 189.86 | 18704 | 98.37
[16 empty] | 2439 | A2/439 | HL | 0.139 | 0.0754 | 0.184 |  | 0.0069 | 0.0332 | 0.0006 | 0.0072 | 0.0098 |  | 47.465
[16 empty] | 2468 | A2/468 | HL | 0.1811 | 0.0732 | 0.2498 |  | 0.0076 | 0.0265 | 0.0002 | 0.0028 | 0.0091 |  | 47.465
[16 empty] | 2460 | A2/460 | HL | 0.266 | 0.094 | 0.243 |  | 0.0128 | 0.0423 | 0.0001 | 0.0042 | 0.0048 |  | 47.465
[16 empty] | 2471 | A2/471 | HL | 0.122 | 0.0686 | 0.1881 |  | 0.0085 | 0.123 | 0.0001 | 0.0074 | 0.0099 |  | 47.465
1 | 2021-03-13 06:56 | 2021-03-23 06:05 | PROD | 1 | 77263 | 44 | 0 | 1 | 0 | 1 | 1.4 | 1 | 1.5 | 6 | 7 | 3270 |  | HMG 1 | 0.32 | 0.17 | 0.05 | 0.0006 | 0.008 | 0.07 | 0.0034 | 0.0005 |  | 0.34 | 189.36 | 17200 | 98.63
37 | 2021-03-13 11:42 | 2021-03-25 10:00 | PROD | 2 | 92618 | 46 | 0 | 1 | 0 | 1 | 1.4 | 1 | 1.2 | 4.8 | 9 |  |  | HMG 3 | 0.2575 | 0.145 | 0.0625 | 0.0006 | 0.01125 | 0.0825 | 0.0044 | 0.000475 |  | 0.3125 | 189.36 | 26697 | 99.29
[16 empty] | 4432 |  | P4 | 0.24 | 0.14 | 0.08 | 0.0006 | 0.018 | 0.07 | 0.0043 | 0.0008 |  | 0.29 | 47.34
[16 empty] | 3255 |  | P4 | 0.31 | 0.16 | 0.07 | 0.0006 | 0.011 | 0.1 | 0.0045 | 0.0007 |  | 0.3 | 47.34
[16 empty] | 3256 |  | P4 | 0.24 | 0.14 | 0.05 | 0.0006 | 0.008 | 0.08 | 0.0044 | 0.0002 |  | 0.33 | 94.68
18 | 2021-03-13 14:56 | 2021-03-26 02:53 | PROD | 2 | 96329 | 46 | 0 | 0 | 0 | 1 | 1.4 | 1 | 1.3 | 4.1 | 7.3 |  |  | HMG 4 | 0.2805 | 0.141 | 0.0925 | 0.0006 | 0.01045 | 0.1155 | 0.004025 | 0.000655 |  | 0.211 | 189.36 | 27071 | 99.21
[16 empty] | 1695 |  | P24 | 0.23 | 0.13 | 0.08 | 0.0006 | 0.013 | 0.1 | 0.0038 | 0.0005 |  | 0.22 | 28.404
[16 empty] | 2594 |  | P24 | 0.26 | 0.14 | 0.08 | 0.0006 | 0.01 | 0.13 | 0.0038 | 0.0008 |  | 0.23 | 66.276
[16 empty] | 1700 |  | P24 | 0.31 | 0.16 | 0.09 | 0.0006 | 0.009 | 0.08 | 0.0034 | 0.0008 |  | 0.19 | 47.34
[16 empty] | 2621 |  | P24 | 0.31 | 0.13 | 0.12 | 0.0006 | 0.011 | 0.14 | 0.0051 | 0.0004 |  | 0.2 | 47.34
76 | 2021-03-13 19:12 | 2021-03-26 09:49 | PROD | 2 | 96522 | 48 | 0 | 2 | 0 | 1 | 1.4 | 1 | 1.6 | 4.9 | 9.9 |  |  | HMG 3 | 0.1975 | 0.135 | 0.095 | 0.0006 | 0.013 | 0.115 | 0.00435 | 0.000475 |  | 0.3075 | 189.36 | 25298 | 99.41
[16 empty] | 3175 |  | P4 | 0.29 | 0.16 | 0.1 | 0.0006 | 0.01 | 0.09 | 0.0043 | 0.0003 |  | 0.32 | 47.34
[16 empty] | 4432 |  | P4 | 0.24 | 0.14 | 0.08 | 0.0006 | 0.018 | 0.07 | 0.0043 | 0.0008 |  | 0.29 | 47.34
[16 empty] | 4436 |  | P4 | 0.13 | 0.12 | 0.1 | 0.0006 | 0.012 | 0.15 | 0.0044 | 0.0004 |  | 0.31 | 94.68
14 | 2021-03-13 22:05 | 2021-03-24 05:59 | PROD | 1 | 79179 | 46 | 0 | 1 | 0 | 1 | 1.4 | 1 | 1.2 | 5 | 6 | 3271 |  | HMG 1 | 0.27 | 0.17 | 0.05 | 0.0006 | 0.01 | 0.07 | 0.0034 | 0.0008 |  | 0.32 | 189.36 | 17849 | 98.47
55 | 2021-03-13 22:52 | 2021-03-24 15:59 | PRZ | 1 | 81807 | 40 | 0 | 2 | 0 | 1 | 1.4 | 1 | 1.2 | 4.5 | 7.8 |  |  | HMG 4 | 0.205 | 0.1575 | 0.1175 | 0.000625 | 0.01225 | 0.0825 | 0.0044 | 0.0007 |  | 0.3075 | 195.16 | 25019 | 99.28
[16 empty] | 3202 |  | P4 | 0.14 | 0.16 | 0.08 | 0.0007 | 0.011 | 0.08 | 0.0044 | 0.0008 |  | 0.32 | 48.79
[16 empty] | 3217 |  | P4 | 0.22 | 0.16 | 0.18 | 0.0006 | 0.018 | 0.07 | 0.0049 | 0.0009 |  | 0.24 | 48.79
[16 empty] | 3218 |  | P4 | 0.13 | 0.16 | 0.09 | 0.0006 | 0.01 | 0.08 | 0.0039 | 0.0002 |  | 0.33 | 48.79
[16 empty] | 3219 |  | P4 | 0.33 | 0.15 | 0.12 | 0.0006 | 0.01 | 0.1 | 0.0044 | 0.0009 |  | 0.34 | 48.79
46 | 2021-03-14 04:53 | 2021-03-24 17:26 | PROD | 1 | 80849 | 37 | 0 | 2 | 0 | 1 | 1.4 | 1 | 1.2 | 7.1 | 5.6 |  |  | HMG 3 | 0.225 | 0.15 | 0.0675 | 0.0006 | 0.00925 | 0.09 | 0.003625 | 0.00085 |  | 0.3075 | 189.36 | 18907 | 98.19
[16 empty] | 3262 |  | P4 | 0.26 | 0.16 | 0.03 | 0.0006 | 0.006 | 0.1 | 0.0038 | 0.0005 |  | 0.38 | 47.34
[16 empty] | 4445 |  | P4 | 0.24 | 0.14 | 0.1 | 0.0006 | 0.011 | 0.1 | 0.0041 | 0.0007 |  | 0.27 | 47.34
[16 empty] | 4449 |  | P4 | 0.2 | 0.15 | 0.07 | 0.0006 | 0.01 | 0.08 | 0.0033 | 0.0011 |  | 0.29 | 94.68
81 | 2021-03-14 04:53 | 2021-03-23 14:05 | PROD | 1 | 76922 | 50 | 0 | 1 | 1 | 1 | 1.4 | 1 | 1.4 | 3.8 | 6.6 |  |  | HMG 5 | 0.2265 | 0.1505 | 0.08 | 0.0006 | 0.0092 | 0.078 | 0.003945 | 0.000775 |  | 0.292 | 189.36 | 17423 | 99.47
[16 empty] | 3242 |  | P4 | 0.16 | 0.16 | 0.14 | 0.0006 | 0.009 | 0.08 | 0.0047 | 0.0002 |  | 0.28 | 37.872
[16 empty] | 3269 |  | P4 | 0.29 | 0.17 | 0.09 | 0.0006 | 0.013 | 0.14 | 0.0041 | 0.0012 |  | 0.27 | 9.468
[16 empty] | 4449 |  | P4 | 0.2 | 0.15 | 0.07 | 0.0006 | 0.01 | 0.08 | 0.0033 | 0.0011 |  | 0.29 | 47.34
[16 empty] | 3271 |  | P4 | 0.27 | 0.17 | 0.05 | 0.0006 | 0.01 | 0.07 | 0.0034 | 0.0008 |  | 0.32 | 47.34
[16 empty] | 4450 |  | P4 | 0.25 | 0.12 | 0.07 | 0.0006 | 0.007 | 0.07 | 0.0045 | 0.0008 |  | 0.28 | 47.34
11 | 2021-03-14 04:56 | 2021-03-24 14:10 | PROD | 1 | 76721 | 38 | 0 | 2 | 0 | 1 | 1.4 | 1 | 1.2 | 5.9 | 6.4 |  |  | HMG 2 | 0.2375 | 0.1275 | 0.07 | 0.0006 | 0.00775 | 0.0725 | 0.0042 | 0.000875 |  | 0.2825 | 189.36 | 16968 | 94.51
[16 empty] | 4449 |  | P4 | 0.2 | 0.15 | 0.07 | 0.0006 | 0.01 | 0.08 | 0.0033 | 0.0011 |  | 0.29 | 47.34
[16 empty] | 4450 |  | P4 | 0.25 | 0.12 | 0.07 | 0.0006 | 0.007 | 0.07 | 0.0045 | 0.0008 |  | 0.28 | 142.02
9 | 2021-03-14 11:44 | 2021-03-26 22:03 | PROD | 2 | 96798 | 46 | 0 | 1 | 1 | 1 | 1.4 | 1 | 1.6 | 6.1 | 8.9 |  |  | HMG 4 | 0.195 | 0.138 | 0.0785 | 0.0006 | 0.0137 | 0.1025 | 0.004265 | 0.000805 |  | 0.301 | 189.36 | 26195 | 100.2
[16 empty] | 4430 |  | P4 | 0.22 | 0.16 | 0.08 | 0.0006 | 0.014 | 0.07 | 0.0041 | 0.0009 |  | 0.28 | 28.404
[16 empty] | 4431 |  | P4 | 0.27 | 0.14 | 0.09 | 0.0006 | 0.011 | 0.12 | 0.004 | 0.0012 |  | 0.29 | 18.936
[16 empty] | 3252 |  | P4 | 0.24 | 0.1 | 0.09 | 0.0006 | 0.014 | 0.1 | 0.0044 | 0.001 |  | 0.3 | 47.34
[16 empty] | 4437 |  | P4 | 0.15 | 0.15 | 0.07 | 0.0006 | 0.014 | 0.11 | 0.0043 | 0.0006 |  | 0.31 | 94.68
13 | 2021-03-14 19:32 | 2021-03-26 07:11 | PROD | 2 | 88606 | 45 | 0 | 0 | 0 | 1 | 1.4 | 1 | 1.5 | 5 | 8.5 | 3257 |  | HMG 1 | 0.32 | 0.16 | 0.1 | 0.0006 | 0.01 | 0.11 | 0.0041 | 0.0006 |  | 0.28 | 189.36 | 25239 | 98.84
65 | 2021-03-14 20:48 | 2021-03-24 14:06 | PROD | 1 | 74549 | 39 | 0 | 1 | 0 | 1 | 1.4 | 1 | 1.2 | 4.1 | 4.9 |  |  | HL 4 | 0.24325 | 0.09385 | 0.2385 |  | 0.010725 | 0.032125 | 0.0004 | 0.007975 | 0.0094 |  | 189.86 | 15989 | 99.12
[16 empty] | 2439 | A2/439 | HL | 0.139 | 0.0754 | 0.184 |  | 0.0069 | 0.0332 | 0.0006 | 0.0072 | 0.0098 |  | 47.465
[16 empty] | 2438 | A2/438 | HL | 0.192 | 0.111 | 0.241 |  | 0.0113 | 0.0263 | 0.0007 | 0.0143 | 0.0097 |  | 47.465
[16 empty] | 2470 | A2/470 | HL | 0.232 | 0.0997 | 0.272 |  | 0.0131 | 0.0254 | 0.0002 | 0.0034 | 0.0049 |  | 47.465
[16 empty] | 2474 | A2/474 | HL | 0.41 | 0.0893 | 0.257 |  | 0.0116 | 0.0436 | 0.0001 | 0.007 | 0.0132 |  | 47.465
54 | 2021-03-14 20:53 | 2021-03-25 09:55 | PROD | 1 | 80713 | 39 | 0 | 2 | 0 | 1 | 1.4 | 1 | 1.2 | 5.2 | 5.4 | 3272 |  | HMG 1 | 0.31 | 0.13 | 0.08 | 0.0006 | 0.01 | 0.09 | 0.0034 | 0.0014 |  | 0.28 | 189.36 | 17772 | 98.91
31 | 2021-03-14 21:59 | 2021-03-25 14:10 | PRZ | 1 | 81043 | 38 | 0 | 3 | 0 | 1 | 1.4 | 1 | 1.7 | 5 | 8.9 |  |  | HMG 4 | 0.2725 | 0.1375 | 0.0925 | 0.0006 | 0.01325 | 0.0925 | 0.004225 | 0.0007 |  | 0.29 | 195.16 | 25631 | 98.55
[16 empty] | 4432 |  | P4 | 0.24 | 0.14 | 0.08 | 0.0006 | 0.018 | 0.07 | 0.0043 | 0.0008 |  | 0.29 | 48.79
[16 empty] | 3252 |  | P4 | 0.24 | 0.1 | 0.09 | 0.0006 | 0.014 | 0.1 | 0.0044 | 0.001 |  | 0.3 | 48.79
[16 empty] | 3253 |  | P4 | 0.36 | 0.14 | 0.12 | 0.0006 | 0.006 | 0.09 | 0.0038 | 0.0002 |  | 0.28 | 48.79
[16 empty] | 4433 |  | P4 | 0.25 | 0.17 | 0.08 | 0.0006 | 0.015 | 0.11 | 0.0044 | 0.0008 |  | 0.29 | 48.79
33 | 2021-03-14 23:08 | 2021-03-26 18:05 | PROD | 2 | 91697 | 43 | 0 | 1 | 1 | 1 | 1.4 | 1 | 1.7 | 5.3 | 7.6 |  |  | HMG 3 | 0.335 | 0.147 | 0.081 | 0.00064 | 0.0136 | 0.106 | 0.00448 | 0.00092 |  | 0.303 | 189.36 | 25300 | 99.4
[16 empty] | 4434 |  | P4 | 0.57 | 0.14 | 0.09 | 0.0007 | 0.014 | 0.1 | 0.0048 | 0.0014 |  | 0.3 | 75.744
[16 empty] | 3257 |  | P4 | 0.32 | 0.16 | 0.1 | 0.0006 | 0.01 | 0.11 | 0.0041 | 0.0006 |  | 0.28 | 18.936
[16 empty] | 4437 |  | P4 | 0.15 | 0.15 | 0.07 | 0.0006 | 0.014 | 0.11 | 0.0043 | 0.0006 |  | 0.31 | 94.68
38 | 2021-03-15 05:04 | 2021-03-25 06:09 | PROD | 1 | 76704 | 37 | 0 | 3 | 0 | 1 | 1.4 | 1 | 1.2 | 5.1 | 6.2 |  |  | HMG 3 | 0.2725 | 0.1375 | 0.1025 | 0.0006 | 0.011 | 0.085 | 0.00465 | 0.00065 |  | 0.2825 | 189.36 | 17089 | 97.65
[16 empty] | 4405 |  | P4 | 0.33 | 0.14 | 0.12 | 0.0006 | 0.011 | 0.08 | 0.0054 | 0.0005 |  | 0.31 | 47.34
[16 empty] | 3226 |  | P4 | 0.34 | 0.13 | 0.11 | 0.0006 | 0.011 | 0.12 | 0.0056 | 0.0005 |  | 0.3 | 47.34
[16 empty] | 4451 |  | P4 | 0.21 | 0.14 | 0.09 | 0.0006 | 0.011 | 0.07 | 0.0038 | 0.0008 |  | 0.26 | 94.68
61 | 2021-03-15 05:11 | 2021-03-25 06:06 | PROD | 1 | 77326 | 38 | 0 | 1 | 0 | 1 | 1.4 | 1 | 1.2 | 4.9 | 6 | 4451 |  | HMG 1 | 0.21 | 0.14 | 0.09 | 0.0006 | 0.011 | 0.07 | 0.0038 | 0.0008 |  | 0.26 | 189.36 | 17686 | 99.48
80 | 2021-03-15 12:29 | 2021-03-28 08:54 | PROD | 2 | 98508 | 49 | 0 | 1 | 0 | 1 | 1.4 | 1 | 1.6 | 5.3 | 9.2 |  |  | HMG 2 | 0.1995 | 0.1785 | 0.0715 | 0.0006 | 0.0097 | 0.107 | 0.004325 | 0.000515 |  | 0.3015 | 189.36 | 26152 | 99.64
[16 empty] | 3213 |  | P4 | 0.14 | 0.17 | 0.08 | 0.0006 | 0.008 | 0.09 | 0.0039 | 0.0006 |  | 0.31 | 28.404
[16 empty] | 4439 |  | P4 | 0.21 | 0.18 | 0.07 | 0.0006 | 0.01 | 0.11 | 0.0044 | 0.0005 |  | 0.3 | 160.956
53 | 2021-03-15 15:37 | 2021-03-26 04:45 | PROD | 2 | 81552 | 41 | 0 | 0 | 0 | 1 | 1.4 | 1 | 1.5 | 4.3 | 9.6 |  |  | HMG 2 | 0.1575 | 0.125 | 0.0875 | 0.0006 | 0.011 | 0.1325 | 0.0044 | 0.00035 |  | 0.315 | 189.36 | 23340 | 99.18
[16 empty] | 3256 |  | P4 | 0.24 | 0.14 | 0.05 | 0.0006 | 0.008 | 0.08 | 0.0044 | 0.0002 |  | 0.33 | 47.34
[16 empty] | 4436 |  | P4 | 0.13 | 0.12 | 0.1 | 0.0006 | 0.012 | 0.15 | 0.0044 | 0.0004 |  | 0.31 | 142.02
48 | 2021-03-15 15:37 | 2021-03-27 11:23 | PROD | 2 | 92058 | 46 | 0 | 1 | 0 | 1 | 1.4 | 1 | 1.6 | 5.8 | 7.7 |  |  | HMG 6 | 0.26 | 0.1319999 | 0.08 | 0.0006 | 0.009750013 | 0.09299879 | 0.003985032 | 0.0006399926 |  | 0.2660018 | 189.33 | 25759 | 99.51
[16 empty] | 1690 |  | P24 | 0.28 | 0.08 | 0.08 | 0.0006 | 0.009 | 0.06 | 0.0035 | 0.0008 |  | 0.26 | 37.864
[16 empty] | 2591 |  | P24 | 0.27 | 0.18 | 0.04 | 0.0006 | 0.008 | 0.12 | 0.0033 | 0.0006 |  | 0.27 | 37.864
[16 empty] | 2599 |  | P24 | 0.25 | 0.12 | 0.04 | 0.0006 | 0.006 | 0.1 | 0.003 | 0.0005 |  | 0.28 | 18.932
[16 empty] | 2624 |  | P24 | 0.26 | 0.17 | 0.14 | 0.0006 | 0.015 | 0.11 | 0.0049 | 0.0009 |  | 0.22 | 28.398
[16 empty] | 2625 |  | P24 | 0.21 | 0.1 | 0.11 | 0.0006 | 0.01 | 0.13 | 0.0044 | 0.0005 |  | 0.24 | 18.932
[16 empty] | 4438 |  | P4 | 0.26 | 0.13 | 0.08 | 0.0006 | 0.01 | 0.07 | 0.0046 | 0.0005 |  | 0.3 | 47.34
43 | 2021-03-15 20:54 | 2021-03-26 06:00 | PROD | 1 | 77677 | 37 | 0 | 5 | 0 | 1 | 1.4 | 1 | 1.4 | 5.3 | 5.5 | 4452 |  | HMG 1 | 0.33 | 0.1 | 0.09 | 0.0006 | 0.01 | 0.09 | 0.006 | 0.0006 |  | 0.26 | 189.36 | 17122 | 95.6
56 | 2021-03-15 20:55 | 2021-03-25 17:07 | PROD | 1 | 75229 | 39 | 0 | 1 | 0 | 1 | 1.4 | 1 | 1.2 | 4.7 | 5.5 |  |  | HMG 3 | [10 empty] | 189.36 | 16502 | 98.5
[16 empty] | 3273 |  | P4 | [10 empty] | 94.68
[16 empty] | 4450 |  | P4 | 0.25 | 0.12 | 0.07 | 0.0006 | 0.007 | 0.07 | 0.0045 | 0.0008 |  | 0.28 | 37.872
[16 empty] | 4452 |  | P4 | 0.33 | 0.1 | 0.09 | 0.0006 | 0.01 | 0.09 | 0.006 | 0.0006 |  | 0.26 | 56.808
2 | 2021-03-15 20:57 | 2021-03-25 14:11 | PROD | 1 | 74796 | 38 | 0 | 2 | 0 | 1 | 1.4 | 1 | 1.4 | 5.4 | 4.9 | 3273 |  | HMG 1 | [10 empty] | 189.36 | 16748 | 98.55
91 | 2021-03-16 12:13 | 2021-03-27 15:16 | PROD | 2 | 92184 | 45 | 0 | 1 | 1 | 1 | 1.4 | 1 | 1.7 | 4.6 | 9.4 |  |  | HMG 3 | 0.265 | 0.17 | 0.1025 | 0.0006 | 0.0125 | 0.0925 | 0.00465 | 0.00075 |  | 0.2875 | 189.36 | 25755 | 100.79
[16 empty] | 3259 |  | P4 | 0.29 | 0.18 | 0.1 | 0.0006 | 0.016 | 0.08 | 0.0046 | 0.0013 |  | 0.29 | 47.34
[16 empty] | 4439 |  | P4 | 0.21 | 0.18 | 0.07 | 0.0006 | 0.01 | 0.11 | 0.0044 | 0.0005 |  | 0.3 | 47.34
[16 empty] | 3260 |  | P4 | 0.28 | 0.16 | 0.12 | 0.0006 | 0.012 | 0.09 | 0.0048 | 0.0006 |  | 0.28 | 94.68
40 | 2021-03-16 14:45 | 2021-03-27 15:12 | PROD | 2 | 85982 | 43 | 0 | 1 | 0 | 1 | 1.4 | 1 | 1.6 | 5.8 | 10.1 |  |  | HMG 2 | 0.23 | 0.165 | 0.1 | 0.0006 | 0.01525 | 0.1025 | 0.0046 | 0.000625 |  | 0.29 | 189.36 | 24061 | 99.41
[16 empty] | 3258 |  | P4 | 0.21 | 0.16 | 0.1 | 0.0006 | 0.015 | 0.11 | 0.0046 | 0.0004 |  | 0.29 | 142.02
[16 empty] | 3259 |  | P4 | 0.29 | 0.18 | 0.1 | 0.0006 | 0.016 | 0.08 | 0.0046 | 0.0013 |  | 0.29 | 47.34
28 | 2021-03-16 19:51 | 2021-03-27 11:16 | PROD | 2 | 82621 | 41 | 0 | 0 | 0 | 1 | 1.4 | 1 | 1.6 | 4.4 | 9.5 |  |  | HMG 3 | 0.237 | 0.139 | 0.082 | 0.0006 | 0.0102 | 0.077 | 0.004495 | 0.000505 |  | 0.3005 | 189.36 | 22634 | 99.16
[16 empty] | 3213 |  | P4 | 0.14 | 0.17 | 0.08 | 0.0006 | 0.008 | 0.09 | 0.0039 | 0.0006 |  | 0.31 | 28.404
[16 empty] | 3258 |  | P4 | 0.21 | 0.16 | 0.1 | 0.0006 | 0.015 | 0.11 | 0.0046 | 0.0004 |  | 0.29 | 18.936
[16 empty] | 4438 |  | P4 | 0.26 | 0.13 | 0.08 | 0.0006 | 0.01 | 0.07 | 0.0046 | 0.0005 |  | 0.3 | 142.02
29 | 2021-03-16 20:52 | 2021-03-26 14:08 | PROD | 1 | 74939 | 37 | 0 | 3 | 0 | 1 | 1.4 | 1 | 1.7 | 4.4 | 6 | 4453 |  | HMG 1 | 0.21 | 0.16 | 0.11 | 0.0006 | 0.012 | 0.07 | 0.0049 | 0.0006 |  | 0.27 | 189.36 | 17085 | 98.71
96 | 2021-03-16 22:01 | 2021-03-26 09:26 | PROD | 1 | 76798 | 38 | 0 | 2 | 0 | 1 | 1.4 | 1 | 1.3 | 4.6 | 5.9 | 3274 |  | HMG 1 | 0.33 | 0.15 | 0.03 | 0.0006 | 0.007 | 0.1 | 0.0036 | 0.0008 |  | 0.37 | 189.36 | 18146 | 98.66
60 | 2021-03-16 23:10 | 2021-03-27 09:51 | PROD | 2 | 82898 | 41 | 0 | 1 | 1 | 1 | 1.4 | 1 | 1.6 | 6 | 9.9 |  |  | HMG 3 | 0.2875 | 0.1625 | 0.0875 | 0.0006 | 0.01325 | 0.0825 | 0.004575 | 0.00095 |  | 0.295 | 189.36 | 22013 | 101.12
[16 empty] | 3255 |  | P4 | 0.31 | 0.16 | 0.07 | 0.0006 | 0.011 | 0.1 | 0.0045 | 0.0007 |  | 0.3 | 47.34
[16 empty] | 4438 |  | P4 | 0.26 | 0.13 | 0.08 | 0.0006 | 0.01 | 0.07 | 0.0046 | 0.0005 |  | 0.3 | 47.34
[16 empty] | 3259 |  | P4 | 0.29 | 0.18 | 0.1 | 0.0006 | 0.016 | 0.08 | 0.0046 | 0.0013 |  | 0.29 | 94.68
58 | 2021-03-17 05:04 | 2021-03-26 17:20 | PROD | 1 | 73394 | 38 | 0 | 2 | 0 | 1 | 1.4 | 1 | 1.6 | 4.4 | 6.8 |  |  | HMG 3 | 0.3125 | 0.1575 | 0.0975 | 0.0006 | 0.011 | 0.085 | 0.0049 | 0.00055 |  | 0.2975 | 189.36 | 15699 | 98.51
[16 empty] | 4405 |  | P4 | 0.33 | 0.14 | 0.12 | 0.0006 | 0.011 | 0.08 | 0.0054 | 0.0005 |  | 0.31 | 47.34
[16 empty] | 3226 |  | P4 | 0.34 | 0.13 | 0.11 | 0.0006 | 0.011 | 0.12 | 0.0056 | 0.0005 |  | 0.3 | 47.34
[16 empty] | 3275 |  | P4 | 0.29 | 0.18 | 0.08 | 0.0006 | 0.011 | 0.07 | 0.0043 | 0.0006 |  | 0.29 | 94.68
77 | 2021-03-17 05:09 | 2021-03-27 13:57 | PROD | 1 | 80033 | 38 | 0 | 1 | 1 | 1 | 1.4 | 1 | 1.4 | 5.6 | 6.7 |  |  | HMG 2 HL 2 | 0.2111538 | 0.109761 | 0.1604848 |  | 0.00893875 | 0.04794492 | 0.002092556 | 0.004113622 |  |  | 189.66 | 17762 | 100.09
[16 empty] | 2440 | A2/440 | HL | 0.225 | 0.0823 | 0.244 |  | 0.0094 | 0.0184 | 0.0005 | 0.0056 | 0.0069 |  | 56.958
[16 empty] | 2439 | A2/439 | HL | 0.139 | 0.0754 | 0.184 |  | 0.0069 | 0.0332 | 0.0006 | 0.0072 | 0.0098 |  | 56.958
[16 empty] | 3274 |  | P4 | 0.33 | 0.15 | 0.03 | 0.0006 | 0.007 | 0.1 | 0.0036 | 0.0008 |  | 0.37 | 28.404
[16 empty] | 4453 |  | P4 | 0.21 | 0.16 | 0.11 | 0.0006 | 0.012 | 0.07 | 0.0049 | 0.0006 |  | 0.27 | 47.34
79 | 2021-03-17 12:46 | 2021-03-28 21:49 | PROD | 2 | 87214 | 43 | 0 | 1 | 0 | 1 | 1.4 | 1 | 1.6 | 5 | 9.7 | 4440 |  | HMG 1 | 0.23 | 0.17 | 0.12 | 0.0006 | 0.019 | 0.09 | 0.005 | 0.0011 |  | 0.26 | 189.36 | 24209 | 99.08
26 | 2021-03-17 14:55 | 2021-03-28 14:34 | PROD | 2 | 85004 | 40 | 0 | 1 | 0 | 1 | 1.4 | 1 | 1.7 | 5.7 | 10.7 |  |  | HMG 3 | 0.27 | 0.165 | 0.095 | 0.0006 | 0.01125 | 0.0975 | 0.004625 | 0.0006 |  | 0.29 | 189.36 | 23382 | 98.97
[16 empty] | 3255 |  | P4 | 0.31 | 0.16 | 0.07 | 0.0006 | 0.011 | 0.1 | 0.0045 | 0.0007 |  | 0.3 | 47.34
[16 empty] | 4439 |  | P4 | 0.21 | 0.18 | 0.07 | 0.0006 | 0.01 | 0.11 | 0.0044 | 0.0005 |  | 0.3 | 47.34
[16 empty] | 3260 |  | P4 | 0.28 | 0.16 | 0.12 | 0.0006 | 0.012 | 0.09 | 0.0048 | 0.0006 |  | 0.28 | 94.68
20 | 2021-03-17 19:59 | 2021-03-29 14:58 | PROD | 2 | 92269 | 46 | 0 | 1 | 1 | 1 | 1.4 | 1 | 1.3 | 4.6 | 7.4 |  |  | HMG 3 | 0.2825 | 0.14 | 0.095 | 0.0006 | 0.01175 | 0.1175 | 0.00445 | 0.000875 |  | 0.2975 | 189.36 | 24927 | 100.45
[16 empty] | 4428 |  | P4 | 0.25 | 0.1 | 0.09 | 0.0006 | 0.008 | 0.11 | 0.0047 | 0.0007 |  | 0.29 | 47.34
[16 empty] | 3261 |  | P4 | 0.16 | 0.18 | 0.09 | 0.0006 | 0.011 | 0.08 | 0.0041 | 0.0008 |  | 0.34 | 47.34
[16 empty] | 4441 |  | P4 | 0.36 | 0.14 | 0.1 | 0.0006 | 0.014 | 0.14 | 0.0045 | 0.001 |  | 0.28 | 94.68
15 | 2021-03-17 20:56 | 2021-03-28 13:00 | PROD | 1 | 78977 | 38 | 0 | 3 | 0 | 1 | 1.4 | 1 | 1.5 | 5.7 | 6.1 |  |  | HMG 2 | 0.2525 | 0.12 | 0.08 | 0.0006 | 0.00875 | 0.085 | 0.004 | 0.0003 |  | 0.29 | 189.36 | 17649 | 94.89
[16 empty] | 3275 |  | P4 | 0.29 | 0.18 | 0.08 | 0.0006 | 0.011 | 0.07 | 0.0043 | 0.0006 |  | 0.29 | 47.34
[16 empty] | 4454 |  | P4 | 0.24 | 0.1 | 0.08 | 0.0006 | 0.008 | 0.09 | 0.0039 | 0.0002 |  | 0.29 | 142.02
88 | 2021-03-17 22:07 | 2021-03-27 06:02 | PROD | 1 | 74772 | 37 | 0 | 3 | 0 | 1 | 1.4 | 1 | 1.5 | 4 | 5.8 |  |  | HMG 3 | 0.265 | 0.115 | 0.0775 | 0.0006 | 0.011 | 0.15 | 0.004 | 0.000525 |  | 0.285 | 189.36 | 17053 | 97.54
[16 empty] | 4446 |  | P4 | 0.32 | 0.12 | 0.09 | 0.0006 | 0.014 | 0.15 | 0.0039 | 0.0009 |  | 0.25 | 47.34
[16 empty] | 4454 |  | P4 | 0.24 | 0.1 | 0.08 | 0.0006 | 0.008 | 0.09 | 0.0039 | 0.0002 |  | 0.29 | 47.34
[16 empty] | 3276 |  | P4 | 0.25 | 0.12 | 0.07 | 0.0006 | 0.011 | 0.18 | 0.0041 | 0.0005 |  | 0.3 | 94.68
82 | 2021-03-17 22:56 | 2021-03-28 01:56 | PROD | 2 | 84990 | 41 | 0 | 1 | 1 | 1 | 1.4 | 1 | 1.8 | 5.9 | 9.8 |  |  | HMG 2 | 0.26 | 0.16 | 0.095 | 0.0006 | 0.0125 | 0.11 | 0.0043 | 0.0009 |  | 0.31 | 189.36 | 23687 | 101.7
[16 empty] | 3261 |  | P4 | 0.16 | 0.18 | 0.09 | 0.0006 | 0.011 | 0.08 | 0.0041 | 0.0008 |  | 0.34 | 94.68
[16 empty] | 4441 |  | P4 | 0.36 | 0.14 | 0.1 | 0.0006 | 0.014 | 0.14 | 0.0045 | 0.001 |  | 0.28 | 94.68
94 | 2021-03-18 04:57 | 2021-03-27 09:35 | PROD | 1 | 73615 | 37 | 0 | 2 | 0 | 1 | 1.4 | 1 | 1.5 | 5.9 | 5 |  |  | HMG 2 | 0.25 | 0.1525 | 0.0725 | 0.0006 | 0.00925 | 0.09 | 0.003775 | 0.0011 |  | 0.2725 | 189.36 | 16622 | 97.22
[16 empty] | 3272 |  | P4 | 0.31 | 0.13 | 0.08 | 0.0006 | 0.01 | 0.09 | 0.0034 | 0.0014 |  | 0.28 | 47.34
[16 empty] | 4455 |  | P4 | 0.23 | 0.16 | 0.07 | 0.0006 | 0.009 | 0.09 | 0.0039 | 0.001 |  | 0.27 | 142.02
24 | 2021-03-18 06:04 | 2021-03-28 05:02 | PROD | 1 | 76202 | 38 | 0 | 2 | 0 | 1 | 1.4 | 1 | 1.6 | 4.8 | 6.1 |  |  | HMG 5 | 0.2505 | 0.16 | 0.0765 | 0.0006 | 0.0106 | 0.096 | 0.004025 | 0.000765 |  | 0.289 | 189.36 | 16911 | 97.95
[16 empty] | 3196 |  | P4 | 0.19 | 0.16 | 0.07 | 0.0006 | 0.008 | 0.09 | 0.0038 | 0.0006 |  | 0.33 | 47.34
[16 empty] | 4433 |  | P4 | 0.25 | 0.17 | 0.08 | 0.0006 | 0.015 | 0.11 | 0.0044 | 0.0008 |  | 0.29 | 18.936
[16 empty] | 4446 |  | P4 | 0.32 | 0.12 | 0.09 | 0.0006 | 0.014 | 0.15 | 0.0039 | 0.0009 |  | 0.25 | 28.404
[16 empty] | 3275 |  | P4 | 0.29 | 0.18 | 0.08 | 0.0006 | 0.011 | 0.07 | 0.0043 | 0.0006 |  | 0.29 | 47.34
[16 empty] | 4455 |  | P4 | 0.23 | 0.16 | 0.07 | 0.0006 | 0.009 | 0.09 | 0.0039 | 0.001 |  | 0.27 | 47.34
16 | 2021-03-18 12:15 | 2021-03-30 14:29 | PROD | 2 | 94318 | 46 | 0 | 1 | 1 | 1 | 1.4 | 1 | 1.6 | 5.5 | 10.6 |  |  | HMG 2 | 0.33 | 0.155 | 0.065 | 0.0006 | 0.0075 | 0.085 | 0.0038 | 0.0006 |  | 0.34 | 189.36 | 25250 | 100.21
[16 empty] | 3262 |  | P4 | 0.26 | 0.16 | 0.03 | 0.0006 | 0.006 | 0.1 | 0.0038 | 0.0005 |  | 0.38 | 94.68
[16 empty] | 3263 |  | P4 | 0.4 | 0.15 | 0.1 | 0.0006 | 0.009 | 0.07 | 0.0038 | 0.0007 |  | 0.3 | 94.68
83 | 2021-03-18 14:23 | 2021-03-29 14:27 | PROD | 2 | 89857 | 43 | 0 | 1 | 0 | 1 | 2.9 | 1 | 1.6 | 6 | 11.6 |  |  | HMG 2 | 0.226 | 0.13 | 0.098 | 0.0006 | 0.0118 | 0.106 | 0.0042 | 0.00074 |  | 0.292 | 189.36 | 26210 | 99.23
[16 empty] | 4425 |  | P4 | 0.21 | 0.13 | 0.09 | 0.0006 | 0.007 | 0.09 | 0.0046 | 0.0005 |  | 0.3 | 37.872
[16 empty] | 4442 |  | P4 | 0.23 | 0.13 | 0.1 | 0.0006 | 0.013 | 0.11 | 0.0041 | 0.0008 |  | 0.29 | 151.488
64 | 2021-03-18 17:54 | 2021-03-29 00:54 | PROD | 2 | 80461 | 41 | 0 | 1 | 0 | 1 | 1.4 | 1 | 1.6 | 5.3 | 11.2 |  |  | HMG 4 | 0.2525 | 0.13 | 0.0925 | 0.0006 | 0.01175 | 0.1075 | 0.004425 | 0.000875 |  | 0.3025 | 189.36 | 21971 | 99.47
[16 empty] | 4428 |  | P4 | 0.25 | 0.1 | 0.09 | 0.0006 | 0.008 | 0.11 | 0.0047 | 0.0007 |  | 0.29 | 47.34
[16 empty] | 3252 |  | P4 | 0.24 | 0.1 | 0.09 | 0.0006 | 0.014 | 0.1 | 0.0044 | 0.001 |  | 0.3 | 47.34
[16 empty] | 3261 |  | P4 | 0.16 | 0.18 | 0.09 | 0.0006 | 0.011 | 0.08 | 0.0041 | 0.0008 |  | 0.34 | 47.34
[16 empty] | 4441 |  | P4 | 0.36 | 0.14 | 0.1 | 0.0006 | 0.014 | 0.14 | 0.0045 | 0.001 |  | 0.28 | 47.34
95 | 2021-03-18 22:04 | 2021-03-29 08:28 | PROD | 1 | 83365 | 38 | 0 | 3 | 0 | 1 | 1.4 | 1 | 1.6 | 5.1 | 7 |  |  | HMG 3 | 0.256 | 0.167 | 0.071 | 0.0006 | 0.0097 | 0.083 | 0.004015 | 0.00071 |  | 0.2895 | 189.36 | 19714 | 97.58
[16 empty] | 3265 |  | P4 | 0.25 | 0.16 | 0.06 | 0.0006 | 0.009 | 0.09 | 0.0038 | 0.0004 |  | 0.32 | 47.34
[16 empty] | 3275 |  | P4 | 0.29 | 0.18 | 0.08 | 0.0006 | 0.011 | 0.07 | 0.0043 | 0.0006 |  | 0.29 | 66.276
[16 empty] | 4455 |  | P4 | 0.23 | 0.16 | 0.07 | 0.0006 | 0.009 | 0.09 | 0.0039 | 0.001 |  | 0.27 | 75.744
41 | 2021-03-18 22:14 | 2021-03-30 05:12 | PROD | 1 | 86305 | 41 | 0 | 3 | 0 | 1 | 1.4 | 1 | 1.4 | 4.1 | 4.5 | 3277 |  | HMG 1 | 0.3 | 0.16 | 0.08 | 0.0006 | 0.009 | 0.11 | 0.004 | 0.001 |  | 0.29 | 189.36 | 19236 | 98.08
12 | 2021-03-18 23:00 | 2021-03-30 00:48 | PROD | 2 | 85662 | 41 | 0 | 1 | 0 | 1 | 1.4 | 1 | 1.6 | 3.6 | 9.7 |  |  | HMG 4 | 0.2325 | 0.1375 | 0.1 | 0.0006 | 0.01325 | 0.11 | 0.004575 | 0.0008 |  | 0.29 | 189.36 | 23073 | 98.91
[16 empty] | 3243 |  | P4 | 0.12 | 0.15 | 0.11 | 0.0006 | 0.01 | 0.09 | 0.0048 | 0.0008 |  | 0.29 | 47.34
[16 empty] | 3252 |  | P4 | 0.24 | 0.1 | 0.09 | 0.0006 | 0.014 | 0.1 | 0.0044 | 0.001 |  | 0.3 | 47.34
[16 empty] | 3258 |  | P4 | 0.21 | 0.16 | 0.1 | 0.0006 | 0.015 | 0.11 | 0.0046 | 0.0004 |  | 0.29 | 47.34
[16 empty] | 4441 |  | P4 | 0.36 | 0.14 | 0.1 | 0.0006 | 0.014 | 0.14 | 0.0045 | 0.001 |  | 0.28 | 47.34
52 | 2021-03-19 05:04 | 2021-03-29 05:04 | PROD | 1 | 77743 | 38 | 0 | 1 | 1 | 1 | 1.4 | 1 | 1.7 | 4.7 | 6.2 |  |  | HMG 2 | 0.2675 | 0.12 | 0.075 | 0.0006 | 0.01175 | 0.1725 | 0.00405 | 0.0006 |  | 0.2875 | 189.36 | 16939 | 99.4
[16 empty] | 4446 |  | P4 | 0.32 | 0.12 | 0.09 | 0.0006 | 0.014 | 0.15 | 0.0039 | 0.0009 |  | 0.25 | 47.34
[16 empty] | 3276 |  | P4 | 0.25 | 0.12 | 0.07 | 0.0006 | 0.011 | 0.18 | 0.0041 | 0.0005 |  | 0.3 | 142.02
10 | 2021-03-19 05:05 | 2021-03-28 16:22 | PROD | 1 | 72238 | 38 | 0 | 1 | 0 | 1 | 1.4 | 1 | 1.6 | 5.9 | 6.3 |  |  | HMG 3 | 0.377 | 0.1185 | 0.081 | 0.0006 | 0.01025 | 0.0915 | 0.004365 | 0.000915 |  | 0.3085 | 189.36 | 15639 | 97.33
[16 empty] | 4446 |  | P4 | 0.32 | 0.12 | 0.09 | 0.0006 | 0.014 | 0.15 | 0.0039 | 0.0009 |  | 0.25 | 18.936
[16 empty] | 3277 |  | P4 | 0.3 | 0.16 | 0.08 | 0.0006 | 0.009 | 0.11 | 0.004 | 0.001 |  | 0.29 | 28.404
[16 empty] | 4456 |  | P4 | 0.4 | 0.11 | 0.08 | 0.0006 | 0.01 | 0.08 | 0.0045 | 0.0009 |  | 0.32 | 142.02
74 | 2021-03-19 11:35 | 2021-03-31 08:58 | PROD | 2 | 91334 | 45 | 0 | 1 | 0 | 1 | 1.4 | 1 | 1.2 | 3.8 | 8.8 |  |  | HMG 2 | 0.2725 | 0.1225 | 0.075 | 0.0006 | 0.00675 | 0.0975 | 0.003675 | 0.0003 |  | 0.3025 | 189.36 | 23850 | 99.23
[16 empty] | 3260 |  | P4 | 0.28 | 0.16 | 0.12 | 0.0006 | 0.012 | 0.09 | 0.0048 | 0.0006 |  | 0.28 | 47.34
[16 empty] | 4443 |  | P4 | 0.27 | 0.11 | 0.06 | 0.0006 | 0.005 | 0.1 | 0.0033 | 0.0002 |  | 0.31 | 142.02
84 | 2021-03-19 14:42 | 2021-03-30 07:54 | PROD | 2 | 87195 | 43 | 0 | 0 | 0 | 1 | 1.4 | 1 | 1.6 | 10.8 | 11 |  |  | HMG 3 | 0.255 | 0.14 | 0.055 | 0.0006 | 0.0075 | 0.1025 | 0.00375 | 0.0005 |  | 0.34 | 189.36 | 24942 | 98.73
[16 empty] | 3262 |  | P4 | 0.26 | 0.16 | 0.03 | 0.0006 | 0.006 | 0.1 | 0.0038 | 0.0005 |  | 0.38 | 94.68
[16 empty] | 4442 |  | P4 | 0.23 | 0.13 | 0.1 | 0.0006 | 0.013 | 0.11 | 0.0041 | 0.0008 |  | 0.29 | 47.34
[16 empty] | 4443 |  | P4 | 0.27 | 0.11 | 0.06 | 0.0006 | 0.005 | 0.1 | 0.0033 | 0.0002 |  | 0.31 | 47.34
25 | 2021-03-19 19:37 | 2021-03-31 08:56 | PROD | 2 | 90656 | 46 | 0 | 0 | 1 | 1 | 1.9 | 1 | 1.2 | 4.5 | 10.1 |  |  | HMG 3 | 0.2575 | 0.1275 | 0.0625 | 0.0006 | 0.00725 | 0.1025 | 0.003625 | 0.000425 |  | 0.3225 | 189.36 | 24380 | 100.38
[16 empty] | 3262 |  | P4 | 0.26 | 0.16 | 0.03 | 0.0006 | 0.006 | 0.1 | 0.0038 | 0.0005 |  | 0.38 | 47.34
[16 empty] | 4442 |  | P4 | 0.23 | 0.13 | 0.1 | 0.0006 | 0.013 | 0.11 | 0.0041 | 0.0008 |  | 0.29 | 47.34
[16 empty] | 4443 |  | P4 | 0.27 | 0.11 | 0.06 | 0.0006 | 0.005 | 0.1 | 0.0033 | 0.0002 |  | 0.31 | 94.68
63 | 2021-03-19 21:58 | 2021-03-30 15:56 | PROD | 1 | 82484 | 39 | 0 | 2 | 0 | 1 | 1.4 | 1 | 1.7 | 4.5 | 8 |  |  | HMG 2 | 0.265 | 0.1325 | 0.0725 | 0.0006 | 0.00925 | 0.0725 | 0.0042 | 0.0006 |  | 0.29 | 189.36 | 18028 | 98.31
[16 empty] | 4456 |  | P4 | 0.4 | 0.11 | 0.08 | 0.0006 | 0.01 | 0.08 | 0.0045 | 0.0009 |  | 0.32 | 47.34
[16 empty] | 4457 |  | P4 | 0.22 | 0.14 | 0.07 | 0.0006 | 0.009 | 0.07 | 0.0041 | 0.0005 |  | 0.28 | 142.02
47 | 2021-03-19 22:00 | 2021-03-30 08:18 | PROD | 1 | 78717 | 37 | 0 | 3 | 0 | 1 | 1.4 | 1 | 1.3 | 4.9 | 6.3 |  |  | HMG 2 | 0.3175 | 0.14 | 0.065 | 0.0006 | 0.01 | 0.08 | 0.004575 | 0.0006 |  | 0.3425 | 189.36 | 17922 | 96.27
[16 empty] | 4456 |  | P4 | 0.4 | 0.11 | 0.08 | 0.0006 | 0.01 | 0.08 | 0.0045 | 0.0009 |  | 0.32 | 47.34
[16 empty] | 3278 |  | P4 | 0.29 | 0.15 | 0.06 | 0.0006 | 0.01 | 0.08 | 0.0046 | 0.0005 |  | 0.35 | 142.02
62 | 2021-03-19 23:08 | 2021-03-30 10:12 | PROD | 2 | 82919 | 41 | 0 | 0 | 1 | 1 | 1.4 | 1 | 1.2 | 4.3 | 9.1 | 3263 |  | HMG 1 | 0.4 | 0.15 | 0.1 | 0.0006 | 0.009 | 0.07 | 0.0038 | 0.0007 |  | 0.3 | 189.36 | 21927 | 100.84
50 | 2021-03-20 05:01 | 2021-03-31 09:06 | PROD | 1 | 84192 | 39 | 0 | 2 | 0 | 1 | 1.5 | 1 | 1.2 | 4.8 | 5.4 |  |  | HMG 3 | 0.2575 | 0.1375 | 0.0775 | 0.0006 | 0.00975 | 0.0825 | 0.004175 | 0.00065 |  | 0.3025 | 189.36 | 18369 | 98.12
[16 empty] | 3278 |  | P4 | 0.29 | 0.15 | 0.06 | 0.0006 | 0.01 | 0.08 | 0.0046 | 0.0005 |  | 0.35 | 47.34
[16 empty] | 4457 |  | P4 | 0.22 | 0.14 | 0.07 | 0.0006 | 0.009 | 0.07 | 0.0041 | 0.0005 |  | 0.28 | 47.34
[16 empty] | 3279 |  | P4 | 0.26 | 0.13 | 0.09 | 0.0006 | 0.01 | 0.09 | 0.004 | 0.0008 |  | 0.29 | 94.68
89 | 2021-03-20 05:04 | 2021-03-31 05:34 | PROD | 1 | 84878 | 39 | 0 | 5 | 0 | 1 | 1.4 | 1 | 1.6 | 5.7 | 6.6 |  |  | HMG 2 | 0.25 | 0.1325 | 0.085 | 0.0006 | 0.00975 | 0.085 | 0.004025 | 0.000725 |  | 0.2875 | 189.36 | 19384 | 93.93
[16 empty] | 4457 |  | P4 | 0.22 | 0.14 | 0.07 | 0.0006 | 0.009 | 0.07 | 0.0041 | 0.0005 |  | 0.28 | 47.34
[16 empty] | 3279 |  | P4 | 0.26 | 0.13 | 0.09 | 0.0006 | 0.01 | 0.09 | 0.004 | 0.0008 |  | 0.29 | 142.02
42 | 2021-03-20 11:52 | 2021-04-01 17:24 | PROD | 2 | 96058 | 46 | 0 | 0 | 1 | 1 | 1.4 | 1 | 2.1 | 4.6 | 9.4 |  |  | HMG 3 | [10 empty] | 189.36 | 25823 | 100.09
[16 empty] | 3265 |  | P4 | [10 empty] | 94.68
[16 empty] | 4444 |  | P4 | 0.28 | 0.1 | 0.11 | 0.0006 | 0.011 | 0.08 | 0.004 | 0.0009 |  | 0.25 | 47.34
[16 empty] | 3266 |  | P4 | 0.36 | 0.17 | 0.08 | 0.0006 | 0.011 | 0.08 | 0.004 | 0.0009 |  | 0.29 | 47.34
93 | 2021-03-20 15:02 | 2021-03-31 10:04 | PROD | 2 | 88160 | 42 | 0 | 1 | 0 | 1 | 1.4 | 1 | 1.2 | 3.7 | 9.5 |  |  | HMG 3 | [10 empty] | 189.36 | 25880 | 99.15
[16 empty] | 3265 |  | P4 | [10 empty] | 47.34
[16 empty] | 3261 |  | P4 | 0.16 | 0.18 | 0.09 | 0.0006 | 0.011 | 0.08 | 0.0041 | 0.0008 |  | 0.34 | 47.34
[16 empty] | 4445 |  | P4 | 0.24 | 0.14 | 0.1 | 0.0006 | 0.011 | 0.1 | 0.0041 | 0.0007 |  | 0.27 | 94.68
87 | 2021-03-20 19:21 | 2021-03-31 10:42 | PROD | 2 | 86995 | 43 | 0 | 1 | 0 | 1 | 1.4 | 1 | 1.2 | 4.6 | 10.3 | 3264 |  | HMG 1 | 0.23 | 0.18 | 0.12 | 0.0006 | 0.012 | 0.1 | 0.0044 | 0.001 |  | 0.28 | 189.36 | 24583 | 99.16
92 | 2021-03-20 22:01 | 2021-03-30 21:04 | PRZ | 1 | 80110 | 41 | 0 | 1 | 0 | 1 | 1.4 | 1 | 2 | 4.6 | 9.5 |  |  | HMG 4 | 0.3525 | 0.1525 | 0.0825 | 0.000625 | 0.013 | 0.0875 | 0.004525 | 0.001 |  | 0.295 | 195.16 | 25714 | 99.06
[16 empty] | 3249 |  | P4 | 0.26 | 0.15 | 0.08 | 0.0006 | 0.01 | 0.09 | 0.0045 | 0.0008 |  | 0.3 | 48.79
[16 empty] | 3254 |  | P4 | 0.27 | 0.16 | 0.09 | 0.0006 | 0.017 | 0.06 | 0.0043 | 0.0011 |  | 0.28 | 48.79
[16 empty] | 4434 |  | P4 | 0.57 | 0.14 | 0.09 | 0.0007 | 0.014 | 0.1 | 0.0048 | 0.0014 |  | 0.3 | 48.79
[16 empty] | 3255 |  | P4 | 0.31 | 0.16 | 0.07 | 0.0006 | 0.011 | 0.1 | 0.0045 | 0.0007 |  | 0.3 | 48.79
30 | 2021-03-20 22:01 | 2021-03-30 12:57 | PROD | 1 | 74375 | 38 | 0 | 1 | 0 | 1 | 1.6 | 1 | 1.6 | 5.6 | 6.9 | 4458 |  | HMG 1 | 0.29 | 0.15 | 0.09 | 0.0006 | 0.016 | 0.08 | 0.0039 | 0.0008 |  | 0.28 | 189.36 | 15843 | 98.81
78 | 2021-03-21 03:56 | 2021-04-01 16:53 | PROD | 1 | 87052 | 41 | 0 | 3 | 0 | 1 | 1.4 | 1 | 2 | 4.8 | 7.4 |  |  | HMG 4 | 0.3325 | 0.1315 | 0.0825 | 0.0006 | 0.0117 | 0.102 | 0.003725 | 0.00088 |  | 0.2825 | 189.36 | 18801 | 97.67
[16 empty] | 3265 |  | P4 | 0.25 | 0.16 | 0.06 | 0.0006 | 0.009 | 0.09 | 0.0038 | 0.0004 |  | 0.32 | 47.34
[16 empty] | 4447 |  | P4 | 0.36 | 0.13 | 0.09 | 0.0006 | 0.015 | 0.09 | 0.0039 | 0.0008 |  | 0.27 | 28.404
[16 empty] | 3267 |  | P4 | 0.29 | 0.1 | 0.08 | 0.0006 | 0.01 | 0.13 | 0.0036 | 0.0009 |  | 0.28 | 56.808
[16 empty] | 4448 |  | P4 | 0.43 | 0.14 | 0.1 | 0.0006 | 0.014 | 0.09 | 0.0037 | 0.0013 |  | 0.26 | 56.808
45 | 2021-03-21 04:01 | 2021-03-31 12:55 | PROD | 1 | 78692 | 38 | 0 | 3 | 0 | 1 | 1.5 | 1 | 1.2 | 4.4 | 6 |  |  | HMG 4 | 0.2525 | 0.1425 | 0.065 | 0.0006 | 0.00875 | 0.0775 | 0.00425 | 0.00055 |  | 0.3075 | 189.36 | 18619 | 96.57
[16 empty] | 3265 |  | P4 | 0.25 | 0.16 | 0.06 | 0.0006 | 0.009 | 0.09 | 0.0038 | 0.0004 |  | 0.32 | 47.34
[16 empty] | 4450 |  | P4 | 0.25 | 0.12 | 0.07 | 0.0006 | 0.007 | 0.07 | 0.0045 | 0.0008 |  | 0.28 | 47.34
[16 empty] | 3278 |  | P4 | 0.29 | 0.15 | 0.06 | 0.0006 | 0.01 | 0.08 | 0.0046 | 0.0005 |  | 0.35 | 47.34
[16 empty] | 4457 |  | P4 | 0.22 | 0.14 | 0.07 | 0.0006 | 0.009 | 0.07 | 0.0041 | 0.0005 |  | 0.28 | 47.34
23 | 2021-03-21 04:03 | 2021-04-01 05:19 | PROD | 1 | 83959 | 40 | 0 | 4 | 0 | 1 | 1.4 | 1 | 1.2 | 5 | 6.1 |  |  | HMG 3 | 0.2875 | 0.14 | 0.075 | 0.0006 | 0.013 | 0.1125 | 0.0037 | 0.00075 |  | 0.2975 | 189.36 | 18846 | 97.32
[16 empty] | 3267 |  | P4 | 0.29 | 0.1 | 0.08 | 0.0006 | 0.01 | 0.13 | 0.0036 | 0.0009 |  | 0.28 | 47.34
[16 empty] | 4458 |  | P4 | 0.29 | 0.15 | 0.09 | 0.0006 | 0.016 | 0.08 | 0.0039 | 0.0008 |  | 0.28 | 94.68
[16 empty] | 3280 |  | P4 | 0.28 | 0.16 | 0.04 | 0.0006 | 0.01 | 0.16 | 0.0034 | 0.0005 |  | 0.35 | 47.34
34 | 2021-03-21 11:46 | 2021-04-02 09:57 | PROD | 2 | 92671 | 45 | 0 | 1 | 0 | 1 | 2.7 | 1 | 2.1 | 4.5 | 8.8 |  |  | HMG 3 | [10 empty] | 189.36 | 24508 | 98.77
[16 empty] | 3265 |  | P4 | [10 empty] | 47.34
[16 empty] | 3266 |  | P4 | 0.36 | 0.17 | 0.08 | 0.0006 | 0.011 | 0.08 | 0.004 | 0.0009 |  | 0.29 | 47.34
[16 empty] | 4446 |  | P4 | 0.32 | 0.12 | 0.09 | 0.0006 | 0.014 | 0.15 | 0.0039 | 0.0009 |  | 0.25 | 94.68
69 | 2021-03-21 14:49 | 2021-04-02 14:17 | PROD | 2 | 92443 | 46 | 0 | 1 | 0 | 1 | 1.4 | 1 | 1.7 | 3.9 | 9 | 3266 |  | HMG 1 | 0.36 | 0.17 | 0.08 | 0.0006 | 0.011 | 0.08 | 0.004 | 0.0009 |  | 0.29 | 189.36 | 25850 | 99.47
90 | 2021-03-21 19:49 | 2021-04-02 10:04 | PROD | 2 | 94762 | 48 | 0 | 1 | 0 | 1 | 1.4 | 1 | 2 | 5 | 8.7 |  |  | HMG 3 | 0.275 | 0.14 | 0.105 | 0.0006 | 0.01175 | 0.09 | 0.004 | 0.00095 |  | 0.2625 | 189.36 | 25844 | 99.55
[16 empty] | 3264 |  | P4 | 0.23 | 0.18 | 0.12 | 0.0006 | 0.012 | 0.1 | 0.0044 | 0.001 |  | 0.28 | 47.34
[16 empty] | 4444 |  | P4 | 0.28 | 0.1 | 0.11 | 0.0006 | 0.011 | 0.08 | 0.004 | 0.0009 |  | 0.25 | 94.68
[16 empty] | 3268 |  | P4 | 0.31 | 0.18 | 0.08 | 0.0006 | 0.013 | 0.1 | 0.0036 | 0.001 |  | 0.27 | 47.34
19 | 2021-03-21 19:52 | 2021-04-03 14:31 | PROD | 2 | 98767 | 48 | 0 | 1 | 0 | 1 | 2.1 | 1 | 2.1 | 4.4 | 6.6 |  |  | HMG 2 | [10 empty] | 189.36 | 26134 | 98.9
[16 empty] | 3267 |  | P4 | [10 empty] | 47.34
[16 empty] | 4447 |  | P4 | 0.36 | 0.13 | 0.09 | 0.0006 | 0.015 | 0.09 | 0.0039 | 0.0008 |  | 0.27 | 142.02
51 | 2021-03-21 20:45 | 2021-04-01 13:03 | PROD | 1 | 80350 | 37 | 0 | 4 | 0 | 1 | 1.4 | 1 | 2 | 4.7 | 7.6 |  |  | HMG 2 | 0.315 | 0.1575 | 0.0975 | 0.0006 | 0.0135 | 0.0975 | 0.003975 | 0.00075 |  | 0.28 | 189.36 | 17673 | 96
[16 empty] | 4459 |  | P4 | 0.3 | 0.15 | 0.09 | 0.0006 | 0.012 | 0.15 | 0.0039 | 0.0006 |  | 0.28 | 47.34
[16 empty] | 3281 |  | P4 | 0.32 | 0.16 | 0.1 | 0.0006 | 0.014 | 0.08 | 0.004 | 0.0008 |  | 0.28 | 142.02
57 | 2021-03-21 21:59 | 2021-03-31 21:55 | PRZ | 1 | 77136 | 39 | 0 | 1 | 0 | 1 | 1.5 | 1 | 2.1 | 4.3 | 8.8 |  |  | HMG 4 | 0.2525 | 0.1625 | 0.085 | 0.0006 | 0.0125 | 0.1025 | 0.00435 | 0.00085 |  | 0.315 | 195.16 | 22704 | 99.49
[16 empty] | 4440 |  | P4 | 0.23 | 0.17 | 0.12 | 0.0006 | 0.019 | 0.09 | 0.005 | 0.0011 |  | 0.26 | 48.79
[16 empty] | 3261 |  | P4 | 0.16 | 0.18 | 0.09 | 0.0006 | 0.011 | 0.08 | 0.0041 | 0.0008 |  | 0.34 | 48.79
[16 empty] | 4441 |  | P4 | 0.36 | 0.14 | 0.1 | 0.0006 | 0.014 | 0.14 | 0.0045 | 0.001 |  | 0.28 | 48.79
[16 empty] | 3262 |  | P4 | 0.26 | 0.16 | 0.03 | 0.0006 | 0.006 | 0.1 | 0.0038 | 0.0005 |  | 0.38 | 48.79
73 | 2021-03-21 22:55 | 2021-04-02 21:02 | PROD | 2 | 92223 | 46 | 0 | 1 | 0 | 1 | 1.4 | 1 | 1.6 | 5.3 | 7.9 |  |  | HMG 3 | [10 empty] | 189.36 | 24851 | 99.65
[16 empty] | 3267 |  | P4 | [10 empty] | 94.68
[16 empty] | 4444 |  | P4 | 0.28 | 0.1 | 0.11 | 0.0006 | 0.011 | 0.08 | 0.004 | 0.0009 |  | 0.25 | 47.34
[16 empty] | 4446 |  | P4 | 0.32 | 0.12 | 0.09 | 0.0006 | 0.014 | 0.15 | 0.0039 | 0.0009 |  | 0.25 | 47.34
68 | 2021-03-22 04:02 | 2021-04-01 13:01 | PROD | 1 | 79172 | 41 | 0 | 1 | 0 | 1 | 1.4 | 1 | 1.9 | 4.4 | 6.8 |  |  | HMG 3 | 0.2975 | 0.1575 | 0.0875 | 0.0006 | 0.01225 | 0.1 | 0.003925 | 0.00065 |  | 0.29 | 189.36 | 17200 | 98.43
[16 empty] | 3265 |  | P4 | 0.25 | 0.16 | 0.06 | 0.0006 | 0.009 | 0.09 | 0.0038 | 0.0004 |  | 0.32 | 47.34
[16 empty] | 4459 |  | P4 | 0.3 | 0.15 | 0.09 | 0.0006 | 0.012 | 0.15 | 0.0039 | 0.0006 |  | 0.28 | 47.34
[16 empty] | 3281 |  | P4 | 0.32 | 0.16 | 0.1 | 0.0006 | 0.014 | 0.08 | 0.004 | 0.0008 |  | 0.28 | 94.68
39 | 2021-03-22 11:52 | 2021-04-03 19:10 | PROD | 2 | 96065 | 47 | 0 | 0 | 0 | 1 | 1.4 | 1 | 1.7 | 4.4 | 9 |  |  | HMG 3 | 0.3225 | 0.1475 | 0.0975 | 0.0006 | 0.0135 | 0.095 | 0.004125 | 0.00095 |  | 0.2775 | 189.36 | 25634 | 99.25
[16 empty] | 4437 |  | P4 | 0.15 | 0.15 | 0.07 | 0.0006 | 0.014 | 0.11 | 0.0043 | 0.0006 |  | 0.31 | 47.34
[16 empty] | 3260 |  | P4 | 0.28 | 0.16 | 0.12 | 0.0006 | 0.012 | 0.09 | 0.0048 | 0.0006 |  | 0.28 | 47.34
[16 empty] | 4448 |  | P4 | 0.43 | 0.14 | 0.1 | 0.0006 | 0.014 | 0.09 | 0.0037 | 0.0013 |  | 0.26 | 94.68
66 | 2021-03-22 15:00 | 2021-04-03 08:58 | PROD | 2 | 91866 | 46 | 0 | 1 | 1 | 1 | 1.4 | 1 | 1.6 | 3.7 | 7.5 |  |  | HMG 2 | 0.3225 | 0.1675 | 0.0825 | 0.0006 | 0.0135 | 0.0975 | 0.003675 | 0.00095 |  | 0.27 | 189.36 | 23886 | 100.62
[16 empty] | 4447 |  | P4 | 0.36 | 0.13 | 0.09 | 0.0006 | 0.015 | 0.09 | 0.0039 | 0.0008 |  | 0.27 | 47.34
[16 empty] | 3268 |  | P4 | 0.31 | 0.18 | 0.08 | 0.0006 | 0.013 | 0.1 | 0.0036 | 0.001 |  | 0.27 | 142.02
75 | 2021-03-22 20:58 | 2021-04-02 05:05 | PROD | 1 | 77262 | 39 | 0 | 2 | 0 | 1 | 1.4 | 1 | 2 | 4 | 6.4 |  |  | HMG 2 | 0.31 | 0.1375 | 0.1125 | 0.0006 | 0.0135 | 0.0825 | 0.003975 | 0.000875 |  | 0.2725 | 189.36 | 16434 | 96.16
[16 empty] | 3282 |  | P4 | 0.33 | 0.13 | 0.12 | 0.0006 | 0.014 | 0.07 | 0.0041 | 0.0009 |  | 0.27 | 142.02
[16 empty] | 4461 |  | P4 | 0.25 | 0.16 | 0.09 | 0.0006 | 0.012 | 0.12 | 0.0036 | 0.0008 |  | 0.28 | 47.34
35 | 2021-03-22 21:00 | 2021-04-02 05:02 | PROD | 1 | 75475 | 40 | 0 | 2 | 0 | 1 | 1.4 | 1 | 1.7 | 5 | 7.8 |  |  | HMG 2 | 0.31 | 0.1525 | 0.085 | 0.0006 | 0.01375 | 0.1225 | 0.00385 | 0.000725 |  | 0.305 | 189.36 | 16782 | 92.51
[16 empty] | 3280 |  | P4 | 0.28 | 0.16 | 0.04 | 0.0006 | 0.01 | 0.16 | 0.0034 | 0.0005 |  | 0.35 | 47.34
[16 empty] | 4460 |  | P4 | 0.32 | 0.15 | 0.1 | 0.0006 | 0.015 | 0.11 | 0.004 | 0.0008 |  | 0.29 | 142.02
17 | 2021-03-22 22:03 | 2021-04-01 08:11 | PROD | 1 | 72818 | 38 | 0 | 2 | 0 | 1 | 1.4 | 1 | 1.5 | 4.2 | 6.6 |  |  | HMG 3 | 0.2975 | 0.1525 | 0.095 | 0.0006 | 0.0135 | 0.1225 | 0.003875 | 0.00075 |  | 0.285 | 189.36 | 16045 | 98.36
[16 empty] | 4459 |  | P4 | 0.3 | 0.15 | 0.09 | 0.0006 | 0.012 | 0.15 | 0.0039 | 0.0006 |  | 0.28 | 47.34
[16 empty] | 4460 |  | P4 | 0.32 | 0.15 | 0.1 | 0.0006 | 0.015 | 0.11 | 0.004 | 0.0008 |  | 0.29 | 94.68
[16 empty] | 4461 |  | P4 | 0.25 | 0.16 | 0.09 | 0.0006 | 0.012 | 0.12 | 0.0036 | 0.0008 |  | 0.28 | 47.34
1 | 2021-03-23 11:49 | 2021-04-04 16:58 | PROD | 2 | 94306 | 49 | 0 | 1 | 0 | 1 | 1.4 | 1 | 2.1 | 3.8 | 6.4 | 3270 |  | HMG 1 | 0.32 | 0.17 | 0.05 | 0.0006 | 0.008 | 0.07 | 0.0034 | 0.0005 |  | 0.34 | 189.36 | 24848 | 99.18
49 | 2021-03-23 14:58 | 2021-04-04 07:01 | PROD | 2 | 90632 | 46 | 0 | 1 | 0 | 1 | 1.4 | 1 | 2 | 4.2 | 7.6 |  |  | HMG 2 | 0.325 | 0.1625 | 0.0925 | 0.0006 | 0.01325 | 0.1275 | 0.004 | 0.001225 |  | 0.2675 | 189.36 | 24875 | 98.64
[16 empty] | 4448 |  | P4 | 0.43 | 0.14 | 0.1 | 0.0006 | 0.014 | 0.09 | 0.0037 | 0.0013 |  | 0.26 | 47.34
[16 empty] | 3269 |  | P4 | 0.29 | 0.17 | 0.09 | 0.0006 | 0.013 | 0.14 | 0.0041 | 0.0012 |  | 0.27 | 142.02
81 | 2021-03-23 19:34 | 2021-04-04 16:42 | PROD | 2 | 96880 | 49 | 0 | 1 | 0 | 1 | 1.4 | 1 | 2.1 | 4.2 | 9.2 |  |  | HMG 5 | 0.2265 | 0.1505 | 0.08 | 0.0006 | 0.0092 | 0.078 | 0.003945 | 0.000775 |  | 0.292 | 189.36 | 26786 | 99.42
[16 empty] | 3242 |  | P4 | 0.16 | 0.16 | 0.14 | 0.0006 | 0.009 | 0.08 | 0.0047 | 0.0002 |  | 0.28 | 37.872
[16 empty] | 3269 |  | P4 | 0.29 | 0.17 | 0.09 | 0.0006 | 0.013 | 0.14 | 0.0041 | 0.0012 |  | 0.27 | 9.468
[16 empty] | 4449 |  | P4 | 0.2 | 0.15 | 0.07 | 0.0006 | 0.01 | 0.08 | 0.0033 | 0.0011 |  | 0.29 | 47.34
[16 empty] | 3271 |  | P4 | 0.27 | 0.17 | 0.05 | 0.0006 | 0.01 | 0.07 | 0.0034 | 0.0008 |  | 0.32 | 47.34
[16 empty] | 4450 |  | P4 | 0.25 | 0.12 | 0.07 | 0.0006 | 0.007 | 0.07 | 0.0045 | 0.0008 |  | 0.28 | 47.34
67 | 2021-03-23 20:57 | 2021-04-02 08:21 | PROD | 1 | 73217 | 39 | 0 | 1 | 0 | 1 | 1.4 | 1 | 1.9 | 3.9 | 6.6 | 3283 |  | HMG 1 | 0.3 | 0.15 | 0.06 | 0.0006 | 0.008 | 0.1 | 0.0039 | 0.0004 |  | 0.34 | 189.36 | 15668 | 99.03
59 | 2021-03-23 21:58 | 2021-04-02 21:10 | PRZ | 1 | 77149 | 39 | 0 | 1 | 0 | 1.3 | 1.4 | 1 | 1.6 | 3.9 | 10.5 |  |  | HMG 4 | 0.295 | 0.1675 | 0.0975 | 0.0006 | 0.01175 | 0.0875 | 0.0044 | 0.000775 |  | 0.2925 | 195.16 | 22129 | 99.03
[16 empty] | 3259 |  | P4 | 0.29 | 0.18 | 0.1 | 0.0006 | 0.016 | 0.08 | 0.0046 | 0.0013 |  | 0.29 | 48.79
[16 empty] | 4439 |  | P4 | 0.21 | 0.18 | 0.07 | 0.0006 | 0.01 | 0.11 | 0.0044 | 0.0005 |  | 0.3 | 48.79
[16 empty] | 3260 |  | P4 | 0.28 | 0.16 | 0.12 | 0.0006 | 0.012 | 0.09 | 0.0048 | 0.0006 |  | 0.28 | 48.79
[16 empty] | 3263 |  | P4 | 0.4 | 0.15 | 0.1 | 0.0006 | 0.009 | 0.07 | 0.0038 | 0.0007 |  | 0.3 | 48.79
86 | 2021-03-23 22:57 | 2021-04-03 06:57 | PROD | 2 | 84603 | 41 | 0 | 0 | 0 | 1 | 1.4 | 1 | 1.7 | 3.6 | 9.8 |  |  | HMG 4 | 0.2775 | 0.1575 | 0.1 | 0.0006 | 0.01225 | 0.105 | 0.004025 | 0.001025 |  | 0.2675 | 189.36 | 23750 | 99.17
[16 empty] | 3264 |  | P4 | 0.23 | 0.18 | 0.12 | 0.0006 | 0.012 | 0.1 | 0.0044 | 0.001 |  | 0.28 | 47.34
[16 empty] | 4444 |  | P4 | 0.28 | 0.1 | 0.11 | 0.0006 | 0.011 | 0.08 | 0.004 | 0.0009 |  | 0.25 | 47.34
[16 empty] | 3268 |  | P4 | 0.31 | 0.18 | 0.08 | 0.0006 | 0.013 | 0.1 | 0.0036 | 0.001 |  | 0.27 | 47.34
[16 empty] | 3269 |  | P4 | 0.29 | 0.17 | 0.09 | 0.0006 | 0.013 | 0.14 | 0.0041 | 0.0012 |  | 0.27 | 47.34
70 | 2021-03-24 03:55 | 2021-04-03 16:23 | PROD | 1 | 81140 | 40 | 0 | 1 | 0 | 1 | 1.4 | 1 | 1.6 | 4.4 | 6.4 |  |  | HMG 2 | 0.33 | 0.1275 | 0.0825 | 0.0006 | 0.008 | 0.085 | 0.004125 | 0.00025 |  | 0.2875 | 189.36 | 17140 | 99.19
[16 empty] | 3283 |  | P4 | 0.3 | 0.15 | 0.06 | 0.0006 | 0.008 | 0.1 | 0.0039 | 0.0004 |  | 0.34 | 47.34
[16 empty] | 4462 |  | P4 | 0.34 | 0.12 | 0.09 | 0.0006 | 0.008 | 0.08 | 0.0042 | 0.0002 |  | 0.27 | 142.02
44 | 2021-03-24 03:56 | 2021-04-03 07:56 | PROD | 1 | 77760 | 38 | 0 | 2 | 0 | 1 | 1.4 | 1 | 1.5 | 5.1 | 6.5 |  |  | HMG 2 | 0.295 | 0.1125 | 0.075 | 0.0006 | 0.008 | 0.095 | 0.0039 | 0.000425 |  | 0.285 | 189.36 | 16723 | 96.85
[16 empty] | 4462 |  | P4 | 0.34 | 0.12 | 0.09 | 0.0006 | 0.008 | 0.08 | 0.0042 | 0.0002 |  | 0.27 | 47.34
[16 empty] | 3284 |  | P4 | 0.28 | 0.11 | 0.07 | 0.0006 | 0.008 | 0.1 | 0.0038 | 0.0005 |  | 0.29 | 142.02
14 | 2021-03-24 11:44 | 2021-04-05 12:55 | PROD | 2 | 93731 | 45 | 0 | 0 | 1 | 1 | 1.4 | 1 | 2.3 | 3.9 | 9.8 | 3271 |  | HMG 1 | 0.27 | 0.17 | 0.05 | 0.0006 | 0.01 | 0.07 | 0.0034 | 0.0008 |  | 0.32 | 189.36 | 25283 | 99.9
71 | 2021-03-24 14:54 | 2021-04-04 20:59 | PROD | 2 | 87373 | 43 | 0 | 1 | 0 | 1 | 1.4 | 1 | 2.1 | 3.5 | 6.9 |  |  | HL 4 | 0.177025 | 0.0778 | 0.216225 |  | 0.00895 | 0.05625 | 0.00025 | 0.0054 | 0.0084 |  | 189.86 | 22824 | 99.44
[16 empty] | 2439 | A2/439 | HL | 0.139 | 0.0754 | 0.184 |  | 0.0069 | 0.0332 | 0.0006 | 0.0072 | 0.0098 |  | 47.465
[16 empty] | 2468 | A2/468 | HL | 0.1811 | 0.0732 | 0.2498 |  | 0.0076 | 0.0265 | 0.0002 | 0.0028 | 0.0091 |  | 47.465
[16 empty] | 2460 | A2/460 | HL | 0.266 | 0.094 | 0.243 |  | 0.0128 | 0.0423 | 0.0001 | 0.0042 | 0.0048 |  | 47.465
[16 empty] | 2471 | A2/471 | HL | 0.122 | 0.0686 | 0.1881 |  | 0.0085 | 0.123 | 0.0001 | 0.0074 | 0.0099 |  | 47.465
11 | 2021-03-24 19:54 | 2021-04-06 06:50 | PROD | 2 | 95486 | 44 | 0 | 2 | 0 | 1 | 1.4 | 1 | 1.3 | 5 | 9 |  |  | HMG 2 | 0.2375 | 0.1275 | 0.07 | 0.0006 | 0.00775 | 0.0725 | 0.0042 | 0.000875 |  | 0.2825 | 189.36 | 25059 | 98.52
[16 empty] | 4449 |  | P4 | 0.2 | 0.15 | 0.07 | 0.0006 | 0.01 | 0.08 | 0.0033 | 0.0011 |  | 0.29 | 47.34
[16 empty] | 4450 |  | P4 | 0.25 | 0.12 | 0.07 | 0.0006 | 0.007 | 0.07 | 0.0045 | 0.0008 |  | 0.28 | 142.02
27 | 2021-03-24 21:07 | 2021-04-04 07:48 | PROD | 1 | 80695 | 42 | 0 | 0 | 0 | 1 | 1.4 | 1 | 1.8 | 4.5 | 6 | 3285 |  | HMG 1 | 0.2 | 0.15 | 0.08 | 0.0006 | 0.011 | 0.06 | 0.0042 | 0.0007 |  | 0.27 | 189.36 | 17724 | 98.56
85 | 2021-03-24 21:58 | 2021-04-03 21:11 | PRZ | 1 | 80027 | 39 | 0 | 1 | 0 | 1 | 1.4 | 1 | 2.2 | 4 | 8.9 |  |  | HMG 3 | [10 empty] | 195.16 | 25104 | 98.93
[16 empty] | 3265 |  | P4 | [10 empty] | 48.79
[16 empty] | 3266 |  | P4 | 0.36 | 0.17 | 0.08 | 0.0006 | 0.011 | 0.08 | 0.004 | 0.0009 |  | 0.29 | 48.79
[16 empty] | 4446 |  | P4 | 0.32 | 0.12 | 0.09 | 0.0006 | 0.014 | 0.15 | 0.0039 | 0.0009 |  | 0.25 | 97.58
46 | 2021-03-24 22:47 | 2021-04-05 14:52 | PROD | 2 | 90891 | 43 | 0 | 3 | 0 | 1 | 1.4 | 1 | 1.3 | 4.1 | 9.4 |  |  | HMG 3 | 0.225 | 0.15 | 0.0675 | 0.0006 | 0.00925 | 0.09 | 0.003625 | 0.00085 |  | 0.3075 | 189.36 | 25012 | 98.45
[16 empty] | 3262 |  | P4 | 0.26 | 0.16 | 0.03 | 0.0006 | 0.006 | 0.1 | 0.0038 | 0.0005 |  | 0.38 | 47.34
[16 empty] | 4445 |  | P4 | 0.24 | 0.14 | 0.1 | 0.0006 | 0.011 | 0.1 | 0.0041 | 0.0007 |  | 0.27 | 47.34
[16 empty] | 4449 |  | P4 | 0.2 | 0.15 | 0.07 | 0.0006 | 0.01 | 0.08 | 0.0033 | 0.0011 |  | 0.29 | 94.68
65 | 2021-03-24 22:50 | 2021-04-06 17:30 | PROD | 2 | 98639 | 49 | 0 | 1 | 0 | 1 | 1.4 | 1 | 1.6 | 4.1 | 7.1 |  |  | HL 4 | 0.24325 | 0.09385 | 0.2385 |  | 0.010725 | 0.032125 | 0.0004 | 0.007975 | 0.0094 |  | 189.86 | 25803 | 99.33
[16 empty] | 2439 | A2/439 | HL | 0.139 | 0.0754 | 0.184 |  | 0.0069 | 0.0332 | 0.0006 | 0.0072 | 0.0098 |  | 47.465
[16 empty] | 2438 | A2/438 | HL | 0.192 | 0.111 | 0.241 |  | 0.0113 | 0.0263 | 0.0007 | 0.0143 | 0.0097 |  | 47.465
[16 empty] | 2470 | A2/470 | HL | 0.232 | 0.0997 | 0.272 |  | 0.0131 | 0.0254 | 0.0002 | 0.0034 | 0.0049 |  | 47.465
[16 empty] | 2474 | A2/474 | HL | 0.41 | 0.0893 | 0.257 |  | 0.0116 | 0.0436 | 0.0001 | 0.007 | 0.0132 |  | 47.465
32 | 2021-03-25 06:11 | 2021-04-03 12:59 | PROD | 1 | 72165 | 38 | 0 | 1 | 1 | 1 | 1.4 | 1 | 1.6 | 3.8 | 5.4 |  |  | HMG 2 | 0.29 | 0.1125 | 0.08 | 0.0006 | 0.00875 | 0.105 | 0.00465 | 0.000325 |  |  | 189.36 | 15674 | 98.43
[16 empty] | 3285 |  | P4 | 0.2 | 0.15 | 0.08 | 0.0006 | 0.011 | 0.06 | 0.0042 | 0.0007 |  | 0.27 | 47.34
[16 empty] | 4464 |  | P4 | 0.32 | 0.1 | 0.08 | 0.0006 | 0.008 | 0.12 | 0.0048 | 0.0002 |  |  | 142.02
61 | 2021-03-25 12:26 | 2021-04-06 18:54 | PROD | 2 | 96286 | 46 | 0 | 1 | 0 | 1 | 1.4 | 1 | 1.6 | 4.8 | 9.4 | 4451 |  | HMG 1 | 0.21 | 0.14 | 0.09 | 0.0006 | 0.011 | 0.07 | 0.0038 | 0.0008 |  | 0.26 | 189.36 | 26396 | 99.69
38 | 2021-03-25 12:27 | 2021-04-06 21:10 | PROD | 2 | 97089 | 47 | 0 | 1 | 0 | 1 | 1.4 | 1 | 1.4 | 3.8 | 9 |  |  | HMG 3 | 0.2725 | 0.1375 | 0.1025 | 0.0006 | 0.011 | 0.085 | 0.00465 | 0.00065 |  | 0.2825 | 189.36 | 26096 | 99.46
[16 empty] | 4405 |  | P4 | 0.33 | 0.14 | 0.12 | 0.0006 | 0.011 | 0.08 | 0.0054 | 0.0005 |  | 0.31 | 47.34
[16 empty] | 3226 |  | P4 | 0.34 | 0.13 | 0.11 | 0.0006 | 0.011 | 0.12 | 0.0056 | 0.0005 |  | 0.3 | 47.34
[16 empty] | 4451 |  | P4 | 0.21 | 0.14 | 0.09 | 0.0006 | 0.011 | 0.07 | 0.0038 | 0.0008 |  | 0.26 | 94.68
54 | 2021-03-25 14:47 | 2021-04-06 06:36 | PROD | 2 | 91413 | 46 | 0 | 1 | 0 | 1 | 1.4 | 1 | 1.4 | 4.2 | 9 | 3272 |  | HMG 1 | 0.31 | 0.13 | 0.08 | 0.0006 | 0.01 | 0.09 | 0.0034 | 0.0014 |  | 0.28 | 189.36 | 25223 | 99.37
2 | 2021-03-25 19:21 | 2021-04-07 08:55 | PROD | 2 | 94143 | 49 | 0 | 1 | 0 | 1 | 1.4 | 1 | 1.5 | 4.9 | 10.1 | 3273 |  | HMG 1 | [10 empty] | 189.36 | 25902 | 96.51
55 | 2021-03-25 20:54 | 2021-04-04 13:06 | PROD | 1 | 74731 | 37 | 0 | 3 | 0 | 1 | 1.4 | 1 | 2 | 4.2 | 7.4 |  |  | HMG 2 | 0.2825 | 0.1675 | 0.08 | 0.0006 | 0.011 | 0.105 | 0.004275 | 0.0008 |  |  | 189.36 | 16561 | 96.88
[16 empty] | 4464 |  | P4 | 0.32 | 0.1 | 0.08 | 0.0006 | 0.008 | 0.12 | 0.0048 | 0.0002 |  |  | 47.34
[16 empty] | 3286 |  | P4 | 0.27 | 0.19 | 0.08 | 0.0006 | 0.012 | 0.1 | 0.0041 | 0.001 |  | 0.29 | 142.02
56 | 2021-03-25 22:54 | 2021-04-07 10:07 | PROD | 2 | 97222 | 47 | 0 | 2 | 0 | 1 | 1.4 | 1 | 1.5 | 3.9 | 9.7 |  |  | HMG 3 | [10 empty] | 189.36 | 26546 | 99.05
[16 empty] | 3273 |  | P4 | [10 empty] | 94.68
[16 empty] | 4450 |  | P4 | 0.25 | 0.12 | 0.07 | 0.0006 | 0.007 | 0.07 | 0.0045 | 0.0008 |  | 0.28 | 37.872
[16 empty] | 4452 |  | P4 | 0.33 | 0.1 | 0.09 | 0.0006 | 0.01 | 0.09 | 0.006 | 0.0006 |  | 0.26 | 56.808
37 | 2021-03-26 04:09 | 2021-04-05 05:01 | PROD | 1 | 77067 | 39 | 0 | 3 | 0 | 1 | 1.4 | 1 | 2.1 | 4.9 | 9.2 | 4463 |  | HMG 1 | 0.59 | 0.18 | 0.09 | 0.0006 | 0.011 | 0.1 | 0.0041 | 0.0012 |  | 0.28 | 189.36 | 17821 | 96.87
72 | 2021-03-26 04:49 | 2021-04-04 16:33 | PROD | 1 | 72116 | 38 | 0 | 2 | 0 | 1 | 1.4 | 1 | 2.1 | 3.9 | 6.4 |  |  | HMG 3 | 0.2775 | 0.135 | 0.08 | 0.0006 | 0.00975 | 0.1 | 0.004475 | 0.000525 |  |  | 189.36 | 15883 | 96.92
[16 empty] | 3285 |  | P4 | 0.2 | 0.15 | 0.08 | 0.0006 | 0.011 | 0.06 | 0.0042 | 0.0007 |  | 0.27 | 47.34
[16 empty] | 4464 |  | P4 | 0.32 | 0.1 | 0.08 | 0.0006 | 0.008 | 0.12 | 0.0048 | 0.0002 |  |  | 94.68
[16 empty] | 3286 |  | P4 | 0.27 | 0.19 | 0.08 | 0.0006 | 0.012 | 0.1 | 0.0041 | 0.001 |  | 0.29 | 47.34
43 | 2021-03-26 11:21 | 2021-04-07 15:20 | PROD | 2 | 96617 | 43 | 0 | 1 | 1 | 1 | 1.4 | 1 | 1.2 | 4.8 | 7.2 | 4452 |  | HMG 1 | 0.33 | 0.1 | 0.09 | 0.0006 | 0.01 | 0.09 | 0.006 | 0.0006 |  | 0.26 | 189.36 | 25155 | 100.44
96 | 2021-03-26 14:55 | 2021-04-07 06:26 | PROD | 2 | 94775 | 48 | 0 | 1 | 0 | 1 | 1.4 | 1 | 1.4 | 4.1 | 8.6 | 3274 |  | HMG 1 | 0.33 | 0.15 | 0.03 | 0.0006 | 0.007 | 0.1 | 0.0036 | 0.0008 |  | 0.37 | 189.36 | 26985 | 99.1
29 | 2021-03-26 20:04 | 2021-04-08 08:48 | PROD | 2 | 97237 | 48 | 0 | 1 | 0 | 1 | 1.4 | 1 | 1.2 | 4.9 | 8.1 | 4453 |  | HMG 1 | 0.21 | 0.16 | 0.11 | 0.0006 | 0.012 | 0.07 | 0.0049 | 0.0006 |  | 0.27 | 189.36 | 27071 | 98.6
18 | 2021-03-26 22:01 | 2021-04-06 08:10 | PROD | 1 | 80213 | 40 | 0 | 2 | 0 | 1 | 1.7 | 1 | 2 | 3.8 | 5.7 |  |  | HMG 2 | 0.31 | 0.105 | 0.05 | 0.0006 | 0.00925 | 0.0925 | 0.003475 | 0.0005 |  | 0.3425 | 189.36 | 18254 | 97.7
[16 empty] | 4465 |  | P4 | 0.4 | 0.15 | 0.11 | 0.0006 | 0.013 | 0.1 | 0.0043 | 0.0014 |  | 0.26 | 47.34
[16 empty] | 4467 |  | P4 | 0.28 | 0.09 | 0.03 | 0.0006 | 0.008 | 0.09 | 0.0032 | 0.0002 |  | 0.37 | 142.02
36 | 2021-03-26 22:04 | 2021-04-05 08:04 | PROD | 1 | 71259 | 38 | 0 | 1 | 0 | 1 | 1.4 | 1 | 2 | 4.3 | 6.1 |  |  | HMG 3 | 0.4825 | 0.1675 | 0.0875 | 0.0006 | 0.01075 | 0.0975 | 0.00405 | 0.001025 |  | 0.2825 | 189.36 | 15674 | 95.06
[16 empty] | 3284 |  | P4 | 0.28 | 0.11 | 0.07 | 0.0006 | 0.008 | 0.1 | 0.0038 | 0.0005 |  | 0.29 | 47.34
[16 empty] | 4463 |  | P4 | 0.59 | 0.18 | 0.09 | 0.0006 | 0.011 | 0.1 | 0.0041 | 0.0012 |  | 0.28 | 94.68
[16 empty] | 3287 |  | P4 | 0.47 | 0.2 | 0.1 | 0.0006 | 0.013 | 0.09 | 0.0042 | 0.0012 |  | 0.28 | 47.34
58 | 2021-03-26 22:56 | 2021-04-08 18:16 | PROD | 2 | 101091 | 47 | 0 | 0 | 1 | 1 | 1.4 | 1 | 1.8 | 4.6 | 9.1 |  |  | HMG 3 | 0.3125 | 0.1575 | 0.0975 | 0.0006 | 0.011 | 0.085 | 0.0049 | 0.00055 |  | 0.2975 | 189.36 | 26343 | 100.21
[16 empty] | 4405 |  | P4 | 0.33 | 0.14 | 0.12 | 0.0006 | 0.011 | 0.08 | 0.0054 | 0.0005 |  | 0.31 | 47.34
[16 empty] | 3226 |  | P4 | 0.34 | 0.13 | 0.11 | 0.0006 | 0.011 | 0.12 | 0.0056 | 0.0005 |  | 0.3 | 47.34
[16 empty] | 3275 |  | P4 | 0.29 | 0.18 | 0.08 | 0.0006 | 0.011 | 0.07 | 0.0043 | 0.0006 |  | 0.29 | 94.68
76 | 2021-03-27 04:47 | 2021-04-07 13:09 | PROD | 1 | 86277 | 41 | 0 | 3 | 0 | 1 | 1.4 | 1 | 1.4 | 4.2 | 7.1 |  |  | HMG 2 | 0.295 | 0.0975 | 0.045 | 0.0006 | 0.008 | 0.0875 | 0.00345 | 0.0002 |  | 0.345 | 189.36 | 18745 | 97.58
[16 empty] | 4462 |  | P4 | 0.34 | 0.12 | 0.09 | 0.0006 | 0.008 | 0.08 | 0.0042 | 0.0002 |  | 0.27 | 47.34
[16 empty] | 4467 |  | P4 | 0.28 | 0.09 | 0.03 | 0.0006 | 0.008 | 0.09 | 0.0032 | 0.0002 |  | 0.37 | 142.02
31 | 2021-03-27 04:49 | 2021-04-06 13:05 | PROD | 1 | 77726 | 39 | 0 | 3 | 0 | 1 | 1.4 | 1 | 1.4 | 5.1 | 6.4 |  |  | HMG 3 | 0.3025 | 0.1475 | 0.07 | 0.0006 | 0.00875 | 0.1 | 0.0038 | 0.0008 |  | 0.3125 | 189.36 | 17672 | 95.08
[16 empty] | 3272 |  | P4 | 0.31 | 0.13 | 0.08 | 0.0006 | 0.01 | 0.09 | 0.0034 | 0.0014 |  | 0.28 | 47.34
[16 empty] | 3277 |  | P4 | 0.3 | 0.16 | 0.08 | 0.0006 | 0.009 | 0.11 | 0.004 | 0.001 |  | 0.29 | 47.34
[16 empty] | 3283 |  | P4 | 0.3 | 0.15 | 0.06 | 0.0006 | 0.008 | 0.1 | 0.0039 | 0.0004 |  | 0.34 | 94.68
88 | 2021-03-27 11:34 | 2021-04-08 08:53 | PROD | 2 | 96538 | 48 | 0 | 1 | 0 | 1 | 1.4 | 1 | 1.3 | 5.2 | 9.5 |  |  | HMG 3 | 0.265 | 0.115 | 0.0775 | 0.0006 | 0.011 | 0.15 | 0.004 | 0.000525 |  | 0.285 | 189.36 | 26687 | 98.98
[16 empty] | 4446 |  | P4 | 0.32 | 0.12 | 0.09 | 0.0006 | 0.014 | 0.15 | 0.0039 | 0.0009 |  | 0.25 | 47.34
[16 empty] | 4454 |  | P4 | 0.24 | 0.1 | 0.08 | 0.0006 | 0.008 | 0.09 | 0.0039 | 0.0002 |  | 0.29 | 47.34
[16 empty] | 3276 |  | P4 | 0.25 | 0.12 | 0.07 | 0.0006 | 0.011 | 0.18 | 0.0041 | 0.0005 |  | 0.3 | 94.68
94 | 2021-03-27 14:43 | 2021-04-08 18:50 | PROD | 2 | 98630 | 45 | 0 | 2 | 0 | 1 | 1.4 | 1 | 1.9 | 5.6 | 9.7 |  |  | HMG 2 | 0.25 | 0.1525 | 0.0725 | 0.0006 | 0.00925 | 0.09 | 0.003775 | 0.0011 |  | 0.2725 | 189.36 | 27240 | 98.88
[16 empty] | 3272 |  | P4 | 0.31 | 0.13 | 0.08 | 0.0006 | 0.01 | 0.09 | 0.0034 | 0.0014 |  | 0.28 | 47.34
[16 empty] | 4455 |  | P4 | 0.23 | 0.16 | 0.07 | 0.0006 | 0.009 | 0.09 | 0.0039 | 0.001 |  | 0.27 | 142.02
77 | 2021-03-27 19:35 | 2021-04-08 19:56 | PROD | 2 | 93427 | 45 | 0 | 1 | 0 | 1 | 1.4 | 1 | 1.6 | 5.3 | 10.8 |  |  | HMG 2 HL 2 | 0.2111538 | 0.109761 | 0.1604848 |  | 0.00893875 | 0.04794492 | 0.002092556 | 0.004113622 |  |  | 189.66 | 25982 | 99.35
[16 empty] | 2440 | A2/440 | HL | 0.225 | 0.0823 | 0.244 |  | 0.0094 | 0.0184 | 0.0005 | 0.0056 | 0.0069 |  | 56.958
[16 empty] | 2439 | A2/439 | HL | 0.139 | 0.0754 | 0.184 |  | 0.0069 | 0.0332 | 0.0006 | 0.0072 | 0.0098 |  | 56.958
[16 empty] | 3274 |  | P4 | 0.33 | 0.15 | 0.03 | 0.0006 | 0.007 | 0.1 | 0.0036 | 0.0008 |  | 0.37 | 28.404
[16 empty] | 4453 |  | P4 | 0.21 | 0.16 | 0.11 | 0.0006 | 0.012 | 0.07 | 0.0049 | 0.0006 |  | 0.27 | 47.34
13 | 2021-03-27 21:50 | 2021-04-06 21:46 | PRZ | 1 | 76952 | 38 | 0 | 1 | 0 | 1 | 1.4 | 1 | 1.5 | 4.7 | 9.4 |  |  | HMG 4 | [10 empty] | 195.16 | 23063 | 98.96
[16 empty] | 3267 |  | P4 | [10 empty] | 48.79
[16 empty] | 3258 |  | P4 | 0.21 | 0.16 | 0.1 | 0.0006 | 0.015 | 0.11 | 0.0046 | 0.0004 |  | 0.29 | 48.79
[16 empty] | 4443 |  | P4 | 0.27 | 0.11 | 0.06 | 0.0006 | 0.005 | 0.1 | 0.0033 | 0.0002 |  | 0.31 | 48.79
[16 empty] | 4447 |  | P4 | 0.36 | 0.13 | 0.09 | 0.0006 | 0.015 | 0.09 | 0.0039 | 0.0008 |  | 0.27 | 48.79
53 | 2021-03-27 21:56 | 2021-04-08 04:56 | PROD | 1 | 86772 | 38 | 0 | 5 | 0 | 1 | 1.4 | 1 | 1.4 | 3.6 | 7.4 |  |  | HMG 2 | 0.385 | 0.16 | 0.1275 | 0.0006 | 0.01125 | 0.0975 | 0.0039 | 0.000875 |  | 0.235 | 189.36 | 20640 | 97.56
[16 empty] | 4461 |  | P4 | 0.25 | 0.16 | 0.09 | 0.0006 | 0.012 | 0.12 | 0.0036 | 0.0008 |  | 0.28 | 47.34
[16 empty] | 3289 |  | P4 | 0.43 | 0.16 | 0.14 | 0.0006 | 0.011 | 0.09 | 0.004 | 0.0009 |  | 0.22 | 142.02
60 | 2021-03-28 03:43 | 2021-04-08 08:50 | PROD | 1 | 87557 | 42 | 0 | 1 | 0 | 1 | 1.4 | 1 | 1.6 | 3.6 | 6.4 |  |  | HMG 3 | 0.295 | 0.145 | 0.09 | 0.0006 | 0.01125 | 0.11 | 0.003825 | 0.000875 |  | 0.2775 | 189.36 | 19159 | 99.04
[16 empty] | 4461 |  | P4 | 0.25 | 0.16 | 0.09 | 0.0006 | 0.012 | 0.12 | 0.0036 | 0.0008 |  | 0.28 | 94.68
[16 empty] | 3284 |  | P4 | 0.28 | 0.11 | 0.07 | 0.0006 | 0.008 | 0.1 | 0.0038 | 0.0005 |  | 0.29 | 47.34
[16 empty] | 4465 |  | P4 | 0.4 | 0.15 | 0.11 | 0.0006 | 0.013 | 0.1 | 0.0043 | 0.0014 |  | 0.26 | 47.34
33 | 2021-03-28 05:44 | 2021-04-07 05:13 | PROD | 1 | 76989 | 39 | 0 | 2 | 0 | 1 | 1.4 | 1 | 1.5 | 5.2 | 6.8 |  |  | HMG 3 | 0.4705 | 0.16 | 0.103 | 0.0006 | 0.01195 | 0.1195 | 0.00391 | 0.0011 |  | 0.2705 | 189.36 | 17501 | 96.25
[16 empty] | 3280 |  | P4 | 0.28 | 0.16 | 0.04 | 0.0006 | 0.01 | 0.16 | 0.0034 | 0.0005 |  | 0.35 | 47.34
[16 empty] | 3288 |  | P4 | 0.56 | 0.16 | 0.12 | 0.0006 | 0.013 | 0.11 | 0.0041 | 0.0014 |  | 0.25 | 113.616
[16 empty] | 3289 |  | P4 | 0.43 | 0.16 | 0.14 | 0.0006 | 0.011 | 0.09 | 0.004 | 0.0009 |  | 0.22 | 28.404
9 | 2021-03-28 05:48 | 2021-04-07 08:36 | PROD | 1 | 77068 | 39 | 0 | 1 | 0 | 1 | 1.4 | 1 | 1.6 | 4.9 | 6.5 |  |  | HMG 4 | 0.3625 | 0.165 | 0.085 | 0.0006 | 0.012 | 0.125 | 0.00395 | 0.000925 |  | 0.2925 | 189.36 | 17118 | 96.81
[16 empty] | 3280 |  | P4 | 0.28 | 0.16 | 0.04 | 0.0006 | 0.01 | 0.16 | 0.0034 | 0.0005 |  | 0.35 | 47.34
[16 empty] | 4459 |  | P4 | 0.3 | 0.15 | 0.09 | 0.0006 | 0.012 | 0.15 | 0.0039 | 0.0006 |  | 0.28 | 47.34
[16 empty] | 3287 |  | P4 | 0.47 | 0.2 | 0.1 | 0.0006 | 0.013 | 0.09 | 0.0042 | 0.0012 |  | 0.28 | 47.34
[16 empty] | 4465 |  | P4 | 0.4 | 0.15 | 0.11 | 0.0006 | 0.013 | 0.1 | 0.0043 | 0.0014 |  | 0.26 | 47.34
24 | 2021-03-28 11:04 | 2021-04-09 21:02 | PROD | 2 | 97446 | 48 | 0 | 1 | 0 | 1 | 1.4 | 1 | 1.6 | 4.1 | 7.9 |  |  | HMG 5 | 0.2505 | 0.16 | 0.0765 | 0.0006 | 0.0106 | 0.096 | 0.004025 | 0.000765 |  | 0.289 | 189.36 | 27161 | 99.27
[16 empty] | 3196 |  | P4 | 0.19 | 0.16 | 0.07 | 0.0006 | 0.008 | 0.09 | 0.0038 | 0.0006 |  | 0.33 | 47.34
[16 empty] | 4433 |  | P4 | 0.25 | 0.17 | 0.08 | 0.0006 | 0.015 | 0.11 | 0.0044 | 0.0008 |  | 0.29 | 18.936
[16 empty] | 4446 |  | P4 | 0.32 | 0.12 | 0.09 | 0.0006 | 0.014 | 0.15 | 0.0039 | 0.0009 |  | 0.25 | 28.404
[16 empty] | 3275 |  | P4 | 0.29 | 0.18 | 0.08 | 0.0006 | 0.011 | 0.07 | 0.0043 | 0.0006 |  | 0.29 | 47.34
[16 empty] | 4455 |  | P4 | 0.23 | 0.16 | 0.07 | 0.0006 | 0.009 | 0.09 | 0.0039 | 0.001 |  | 0.27 | 47.34
15 | 2021-03-28 18:28 | 2021-04-09 20:57 | PROD | 2 | 92505 | 44 | 0 | 2 | 0 | 1 | 1.4 | 1 | 1.7 | 4.2 | 9.8 |  |  | HMG 2 | 0.2525 | 0.12 | 0.08 | 0.0006 | 0.00875 | 0.085 | 0.004 | 0.0003 |  | 0.29 | 189.36 | 25345 | 98.07
[16 empty] | 3275 |  | P4 | 0.29 | 0.18 | 0.08 | 0.0006 | 0.011 | 0.07 | 0.0043 | 0.0006 |  | 0.29 | 47.34
[16 empty] | 4454 |  | P4 | 0.24 | 0.1 | 0.08 | 0.0006 | 0.008 | 0.09 | 0.0039 | 0.0002 |  | 0.29 | 142.02
82 | 2021-03-28 21:03 | 2021-04-08 13:00 | PROD | 1 | 85597 | 43 | 0 | 1 | 0 | 1 | 1.4 | 1 | 1.3 | 4.4 | 8.6 |  |  | HMG 2 | 0.236 | 0.169 | 0.118 | 0.0006 | 0.0181 | 0.086 | 0.00493 | 0.00109 |  | 0.262 | 189.36 | 19693 | 97.96
[16 empty] | 4429 |  | P4 | 0.29 | 0.16 | 0.1 | 0.0006 | 0.01 | 0.05 | 0.0043 | 0.001 |  | 0.28 | 18.936
[16 empty] | 4440 |  | P4 | 0.23 | 0.17 | 0.12 | 0.0006 | 0.019 | 0.09 | 0.005 | 0.0011 |  | 0.26 | 170.424
28 | 2021-03-28 21:51 | 2021-04-09 08:49 | PROD | 1 | 88516 | 43 | 0 | 1 | 0 | 1 | 1.4 | 1 | 1.4 | 4.6 | 5.4 |  |  | HMG 2 | 0.445 | 0.145 | 0.12 | 0.0006 | 0.0135 | 0.09 | 0.0041 | 0.00115 |  | 0.26 | 189.36 | 19879 | 97.89
[16 empty] | 3282 |  | P4 | 0.33 | 0.13 | 0.12 | 0.0006 | 0.014 | 0.07 | 0.0041 | 0.0009 |  | 0.27 | 94.68
[16 empty] | 3288 |  | P4 | 0.56 | 0.16 | 0.12 | 0.0006 | 0.013 | 0.11 | 0.0041 | 0.0014 |  | 0.25 | 94.68
10 | 2021-03-28 21:52 | 2021-04-10 17:55 | PROD | 2 | 98311 | 47 | 0 | 2 | 0 | 1 | 1.4 | 1 | 1.5 | 4.9 | 7.2 |  |  | HMG 3 | 0.377 | 0.1185 | 0.081 | 0.0006 | 0.01025 | 0.0915 | 0.004365 | 0.000915 |  | 0.3085 | 189.36 | 25652 | 98.57
[16 empty] | 4446 |  | P4 | 0.32 | 0.12 | 0.09 | 0.0006 | 0.014 | 0.15 | 0.0039 | 0.0009 |  | 0.25 | 18.936
[16 empty] | 3277 |  | P4 | 0.3 | 0.16 | 0.08 | 0.0006 | 0.009 | 0.11 | 0.004 | 0.001 |  | 0.29 | 28.404
[16 empty] | 4456 |  | P4 | 0.4 | 0.11 | 0.08 | 0.0006 | 0.01 | 0.08 | 0.0045 | 0.0009 |  | 0.32 | 142.02
48 | 2021-03-28 22:08 | 2021-04-09 05:07 | PROD | 1 | 86797 | 39 | 0 | 4 | 0 | 1 | 1.4 | 1 | 1.5 | 5.9 | 6.5 |  |  | HMG 3 | 0.402 | 0.157 | 0.11 | 0.0006 | 0.0116 | 0.076 | 0.0042 | 0.00115 |  | 0.267 | 189.36 | 19740 | 96.86
[16 empty] | 4429 |  | P4 | 0.29 | 0.16 | 0.1 | 0.0006 | 0.01 | 0.05 | 0.0043 | 0.001 |  | 0.28 | 94.68
[16 empty] | 3282 |  | P4 | 0.33 | 0.13 | 0.12 | 0.0006 | 0.014 | 0.07 | 0.0041 | 0.0009 |  | 0.27 | 18.936
[16 empty] | 3288 |  | P4 | 0.56 | 0.16 | 0.12 | 0.0006 | 0.013 | 0.11 | 0.0041 | 0.0014 |  | 0.25 | 75.744
80 | 2021-03-29 03:36 | 2021-04-09 16:02 | PROD | 1 | 88990 | 42 | 0 | 2 | 0 | 1 | 1.4 | 1 | 1.8 | 5 | 6.7 |  |  | HMG 3 | 0.35 | 0.14 | 0.09 | 0.0006 | 0.01075 | 0.0975 | 0.003975 | 0.001075 |  | 0.3 | 189.36 | 19988 | 98.93
[16 empty] | 3212 |  | P4 | 0.32 | 0.16 | 0.03 | 0.0006 | 0.006 | 0.11 | 0.0033 | 0.0006 |  | 0.43 | 47.34
[16 empty] | 4444 |  | P4 | 0.28 | 0.1 | 0.11 | 0.0006 | 0.011 | 0.08 | 0.004 | 0.0009 |  | 0.25 | 47.34
[16 empty] | 4465 |  | P4 | 0.4 | 0.15 | 0.11 | 0.0006 | 0.013 | 0.1 | 0.0043 | 0.0014 |  | 0.26 | 94.68
40 | 2021-03-29 03:42 | 2021-04-09 13:09 | PROD | 1 | 88065 | 41 | 0 | 3 | 0 | 1 | 1.4 | 1 | 2.1 | 4.3 | 6.8 |  |  | HMG 3 | 0.2625 | 0.1375 | 0.0625 | 0.0006 | 0.00925 | 0.1225 | 0.003875 | 0.000625 |  | 0.3175 | 189.36 | 20035 | 97.56
[16 empty] | 4426 |  | P4 | 0.21 | 0.12 | 0.1 | 0.0006 | 0.009 | 0.07 | 0.0049 | 0.001 |  | 0.28 | 47.34
[16 empty] | 3280 |  | P4 | 0.28 | 0.16 | 0.04 | 0.0006 | 0.01 | 0.16 | 0.0034 | 0.0005 |  | 0.35 | 94.68
[16 empty] | 3284 |  | P4 | 0.28 | 0.11 | 0.07 | 0.0006 | 0.008 | 0.1 | 0.0038 | 0.0005 |  | 0.29 | 47.34
52 | 2021-03-29 11:27 | 2021-04-10 11:28 | PROD | 2 | 94568 | 49 | 0 | 0 | 0 | 1 | 1.4 | 1 | 1.4 | 4.9 | 8.9 |  |  | HMG 2 | 0.2675 | 0.12 | 0.075 | 0.0006 | 0.01175 | 0.1725 | 0.00405 | 0.0006 |  | 0.2875 | 189.36 | 25803 | 99.13
[16 empty] | 4446 |  | P4 | 0.32 | 0.12 | 0.09 | 0.0006 | 0.014 | 0.15 | 0.0039 | 0.0009 |  | 0.25 | 47.34
[16 empty] | 3276 |  | P4 | 0.25 | 0.12 | 0.07 | 0.0006 | 0.011 | 0.18 | 0.0041 | 0.0005 |  | 0.3 | 142.02
95 | 2021-03-29 14:17 | 2021-04-09 14:28 | PROD | 2 | 92000 | 46 | 0 | 0 | 1 | 1 | 1.4 | 1 | 1.4 | 5 | 9.8 |  |  | HMG 3 | 0.256 | 0.167 | 0.071 | 0.0006 | 0.0097 | 0.083 | 0.004015 | 0.00071 |  | 0.2895 | 189.36 | 25975 | 101.66
[16 empty] | 3265 |  | P4 | 0.25 | 0.16 | 0.06 | 0.0006 | 0.009 | 0.09 | 0.0038 | 0.0004 |  | 0.32 | 47.34
[16 empty] | 3275 |  | P4 | 0.29 | 0.18 | 0.08 | 0.0006 | 0.011 | 0.07 | 0.0043 | 0.0006 |  | 0.29 | 66.276
[16 empty] | 4455 |  | P4 | 0.23 | 0.16 | 0.07 | 0.0006 | 0.009 | 0.09 | 0.0039 | 0.001 |  | 0.27 | 75.744
91 | 2021-03-29 20:59 | 2021-04-10 05:00 | PROD | 1 | 90967 | 48 | 0 | 2 | 0 | 1 | 1.4 | 1 | 1.7 | 4.3 | 7.4 |  |  | HMG 2 | 0.25 | 0.125 | 0.08 | 0.0006 | 0.0105 | 0.09 | 0.0042 | 0.0008 |  | 0.32 | 189.36 | 21207 | 98.28
[16 empty] | 3245 |  | P4 | 0.23 | 0.1 | 0.13 | 0.0006 | 0.013 | 0.11 | 0.0051 | 0.0009 |  | 0.27 | 94.68
[16 empty] | 3290 |  | P4 | 0.27 | 0.15 | 0.03 | 0.0006 | 0.008 | 0.07 | 0.0033 | 0.0007 |  | 0.37 | 94.68
26 | 2021-03-29 21:07 | 2021-04-10 16:09 | PROD | 1 | 90537 | 44 | 0 | 3 | 0 | 1 | 1.4 | 1 | 1.2 | 4 | 5.4 |  |  | HMG 3 | 0.2875 | 0.1375 | 0.075 | 0.0006 | 0.00825 | 0.095 | 0.004325 | 0.000675 |  | 0.32 | 189.36 | 20416 | 97.14
[16 empty] | 3244 |  | P4 | 0.32 | 0.18 | 0.07 | 0.0006 | 0.006 | 0.09 | 0.0045 | 0.0008 |  | 0.32 | 94.68
[16 empty] | 3245 |  | P4 | 0.23 | 0.1 | 0.13 | 0.0006 | 0.013 | 0.11 | 0.0051 | 0.0009 |  | 0.27 | 47.34
[16 empty] | 4467 |  | P4 | 0.28 | 0.09 | 0.03 | 0.0006 | 0.008 | 0.09 | 0.0032 | 0.0002 |  | 0.37 | 47.34
64 | 2021-03-29 22:52 | 2021-04-08 23:16 | PRZ | 1 | 78280 | 39 | 0 | 0 | 0 | 1 | 1.4 | 1 | 1.8 | 4.5 | 9.5 |  |  | HMG 4 | 0.2775 | 0.15 | 0.08 | 0.0006 | 0.00925 | 0.0825 | 0.003925 | 0.000925 |  | 0.295 | 195.16 | 24279 | 99.16
[16 empty] | 3264 |  | P4 | 0.23 | 0.18 | 0.12 | 0.0006 | 0.012 | 0.1 | 0.0044 | 0.001 |  | 0.28 | 48.79
[16 empty] | 3270 |  | P4 | 0.32 | 0.17 | 0.05 | 0.0006 | 0.008 | 0.07 | 0.0034 | 0.0005 |  | 0.34 | 48.79
[16 empty] | 4450 |  | P4 | 0.25 | 0.12 | 0.07 | 0.0006 | 0.007 | 0.07 | 0.0045 | 0.0008 |  | 0.28 | 48.79
[16 empty] | 3272 |  | P4 | 0.31 | 0.13 | 0.08 | 0.0006 | 0.01 | 0.09 | 0.0034 | 0.0014 |  | 0.28 | 48.79
41 | 2021-03-30 11:05 | 2021-04-10 09:13 | PROD | 2 | 86569 | 40 | 0 | 1 | 0 | 1 | 1.4 | 1 | 1.2 | 4.6 | 8.8 | 3277 |  | HMG 1 | 0.3 | 0.16 | 0.08 | 0.0006 | 0.009 | 0.11 | 0.004 | 0.001 |  | 0.29 | 189.36 | 23711 | 98.96
47 | 2021-03-30 13:48 | 2021-04-11 08:54 | PROD | 2 | 93223 | 45 | 0 | 1 | 0 | 1 | 1.4 | 1 | 1.2 | 4.3 | 9.3 |  |  | HMG 2 | 0.3175 | 0.14 | 0.065 | 0.0006 | 0.01 | 0.08 | 0.004575 | 0.0006 |  | 0.3425 | 189.36 | 26107 | 98.87
[16 empty] | 4456 |  | P4 | 0.4 | 0.11 | 0.08 | 0.0006 | 0.01 | 0.08 | 0.0045 | 0.0009 |  | 0.32 | 47.34
[16 empty] | 3278 |  | P4 | 0.29 | 0.15 | 0.06 | 0.0006 | 0.01 | 0.08 | 0.0046 | 0.0005 |  | 0.35 | 142.02
30 | 2021-03-30 18:38 | 2021-04-12 12:58 | PROD | 2 | 100447 | 46 | 0 | 0 | 0 | 1 | 1.4 | 1 | 1.9 | 4.1 | 9.5 | 4458 |  | HMG 1 | 0.29 | 0.15 | 0.09 | 0.0006 | 0.016 | 0.08 | 0.0039 | 0.0008 |  | 0.28 | 189.36 | 27300 | 99.11
79 | 2021-03-30 19:52 | 2021-04-11 04:59 | PROD | 1 | 88222 | 43 | 0 | 3 | 0 | 1 | 1.4 | 1 | 1.4 | 4.4 | 6.8 | 3291 |  | HMG 1 | 0.19 | 0.16 | 0.06 | 0.0006 | 0.008 | 0.09 | 0.0034 | 0.0006 |  | 0.3 | 189.36 | 20161 | 98.8
20 | 2021-03-30 20:01 | 2021-04-10 12:59 | PROD | 1 | 84494 | 40 | 0 | 1 | 1 | 1 | 1.4 | 1 | 1.2 | 4.5 | 5.6 |  |  | HMG 2 | 0.226 | 0.132 | 0.048 | 0.0006 | 0.008 | 0.09 | 0.00332 | 0.00044 |  | 0.328 | 189.36 | 18868 | 99.59
[16 empty] | 4467 |  | P4 | 0.28 | 0.09 | 0.03 | 0.0006 | 0.008 | 0.09 | 0.0032 | 0.0002 |  | 0.37 | 75.744
[16 empty] | 3291 |  | P4 | 0.19 | 0.16 | 0.06 | 0.0006 | 0.008 | 0.09 | 0.0034 | 0.0006 |  | 0.3 | 113.616
63 | 2021-03-30 21:55 | 2021-04-11 06:31 | PROD | 2 | 90062 | 46 | 0 | 1 | 0 | 1 | 1.4 | 1 | 1.3 | 4.4 | 8.5 |  |  | HMG 2 | 0.265 | 0.1325 | 0.0725 | 0.0006 | 0.00925 | 0.0725 | 0.0042 | 0.0006 |  | 0.29 | 189.36 | 24743 | 99.36
[16 empty] | 4456 |  | P4 | 0.4 | 0.11 | 0.08 | 0.0006 | 0.01 | 0.08 | 0.0045 | 0.0009 |  | 0.32 | 47.34
[16 empty] | 4457 |  | P4 | 0.22 | 0.14 | 0.07 | 0.0006 | 0.009 | 0.07 | 0.0041 | 0.0005 |  | 0.28 | 142.02
83 | 2021-03-31 03:54 | 2021-04-11 07:54 | PROD | 1 | 89815 | 52 | 0 | 2 | 0 | 1 | 1.4 | 1 | 1.5 | 4.4 | 7 |  |  | HMG 3 | 0.2075 | 0.1225 | 0.06 | 0.0006 | 0.00975 | 0.085 | 0.003675 | 0.000475 |  | 0.32 | 189.36 | 21445 | 98.48
[16 empty] | 3245 |  | P4 | 0.23 | 0.1 | 0.13 | 0.0006 | 0.013 | 0.11 | 0.0051 | 0.0009 |  | 0.27 | 47.34
[16 empty] | 4467 |  | P4 | 0.28 | 0.09 | 0.03 | 0.0006 | 0.008 | 0.09 | 0.0032 | 0.0002 |  | 0.37 | 47.34
[16 empty] | 4468 |  | P4 | 0.16 | 0.15 | 0.04 | 0.0006 | 0.009 | 0.07 | 0.0032 | 0.0004 |  | 0.32 | 94.68
12 | 2021-03-31 03:58 | 2021-04-12 05:02 | PROD | 1 | 89013 | 45 | 0 | 2 | 0 | 1 | 1.4 | 1 | 1.7 | 4.7 | 6.8 |  |  | HMG 3 | 0.285 | 0.1425 | 0.04 | 0.0006 | 0.0075 | 0.08 | 0.003575 | 0.0006 |  | 0.3575 | 189.36 | 20123 | 95.37
[16 empty] | 3244 |  | P4 | 0.32 | 0.18 | 0.07 | 0.0006 | 0.006 | 0.09 | 0.0045 | 0.0008 |  | 0.32 | 47.34
[16 empty] | 4467 |  | P4 | 0.28 | 0.09 | 0.03 | 0.0006 | 0.008 | 0.09 | 0.0032 | 0.0002 |  | 0.37 | 47.34
[16 empty] | 3290 |  | P4 | 0.27 | 0.15 | 0.03 | 0.0006 | 0.008 | 0.07 | 0.0033 | 0.0007 |  | 0.37 | 94.68
89 | 2021-03-31 10:42 | 2021-04-11 00:52 | PROD | 2 | 86278 | 42 | 0 | 2 | 0 | 1 | 1.4 | 1 | 1.8 | 4.8 | 9.6 |  |  | HMG 2 | 0.25 | 0.1325 | 0.085 | 0.0006 | 0.00975 | 0.085 | 0.004025 | 0.000725 |  | 0.2875 | 189.36 | 23905 | 98.78
[16 empty] | 4457 |  | P4 | 0.22 | 0.14 | 0.07 | 0.0006 | 0.009 | 0.07 | 0.0041 | 0.0005 |  | 0.28 | 47.34
[16 empty] | 3279 |  | P4 | 0.26 | 0.13 | 0.09 | 0.0006 | 0.01 | 0.09 | 0.004 | 0.0008 |  | 0.29 | 142.02
50 | 2021-03-31 14:10 | 2021-04-11 17:53 | PROD | 2 | 88202 | 42 | 0 | 1 | 0 | 1 | 1.4 | 1 | 1.8 | 4.8 | 10.6 |  |  | HMG 3 | 0.2575 | 0.1375 | 0.0775 | 0.0006 | 0.00975 | 0.0825 | 0.004175 | 0.00065 |  | 0.3025 | 189.36 | 24638 | 98.86
[16 empty] | 3278 |  | P4 | 0.29 | 0.15 | 0.06 | 0.0006 | 0.01 | 0.08 | 0.0046 | 0.0005 |  | 0.35 | 47.34
[16 empty] | 4457 |  | P4 | 0.22 | 0.14 | 0.07 | 0.0006 | 0.009 | 0.07 | 0.0041 | 0.0005 |  | 0.28 | 47.34
[16 empty] | 3279 |  | P4 | 0.26 | 0.13 | 0.09 | 0.0006 | 0.01 | 0.09 | 0.004 | 0.0008 |  | 0.29 | 94.68
45 | 2021-03-31 19:03 | 2021-04-12 12:56 | PROD | 2 | 92656 | 46 | 0 | 2 | 0 | 1 | 1.4 | 1 | 1.2 | 5 | 9.1 |  |  | HMG 4 | 0.2525 | 0.1425 | 0.065 | 0.0006 | 0.00875 | 0.0775 | 0.00425 | 0.00055 |  | 0.3075 | 189.36 | 27170 | 98.44
[16 empty] | 3265 |  | P4 | 0.25 | 0.16 | 0.06 | 0.0006 | 0.009 | 0.09 | 0.0038 | 0.0004 |  | 0.32 | 47.34
[16 empty] | 4450 |  | P4 | 0.25 | 0.12 | 0.07 | 0.0006 | 0.007 | 0.07 | 0.0045 | 0.0008 |  | 0.28 | 47.34
[16 empty] | 3278 |  | P4 | 0.29 | 0.15 | 0.06 | 0.0006 | 0.01 | 0.08 | 0.0046 | 0.0005 |  | 0.35 | 47.34
[16 empty] | 4457 |  | P4 | 0.22 | 0.14 | 0.07 | 0.0006 | 0.009 | 0.07 | 0.0041 | 0.0005 |  | 0.28 | 47.34
84 | 2021-03-31 19:52 | 2021-04-11 17:13 | PROD | 1 | 87548 | 43 | 0 | 1 | 0 | 1 | 1.4 | 1 | 1.3 | 4.8 | 7.4 |  |  | HMG 2 | 0.2475 | 0.1275 | 0.0275 | 0.0006 | 0.0045 | 0.1325 | 0.003175 | 0.000425 |  | 0.355 | 189.36 | 20263 | 98.31
[16 empty] | 3234 |  | P4 | 0.21 | 0.15 | 0.02 | 0.0006 | 0.003 | 0.11 | 0.0028 | 0.0002 |  | 0.37 | 47.34
[16 empty] | 3292 |  | P4 | 0.26 | 0.12 | 0.03 | 0.0006 | 0.005 | 0.14 | 0.0033 | 0.0005 |  | 0.35 | 142.02
16 | 2021-03-31 19:52 | 2021-04-12 04:56 | PROD | 1 | 85978 | 41 | 0 | 2 | 0 | 1 | 1.4 | 1 | 1.7 | 5.1 | 6.4 | 3292 |  | HMG 1 | 0.26 | 0.12 | 0.03 | 0.0006 | 0.005 | 0.14 | 0.0033 | 0.0005 |  | 0.35 | 189.36 | 19228 | 97.36
93 | 2021-04-01 03:51 | 2021-04-12 08:10 | PROD | 1 | 88917 | 40 | 0 | 3 | 0 | 1 | 1.4 | 1 | 1.8 | 4.8 | 7 |  |  | HMG 3 | 0.2725 | 0.14 | 0.0625 | 0.0006 | 0.00975 | 0.07 | 0.003925 | 0.00085 |  | 0.325 | 189.36 | 22155 | 97.37
[16 empty] | 4426 |  | P4 | 0.21 | 0.12 | 0.1 | 0.0006 | 0.009 | 0.07 | 0.0049 | 0.001 |  | 0.28 | 47.34
[16 empty] | 3290 |  | P4 | 0.27 | 0.15 | 0.03 | 0.0006 | 0.008 | 0.07 | 0.0033 | 0.0007 |  | 0.37 | 94.68
[16 empty] | 4469 |  | P4 | 0.34 | 0.14 | 0.09 | 0.0006 | 0.014 | 0.07 | 0.0042 | 0.001 |  | 0.28 | 47.34
74 | 2021-04-01 03:53 | 2021-04-11 13:04 | PROD | 1 | 80541 | 40 | 0 | 2 | 0 | 1 | 1.4 | 1 | 1.3 | 5.2 | 7.3 |  |  | HMG 4 | 0.23 | 0.14 | 0.0625 | 0.0006 | 0.00875 | 0.08 | 0.003775 | 0.00065 |  | 0.3125 | 189.36 | 18036 | 98.42
[16 empty] | 3234 |  | P4 | 0.21 | 0.15 | 0.02 | 0.0006 | 0.003 | 0.11 | 0.0028 | 0.0002 |  | 0.37 | 47.34
[16 empty] | 4426 |  | P4 | 0.21 | 0.12 | 0.1 | 0.0006 | 0.009 | 0.07 | 0.0049 | 0.001 |  | 0.28 | 47.34
[16 empty] | 4468 |  | P4 | 0.16 | 0.15 | 0.04 | 0.0006 | 0.009 | 0.07 | 0.0032 | 0.0004 |  | 0.32 | 47.34
[16 empty] | 4469 |  | P4 | 0.34 | 0.14 | 0.09 | 0.0006 | 0.014 | 0.07 | 0.0042 | 0.001 |  | 0.28 | 47.34
25 | 2021-04-01 03:56 | 2021-04-13 09:18 | PROD | 1 | 93792 | 43 | 0 | 4 | 0 | 1 | 1.4 | 1 | 1.6 | 5.2 | 6.3 |  |  | HMG 2 | 0.3075 | 0.1425 | 0.0725 | 0.0006 | 0.01125 | 0.08 | 0.00385 | 0.0008 |  | 0.3025 | 189.36 | 22316 | 96.7
[16 empty] | 3234 |  | P4 | 0.21 | 0.15 | 0.02 | 0.0006 | 0.003 | 0.11 | 0.0028 | 0.0002 |  | 0.37 | 47.34
[16 empty] | 4469 |  | P4 | 0.34 | 0.14 | 0.09 | 0.0006 | 0.014 | 0.07 | 0.0042 | 0.001 |  | 0.28 | 142.02
23 | 2021-04-01 10:13 | 2021-04-12 12:59 | PROD | 2 | 88363 | 46 | 0 | 1 | 0 | 1 | 1.4 | 1 | 1.2 | 5.5 | 8.2 |  |  | HMG 3 | 0.2875 | 0.14 | 0.075 | 0.0006 | 0.013 | 0.1125 | 0.0037 | 0.00075 |  | 0.2975 | 189.36 | 24635 | 99.41
[16 empty] | 3267 |  | P4 | 0.29 | 0.1 | 0.08 | 0.0006 | 0.01 | 0.13 | 0.0036 | 0.0009 |  | 0.28 | 47.34
[16 empty] | 4458 |  | P4 | 0.29 | 0.15 | 0.09 | 0.0006 | 0.016 | 0.08 | 0.0039 | 0.0008 |  | 0.28 | 94.68
[16 empty] | 3280 |  | P4 | 0.28 | 0.16 | 0.04 | 0.0006 | 0.01 | 0.16 | 0.0034 | 0.0005 |  | 0.35 | 47.34
17 | 2021-04-01 13:06 | 2021-04-14 06:51 | PROD | 2 | 101881 | 48 | 0 | 1 | 1 | 1 | 1.4 | 1 | 1.2 | 4.2 | 5.6 |  |  | HMG 3 | 0.2975 | 0.1525 | 0.095 | 0.0006 | 0.0135 | 0.1225 | 0.003875 | 0.00075 |  | 0.285 | 189.36 | 27370 | 100.46
[16 empty] | 4459 |  | P4 | 0.3 | 0.15 | 0.09 | 0.0006 | 0.012 | 0.15 | 0.0039 | 0.0006 |  | 0.28 | 47.34
[16 empty] | 4460 |  | P4 | 0.32 | 0.15 | 0.1 | 0.0006 | 0.015 | 0.11 | 0.004 | 0.0008 |  | 0.29 | 94.68
[16 empty] | 4461 |  | P4 | 0.25 | 0.16 | 0.09 | 0.0006 | 0.012 | 0.12 | 0.0036 | 0.0008 |  | 0.28 | 47.34
51 | 2021-04-01 18:37 | 2021-04-13 13:25 | PROD | 2 | 93534 | 51 | 0 | 1 | 0 | 2 | 1.7 | 1 | 1.2 | 5.2 | 11 |  |  | HMG 2 | 0.315 | 0.1575 | 0.0975 | 0.0006 | 0.0135 | 0.0975 | 0.003975 | 0.00075 |  | 0.28 | 189.36 | 26151 | 99.24
[16 empty] | 4459 |  | P4 | 0.3 | 0.15 | 0.09 | 0.0006 | 0.012 | 0.15 | 0.0039 | 0.0006 |  | 0.28 | 47.34
[16 empty] | 3281 |  | P4 | 0.32 | 0.16 | 0.1 | 0.0006 | 0.014 | 0.08 | 0.004 | 0.0008 |  | 0.28 | 142.02
68 | 2021-04-01 18:38 | 2021-04-13 14:49 | PROD | 2 | 93025 | 47 | 0 | 1 | 0 | 1.3 | 1.4 | 1 | 1.2 | 4.3 | 8.6 |  |  | HMG 3 | 0.2975 | 0.1575 | 0.0875 | 0.0006 | 0.01225 | 0.1 | 0.003925 | 0.00065 |  | 0.29 | 189.36 | 25634 | 99.25
[16 empty] | 3265 |  | P4 | 0.25 | 0.16 | 0.06 | 0.0006 | 0.009 | 0.09 | 0.0038 | 0.0004 |  | 0.32 | 47.34
[16 empty] | 4459 |  | P4 | 0.3 | 0.15 | 0.09 | 0.0006 | 0.012 | 0.15 | 0.0039 | 0.0006 |  | 0.28 | 47.34
[16 empty] | 3281 |  | P4 | 0.32 | 0.16 | 0.1 | 0.0006 | 0.014 | 0.08 | 0.004 | 0.0008 |  | 0.28 | 94.68
62 | 2021-04-01 19:50 | 2021-04-13 16:24 | PROD | 1 | 93460 | 45 | 0 | 1 | 1 | 1 | 1.4 | 1 | 1.2 | 5.4 | 6.2 | 3293 |  | HMG 1 | 0.38 | 0.12 | 0.08 | 0.0006 | 0.01 | 0.12 | 0.0033 | 0.0011 |  | 0.3 | 189.36 | 20543 | 99.18
87 | 2021-04-01 19:53 | 2021-04-13 05:02 | PROD | 1 | 90631 | 43 | 0 | 4 | 0 | 1 | 1.4 | 1 | 2 | 4.8 | 6.4 | 4470 |  | HMG 1 | 0.31 | 0.13 | 0.11 | 0.0006 | 0.012 | 0.11 | 0.004 | 0.0008 |  | 0.28 | 189.36 | 20631 | 97.48
78 | 2021-04-01 21:59 | 2021-04-12 18:57 | PROD | 2 | 85787 | 41 | 0 | 1 | 0 | 1 | 1.4 | 1 | 2 | 4 | 7.9 |  |  | HMG 4 | 0.3325 | 0.1315 | 0.0825 | 0.0006 | 0.0117 | 0.102 | 0.003725 | 0.00088 |  | 0.2825 | 189.36 | 23980 | 99.35
[16 empty] | 3265 |  | P4 | 0.25 | 0.16 | 0.06 | 0.0006 | 0.009 | 0.09 | 0.0038 | 0.0004 |  | 0.32 | 47.34
[16 empty] | 4447 |  | P4 | 0.36 | 0.13 | 0.09 | 0.0006 | 0.015 | 0.09 | 0.0039 | 0.0008 |  | 0.27 | 28.404
[16 empty] | 3267 |  | P4 | 0.29 | 0.1 | 0.08 | 0.0006 | 0.01 | 0.13 | 0.0036 | 0.0009 |  | 0.28 | 56.808
[16 empty] | 4448 |  | P4 | 0.43 | 0.14 | 0.1 | 0.0006 | 0.014 | 0.09 | 0.0037 | 0.0013 |  | 0.26 | 56.808
92 | 2021-04-02 03:58 | 2021-04-12 08:09 | PROD | 1 | 82007 | 42 | 0 | 2 | 0 | 1 | 1.4 | 1 | 1.7 | 4.9 | 6.3 |  |  | HMG 3 | 0.295 | 0.1325 | 0.065 | 0.0006 | 0.00875 | 0.0975 | 0.0037 | 0.00045 |  | 0.305 | 189.36 | 18577 | 98.32
[16 empty] | 3265 |  | P4 | 0.25 | 0.16 | 0.06 | 0.0006 | 0.009 | 0.09 | 0.0038 | 0.0004 |  | 0.32 | 94.68
[16 empty] | 3284 |  | P4 | 0.28 | 0.11 | 0.07 | 0.0006 | 0.008 | 0.1 | 0.0038 | 0.0005 |  | 0.29 | 47.34
[16 empty] | 3294 |  | P4 | 0.4 | 0.1 | 0.07 | 0.0006 | 0.009 | 0.11 | 0.0034 | 0.0005 |  | 0.29 | 47.34
75 | 2021-04-02 10:09 | 2021-04-14 10:34 | PROD | 2 | 94354 | 44 | 0 | 2 | 0 | 1.8 | 1.4 | 1 | 1.3 | 6 | 8.6 |  |  | HMG 2 | 0.31 | 0.1375 | 0.1125 | 0.0006 | 0.0135 | 0.0825 | 0.003975 | 0.000875 |  | 0.2725 | 189.36 | 25534 | 99.13
[16 empty] | 3282 |  | P4 | 0.33 | 0.13 | 0.12 | 0.0006 | 0.014 | 0.07 | 0.0041 | 0.0009 |  | 0.27 | 142.02
[16 empty] | 4461 |  | P4 | 0.25 | 0.16 | 0.09 | 0.0006 | 0.012 | 0.12 | 0.0036 | 0.0008 |  | 0.28 | 47.34
35 | 2021-04-02 10:11 | 2021-04-14 03:57 | PROD | 2 | 92396 | 47 | 0 | 3 | 0 | 1 | 1.4 | 1 | 1.2 | 6 | 9.7 |  |  | HMG 2 | 0.31 | 0.1525 | 0.085 | 0.0006 | 0.01375 | 0.1225 | 0.00385 | 0.000725 |  | 0.305 | 189.36 | 25434 | 97.9
[16 empty] | 3280 |  | P4 | 0.28 | 0.16 | 0.04 | 0.0006 | 0.01 | 0.16 | 0.0034 | 0.0005 |  | 0.35 | 47.34
[16 empty] | 4460 |  | P4 | 0.32 | 0.15 | 0.1 | 0.0006 | 0.015 | 0.11 | 0.004 | 0.0008 |  | 0.29 | 142.02
67 | 2021-04-02 13:51 | 2021-04-15 03:59 | PROD | 2 | 99124 | 48 | 0 | 1 | 0 | 1 | 1.4 | 1 | 1.4 | 4 | 10.2 | 3283 |  | HMG 1 | 0.3 | 0.15 | 0.06 | 0.0006 | 0.008 | 0.1 | 0.0039 | 0.0004 |  | 0.34 | 189.36 | 26900 | 99.55
42 | 2021-04-02 19:54 | 2021-04-14 05:01 | PROD | 1 | 89282 | 46 | 0 | 1 | 0 | 1 | 1.4 | 1 | 1.2 | 5.9 | 7 | 4471 |  | HMG 1 | 0.4 | 0.17 | 0.13 | 0.0006 | 0.013 | 0.08 | 0.004 | 0.0007 |  | 0.26 | 189.36 | 19992 | 98.11
34 | 2021-04-03 03:51 | 2021-04-14 08:02 | PROD | 1 | 87089 | 45 | 0 | 2 | 0 | 1 | 1.4 | 1 | 1.2 | 5.3 | 6.6 |  |  | HMG 4 | 0.269 | 0.137 | 0.069 | 0.0006 | 0.01015 | 0.091 | 0.00348 | 0.00053 |  | 0.299 | 189.36 | 19648 | 97.25
[16 empty] | 4468 |  | P4 | 0.16 | 0.15 | 0.04 | 0.0006 | 0.009 | 0.07 | 0.0032 | 0.0004 |  | 0.32 | 75.744
[16 empty] | 3294 |  | P4 | 0.4 | 0.1 | 0.07 | 0.0006 | 0.009 | 0.11 | 0.0034 | 0.0005 |  | 0.29 | 47.34
[16 empty] | 4471 |  | P4 | 0.4 | 0.17 | 0.13 | 0.0006 | 0.013 | 0.08 | 0.004 | 0.0007 |  | 0.26 | 18.936
[16 empty] | 3295 |  | P4 | 0.26 | 0.14 | 0.09 | 0.0006 | 0.012 | 0.11 | 0.0038 | 0.0007 |  | 0.29 | 47.34
57 | 2021-04-03 03:52 | 2021-04-13 13:06 | PROD | 1 | 82044 | 48 | 0 | 0 | 0 | 1 | 1.4 | 1 | 1.2 | 5.8 | 6.6 |  |  | HMG 3 | 0.2925 | 0.125 | 0.05 | 0.0006 | 0.0075 | 0.1 | 0.0032 | 0.0004 |  | 0.3175 | 189.36 | 17925 | 98.79
[16 empty] | 3234 |  | P4 | 0.21 | 0.15 | 0.02 | 0.0006 | 0.003 | 0.11 | 0.0028 | 0.0002 |  | 0.37 | 47.34
[16 empty] | 4468 |  | P4 | 0.16 | 0.15 | 0.04 | 0.0006 | 0.009 | 0.07 | 0.0032 | 0.0004 |  | 0.32 | 47.34
[16 empty] | 3294 |  | P4 | 0.4 | 0.1 | 0.07 | 0.0006 | 0.009 | 0.11 | 0.0034 | 0.0005 |  | 0.29 | 94.68
90 | 2021-04-03 03:58 | 2021-04-14 13:01 | PROD | 1 | 90804 | 45 | 0 | 3 | 0 | 1 | 1.4 | 1 | 1.2 | 4.4 | 5.6 |  |  | HMG 3 | 0.27 | 0.1325 | 0.0725 | 0.0006 | 0.0105 | 0.1 | 0.00355 | 0.000575 |  | 0.2975 | 189.36 | 20651 | 97.72
[16 empty] | 4468 |  | P4 | 0.16 | 0.15 | 0.04 | 0.0006 | 0.009 | 0.07 | 0.0032 | 0.0004 |  | 0.32 | 47.34
[16 empty] | 3294 |  | P4 | 0.4 | 0.1 | 0.07 | 0.0006 | 0.009 | 0.11 | 0.0034 | 0.0005 |  | 0.29 | 47.34
[16 empty] | 3295 |  | P4 | 0.26 | 0.14 | 0.09 | 0.0006 | 0.012 | 0.11 | 0.0038 | 0.0007 |  | 0.29 | 94.68
44 | 2021-04-03 13:53 | 2021-04-15 06:11 | PROD | 2 | 93534 | 45 | 0 | 1 | 0 | 1 | 1.4 | 1 | 1.2 | 5.2 | 8.2 |  |  | HMG 2 | 0.295 | 0.1125 | 0.075 | 0.0006 | 0.008 | 0.095 | 0.0039 | 0.000425 |  | 0.285 | 189.36 | 24908 | 99.47
[16 empty] | 4462 |  | P4 | 0.34 | 0.12 | 0.09 | 0.0006 | 0.008 | 0.08 | 0.0042 | 0.0002 |  | 0.27 | 47.34
[16 empty] | 3284 |  | P4 | 0.28 | 0.11 | 0.07 | 0.0006 | 0.008 | 0.1 | 0.0038 | 0.0005 |  | 0.29 | 142.02
32 | 2021-04-03 18:33 | 2021-04-16 10:51 | PROD | 2 | 100440 | 48 | 0 | 2 | 0 | 1 | 1.4 | 1 | 1.2 | 6 | 8.3 |  |  | HMG 2 | 0.29 | 0.1125 | 0.08 | 0.0006 | 0.00875 | 0.105 | 0.00465 | 0.000325 |  |  | 189.36 | 27788 | 99.08
[16 empty] | 3285 |  | P4 | 0.2 | 0.15 | 0.08 | 0.0006 | 0.011 | 0.06 | 0.0042 | 0.0007 |  | 0.27 | 47.34
[16 empty] | 4464 |  | P4 | 0.32 | 0.1 | 0.08 | 0.0006 | 0.008 | 0.12 | 0.0048 | 0.0002 |  |  | 142.02
73 | 2021-04-03 21:08 | 2021-04-13 21:55 | PRZ | 1 | 78869 | 39 | 0 | 1 | 0 | 1 | 1.4 | 1 | 1.2 | 6.9 | 7.3 |  |  | HMG 4 | [10 empty] | 195.16 | 23885 | 99.63
[16 empty] | 3273 |  | P4 | [10 empty] | 48.79
[16 empty] | 4442 |  | P4 | 0.23 | 0.13 | 0.1 | 0.0006 | 0.013 | 0.11 | 0.0041 | 0.0008 |  | 0.29 | 48.79
[16 empty] | 4451 |  | P4 | 0.21 | 0.14 | 0.09 | 0.0006 | 0.011 | 0.07 | 0.0038 | 0.0008 |  | 0.26 | 48.79
[16 empty] | 4452 |  | P4 | 0.33 | 0.1 | 0.09 | 0.0006 | 0.01 | 0.09 | 0.006 | 0.0006 |  | 0.26 | 48.79
69 | 2021-04-03 21:47 | 2021-04-14 16:14 | PROD | 1 | 81910 | 47 | 0 | 2 | 0 | 1 | 1.4 | 1 | 1.2 | 3.5 | 7.3 |  |  | HL 4 | 0.19825 | 0.09565 | 0.27075 |  | 0.008525 | 0.1686 | 0.000225 | 0.00435 | 0.006025 |  | 189.36 | 19427 | 96.16
[16 empty] | 1155 | A1/4 | HL | 0.187 | 0.0526 | 0.252 |  | 0.0068 | 0.0624 | 0.0003 | 0.0027 | 0.0064 |  | 47.34
[16 empty] | 1157 | A1/8 | HL | 0.202 | 0.064 | 0.277 |  | 0.0091 | 0.204 | 0.0002 | 0.0049 | 0.0064 |  | 47.34
[16 empty] | 1167 | A1/8 | HL | 0.202 | 0.064 | 0.277 |  | 0.0091 | 0.204 | 0.0002 | 0.0049 | 0.0049 |  | 47.34
[16 empty] | 1166 | A1/8 | HL | 0.202 | 0.202 | 0.277 |  | 0.0091 | 0.204 | 0.0002 | 0.0049 | 0.0064 |  | 47.34
70 | 2021-04-03 21:52 | 2021-04-15 12:09 | PROD | 2 | 91130 | 46 | 0 | 1 | 0 | 1 | 1.4 | 1 | 1.2 | 4.2 | 10.3 |  |  | HMG 2 | 0.33 | 0.1275 | 0.0825 | 0.0006 | 0.008 | 0.085 | 0.004125 | 0.00025 |  | 0.2875 | 189.36 | 24572 | 98.83
[16 empty] | 3283 |  | P4 | 0.3 | 0.15 | 0.06 | 0.0006 | 0.008 | 0.1 | 0.0039 | 0.0004 |  | 0.34 | 47.34
[16 empty] | 4462 |  | P4 | 0.34 | 0.12 | 0.09 | 0.0006 | 0.008 | 0.08 | 0.0042 | 0.0002 |  | 0.27 | 142.02
66 | 2021-04-04 03:53 | 2021-04-15 05:00 | PROD | 1 | 86174 | 42 | 0 | 2 | 0 | 1.3 | 1.4 | 1 | 1.2 | 4.2 | 5 |  |  | HMG 2 | 0.265 | 0.14 | 0.075 | 0.0006 | 0.009 | 0.115 | 0.0037 | 0.0007 |  | 0.295 | 189.36 | 19359 | 98.48
[16 empty] | 3269 |  | P4 | 0.29 | 0.17 | 0.09 | 0.0006 | 0.013 | 0.14 | 0.0041 | 0.0012 |  | 0.27 | 94.68
[16 empty] | 4472 |  | P4 | 0.24 | 0.11 | 0.06 | 0.0006 | 0.005 | 0.09 | 0.0033 | 0.0002 |  | 0.32 | 94.68
59 | 2021-04-04 03:55 | 2021-04-15 13:04 | PROD | 1 | 90652 | 43 | 0 | 2 | 0 | 1 | 1.4 | 1 | 1.5 | 4.4 | 6.6 |  |  | HMG 2 | 0.23 | 0.165 | 0.09 | 0.0006 | 0.012 | 0.115 | 0.004 | 0.00105 |  | 0.27 | 189.36 | 20127 | 99.66
[16 empty] | 3269 |  | P4 | 0.29 | 0.17 | 0.09 | 0.0006 | 0.013 | 0.14 | 0.0041 | 0.0012 |  | 0.27 | 94.68
[16 empty] | 4473 |  | P4 | 0.17 | 0.16 | 0.09 | 0.0006 | 0.011 | 0.09 | 0.0039 | 0.0009 |  | 0.27 | 94.68
27 | 2021-04-04 14:22 | 2021-04-16 01:52 | PROD | 2 | 91503 | 46 | 0 | 0 | 0 | 1 | 1.4 | 1 | 1.2 | 3.8 | 9.7 | 3285 |  | HMG 1 | 0.2 | 0.15 | 0.08 | 0.0006 | 0.011 | 0.06 | 0.0042 | 0.0007 |  | 0.27 | 189.36 | 25446 | 99.2
55 | 2021-04-04 18:41 | 2021-04-16 23:54 | PROD | 2 | 97796 | 49 | 0 | 1 | 0 | 1 | 1.4 | 1 | 1.2 | 4.2 | 10.7 |  |  | HMG 2 | 0.2825 | 0.1675 | 0.08 | 0.0006 | 0.011 | 0.105 | 0.004275 | 0.0008 |  |  | 189.36 | 27486 | 99.69
[16 empty] | 4464 |  | P4 | 0.32 | 0.1 | 0.08 | 0.0006 | 0.008 | 0.12 | 0.0048 | 0.0002 |  |  | 47.34
[16 empty] | 3286 |  | P4 | 0.27 | 0.19 | 0.08 | 0.0006 | 0.012 | 0.1 | 0.0041 | 0.001 |  | 0.29 | 142.02
86 | 2021-04-04 19:53 | 2021-04-15 16:01 | PROD | 1 | 87109 | 43 | 0 | 1 | 0 | 1 | 1.4 | 1 | 1.4 | 4 | 6.6 |  |  | HMG 2 | 0.2275 | 0.145 | 0.085 | 0.0006 | 0.00975 | 0.0775 | 0.003925 | 0.000725 |  | 0.2825 | 189.36 | 20111 | 98.21
[16 empty] | 3297 |  | P4 | 0.23 | 0.14 | 0.09 | 0.0006 | 0.01 | 0.07 | 0.004 | 0.0007 |  | 0.28 | 142.02
[16 empty] | 4474 |  | P4 | 0.22 | 0.16 | 0.07 | 0.0006 | 0.009 | 0.1 | 0.0037 | 0.0008 |  | 0.29 | 47.34
39 | 2021-04-04 21:06 | 2021-04-14 21:01 | PRZ | 1 | 79320 | 39 | 0 | 0 | 0 | 1 | 1.4 | 1 | 1.2 | 3.8 | 6.6 |  |  | HMG 4 | 0.2625 | 0.145 | 0.0725 | 0.0006 | 0.01125 | 0.1 | 0.00385 | 0.00065 |  | 0.3 | 195.16 | 23861 | 99.54
[16 empty] | 4457 |  | P4 | 0.22 | 0.14 | 0.07 | 0.0006 | 0.009 | 0.07 | 0.0041 | 0.0005 |  | 0.28 | 48.79
[16 empty] | 3279 |  | P4 | 0.26 | 0.13 | 0.09 | 0.0006 | 0.01 | 0.09 | 0.004 | 0.0008 |  | 0.29 | 48.79
[16 empty] | 4458 |  | P4 | 0.29 | 0.15 | 0.09 | 0.0006 | 0.016 | 0.08 | 0.0039 | 0.0008 |  | 0.28 | 48.79
[16 empty] | 3280 |  | P4 | 0.28 | 0.16 | 0.04 | 0.0006 | 0.01 | 0.16 | 0.0034 | 0.0005 |  | 0.35 | 48.79
72 | 2021-04-04 22:01 | 2021-04-17 13:52 | PROD | 2 | 99809 | 47 | 0 | 2 | 0 | 1 | 1.4 | 1 | 1.2 | 4 | 9 |  |  | HMG 3 | 0.2775 | 0.135 | 0.08 | 0.0006 | 0.00975 | 0.1 | 0.004475 | 0.000525 |  |  | 189.36 | 27305 | 99.3
[16 empty] | 3285 |  | P4 | 0.2 | 0.15 | 0.08 | 0.0006 | 0.011 | 0.06 | 0.0042 | 0.0007 |  | 0.27 | 47.34
[16 empty] | 4464 |  | P4 | 0.32 | 0.1 | 0.08 | 0.0006 | 0.008 | 0.12 | 0.0048 | 0.0002 |  |  | 94.68
[16 empty] | 3286 |  | P4 | 0.27 | 0.19 | 0.08 | 0.0006 | 0.012 | 0.1 | 0.0041 | 0.001 |  | 0.29 | 47.34
49 | 2021-04-05 03:57 | 2021-04-16 05:03 | PROD | 1 | 88114 | 43 | 0 | 2 | 0 | 1 | 3.7 | 1 | 1.2 | 4.6 | 6.8 |  |  | HMG 2 | 0.26 | 0.15 | 0.0725 | 0.0006 | 0.00925 | 0.105 | 0.0036 | 0.000875 |  | 0.2925 | 189.36 | 19858 | 99.62
[16 empty] | 3293 |  | P4 | 0.38 | 0.12 | 0.08 | 0.0006 | 0.01 | 0.12 | 0.0033 | 0.0011 |  | 0.3 | 47.34
[16 empty] | 4474 |  | P4 | 0.22 | 0.16 | 0.07 | 0.0006 | 0.009 | 0.1 | 0.0037 | 0.0008 |  | 0.29 | 142.02
19 | 2021-04-05 03:59 | 2021-04-15 16:21 | PROD | 1 | 82862 | 41 | 0 | 1 | 0 | 1 | 1.4 | 1 | 1.4 | 4 | 6.2 | 3298 |  | HMG 1 | 0.37 | 0.13 | 0.08 | 0.0006 | 0.009 | 0.09 | 0.0039 | 0.0007 |  | 0.28 | 189.36 | 18824 | 98.31
37 | 2021-04-05 10:37 | 2021-04-17 05:48 | PROD | 2 | 94474 | 46 | 0 | 2 | 0 | 1 | 1.4 | 1 | 1.2 | 4.4 | 7.6 | 4463 |  | HMG 1 | 0.59 | 0.18 | 0.09 | 0.0006 | 0.011 | 0.1 | 0.0041 | 0.0012 |  | 0.28 | 189.36 | 26146 | 99.16
36 | 2021-04-05 13:56 | 2021-04-18 05:56 | PROD | 2 | 101339 | 48 | 0 | 2 | 0 | 1 | 1.4 | 1 | 1.2 | 5.1 | 12.5 |  |  | HMG 3 | 0.4825 | 0.1675 | 0.0875 | 0.0006 | 0.01075 | 0.0975 | 0.00405 | 0.001025 |  | 0.2825 | 189.36 | 27756 | 99.32
[16 empty] | 3284 |  | P4 | 0.28 | 0.11 | 0.07 | 0.0006 | 0.008 | 0.1 | 0.0038 | 0.0005 |  | 0.29 | 47.34
[16 empty] | 4463 |  | P4 | 0.59 | 0.18 | 0.09 | 0.0006 | 0.011 | 0.1 | 0.0041 | 0.0012 |  | 0.28 | 94.68
[16 empty] | 3287 |  | P4 | 0.47 | 0.2 | 0.1 | 0.0006 | 0.013 | 0.09 | 0.0042 | 0.0012 |  | 0.28 | 47.34
1 | 2021-04-05 20:59 | 2021-04-16 12:57 | PROD | 1 | 81107 | 40 | 0 | 1 | 0 | 1 | 1.4 | 1 | 1.2 | 4 | 6.7 |  |  | HMG 3 | 0.22 | 0.1625 | 0.085 | 0.0006 | 0.0105 | 0.0875 | 0.00385 | 0.000925 |  | 0.265 | 189.36 | 17925 | 97.68
[16 empty] | 3269 |  | P4 | 0.29 | 0.17 | 0.09 | 0.0006 | 0.013 | 0.14 | 0.0041 | 0.0012 |  | 0.27 | 47.34
[16 empty] | 4473 |  | P4 | 0.17 | 0.16 | 0.09 | 0.0006 | 0.011 | 0.09 | 0.0039 | 0.0009 |  | 0.27 | 47.34
[16 empty] | 3299 |  | P4 | 0.21 | 0.16 | 0.08 | 0.0006 | 0.009 | 0.06 | 0.0037 | 0.0008 |  | 0.26 | 94.68
81 | 2021-04-05 21:00 | 2021-04-15 08:38 | PROD | 1 | 76951 | 43 | 0 | 1 | 0 | 1.2 | 1.4 | 1 | 1.2 | 4.5 | 6.7 |  |  | HMG 3 | 0.23 | 0.1375 | 0.0775 | 0.0006 | 0.0085 | 0.0825 | 0.00375 | 0.0006 |  | 0.2925 | 189.36 | 17397 | 98.58
[16 empty] | 4472 |  | P4 | 0.24 | 0.11 | 0.06 | 0.0006 | 0.005 | 0.09 | 0.0033 | 0.0002 |  | 0.32 | 47.34
[16 empty] | 3297 |  | P4 | 0.23 | 0.14 | 0.09 | 0.0006 | 0.01 | 0.07 | 0.004 | 0.0007 |  | 0.28 | 94.68
[16 empty] | 4474 |  | P4 | 0.22 | 0.16 | 0.07 | 0.0006 | 0.009 | 0.1 | 0.0037 | 0.0008 |  | 0.29 | 47.34
71 | 2021-04-05 21:02 | 2021-04-16 16:28 | PROD | 1 | 84398 | 49 | 0 | 3 | 0 | 1 | 1.4 | 1 | 1.2 | 4.4 | 6 |  |  | HMG 2 | 0.275 | 0.13 | 0.08 | 0.0006 | 0.009 | 0.145 | 0.00365 | 0.0007 |  | 0.27 | 189.36 | 19169 | 98.17
[16 empty] | 4475 |  | P4 | 0.34 | 0.1 | 0.08 | 0.0006 | 0.009 | 0.23 | 0.0036 | 0.0006 |  | 0.28 | 94.68
[16 empty] | 3299 |  | P4 | 0.21 | 0.16 | 0.08 | 0.0006 | 0.009 | 0.06 | 0.0037 | 0.0008 |  | 0.26 | 94.68
18 | 2021-04-06 13:56 | 2021-04-18 01:20 | PROD | 2 | 92916 | 46 | 0 | 1 | 1 | 1.2 | 1.4 | 1 | 1.2 | 4.4 | 9.6 |  |  | HMG 2 | 0.31 | 0.105 | 0.05 | 0.0006 | 0.00925 | 0.0925 | 0.003475 | 0.0005 |  | 0.3425 | 189.36 | 25800 | 100.46
[16 empty] | 4465 |  | P4 | 0.4 | 0.15 | 0.11 | 0.0006 | 0.013 | 0.1 | 0.0043 | 0.0014 |  | 0.26 | 47.34
[16 empty] | 4467 |  | P4 | 0.28 | 0.09 | 0.03 | 0.0006 | 0.008 | 0.09 | 0.0032 | 0.0002 |  | 0.37 | 142.02
31 | 2021-04-06 18:44 | 2021-04-18 11:07 | PROD | 2 | 93447 | 46 | 0 | 1 | 0 | 1 | 1.4 | 1 | 1.2 | 7.9 | 9.3 |  |  | HMG 3 | 0.3025 | 0.1475 | 0.07 | 0.0006 | 0.00875 | 0.1 | 0.0038 | 0.0008 |  | 0.3125 | 189.36 | 26409 | 99.19
[16 empty] | 3272 |  | P4 | 0.31 | 0.13 | 0.08 | 0.0006 | 0.01 | 0.09 | 0.0034 | 0.0014 |  | 0.28 | 47.34
[16 empty] | 3277 |  | P4 | 0.3 | 0.16 | 0.08 | 0.0006 | 0.009 | 0.11 | 0.004 | 0.001 |  | 0.29 | 47.34
[16 empty] | 3283 |  | P4 | 0.3 | 0.15 | 0.06 | 0.0006 | 0.008 | 0.1 | 0.0039 | 0.0004 |  | 0.34 | 94.68
85 | 2021-04-06 21:05 | 2021-04-16 14:59 | PRZ | 1 | 78540 | 39 | 0 | 1 | 0 | 2.7 | 1.4 | 1 | 1.2 | 4.5 | 8.3 |  |  | HMG 4 | 0.3075 | 0.1525 | 0.0875 | 0.0006 | 0.01275 | 0.105 | 0.004125 | 0.000675 |  | 0.3 | 195.16 | 24484 | 99.2
[16 empty] | 3278 |  | P4 | 0.29 | 0.15 | 0.06 | 0.0006 | 0.01 | 0.08 | 0.0046 | 0.0005 |  | 0.35 | 48.79
[16 empty] | 4459 |  | P4 | 0.3 | 0.15 | 0.09 | 0.0006 | 0.012 | 0.15 | 0.0039 | 0.0006 |  | 0.28 | 48.79
[16 empty] | 3281 |  | P4 | 0.32 | 0.16 | 0.1 | 0.0006 | 0.014 | 0.08 | 0.004 | 0.0008 |  | 0.28 | 48.79
[16 empty] | 4460 |  | P4 | 0.32 | 0.15 | 0.1 | 0.0006 | 0.015 | 0.11 | 0.004 | 0.0008 |  | 0.29 | 48.79
14 | 2021-04-06 21:08 | 2021-04-17 12:56 | PROD | 1 | 80025 | 40 | 0 | 1 | 0 | 1 | 1.4 | 1 | 1.2 | 3.4 | 5.4 |  |  | HMG 4 | 0.3025 | 0.14 | 0.0775 | 0.0006 | 0.009 | 0.125 | 0.0038 | 0.0007 |  | 0.2875 | 189.36 | 17807 | 96.4
[16 empty] | 4473 |  | P4 | 0.17 | 0.16 | 0.09 | 0.0006 | 0.011 | 0.09 | 0.0039 | 0.0009 |  | 0.27 | 47.34
[16 empty] | 4475 |  | P4 | 0.34 | 0.1 | 0.08 | 0.0006 | 0.009 | 0.23 | 0.0036 | 0.0006 |  | 0.28 | 47.34
[16 empty] | 4476 |  | P4 | 0.22 | 0.13 | 0.09 | 0.0006 | 0.009 | 0.1 | 0.004 | 0.0006 |  | 0.26 | 47.34
[16 empty] | 3300 |  | P4 | 0.48 | 0.17 | 0.05 | 0.0006 | 0.007 | 0.08 | 0.0037 | 0.0007 |  | 0.34 | 47.34
11 | 2021-04-07 02:55 | 2021-04-17 16:29 | PROD | 1 | 80856 | 41 | 0 | 1 | 0 | 1 | 2.5 | 1 | 1.2 | 3.7 | 5.7 |  |  | HMG 4 | 0.2525 | 0.1365 | 0.1015 | 0.0006 | 0.011 | 0.093 | 0.004005 | 0.00077 |  | 0.268 | 189.36 | 18149 | 98.31
[16 empty] | 3204 |  | P4 | 0.21 | 0.12 | 0.15 | 0.0006 | 0.017 | 0.09 | 0.0048 | 0.001 |  | 0.26 | 18.936
[16 empty] | 4470 |  | P4 | 0.31 | 0.13 | 0.11 | 0.0006 | 0.012 | 0.11 | 0.004 | 0.0008 |  | 0.28 | 75.744
[16 empty] | 3299 |  | P4 | 0.21 | 0.16 | 0.08 | 0.0006 | 0.009 | 0.06 | 0.0037 | 0.0008 |  | 0.26 | 47.34
[16 empty] | 4476 |  | P4 | 0.22 | 0.13 | 0.09 | 0.0006 | 0.009 | 0.1 | 0.004 | 0.0006 |  | 0.26 | 47.34
54 | 2021-04-07 02:57 | 2021-04-16 08:36 | PROD | 1 | 74794 | 39 | 0 | 1 | 1 | 1 | 1.4 | 1 | 1.2 | 4.7 | 5.5 |  |  | HMG 3 | 0.33 | 0.1175 | 0.0825 | 0.0006 | 0.0095 | 0.1425 | 0.00355 | 0.00085 |  | 0.285 | 189.36 | 16801 | 99.93
[16 empty] | 3293 |  | P4 | 0.38 | 0.12 | 0.08 | 0.0006 | 0.01 | 0.12 | 0.0033 | 0.0011 |  | 0.3 | 94.68
[16 empty] | 4475 |  | P4 | 0.34 | 0.1 | 0.08 | 0.0006 | 0.009 | 0.23 | 0.0036 | 0.0006 |  | 0.28 | 47.34
[16 empty] | 4476 |  | P4 | 0.22 | 0.13 | 0.09 | 0.0006 | 0.009 | 0.1 | 0.004 | 0.0006 |  | 0.26 | 47.34
46 | 2021-04-07 02:58 | 2021-04-17 07:57 | PROD | 1 | 81144 | 40 | 0 | 2 | 0 | 1 | 1.4 | 1 | 1.2 | 5.2 | 5.8 |  |  | HMG 2 | 0.25 | 0.1225 | 0.0875 | 0.0006 | 0.009 | 0.1325 | 0.0039 | 0.0006 |  | 0.265 | 189.36 | 19085 | 98.23
[16 empty] | 4475 |  | P4 | 0.34 | 0.1 | 0.08 | 0.0006 | 0.009 | 0.23 | 0.0036 | 0.0006 |  | 0.28 | 47.34
[16 empty] | 4476 |  | P4 | 0.22 | 0.13 | 0.09 | 0.0006 | 0.009 | 0.1 | 0.004 | 0.0006 |  | 0.26 | 142.02
33 | 2021-04-07 10:40 | 2021-04-19 06:30 | PROD | 2 | 94714 | 45 | 0 | 1 | 0 | 1 | 1.4 | 1 | 1.4 | 3.8 | 7.5 |  |  | HMG 3 | 0.4705 | 0.16 | 0.103 | 0.0006 | 0.01195 | 0.1195 | 0.00391 | 0.0011 |  | 0.2705 | 189.36 | 26693 | 98.83
[16 empty] | 3280 |  | P4 | 0.28 | 0.16 | 0.04 | 0.0006 | 0.01 | 0.16 | 0.0034 | 0.0005 |  | 0.35 | 47.34
[16 empty] | 3288 |  | P4 | 0.56 | 0.16 | 0.12 | 0.0006 | 0.013 | 0.11 | 0.0041 | 0.0014 |  | 0.25 | 113.616
[16 empty] | 3289 |  | P4 | 0.43 | 0.16 | 0.14 | 0.0006 | 0.011 | 0.09 | 0.004 | 0.0009 |  | 0.22 | 28.404
9 | 2021-04-07 13:48 | 2021-04-19 17:57 | PROD | 2 | 93983 | 46 | 0 | 1 | 0 | 1 | 1.4 | 1 | 1.3 | 4.2 | 6.5 |  |  | HMG 4 | 0.3625 | 0.165 | 0.085 | 0.0006 | 0.012 | 0.125 | 0.00395 | 0.000925 |  | 0.2925 | 189.36 | 25592 | 99.14
[16 empty] | 3280 |  | P4 | 0.28 | 0.16 | 0.04 | 0.0006 | 0.01 | 0.16 | 0.0034 | 0.0005 |  | 0.35 | 47.34
[16 empty] | 4459 |  | P4 | 0.3 | 0.15 | 0.09 | 0.0006 | 0.012 | 0.15 | 0.0039 | 0.0006 |  | 0.28 | 47.34
[16 empty] | 3287 |  | P4 | 0.47 | 0.2 | 0.1 | 0.0006 | 0.013 | 0.09 | 0.0042 | 0.0012 |  | 0.28 | 47.34
[16 empty] | 4465 |  | P4 | 0.4 | 0.15 | 0.11 | 0.0006 | 0.013 | 0.1 | 0.0043 | 0.0014 |  | 0.26 | 47.34
76 | 2021-04-07 18:33 | 2021-04-18 09:54 | PROD | 2 | 85025 | 40 | 0 | 2 | 0 | 1 | 1.4 | 1 | 1.2 | 5.4 | 8.4 |  |  | HMG 2 | 0.295 | 0.0975 | 0.045 | 0.0006 | 0.008 | 0.0875 | 0.00345 | 0.0002 |  | 0.345 | 189.36 | 23024 | 99.4
[16 empty] | 4462 |  | P4 | 0.34 | 0.12 | 0.09 | 0.0006 | 0.008 | 0.08 | 0.0042 | 0.0002 |  | 0.27 | 47.34
[16 empty] | 4467 |  | P4 | 0.28 | 0.09 | 0.03 | 0.0006 | 0.008 | 0.09 | 0.0032 | 0.0002 |  | 0.37 | 142.02
65 | 2021-04-07 20:04 | 2021-04-17 05:00 | PROD | 1 | 74675 | 40 | 0 | 0 | 0 | 1 | 1.4 | 1 | 1.2 | 5.4 | 6.7 |  |  | HMG 2 | 0.265 | 0.1425 | 0.095 | 0.0006 | 0.006 | 0.09 | 0.003475 | 0.000275 |  | 0.2675 | 189.36 | 16610 | 99.26
[16 empty] | 3301 |  | P4 | 0.22 | 0.18 | 0.11 | 0.0006 | 0.012 | 0.09 | 0.0043 | 0.0005 |  | 0.26 | 47.34
[16 empty] | 4478 |  | P4 | 0.28 | 0.13 | 0.09 | 0.0006 | 0.004 | 0.09 | 0.0032 | 0.0002 |  | 0.27 | 142.02
38 | 2021-04-07 20:58 | 2021-04-18 16:53 | PRZ | 1 | 85725 | 41 | 0 | 1 | 0 | 1.4 | 1.4 | 1 | 1.2 | 5 | 9.6 |  |  | HMG 4 | 0.3175 | 0.1525 | 0.08 | 0.0006 | 0.011 | 0.0975 | 0.003775 | 0.001075 |  | 0.29 | 195.16 | 26513 | 98.89
[16 empty] | 4431 |  | P4 | 0.27 | 0.14 | 0.09 | 0.0006 | 0.011 | 0.12 | 0.004 | 0.0012 |  | 0.29 | 48.79
[16 empty] | 4448 |  | P4 | 0.43 | 0.14 | 0.1 | 0.0006 | 0.014 | 0.09 | 0.0037 | 0.0013 |  | 0.26 | 48.79
[16 empty] | 3271 |  | P4 | 0.27 | 0.17 | 0.05 | 0.0006 | 0.01 | 0.07 | 0.0034 | 0.0008 |  | 0.32 | 48.79
[16 empty] | 3277 |  | P4 | 0.3 | 0.16 | 0.08 | 0.0006 | 0.009 | 0.11 | 0.004 | 0.001 |  | 0.29 | 48.79
22 | 2021-04-08 01:58 | 2021-04-18 05:00 | PROD | 1 | 80442 | 40 | 0 | 1 | 0 | 1 | 1.4 | 1 | 1.2 | 3.7 | 5.2 |  |  | HMG 4 | 0.241 | 0.146 | 0.0905 | 0.0006 | 0.00805 | 0.088 | 0.003745 | 0.00037 |  | 0.2795 | 189.36 | 18542 | 98.2
[16 empty] | 4472 |  | P4 | 0.24 | 0.11 | 0.06 | 0.0006 | 0.005 | 0.09 | 0.0033 | 0.0002 |  | 0.32 | 47.34
[16 empty] | 3297 |  | P4 | 0.23 | 0.14 | 0.09 | 0.0006 | 0.01 | 0.07 | 0.004 | 0.0007 |  | 0.28 | 18.936
[16 empty] | 3301 |  | P4 | 0.22 | 0.18 | 0.11 | 0.0006 | 0.012 | 0.09 | 0.0043 | 0.0005 |  | 0.26 | 75.744
[16 empty] | 4478 |  | P4 | 0.28 | 0.13 | 0.09 | 0.0006 | 0.004 | 0.09 | 0.0032 | 0.0002 |  | 0.27 | 47.34
2 | 2021-04-08 02:55 | 2021-04-18 13:17 | PROD | 1 | 80277 | 39 | 0 | 0 | 0 | 1 | 1.4 | 1 | 1.2 | 7 | 6.8 | 3302 |  | HMG 1 | 0.22 | 0.16 | 0.09 | 0.0006 | 0.009 | 0.11 | 0.0042 | 0.0008 |  | 0.28 | 189.36 | 18408 | 98.86
96 | 2021-04-08 02:59 | 2021-04-18 08:15 | PROD | 1 | 82213 | 39 | 0 | 3 | 0 | 1 | 1.4 | 1 | 1.2 | 4 | 6.2 |  |  | HMG 3 | 0.25 | 0.15 | 0.095 | 0.0006 | 0.00725 | 0.095 | 0.003725 | 0.000425 |  | 0.27 | 189.36 | 19498 | 98.14
[16 empty] | 3301 |  | P4 | 0.22 | 0.18 | 0.11 | 0.0006 | 0.012 | 0.09 | 0.0043 | 0.0005 |  | 0.26 | 47.34
[16 empty] | 4478 |  | P4 | 0.28 | 0.13 | 0.09 | 0.0006 | 0.004 | 0.09 | 0.0032 | 0.0002 |  | 0.27 | 94.68
[16 empty] | 3302 |  | P4 | 0.22 | 0.16 | 0.09 | 0.0006 | 0.009 | 0.11 | 0.0042 | 0.0008 |  | 0.28 | 47.34
53 | 2021-04-08 11:34 | 2021-04-18 23:20 | PROD | 2 | 85083 | 41 | 0 | 0 | 0 | 1 | 1.4 | 1 | 1.2 | 4.4 | 9 |  |  | HMG 2 | 0.385 | 0.16 | 0.1275 | 0.0006 | 0.01125 | 0.0975 | 0.0039 | 0.000875 |  | 0.235 | 189.36 | 24370 | 99.7
[16 empty] | 4461 |  | P4 | 0.25 | 0.16 | 0.09 | 0.0006 | 0.012 | 0.12 | 0.0036 | 0.0008 |  | 0.28 | 47.34
[16 empty] | 3289 |  | P4 | 0.43 | 0.16 | 0.14 | 0.0006 | 0.011 | 0.09 | 0.004 | 0.0009 |  | 0.22 | 142.02
60 | 2021-04-08 14:00 | 2021-04-19 01:54 | PROD | 2 | 84725 | 40 | 0 | 0 | 0 | 1 | 1.4 | 1 | 1.3 | 4.8 | 6.6 |  |  | HMG 3 | 0.295 | 0.145 | 0.09 | 0.0006 | 0.01125 | 0.11 | 0.003825 | 0.000875 |  | 0.2775 | 189.36 | 23598 | 99.2
[16 empty] | 4461 |  | P4 | 0.25 | 0.16 | 0.09 | 0.0006 | 0.012 | 0.12 | 0.0036 | 0.0008 |  | 0.28 | 94.68
[16 empty] | 3284 |  | P4 | 0.28 | 0.11 | 0.07 | 0.0006 | 0.008 | 0.1 | 0.0038 | 0.0005 |  | 0.29 | 47.34
[16 empty] | 4465 |  | P4 | 0.4 | 0.15 | 0.11 | 0.0006 | 0.013 | 0.1 | 0.0043 | 0.0014 |  | 0.26 | 47.34
82 | 2021-04-08 18:50 | 2021-04-19 06:01 | PROD | 2 | 85883 | 41 | 0 | 0 | 0 | 1 | 1.4 | 1 | 1.2 | 4.3 | 9.9 |  |  | HMG 2 | 0.236 | 0.169 | 0.118 | 0.0006 | 0.0181 | 0.086 | 0.00493 | 0.00109 |  | 0.262 | 189.36 | 24407 | 99.47
[16 empty] | 4429 |  | P4 | 0.29 | 0.16 | 0.1 | 0.0006 | 0.01 | 0.05 | 0.0043 | 0.001 |  | 0.28 | 18.936
[16 empty] | 4440 |  | P4 | 0.23 | 0.17 | 0.12 | 0.0006 | 0.019 | 0.09 | 0.005 | 0.0011 |  | 0.26 | 170.424
61 | 2021-04-08 19:55 | 2021-04-19 05:11 | PROD | 1 | 83444 | 40 | 0 | 1 | 0 | 1 | 1.4 | 1 | 1.2 | 4.7 | 8.8 |  |  | HMG 3 | 0.2625 | 0.1325 | 0.0975 | 0.0006 | 0.0105 | 0.0875 | 0.003925 | 0.00055 |  | 0.2775 | 189.36 | 19978 | 99.25
[16 empty] | 3286 |  | P4 | 0.27 | 0.19 | 0.08 | 0.0006 | 0.012 | 0.1 | 0.0041 | 0.001 |  | 0.29 | 47.34
[16 empty] | 4477 |  | P4 | 0.3 | 0.11 | 0.11 | 0.0006 | 0.011 | 0.07 | 0.004 | 0.0005 |  | 0.27 | 94.68
[16 empty] | 4479 |  | P4 | 0.18 | 0.12 | 0.09 | 0.0006 | 0.008 | 0.11 | 0.0036 | 0.0002 |  | 0.28 | 47.34
13 | 2021-04-08 20:08 | 2021-04-20 04:59 | PROD | 1 | 87007 | 40 | 0 | 3 | 0 | 1 | 1.7 | 1 | 1.2 | 4.6 | 5.3 | 4479 |  | HMG 1 | 0.18 | 0.12 | 0.09 | 0.0006 | 0.008 | 0.11 | 0.0036 | 0.0002 |  | 0.28 | 189.36 | 20125 | 98.67
29 | 2021-04-09 02:54 | 2021-04-19 08:02 | PROD | 1 | 80881 | 40 | 0 | 2 | 0 | 1 | 1.4 | 1 | 1.2 | 7.7 | 7.2 |  |  | HMG 4 | 0.2525 | 0.1325 | 0.0575 | 0.0006 | 0.00825 | 0.085 | 0.003525 | 0.0004 |  | 0.33 | 189.36 | 19410 | 97.99
[16 empty] | 4467 |  | P4 | 0.28 | 0.09 | 0.03 | 0.0006 | 0.008 | 0.09 | 0.0032 | 0.0002 |  | 0.37 | 47.34
[16 empty] | 3290 |  | P4 | 0.27 | 0.15 | 0.03 | 0.0006 | 0.008 | 0.07 | 0.0033 | 0.0007 |  | 0.37 | 47.34
[16 empty] | 4472 |  | P4 | 0.24 | 0.11 | 0.06 | 0.0006 | 0.005 | 0.09 | 0.0033 | 0.0002 |  | 0.32 | 47.34
[16 empty] | 3301 |  | P4 | 0.22 | 0.18 | 0.11 | 0.0006 | 0.012 | 0.09 | 0.0043 | 0.0005 |  | 0.26 | 47.34
88 | 2021-04-09 03:52 | 2021-04-19 08:08 | PROD | 1 | 82116 | 40 | 0 | 1 | 0 | 1 | 1.4 | 1 | 1.2 | 6.6 | 6.1 |  |  | HMG 3 | 0.2185 | 0.1615 | 0.0955 | 0.0006 | 0.0106 | 0.0995 | 0.004005 | 0.00052 |  | 0.2745 | 189.36 | 18388 | 98.37
[16 empty] | 3286 |  | P4 | 0.27 | 0.19 | 0.08 | 0.0006 | 0.012 | 0.1 | 0.0041 | 0.001 |  | 0.29 | 47.34
[16 empty] | 3301 |  | P4 | 0.22 | 0.18 | 0.11 | 0.0006 | 0.012 | 0.09 | 0.0043 | 0.0005 |  | 0.26 | 75.744
[16 empty] | 4479 |  | P4 | 0.18 | 0.12 | 0.09 | 0.0006 | 0.008 | 0.11 | 0.0036 | 0.0002 |  | 0.28 | 66.276
43 | 2021-04-09 03:56 | 2021-04-20 13:08 | PROD | 1 | 87475 | 40 | 0 | 6 | 0 | 1 | 1.4 | 1 | 1.3 | 4.1 | 5.4 | 3303 |  | HMG 1 | 0.3 | 0.15 | 0.07 | 0.0006 | 0.008 | 0.09 | 0.0043 | 0.0006 |  | 0.29 | 189.36 | 20283 | 95.09
48 | 2021-04-09 10:45 | 2021-04-20 01:55 | PROD | 2 | 87013 | 41 | 0 | 0 | 1 | 1.9 | 1.4 | 1 | 1.2 | 4.6 | 7.6 |  |  | HMG 3 | 0.402 | 0.157 | 0.11 | 0.0006 | 0.0116 | 0.076 | 0.0042 | 0.00115 |  | 0.267 | 189.36 | 24525 | 100.41
[16 empty] | 4429 |  | P4 | 0.29 | 0.16 | 0.1 | 0.0006 | 0.01 | 0.05 | 0.0043 | 0.001 |  | 0.28 | 94.68
[16 empty] | 3282 |  | P4 | 0.33 | 0.13 | 0.12 | 0.0006 | 0.014 | 0.07 | 0.0041 | 0.0009 |  | 0.27 | 18.936
[16 empty] | 3288 |  | P4 | 0.56 | 0.16 | 0.12 | 0.0006 | 0.013 | 0.11 | 0.0041 | 0.0014 |  | 0.25 | 75.744
28 | 2021-04-09 13:56 | 2021-04-19 20:59 | PROD | 2 | 83362 | 40 | 0 | 0 | 0 | 1 | 1.4 | 1 | 1.2 | 4.1 | 7.5 |  |  | HMG 2 | 0.445 | 0.145 | 0.12 | 0.0006 | 0.0135 | 0.09 | 0.0041 | 0.00115 |  | 0.26 | 189.36 | 23749 | 99.62
[16 empty] | 3282 |  | P4 | 0.33 | 0.13 | 0.12 | 0.0006 | 0.014 | 0.07 | 0.0041 | 0.0009 |  | 0.27 | 94.68
[16 empty] | 3288 |  | P4 | 0.56 | 0.16 | 0.12 | 0.0006 | 0.013 | 0.11 | 0.0041 | 0.0014 |  | 0.25 | 94.68
40 | 2021-04-09 18:18 | 2021-04-20 06:02 | PROD | 2 | 84903 | 41 | 0 | 0 | 0 | 1 | 1.4 | 1 | 1.3 | 4.7 | 9.7 |  |  | HMG 3 | 0.2625 | 0.1375 | 0.0625 | 0.0006 | 0.00925 | 0.1225 | 0.003875 | 0.000625 |  | 0.3175 | 189.36 | 24117 | 99.22
[16 empty] | 4426 |  | P4 | 0.21 | 0.12 | 0.1 | 0.0006 | 0.009 | 0.07 | 0.0049 | 0.001 |  | 0.28 | 47.34
[16 empty] | 3280 |  | P4 | 0.28 | 0.16 | 0.04 | 0.0006 | 0.01 | 0.16 | 0.0034 | 0.0005 |  | 0.35 | 94.68
[16 empty] | 3284 |  | P4 | 0.28 | 0.11 | 0.07 | 0.0006 | 0.008 | 0.1 | 0.0038 | 0.0005 |  | 0.29 | 47.34
77 | 2021-04-09 19:03 | 2021-04-20 08:31 | PROD | 1 | 83600 | 40 | 0 | 1 | 0 | 1 | 1.4 | 1 | 1.2 | 3.8 | 6.2 |  |  | HMG 2 | 0.245 | 0.14 | 0.0775 | 0.0006 | 0.00825 | 0.1025 | 0.0042 | 0.0005 |  | 0.2675 | 189.36 | 19509 | 99.35
[16 empty] | 4480 |  | P4 | 0.29 | 0.14 | 0.04 | 0.0006 | 0.006 | 0.08 | 0.0042 | 0.0002 |  | 0.32 | 47.34
[16 empty] | 3304 |  | P4 | 0.23 | 0.14 | 0.09 | 0.0006 | 0.009 | 0.11 | 0.0042 | 0.0006 |  | 0.25 | 142.02
56 | 2021-04-09 20:00 | 2021-04-21 04:57 | PROD | 1 | 89583 | 45 | 0 | 2 | 0 | 1 | 1.4 | 1 | 1.3 | 5.1 | 4.5 |  |  | HMG 2 | 0.295 | 0.145 | 0.055 | 0.0006 | 0.007 | 0.085 | 0.00425 | 0.0004 |  | 0.305 | 189.36 | 20783 | 98.11
[16 empty] | 3303 |  | P4 | 0.3 | 0.15 | 0.07 | 0.0006 | 0.008 | 0.09 | 0.0043 | 0.0006 |  | 0.29 | 94.68
[16 empty] | 4480 |  | P4 | 0.29 | 0.14 | 0.04 | 0.0006 | 0.006 | 0.08 | 0.0042 | 0.0002 |  | 0.32 | 94.68
80 | 2021-04-09 21:48 | 2021-04-20 05:48 | PROD | 2 | 83865 | 41 | 0 | 1 | 1 | 1 | 1.4 | 1 | 1.4 | 4.1 | 6.4 |  |  | HMG 3 | 0.35 | 0.14 | 0.09 | 0.0006 | 0.01075 | 0.0975 | 0.003975 | 0.001075 |  | 0.3 | 189.36 | 22930 | 100.79
[16 empty] | 3212 |  | P4 | 0.32 | 0.16 | 0.03 | 0.0006 | 0.006 | 0.11 | 0.0033 | 0.0006 |  | 0.43 | 47.34
[16 empty] | 4444 |  | P4 | 0.28 | 0.1 | 0.11 | 0.0006 | 0.011 | 0.08 | 0.004 | 0.0009 |  | 0.25 | 47.34
[16 empty] | 4465 |  | P4 | 0.4 | 0.15 | 0.11 | 0.0006 | 0.013 | 0.1 | 0.0043 | 0.0014 |  | 0.26 | 94.68
58 | 2021-04-10 03:44 | 2021-04-21 08:20 | PROD | 1 | 89482 | 41 | 0 | 3 | 0 | 1 | 1.4 | 1 | 1.4 | 3.8 | 4.7 |  |  | HMG 3 | 0.2425 | 0.1225 | 0.065 | 0.0006 | 0.007 | 0.1275 | 0.003975 | 0.000475 |  | 0.2825 | 189.36 | 19892 | 99.51
[16 empty] | 3300 |  | P4 | 0.48 | 0.17 | 0.05 | 0.0006 | 0.007 | 0.08 | 0.0037 | 0.0007 |  | 0.34 | 47.34
[16 empty] | 3304 |  | P4 | 0.23 | 0.14 | 0.09 | 0.0006 | 0.009 | 0.11 | 0.0042 | 0.0006 |  | 0.25 | 47.34
[16 empty] | 4481 |  | P4 | 0.13 | 0.09 | 0.06 | 0.0006 | 0.006 | 0.16 | 0.004 | 0.0003 |  | 0.27 | 94.68
94 | 2021-04-10 03:45 | 2021-04-21 13:08 | PROD | 1 | 91265 | 42 | 0 | 5 | 0 | 1 | 1.4 | 1 | 1.3 | 4.7 | 6.2 |  |  | HMG 2 | 0.17 | 0.1025 | 0.055 | 0.0006 | 0.006 | 0.14 | 0.00405 | 0.000275 |  | 0.2825 | 189.36 | 20719 | 98.11
[16 empty] | 4480 |  | P4 | 0.29 | 0.14 | 0.04 | 0.0006 | 0.006 | 0.08 | 0.0042 | 0.0002 |  | 0.32 | 47.34
[16 empty] | 4481 |  | P4 | 0.13 | 0.09 | 0.06 | 0.0006 | 0.006 | 0.16 | 0.004 | 0.0003 |  | 0.27 | 142.02
91 | 2021-04-10 10:57 | 2021-04-20 05:58 | PROD | 2 | 80341 | 40 | 0 | 0 | 0 | 1 | 1.4 | 1 | 1.2 | 3.3 | 8.4 |  |  | HMG 2 | 0.25 | 0.125 | 0.08 | 0.0006 | 0.0105 | 0.09 | 0.0042 | 0.0008 |  | 0.32 | 189.36 | 22849 | 99.1
[16 empty] | 3245 |  | P4 | 0.23 | 0.1 | 0.13 | 0.0006 | 0.013 | 0.11 | 0.0051 | 0.0009 |  | 0.27 | 94.68
[16 empty] | 3290 |  | P4 | 0.27 | 0.15 | 0.03 | 0.0006 | 0.008 | 0.07 | 0.0033 | 0.0007 |  | 0.37 | 94.68
20 | 2021-04-10 18:25 | 2021-04-21 18:33 | PROD | 2 | 88344 | 43 | 0 | 0 | 0 | 1 | 1.4 | 1 | 1.6 | 4.2 | 9.4 |  |  | HMG 2 | 0.226 | 0.132 | 0.048 | 0.0006 | 0.008 | 0.09 | 0.00332 | 0.00044 |  | 0.328 | 189.36 | 24946 | 99.34
[16 empty] | 4467 |  | P4 | 0.28 | 0.09 | 0.03 | 0.0006 | 0.008 | 0.09 | 0.0032 | 0.0002 |  | 0.37 | 75.744
[16 empty] | 3291 |  | P4 | 0.19 | 0.16 | 0.06 | 0.0006 | 0.008 | 0.09 | 0.0034 | 0.0006 |  | 0.3 | 113.616
24 | 2021-04-10 20:01 | 2021-04-22 05:13 | PROD | 1 | 88645 | 41 | 0 | 3 | 0 | 1 | 1.8 | 1 | 1.4 | 4.7 | 7 |  |  | HMG 2 | 0.408 | 0.146 | 0.074 | 0.0006 | 0.0086 | 0.076 | 0.00382 | 0.00062 |  | 0.312 | 189.36 | 21035 | 97.21
[16 empty] | 3300 |  | P4 | 0.48 | 0.17 | 0.05 | 0.0006 | 0.007 | 0.08 | 0.0037 | 0.0007 |  | 0.34 | 113.616
[16 empty] | 4477 |  | P4 | 0.3 | 0.11 | 0.11 | 0.0006 | 0.011 | 0.07 | 0.004 | 0.0005 |  | 0.27 | 75.744
15 | 2021-04-10 20:02 | 2021-04-22 13:10 | PROD | 1 | 88131 | 42 | 0 | 5 | 0 | 1 | 1.4 | 1 | 1.3 | 4.8 | 6.6 |  |  | HMG 2 | 0.271 | 0.139 | 0.035 | 0.0006 | 0.0045 | 0.108 | 0.00354 | 0.00043 |  | 0.325 | 189.36 | 20405 | 97.05
[16 empty] | 3298 |  | P4 | 0.37 | 0.13 | 0.08 | 0.0006 | 0.009 | 0.09 | 0.0039 | 0.0007 |  | 0.28 | 18.936
[16 empty] | 3305 |  | P4 | 0.26 | 0.14 | 0.03 | 0.0006 | 0.004 | 0.11 | 0.0035 | 0.0004 |  | 0.33 | 170.424
64 | 2021-04-10 20:55 | 2021-04-20 18:43 | PRZ | 1 | 79392 | 39 | 0 | 0 | 0 | 1 | 1.4 | 1 | 1.2 | 4.4 | 8.8 |  |  | HMG 4 | 0.305 | 0.115 | 0.0875 | 0.0006 | 0.01075 | 0.105 | 0.00415 | 0.000625 |  | 0.295 | 195.16 | 24966 | 99.89
[16 empty] | 4454 |  | P4 | 0.24 | 0.1 | 0.08 | 0.0006 | 0.008 | 0.09 | 0.0039 | 0.0002 |  | 0.29 | 48.79
[16 empty] | 3276 |  | P4 | 0.25 | 0.12 | 0.07 | 0.0006 | 0.011 | 0.18 | 0.0041 | 0.0005 |  | 0.3 | 48.79
[16 empty] | 4456 |  | P4 | 0.4 | 0.11 | 0.08 | 0.0006 | 0.01 | 0.08 | 0.0045 | 0.0009 |  | 0.32 | 48.79
[16 empty] | 3282 |  | P4 | 0.33 | 0.13 | 0.12 | 0.0006 | 0.014 | 0.07 | 0.0041 | 0.0009 |  | 0.27 | 48.79
26 | 2021-04-10 21:52 | 2021-04-20 19:14 | PROD | 2 | 79838 | 41 | 0 | 1 | 0 | 2.9 | 1.4 | 1 | 1.2 | 5.7 | 11.9 |  |  | HMG 3 | 0.2875 | 0.1375 | 0.075 | 0.0006 | 0.00825 | 0.095 | 0.004325 | 0.000675 |  | 0.32 | 189.36 | 22546 | 99.18
[16 empty] | 3244 |  | P4 | 0.32 | 0.18 | 0.07 | 0.0006 | 0.006 | 0.09 | 0.0045 | 0.0008 |  | 0.32 | 94.68
[16 empty] | 3245 |  | P4 | 0.23 | 0.1 | 0.13 | 0.0006 | 0.013 | 0.11 | 0.0051 | 0.0009 |  | 0.27 | 47.34
[16 empty] | 4467 |  | P4 | 0.28 | 0.09 | 0.03 | 0.0006 | 0.008 | 0.09 | 0.0032 | 0.0002 |  | 0.37 | 47.34
95 | 2021-04-11 03:59 | 2021-04-21 16:22 | PROD | 1 | 84097 | 37 | 0 | 5 | 0 | 1 | 1.4 | 1 | 1.2 | 5.2 | 7.5 |  |  | HMG 2 | 0.1775 | 0.17 | 0.0975 | 0.0006 | 0.0115 | 0.125 | 0.0044 | 0.000625 |  | 0.2625 | 189.36 | 19601 | 97.83
[16 empty] | 3305 |  | P4 | 0.26 | 0.14 | 0.03 | 0.0006 | 0.004 | 0.11 | 0.0035 | 0.0004 |  | 0.33 | 47.34
[16 empty] | 4482 |  | P4 | 0.15 | 0.18 | 0.12 | 0.0006 | 0.014 | 0.13 | 0.0047 | 0.0007 |  | 0.24 | 142.02
41 | 2021-04-11 05:03 | 2021-04-23 08:36 | PROD | 1 | 96325 | 46 | 0 | 2 | 0 | 1 | 1.4 | 1 | 1.2 | 3.9 | 6 |  |  | HMG 4 | 0.26 | 0.145 | 0.1 | 0.0006 | 0.01075 | 0.1 | 0.0042 | 0.000675 |  | 0.2675 | 189.36 | 22824 | 98.97
[16 empty] | 3298 |  | P4 | 0.37 | 0.13 | 0.08 | 0.0006 | 0.009 | 0.09 | 0.0039 | 0.0007 |  | 0.28 | 47.34
[16 empty] | 4477 |  | P4 | 0.3 | 0.11 | 0.11 | 0.0006 | 0.011 | 0.07 | 0.004 | 0.0005 |  | 0.27 | 47.34
[16 empty] | 3302 |  | P4 | 0.22 | 0.16 | 0.09 | 0.0006 | 0.009 | 0.11 | 0.0042 | 0.0008 |  | 0.28 | 47.34
[16 empty] | 4482 |  | P4 | 0.15 | 0.18 | 0.12 | 0.0006 | 0.014 | 0.13 | 0.0047 | 0.0007 |  | 0.24 | 47.34
79 | 2021-04-11 10:34 | 2021-04-22 00:55 | PROD | 2 | 84660 | 41 | 0 | 0 | 0 | 1 | 1.4 | 1 | 1.3 | 5.5 | 10.2 | 3291 |  | HMG 1 | 0.19 | 0.16 | 0.06 | 0.0006 | 0.008 | 0.09 | 0.0034 | 0.0006 |  | 0.3 | 189.36 | 24068 | 99.65
83 | 2021-04-11 13:51 | 2021-04-21 13:12 | PROD | 2 | 81816 | 41 | 0 | 1 | 0 | 1.6 | 1.4 | 1 | 1.2 | 3.4 | 13.7 |  |  | HMG 3 | 0.2075 | 0.1225 | 0.06 | 0.0006 | 0.00975 | 0.085 | 0.003675 | 0.000475 |  | 0.32 | 189.36 | 24327 | 99.18
[16 empty] | 3245 |  | P4 | 0.23 | 0.1 | 0.13 | 0.0006 | 0.013 | 0.11 | 0.0051 | 0.0009 |  | 0.27 | 47.34
[16 empty] | 4467 |  | P4 | 0.28 | 0.09 | 0.03 | 0.0006 | 0.008 | 0.09 | 0.0032 | 0.0002 |  | 0.37 | 47.34
[16 empty] | 4468 |  | P4 | 0.16 | 0.15 | 0.04 | 0.0006 | 0.009 | 0.07 | 0.0032 | 0.0004 |  | 0.32 | 94.68
52 | 2021-04-11 18:56 | 2021-04-23 04:57 | PROD | 1 | 89371 | 44 | 0 | 3 | 0 | 1 | 1.4 | 1 | 1.2 | 4 | 5.6 | 3306 |  | HMG 1 | 0.36 | 0.15 | 0.08 | 0.0006 | 0.008 | 0.13 | 0.0045 | 0.0008 |  | 0.27 | 189.36 | 20996 | 97.76
74 | 2021-04-11 19:12 | 2021-04-23 08:53 | PROD | 2 | 91796 | 44 | 0 | 1 | 0 | 1.4 | 1.4 | 1 | 1.2 | 5.4 | 8.7 |  |  | HMG 4 | 0.23 | 0.14 | 0.0625 | 0.0006 | 0.00875 | 0.08 | 0.003775 | 0.00065 |  | 0.3125 | 189.36 | 25150 | 99.56
[16 empty] | 3234 |  | P4 | 0.21 | 0.15 | 0.02 | 0.0006 | 0.003 | 0.11 | 0.0028 | 0.0002 |  | 0.37 | 47.34
[16 empty] | 4426 |  | P4 | 0.21 | 0.12 | 0.1 | 0.0006 | 0.009 | 0.07 | 0.0049 | 0.001 |  | 0.28 | 47.34
[16 empty] | 4468 |  | P4 | 0.16 | 0.15 | 0.04 | 0.0006 | 0.009 | 0.07 | 0.0032 | 0.0004 |  | 0.32 | 47.34
[16 empty] | 4469 |  | P4 | 0.34 | 0.14 | 0.09 | 0.0006 | 0.014 | 0.07 | 0.0042 | 0.001 |  | 0.28 | 47.34
10 | 2021-04-11 20:55 | 2021-04-23 00:57 | PRZ | 1 | 84926 | 43 | 0 | 1 | 0 | 1 | 1.4 | 1 | 1.6 | 5.5 | 8.6 |  |  | HMG 4 | 0.265 | 0.16 | 0.07 | 0.0006 | 0.0105 | 0.0825 | 0.004125 | 0.00075 |  | 0.3125 | 195.16 | 25759 | 98.95
[16 empty] | 4429 |  | P4 | 0.29 | 0.16 | 0.1 | 0.0006 | 0.01 | 0.05 | 0.0043 | 0.001 |  | 0.28 | 48.79
[16 empty] | 4437 |  | P4 | 0.15 | 0.15 | 0.07 | 0.0006 | 0.014 | 0.11 | 0.0043 | 0.0006 |  | 0.31 | 48.79
[16 empty] | 3274 |  | P4 | 0.33 | 0.15 | 0.03 | 0.0006 | 0.007 | 0.1 | 0.0036 | 0.0008 |  | 0.37 | 48.79
[16 empty] | 3275 |  | P4 | 0.29 | 0.18 | 0.08 | 0.0006 | 0.011 | 0.07 | 0.0043 | 0.0006 |  | 0.29 | 48.79
84 | 2021-04-11 22:25 | 2021-04-22 09:36 | PROD | 2 | 85530 | 40 | 0 | 1 | 0 | 1 | 1.4 | 1 | 1.2 | 4 | 10 |  |  | HMG 2 | 0.2475 | 0.1275 | 0.0275 | 0.0006 | 0.0045 | 0.1325 | 0.003175 | 0.000425 |  | 0.355 | 189.36 | 24483 | 99.04
[16 empty] | 3234 |  | P4 | 0.21 | 0.15 | 0.02 | 0.0006 | 0.003 | 0.11 | 0.0028 | 0.0002 |  | 0.37 | 47.34
[16 empty] | 3292 |  | P4 | 0.26 | 0.12 | 0.03 | 0.0006 | 0.005 | 0.14 | 0.0033 | 0.0005 |  | 0.35 | 142.02
47 | 2021-04-12 03:48 | 2021-04-23 13:01 | PROD | 1 | 90405 | 43 | 0 | 2 | 0 | 1 | 1.4 | 1 | 1.4 | 4.8 | 5.3 |  |  | HMG 2 | 0.245 | 0.135 | 0.0775 | 0.0006 | 0.0085 | 0.115 | 0.003775 | 0.000525 |  | 0.26 | 189.36 | 21212 | 99.02
[16 empty] | 4483 |  | P4 | 0.2 | 0.15 | 0.1 | 0.0006 | 0.01 | 0.1 | 0.004 | 0.0006 |  | 0.26 | 47.34
[16 empty] | 3307 |  | P4 | 0.26 | 0.13 | 0.07 | 0.0006 | 0.008 | 0.12 | 0.0037 | 0.0005 |  | 0.26 | 142.02
63 | 2021-04-12 03:54 | 2021-04-24 05:02 | PROD | 1 | 93655 | 40 | 0 | 5 | 0 | 1 | 1.4 | 1 | 1.3 | 4.1 | 6.4 |  |  | HMG 2 | 0.215 | 0.145 | 0.0925 | 0.0006 | 0.0095 | 0.105 | 0.003925 | 0.000575 |  | 0.26 | 189.36 | 22003 | 97.45
[16 empty] | 4483 |  | P4 | 0.2 | 0.15 | 0.1 | 0.0006 | 0.01 | 0.1 | 0.004 | 0.0006 |  | 0.26 | 142.02
[16 empty] | 3307 |  | P4 | 0.26 | 0.13 | 0.07 | 0.0006 | 0.008 | 0.12 | 0.0037 | 0.0005 |  | 0.26 | 47.34
12 | 2021-04-12 10:18 | 2021-04-22 16:38 | PROD | 2 | 79800 | 41 | 0 | 1 | 0 | 1 | 1.4 | 1 | 1.2 | 4.2 | 11.5 |  |  | HMG 3 | 0.285 | 0.1425 | 0.04 | 0.0006 | 0.0075 | 0.08 | 0.003575 | 0.0006 |  | 0.3575 | 189.36 | 22415 | 99.01
[16 empty] | 3244 |  | P4 | 0.32 | 0.18 | 0.07 | 0.0006 | 0.006 | 0.09 | 0.0045 | 0.0008 |  | 0.32 | 47.34
[16 empty] | 4467 |  | P4 | 0.28 | 0.09 | 0.03 | 0.0006 | 0.008 | 0.09 | 0.0032 | 0.0002 |  | 0.37 | 47.34
[16 empty] | 3290 |  | P4 | 0.27 | 0.15 | 0.03 | 0.0006 | 0.008 | 0.07 | 0.0033 | 0.0007 |  | 0.37 | 94.68
16 | 2021-04-12 10:20 | 2021-04-23 14:45 | PROD | 2 | 86645 | 46 | 0 | 1 | 0 | 1 | 1.4 | 1 | 1.3 | 3.2 | 9.3 | 3292 |  | HMG 1 | 0.26 | 0.12 | 0.03 | 0.0006 | 0.005 | 0.14 | 0.0033 | 0.0005 |  | 0.35 | 189.36 | 24046 | 99.08
92 | 2021-04-12 14:02 | 2021-04-23 14:24 | PROD | 2 | 90015 | 43 | 0 | 1 | 0 | 1 | 1.4 | 1 | 1.4 | 4.3 | 9.2 |  |  | HMG 3 | 0.295 | 0.1325 | 0.065 | 0.0006 | 0.00875 | 0.0975 | 0.0037 | 0.00045 |  | 0.305 | 189.36 | 25890 | 99.28
[16 empty] | 3265 |  | P4 | 0.25 | 0.16 | 0.06 | 0.0006 | 0.009 | 0.09 | 0.0038 | 0.0004 |  | 0.32 | 94.68
[16 empty] | 3284 |  | P4 | 0.28 | 0.11 | 0.07 | 0.0006 | 0.008 | 0.1 | 0.0038 | 0.0005 |  | 0.29 | 47.34
[16 empty] | 3294 |  | P4 | 0.4 | 0.1 | 0.07 | 0.0006 | 0.009 | 0.11 | 0.0034 | 0.0005 |  | 0.29 | 47.34
93 | 2021-04-12 14:03 | 2021-04-22 16:49 | PROD | 2 | 82712 | 41 | 0 | 0 | 0 | 1 | 1.4 | 1 | 1.2 | 4.7 | 9.2 |  |  | HMG 3 | 0.2725 | 0.14 | 0.0625 | 0.0006 | 0.00975 | 0.07 | 0.003925 | 0.00085 |  | 0.325 | 189.36 | 25310 | 98.92
[16 empty] | 4426 |  | P4 | 0.21 | 0.12 | 0.1 | 0.0006 | 0.009 | 0.07 | 0.0049 | 0.001 |  | 0.28 | 47.34
[16 empty] | 3290 |  | P4 | 0.27 | 0.15 | 0.03 | 0.0006 | 0.008 | 0.07 | 0.0033 | 0.0007 |  | 0.37 | 94.68
[16 empty] | 4469 |  | P4 | 0.34 | 0.14 | 0.09 | 0.0006 | 0.014 | 0.07 | 0.0042 | 0.001 |  | 0.28 | 47.34
50 | 2021-04-12 18:54 | 2021-04-24 08:48 | PROD | 1 | 90644 | 40 | 0 | 7 | 0 | 1 | 1.4 | 1 | 1.4 | 4 | 5.9 |  |  | HMG 2 | 0.245 | 0.1425 | 0.07 | 0.0006 | 0.00925 | 0.07 | 0.004 | 0.00045 |  | 0.2675 | 189.36 | 20632 | 97.99
[16 empty] | 4483 |  | P4 | 0.2 | 0.15 | 0.1 | 0.0006 | 0.01 | 0.1 | 0.004 | 0.0006 |  | 0.26 | 47.34
[16 empty] | 4484 |  | P4 | 0.26 | 0.14 | 0.06 | 0.0006 | 0.009 | 0.06 | 0.004 | 0.0004 |  | 0.27 | 142.02
89 | 2021-04-12 20:54 | 2021-04-24 16:07 | PROD | 1 | 91872 | 42 | 0 | 5 | 0 | 1 | 1.4 | 1 | 1.4 | 4.6 | 6.4 |  |  | HMG 3 | 0.27 | 0.145 | 0.075 | 0.0006 | 0.009 | 0.0875 | 0.004125 | 0.00055 |  | 0.2675 | 189.36 | 21517 | 95.43
[16 empty] | 3306 |  | P4 | 0.36 | 0.15 | 0.08 | 0.0006 | 0.008 | 0.13 | 0.0045 | 0.0008 |  | 0.27 | 47.34
[16 empty] | 4483 |  | P4 | 0.2 | 0.15 | 0.1 | 0.0006 | 0.01 | 0.1 | 0.004 | 0.0006 |  | 0.26 | 47.34
[16 empty] | 4484 |  | P4 | 0.26 | 0.14 | 0.06 | 0.0006 | 0.009 | 0.06 | 0.004 | 0.0004 |  | 0.27 | 94.68
87 | 2021-04-13 10:56 | 2021-04-23 14:26 | PROD | 2 | 83384 | 40 | 0 | 1 | 0 | 1 | 1.4 | 1 | 1.3 | 3.6 | 9.7 | 4470 |  | HMG 1 | 0.31 | 0.13 | 0.11 | 0.0006 | 0.012 | 0.11 | 0.004 | 0.0008 |  | 0.28 | 189.36 | 23718 | 99.47
25 | 2021-04-13 13:55 | 2021-04-23 04:00 | PROD | 2 | 77442 | 39 | 0 | 0 | 0 | 1 | 1.4 | 1 | 1.2 | 4.3 | 9.4 |  |  | HMG 2 | 0.3075 | 0.1425 | 0.0725 | 0.0006 | 0.01125 | 0.08 | 0.00385 | 0.0008 |  | 0.3025 | 189.36 | 22154 | 99.63
[16 empty] | 3234 |  | P4 | 0.21 | 0.15 | 0.02 | 0.0006 | 0.003 | 0.11 | 0.0028 | 0.0002 |  | 0.37 | 47.34
[16 empty] | 4469 |  | P4 | 0.34 | 0.14 | 0.09 | 0.0006 | 0.014 | 0.07 | 0.0042 | 0.001 |  | 0.28 | 142.02
57 | 2021-04-13 18:37 | 2021-04-25 01:56 | PROD | 2 | 89949 | 38 | 0 | 1 | 0 | 1 | 1.4 | 1 | 2 | 3.7 | 7 |  |  | HMG 3 | 0.2925 | 0.125 | 0.05 | 0.0006 | 0.0075 | 0.1 | 0.0032 | 0.0004 |  | 0.3175 | 189.36 | 24768 | 99.04
[16 empty] | 3234 |  | P4 | 0.21 | 0.15 | 0.02 | 0.0006 | 0.003 | 0.11 | 0.0028 | 0.0002 |  | 0.37 | 47.34
[16 empty] | 4468 |  | P4 | 0.16 | 0.15 | 0.04 | 0.0006 | 0.009 | 0.07 | 0.0032 | 0.0004 |  | 0.32 | 47.34
[16 empty] | 3294 |  | P4 | 0.4 | 0.1 | 0.07 | 0.0006 | 0.009 | 0.11 | 0.0034 | 0.0005 |  | 0.29 | 94.68
30 | 2021-04-13 19:53 | 2021-04-24 12:55 | PROD | 1 | 84785 | 41 | 0 | 0 | 0 | 1 | 1.4 | 1 | 1.4 | 4.2 | 6.6 |  |  | HMG 2 | 0.305 | 0.145 | 0.065 | 0.0006 | 0.01 | 0.08 | 0.00375 | 0.0007 |  | 0.28 | 189.36 | 19359 | 99.1
[16 empty] | 3308 |  | P4 | 0.36 | 0.17 | 0.09 | 0.0006 | 0.011 | 0.11 | 0.0041 | 0.0007 |  | 0.26 | 94.68
[16 empty] | 4485 |  | P4 | 0.25 | 0.12 | 0.04 | 0.0006 | 0.009 | 0.05 | 0.0034 | 0.0007 |  | 0.3 | 94.68
78 | 2021-04-13 19:55 | 2021-04-25 12:58 | PROD | 1 | 90416 | 44 | 0 | 2 | 0 | 1 | 1.4 | 1 | 2.1 | 3.9 | 6.3 |  |  | HMG 2 | 0.23 | 0.132 | 0.056 | 0.0006 | 0.01 | 0.066 | 0.00366 | 0.0007 |  | 0.288 | 189.36 | 20792 | 97.92
[16 empty] | 4482 |  | P4 | 0.15 | 0.18 | 0.12 | 0.0006 | 0.014 | 0.13 | 0.0047 | 0.0007 |  | 0.24 | 37.872
[16 empty] | 4485 |  | P4 | 0.25 | 0.12 | 0.04 | 0.0006 | 0.009 | 0.05 | 0.0034 | 0.0007 |  | 0.3 | 151.488
62 | 2021-04-13 21:52 | 2021-04-23 17:18 | PROD | 2 | 79120 | 39 | 0 | 0 | 0 | 1 | 1.4 | 1 | 1.8 | 4.2 | 7.6 | 3293 |  | HMG 1 | 0.38 | 0.12 | 0.08 | 0.0006 | 0.01 | 0.12 | 0.0033 | 0.0011 |  | 0.3 | 189.36 | 22358 | 99.57
45 | 2021-04-14 03:52 | 2021-04-25 15:57 | PROD | 1 | 90900 | 42 | 0 | 3 | 1 | 1 | 1.4 | 1 | 2.2 | 4.6 | 5.8 |  |  | HMG 4 | 0.24 | 0.1375 | 0.09 | 0.0006 | 0.0115 | 0.09 | 0.003975 | 0.00065 |  | 0.275 | 189.36 | 22147 | 99.03
[16 empty] | 3295 |  | P4 | 0.26 | 0.14 | 0.09 | 0.0006 | 0.012 | 0.11 | 0.0038 | 0.0007 |  | 0.29 | 47.34
[16 empty] | 4477 |  | P4 | 0.3 | 0.11 | 0.11 | 0.0006 | 0.011 | 0.07 | 0.004 | 0.0005 |  | 0.27 | 47.34
[16 empty] | 4482 |  | P4 | 0.15 | 0.18 | 0.12 | 0.0006 | 0.014 | 0.13 | 0.0047 | 0.0007 |  | 0.24 | 47.34
[16 empty] | 4485 |  | P4 | 0.25 | 0.12 | 0.04 | 0.0006 | 0.009 | 0.05 | 0.0034 | 0.0007 |  | 0.3 | 47.34
23 | 2021-04-14 03:55 | 2021-04-25 08:39 | PROD | 1 | 84683 | 40 | 0 | 2 | 0 | 1 | 1.4 | 1 | 1.9 | 4.7 | 6 |  |  | HMG 2 | 0.2775 | 0.1275 | 0.05 | 0.0006 | 0.00875 | 0.07 | 0.003675 | 0.000725 |  | 0.2925 | 189.36 | 20218 | 95.66
[16 empty] | 3306 |  | P4 | 0.36 | 0.15 | 0.08 | 0.0006 | 0.008 | 0.13 | 0.0045 | 0.0008 |  | 0.27 | 47.34
[16 empty] | 4485 |  | P4 | 0.25 | 0.12 | 0.04 | 0.0006 | 0.009 | 0.05 | 0.0034 | 0.0007 |  | 0.3 | 142.02
42 | 2021-04-14 10:38 | 2021-04-24 18:00 | PROD | 2 | 82765 | 40 | 0 | 1 | 0 | 1 | 1.4 | 1 | 1.7 | 6.3 | 7.4 | 4471 |  | HMG 1 | 0.4 | 0.17 | 0.13 | 0.0006 | 0.013 | 0.08 | 0.004 | 0.0007 |  | 0.26 | 189.36 | 22973 | 99.25
34 | 2021-04-14 13:54 | 2021-04-25 06:29 | PROD | 2 | 86604 | 42 | 0 | 0 | 1 | 1 | 1.4 | 1 | 1.9 | 4.2 | 8.8 |  |  | HMG 4 | 0.269 | 0.137 | 0.069 | 0.0006 | 0.01015 | 0.091 | 0.00348 | 0.00053 |  | 0.299 | 189.36 | 23811 | 100.43
[16 empty] | 4468 |  | P4 | 0.16 | 0.15 | 0.04 | 0.0006 | 0.009 | 0.07 | 0.0032 | 0.0004 |  | 0.32 | 75.744
[16 empty] | 3294 |  | P4 | 0.4 | 0.1 | 0.07 | 0.0006 | 0.009 | 0.11 | 0.0034 | 0.0005 |  | 0.29 | 47.34
[16 empty] | 4471 |  | P4 | 0.4 | 0.17 | 0.13 | 0.0006 | 0.013 | 0.08 | 0.004 | 0.0007 |  | 0.26 | 18.936
[16 empty] | 3295 |  | P4 | 0.26 | 0.14 | 0.09 | 0.0006 | 0.012 | 0.11 | 0.0038 | 0.0007 |  | 0.29 | 47.34
90 | 2021-04-14 18:42 | 2021-04-24 17:57 | PROD | 2 | 81690 | 40 | 0 | 1 | 0 | 1 | 1.4 | 1 | 2.1 | 3.8 | 8 |  |  | HMG 3 | 0.27 | 0.1325 | 0.0725 | 0.0006 | 0.0105 | 0.1 | 0.00355 | 0.000575 |  | 0.2975 | 189.36 | 23437 | 99.08
[16 empty] | 4468 |  | P4 | 0.16 | 0.15 | 0.04 | 0.0006 | 0.009 | 0.07 | 0.0032 | 0.0004 |  | 0.32 | 47.34
[16 empty] | 3294 |  | P4 | 0.4 | 0.1 | 0.07 | 0.0006 | 0.009 | 0.11 | 0.0034 | 0.0005 |  | 0.29 | 47.34
[16 empty] | 3295 |  | P4 | 0.26 | 0.14 | 0.09 | 0.0006 | 0.012 | 0.11 | 0.0038 | 0.0007 |  | 0.29 | 94.68
73 | 2021-04-14 18:55 | 2021-04-26 08:20 | PROD | 1 | 90437 | 50 | 0 | 2 | 0 | 1 | 1.4 | 1 | 1.7 | 4.4 | 5.1 |  |  | HMG 2 | 0.23 | 0.145 | 0.0775 | 0.0006 | 0.01 | 0.11 | 0.003925 | 0.000775 |  | 0.2425 | 189.36 | 21611 | 99.28
[16 empty] | 4429 |  | P4 | 0.29 | 0.16 | 0.1 | 0.0006 | 0.01 | 0.05 | 0.0043 | 0.001 |  | 0.28 | 47.34
[16 empty] | 3310 |  | P4 | 0.21 | 0.14 | 0.07 | 0.0006 | 0.01 | 0.13 | 0.0038 | 0.0007 |  | 0.23 | 142.02
51 | 2021-04-14 18:59 | 2021-04-26 04:57 | PROD | 1 | 89417 | 43 | 0 | 4 | 0 | 1 | 1.4 | 1 | 1.8 | 3.7 | 5.6 |  |  | HMG 2 | 0.2325 | 0.145 | 0.0675 | 0.0006 | 0.00975 | 0.12 | 0.003775 | 0.000675 |  | 0.235 | 189.36 | 20606 | 98.4
[16 empty] | 4486 |  | P4 | 0.3 | 0.16 | 0.06 | 0.0006 | 0.009 | 0.09 | 0.0037 | 0.0006 |  | 0.25 | 47.34
[16 empty] | 3310 |  | P4 | 0.21 | 0.14 | 0.07 | 0.0006 | 0.01 | 0.13 | 0.0038 | 0.0007 |  | 0.23 | 142.02
69 | 2021-04-14 21:57 | 2021-04-26 06:12 | PROD | 2 | 88990 | 26 | 9 | 11 | 0 | 1 | 1.6 | 1 | 1.2 | 5.2 | 7.7 |  |  | HL 4 | 0.19825 | 0.09565 | 0.27075 |  | 0.008525 | 0.1686 | 0.000225 | 0.00435 | 0.006025 |  | 189.36 | 25250 | 98.88
[16 empty] | 1155 | A1/4 | HL | 0.187 | 0.0526 | 0.252 |  | 0.0068 | 0.0624 | 0.0003 | 0.0027 | 0.0064 |  | 47.34
[16 empty] | 1157 | A1/8 | HL | 0.202 | 0.064 | 0.277 |  | 0.0091 | 0.204 | 0.0002 | 0.0049 | 0.0064 |  | 47.34
[16 empty] | 1167 | A1/8 | HL | 0.202 | 0.064 | 0.277 |  | 0.0091 | 0.204 | 0.0002 | 0.0049 | 0.0049 |  | 47.34
[16 empty] | 1166 | A1/8 | HL | 0.202 | 0.202 | 0.277 |  | 0.0091 | 0.204 | 0.0002 | 0.0049 | 0.0064 |  | 47.34
68 | 2021-04-15 04:00 | 2021-04-26 08:21 | PROD | 1 | 87287 | 47 | 0 | 2 | 0 | 1 | 1.4 | 1 | 1.9 | 4.3 | 5.5 |  |  | HL 3 | 0.2305 | 0.0952 | 0.263 |  | 0.010425 | 0.03655 | 0.000275 | 0.0038 | 0.006625 |  | 189.36 | 19522 | 99.09
[16 empty] | 2447 | A2/447 | HL | 0.195 | 0.082 | 0.232 |  | 0.008 | 0.035 | 0.0006 | 0.0038 | 0.006 |  | 47.34
[16 empty] | 2479 | A2/479 | HL | 0.239 | 0.0984 | 0.292 |  | 0.0103 | 0.0368 | 0.0001 | 0.0032 | 0.0062 |  | 94.68
[16 empty] | 2477 | A2/477 | HL | 0.249 | 0.102 | 0.236 |  | 0.0131 | 0.0376 | 0.0003 | 0.005 | 0.0081 |  | 47.34
17 | 2021-04-15 04:05 | 2021-04-25 04:55 | PROD | 1 | 79251 | 38 | 0 | 2 | 0 | 1 | 1.4 | 1 | 1.7 | 4.4 | 6.8 |  |  | HMG 4 | 0.2675 | 0.1575 | 0.0825 | 0.0006 | 0.01075 | 0.09 | 0.00415 | 0.00075 |  | 0.2675 | 189.36 | 18244 | 98.81
[16 empty] | 4429 |  | P4 | 0.29 | 0.16 | 0.1 | 0.0006 | 0.01 | 0.05 | 0.0043 | 0.001 |  | 0.28 | 47.34
[16 empty] | 4433 |  | P4 | 0.25 | 0.17 | 0.08 | 0.0006 | 0.015 | 0.11 | 0.0044 | 0.0008 |  | 0.29 | 47.34
[16 empty] | 3304 |  | P4 | 0.23 | 0.14 | 0.09 | 0.0006 | 0.009 | 0.11 | 0.0042 | 0.0006 |  | 0.25 | 47.34
[16 empty] | 4486 |  | P4 | 0.3 | 0.16 | 0.06 | 0.0006 | 0.009 | 0.09 | 0.0037 | 0.0006 |  | 0.25 | 47.34
66 | 2021-04-15 11:50 | 2021-04-26 10:08 | PROD | 2 | 86220 | 43 | 0 | 1 | 0 | 1 | 1.4 | 1 | 1.2 | 4.2 | 9.4 |  |  | HMG 2 | 0.265 | 0.14 | 0.075 | 0.0006 | 0.009 | 0.115 | 0.0037 | 0.0007 |  | 0.295 | 189.36 | 23890 | 99.36
[16 empty] | 3269 |  | P4 | 0.29 | 0.17 | 0.09 | 0.0006 | 0.013 | 0.14 | 0.0041 | 0.0012 |  | 0.27 | 94.68
[16 empty] | 4472 |  | P4 | 0.24 | 0.11 | 0.06 | 0.0006 | 0.005 | 0.09 | 0.0033 | 0.0002 |  | 0.32 | 94.68
81 | 2021-04-15 13:45 | 2021-04-27 07:19 | PROD | 2 | 95258 | 46 | 0 | 0 | 0 | 1 | 1.4 | 1 | 1.2 | 3.6 | 9.9 |  |  | HMG 3 | 0.23 | 0.1375 | 0.0775 | 0.0006 | 0.0085 | 0.0825 | 0.00375 | 0.0006 |  | 0.2925 | 189.36 | 26683 | 98.94
[16 empty] | 4472 |  | P4 | 0.24 | 0.11 | 0.06 | 0.0006 | 0.005 | 0.09 | 0.0033 | 0.0002 |  | 0.32 | 47.34
[16 empty] | 3297 |  | P4 | 0.23 | 0.14 | 0.09 | 0.0006 | 0.01 | 0.07 | 0.004 | 0.0007 |  | 0.28 | 94.68
[16 empty] | 4474 |  | P4 | 0.22 | 0.16 | 0.07 | 0.0006 | 0.009 | 0.1 | 0.0037 | 0.0008 |  | 0.29 | 47.34
59 | 2021-04-15 18:33 | 2021-04-25 20:58 | PROD | 2 | 81089 | 41 | 0 | 0 | 0 | 1 | 1.4 | 1 | 1.8 | 3.2 | 9.6 |  |  | HMG 2 | 0.23 | 0.165 | 0.09 | 0.0006 | 0.012 | 0.115 | 0.004 | 0.00105 |  | 0.27 | 189.36 | 22411 | 99.67
[16 empty] | 3269 |  | P4 | 0.29 | 0.17 | 0.09 | 0.0006 | 0.013 | 0.14 | 0.0041 | 0.0012 |  | 0.27 | 94.68
[16 empty] | 4473 |  | P4 | 0.17 | 0.16 | 0.09 | 0.0006 | 0.011 | 0.09 | 0.0039 | 0.0009 |  | 0.27 | 94.68
75 | 2021-04-15 19:46 | 2021-04-27 12:53 | PROD | 1 | 89540 | 44 | 0 | 3 | 0 | 1 | 1.4 | 1 | 1.2 | 6.1 | 6.6 | 4487 |  | HMG 1 | 0.22 | 0.09 | 0.04 | 0.0006 | 0.009 | 0.09 | 0.003 | 0.0006 |  | 0.28 | 189.36 | 21441 | 97.26
39 | 2021-04-15 19:46 | 2021-04-26 04:59 | PROD | 1 | 82008 | 41 | 0 | 0 | 0 | 1 | 1.4 | 1 | 1.9 | 5.2 | 6 |  |  | HMG 2 | 0.175 | 0.115 | 0.065 | 0.0006 | 0.0095 | 0.085 | 0.0031 | 0.00075 |  | 0.265 | 189.36 | 18585 | 98.65
[16 empty] | 3311 |  | P4 | 0.13 | 0.14 | 0.09 | 0.0006 | 0.01 | 0.08 | 0.0032 | 0.0009 |  | 0.25 | 94.68
[16 empty] | 4487 |  | P4 | 0.22 | 0.09 | 0.04 | 0.0006 | 0.009 | 0.09 | 0.003 | 0.0006 |  | 0.28 | 94.68
86 | 2021-04-15 21:58 | 2021-04-26 06:11 | PROD | 2 | 84284 | 41 | 0 | 0 | 0 | 1 | 1.4 | 1 | 1.2 | 3.5 | 10.2 |  |  | HMG 2 | 0.2275 | 0.145 | 0.085 | 0.0006 | 0.00975 | 0.0775 | 0.003925 | 0.000725 |  | 0.2825 | 189.36 | 23799 | 98.69
[16 empty] | 3297 |  | P4 | 0.23 | 0.14 | 0.09 | 0.0006 | 0.01 | 0.07 | 0.004 | 0.0007 |  | 0.28 | 142.02
[16 empty] | 4474 |  | P4 | 0.22 | 0.16 | 0.07 | 0.0006 | 0.009 | 0.1 | 0.0037 | 0.0008 |  | 0.29 | 47.34
19 | 2021-04-15 21:59 | 2021-04-26 20:48 | PROD | 2 | 87301 | 43 | 0 | 0 | 0 | 1 | 1.4 | 1 | 1.2 | 4.8 | 7.3 | 3298 |  | HMG 1 | 0.37 | 0.13 | 0.08 | 0.0006 | 0.009 | 0.09 | 0.0039 | 0.0007 |  | 0.28 | 189.36 | 24363 | 99.61
67 | 2021-04-16 04:03 | 2021-04-27 07:09 | PROD | 1 | 86041 | 38 | 0 | 6 | 0 | 1 | 1.4 | 1 | 1.2 | 4.2 | 5.8 |  |  | HL 4 | 0.22775 | 0.084775 | 0.229 |  | 0.008975 | 0.037725 | 0.000425 | 0.005675 | 0.0085 |  | 189.36 | 19187 | 98.3
[16 empty] | 2444 | A2/444 | HL | 0.316 | 0.124 | 0.232 |  | 0.0118 | 0.007 | 0.0007 | 0.0051 | 0.0098 |  | 47.34
[16 empty] | 2475 | A2/475 | HL | 0.231 | 0.0799 | 0.26 |  | 0.0075 | 0.0393 | 0.0002 | 0.0035 | 0.0082 |  | 47.34
[16 empty] | 2476 | A2/476 | HL | 0.124 | 0.0657 | 0.178 |  | 0.0074 | 0.02 | 0.0001 | 0.0058 | 0.0081 |  | 47.34
[16 empty] | 2445 | A2/445 | HL | 0.24 | 0.0695 | 0.246 |  | 0.0092 | 0.0846 | 0.0007 | 0.0083 | 0.0079 |  | 47.34
21 | 2021-04-16 04:12 | 2021-04-27 16:12 | PROD | 1 | 88837 | 42 | 0 | 4 | 0 | 1 | 1.4 | 1 | 1.2 | 5.4 | 6.2 | 3312 |  | HMG 1 | 0.2 | 0.15 | 0.07 | 0.0006 | 0.011 | 0.09 | 0.0033 | 0.0005 |  | 0.24 | 189.36 | 21375 | 97.43
49 | 2021-04-16 10:49 | 2021-04-27 02:37 | PROD | 2 | 84968 | 41 | 0 | 1 | 0 | 1 | 1.4 | 1 | 1.2 | 4.7 | 9.6 |  |  | HMG 2 | 0.26 | 0.15 | 0.0725 | 0.0006 | 0.00925 | 0.105 | 0.0036 | 0.000875 |  | 0.2925 | 189.36 | 23715 | 99.41
[16 empty] | 3293 |  | P4 | 0.38 | 0.12 | 0.08 | 0.0006 | 0.01 | 0.12 | 0.0033 | 0.0011 |  | 0.3 | 47.34
[16 empty] | 4474 |  | P4 | 0.22 | 0.16 | 0.07 | 0.0006 | 0.009 | 0.1 | 0.0037 | 0.0008 |  | 0.29 | 142.02
54 | 2021-04-16 13:45 | 2021-04-28 20:59 | PROD | 2 | 97695 | 49 | 0 | 1 | 0 | 1 | 1.4 | 1 | 1.2 | 4 | 9.4 |  |  | HMG 3 | 0.33 | 0.1175 | 0.0825 | 0.0006 | 0.0095 | 0.1425 | 0.00355 | 0.00085 |  | 0.285 | 189.36 | 27111 | 99.83
[16 empty] | 3293 |  | P4 | 0.38 | 0.12 | 0.08 | 0.0006 | 0.01 | 0.12 | 0.0033 | 0.0011 |  | 0.3 | 94.68
[16 empty] | 4475 |  | P4 | 0.34 | 0.1 | 0.08 | 0.0006 | 0.009 | 0.23 | 0.0036 | 0.0006 |  | 0.28 | 47.34
[16 empty] | 4476 |  | P4 | 0.22 | 0.13 | 0.09 | 0.0006 | 0.009 | 0.1 | 0.004 | 0.0006 |  | 0.26 | 47.34
1 | 2021-04-16 18:32 | 2021-04-28 08:40 | PROD | 2 | 89402 | 45 | 0 | 1 | 0 | 1 | 1.4 | 1 | 1.3 | 3.7 | 9.4 |  |  | HMG 3 | 0.22 | 0.1625 | 0.085 | 0.0006 | 0.0105 | 0.0875 | 0.00385 | 0.000925 |  | 0.265 | 189.36 | 23993 | 98.81
[16 empty] | 3269 |  | P4 | 0.29 | 0.17 | 0.09 | 0.0006 | 0.013 | 0.14 | 0.0041 | 0.0012 |  | 0.27 | 47.34
[16 empty] | 4473 |  | P4 | 0.17 | 0.16 | 0.09 | 0.0006 | 0.011 | 0.09 | 0.0039 | 0.0009 |  | 0.27 | 47.34
[16 empty] | 3299 |  | P4 | 0.21 | 0.16 | 0.08 | 0.0006 | 0.009 | 0.06 | 0.0037 | 0.0008 |  | 0.26 | 94.68
35 | 2021-04-16 21:03 | 2021-04-27 05:00 | PROD | 1 | 82059 | 40 | 0 | 1 | 0 | 1 | 1.4 | 1 | 1.2 | 5.1 | 6.2 | 3313 |  | HMG 1 | 0.31 | 0.15 | 0.07 | 0.0006 | 0.014 | 0.07 | 0.0037 | 0.0008 |  | 0.24 | 189.36 | 19098 | 98.63
44 | 2021-04-16 21:04 | 2021-04-28 08:15 | PROD | 1 | 88593 | 40 | 0 | 4 | 0 | 1 | 1.4 | 1 | 1.2 | 5.3 | 6.1 |  |  | HMG 2 | 0.23 | 0.135 | 0.06 | 0.0006 | 0.011 | 0.065 | 0.00335 | 0.00055 |  | 0.25 | 189.36 | 20261 | 96.36
[16 empty] | 4488 |  | P4 | 0.15 | 0.12 | 0.05 | 0.0006 | 0.008 | 0.06 | 0.003 | 0.0003 |  | 0.26 | 94.68
[16 empty] | 3313 |  | P4 | 0.31 | 0.15 | 0.07 | 0.0006 | 0.014 | 0.07 | 0.0037 | 0.0008 |  | 0.24 | 94.68
71 | 2021-04-16 22:05 | 2021-04-28 00:40 | PROD | 2 | 87102 | 42 | 0 | 1 | 0 | 1 | 1.4 | 1 | 1.2 | 3.8 | 7.4 |  |  | HMG 2 | 0.275 | 0.13 | 0.08 | 0.0006 | 0.009 | 0.145 | 0.00365 | 0.0007 |  | 0.27 | 189.36 | 23941 | 99.12
[16 empty] | 4475 |  | P4 | 0.34 | 0.1 | 0.08 | 0.0006 | 0.009 | 0.23 | 0.0036 | 0.0006 |  | 0.28 | 94.68
[16 empty] | 3299 |  | P4 | 0.21 | 0.16 | 0.08 | 0.0006 | 0.009 | 0.06 | 0.0037 | 0.0008 |  | 0.26 | 94.68
70 | 2021-04-17 04:02 | 2021-04-28 16:37 | PROD | 1 | 85748 | 39 | 0 | 6 | 0 | 1 | 1.4 | 1 | 1.2 | 4.7 | 6.4 |  |  | HL 2 | 0.2525 | 0.09215 | 0.2285 |  | 0.0096 | 0.06145 | 0.0002 | 0.00485 | 0.00735 |  | 189.36 | 19033 | 94.03
[16 empty] | 2453 | A2/453 | HL | 0.275 | 0.0889 | 0.236 |  | 0.0105 | 0.0927 | 0.0002 | 0.005 | 0.0056 |  | 94.68
[16 empty] | 2452 | A2/452 | HL | 0.23 | 0.0954 | 0.221 |  | 0.0087 | 0.0302 | 0.0002 | 0.0047 | 0.0091 |  | 94.68
27 | 2021-04-17 05:10 | 2021-04-28 13:07 | PROD | 1 | 88932 | 43 | 0 | 1 | 0 | 1 | 1.4 | 1 | 1.2 | 5 | 6.6 |  |  | HMG 2 | 0.32 | 0.155 | 0.0675 | 0.0006 | 0.01125 | 0.075 | 0.004 | 0.000775 |  | 0.2475 | 189.36 | 19955 | 98.43
[16 empty] | 4484 |  | P4 | 0.26 | 0.14 | 0.06 | 0.0006 | 0.009 | 0.06 | 0.004 | 0.0004 |  | 0.27 | 47.34
[16 empty] | 4489 |  | P4 | 0.34 | 0.16 | 0.07 | 0.0006 | 0.012 | 0.08 | 0.004 | 0.0009 |  | 0.24 | 142.02
65 | 2021-04-17 10:07 | 2021-04-29 21:00 | PROD | 2 | 97173 | 47 | 0 | 2 | 0 | 1 | 1.4 | 1 | 1.2 | 3.7 | 8.3 |  |  | HMG 2 | 0.265 | 0.1425 | 0.095 | 0.0006 | 0.006 | 0.09 | 0.003475 | 0.000275 |  | 0.2675 | 189.36 | 26073 | 99.3
[16 empty] | 3301 |  | P4 | 0.22 | 0.18 | 0.11 | 0.0006 | 0.012 | 0.09 | 0.0043 | 0.0005 |  | 0.26 | 47.34
[16 empty] | 4478 |  | P4 | 0.28 | 0.13 | 0.09 | 0.0006 | 0.004 | 0.09 | 0.0032 | 0.0002 |  | 0.27 | 142.02
46 | 2021-04-17 13:31 | 2021-04-29 00:53 | PROD | 2 | 91194 | 46 | 0 | 1 | 0 | 1 | 1.4 | 1 | 1.2 | 4.1 | 8.5 |  |  | HMG 2 | 0.25 | 0.1225 | 0.0875 | 0.0006 | 0.009 | 0.1325 | 0.0039 | 0.0006 |  | 0.265 | 189.36 | 25595 | 99.41
[16 empty] | 4475 |  | P4 | 0.34 | 0.1 | 0.08 | 0.0006 | 0.009 | 0.23 | 0.0036 | 0.0006 |  | 0.28 | 47.34
[16 empty] | 4476 |  | P4 | 0.22 | 0.13 | 0.09 | 0.0006 | 0.009 | 0.1 | 0.004 | 0.0006 |  | 0.26 | 142.02
14 | 2021-04-17 18:38 | 2021-04-29 15:28 | PROD | 2 | 91701 | 46 | 0 | 1 | 0 | 1 | 1.4 | 1 | 1.2 | 3.7 | 7.6 |  |  | HMG 4 | 0.3025 | 0.14 | 0.0775 | 0.0006 | 0.009 | 0.125 | 0.0038 | 0.0007 |  | 0.2875 | 189.36 | 24913 | 99.11
[16 empty] | 4473 |  | P4 | 0.17 | 0.16 | 0.09 | 0.0006 | 0.011 | 0.09 | 0.0039 | 0.0009 |  | 0.27 | 47.34
[16 empty] | 4475 |  | P4 | 0.34 | 0.1 | 0.08 | 0.0006 | 0.009 | 0.23 | 0.0036 | 0.0006 |  | 0.28 | 47.34
[16 empty] | 4476 |  | P4 | 0.22 | 0.13 | 0.09 | 0.0006 | 0.009 | 0.1 | 0.004 | 0.0006 |  | 0.26 | 47.34
[16 empty] | 3300 |  | P4 | 0.48 | 0.17 | 0.05 | 0.0006 | 0.007 | 0.08 | 0.0037 | 0.0007 |  | 0.34 | 47.34
32 | 2021-04-17 21:01 | 2021-04-28 05:02 | PROD | 1 | 80294 | 38 | 0 | 2 | 0 | 1 | 1.4 | 1 | 1.2 | 4.1 | 5.3 |  |  | HMG 2 | 0.2225 | 0.1325 | 0.08 | 0.0006 | 0.01225 | 0.1125 | 0.004375 | 0.0008 |  | 0.23 | 189.36 | 18624 | 97
[16 empty] | 4490 |  | P4 | 0.14 | 0.14 | 0.08 | 0.0006 | 0.013 | 0.09 | 0.0046 | 0.0008 |  | 0.23 | 47.34
[16 empty] | 4491 |  | P4 | 0.25 | 0.13 | 0.08 | 0.0006 | 0.012 | 0.12 | 0.0043 | 0.0008 |  | 0.23 | 142.02
85 | 2021-04-17 21:01 | 2021-04-28 10:57 | PRZ | 1 | 86178 | 41 | 0 | 1 | 1 | 1.3 | 1.4 | 1 | 1.4 | 5.1 | 10.9 |  |  | HMG 4 | 0.2475 | 0.14 | 0.08 | 0.0006 | 0.01 | 0.1125 | 0.0043 | 0.00045 |  | 0.3025 | 195.16 | 27332 | 100.33
[16 empty] | 4435 |  | P4 | 0.3 | 0.14 | 0.07 | 0.0006 | 0.01 | 0.11 | 0.0043 | 0.0006 |  | 0.29 | 48.79
[16 empty] | 3256 |  | P4 | 0.24 | 0.14 | 0.05 | 0.0006 | 0.008 | 0.08 | 0.0044 | 0.0002 |  | 0.33 | 48.79
[16 empty] | 4436 |  | P4 | 0.13 | 0.12 | 0.1 | 0.0006 | 0.012 | 0.15 | 0.0044 | 0.0004 |  | 0.31 | 48.79
[16 empty] | 3257 |  | P4 | 0.32 | 0.16 | 0.1 | 0.0006 | 0.01 | 0.11 | 0.0041 | 0.0006 |  | 0.28 | 48.79
11 | 2021-04-17 21:58 | 2021-04-29 16:46 | PROD | 2 | 90363 | 43 | 0 | 2 | 1 | 1 | 1.4 | 1 | 1.9 | 4.7 | 9.3 |  |  | HMG 4 | 0.2525 | 0.1365 | 0.1015 | 0.0006 | 0.011 | 0.093 | 0.004005 | 0.00077 |  | 0.268 | 189.36 | 24701 | 98.28
[16 empty] | 3204 |  | P4 | 0.21 | 0.12 | 0.15 | 0.0006 | 0.017 | 0.09 | 0.0048 | 0.001 |  | 0.26 | 18.936
[16 empty] | 4470 |  | P4 | 0.31 | 0.13 | 0.11 | 0.0006 | 0.012 | 0.11 | 0.004 | 0.0008 |  | 0.28 | 75.744
[16 empty] | 3299 |  | P4 | 0.21 | 0.16 | 0.08 | 0.0006 | 0.009 | 0.06 | 0.0037 | 0.0008 |  | 0.26 | 47.34
[16 empty] | 4476 |  | P4 | 0.22 | 0.13 | 0.09 | 0.0006 | 0.009 | 0.1 | 0.004 | 0.0006 |  | 0.26 | 47.34
55 | 2021-04-18 03:55 | 2021-04-29 08:09 | PROD | 1 | 86094 | 40 | 0 | 4 | 0 | 1 | 1.5 | 1 | 1.3 | 4.5 | 7.5 |  |  | HMG 2 | 0.2225 | 0.1325 | 0.08 | 0.0006 | 0.01225 | 0.1125 | 0.004375 | 0.0008 |  | 0.23 | 189.36 | 20324 | 96.49
[16 empty] | 4490 |  | P4 | 0.14 | 0.14 | 0.08 | 0.0006 | 0.013 | 0.09 | 0.0046 | 0.0008 |  | 0.23 | 47.34
[16 empty] | 4491 |  | P4 | 0.25 | 0.13 | 0.08 | 0.0006 | 0.012 | 0.12 | 0.0043 | 0.0008 |  | 0.23 | 142.02
37 | 2021-04-18 03:58 | 2021-04-29 05:05 | PROD | 1 | 87631 | 40 | 0 | 4 | 0 | 1 | 1.4 | 1 | 1.3 | 5.2 | 5.6 |  |  | HMG 2 | 0.19 | 0.145 | 0.0775 | 0.0006 | 0.01275 | 0.0875 | 0.00445 | 0.000825 |  | 0.2325 | 189.36 | 21456 | 99.13
[16 empty] | 4489 |  | P4 | 0.34 | 0.16 | 0.07 | 0.0006 | 0.012 | 0.08 | 0.004 | 0.0009 |  | 0.24 | 47.34
[16 empty] | 4490 |  | P4 | 0.14 | 0.14 | 0.08 | 0.0006 | 0.013 | 0.09 | 0.0046 | 0.0008 |  | 0.23 | 142.02
22 | 2021-04-18 10:50 | 2021-04-29 21:55 | PROD | 2 | 90538 | 46 | 0 | 1 | 0 | 1 | 1.4 | 1 | 1.2 | 4.1 | 8.1 |  |  | HMG 4 | 0.241 | 0.146 | 0.0905 | 0.0006 | 0.00805 | 0.088 | 0.003745 | 0.00037 |  | 0.2795 | 189.36 | 25068 | 99.39
[16 empty] | 4472 |  | P4 | 0.24 | 0.11 | 0.06 | 0.0006 | 0.005 | 0.09 | 0.0033 | 0.0002 |  | 0.32 | 47.34
[16 empty] | 3297 |  | P4 | 0.23 | 0.14 | 0.09 | 0.0006 | 0.01 | 0.07 | 0.004 | 0.0007 |  | 0.28 | 18.936
[16 empty] | 3301 |  | P4 | 0.22 | 0.18 | 0.11 | 0.0006 | 0.012 | 0.09 | 0.0043 | 0.0005 |  | 0.26 | 75.744
[16 empty] | 4478 |  | P4 | 0.28 | 0.13 | 0.09 | 0.0006 | 0.004 | 0.09 | 0.0032 | 0.0002 |  | 0.27 | 47.34
96 | 2021-04-18 13:51 | 2021-04-29 09:13 | PROD | 2 | 88187 | 43 | 0 | 0 | 0 | 1 | 1.4 | 1 | 1.2 | 3.8 | 10.3 |  |  | HMG 3 | 0.25 | 0.15 | 0.095 | 0.0006 | 0.00725 | 0.095 | 0.003725 | 0.000425 |  | 0.27 | 189.36 | 25160 | 99.04
[16 empty] | 3301 |  | P4 | 0.22 | 0.18 | 0.11 | 0.0006 | 0.012 | 0.09 | 0.0043 | 0.0005 |  | 0.26 | 47.34
[16 empty] | 4478 |  | P4 | 0.28 | 0.13 | 0.09 | 0.0006 | 0.004 | 0.09 | 0.0032 | 0.0002 |  | 0.27 | 94.68
[16 empty] | 3302 |  | P4 | 0.22 | 0.16 | 0.09 | 0.0006 | 0.009 | 0.11 | 0.0042 | 0.0008 |  | 0.28 | 47.34
2 | 2021-04-18 18:47 | 2021-04-30 16:41 | PROD | 2 | 92133 | 46 | 0 | 1 | 0 | 1 | 1.4 | 1 | 2 | 3.8 | 10.3 | 3302 |  | HMG 1 | 0.22 | 0.16 | 0.09 | 0.0006 | 0.009 | 0.11 | 0.0042 | 0.0008 |  | 0.28 | 189.36 | 25209 | 99.22
72 | 2021-04-18 21:04 | 2021-04-29 13:03 | PROD | 1 | 80747 | 36 | 0 | 5 | 0 | 1 | 1.4 | 1 | 1.2 | 3.4 | 6.1 |  |  | HL 3 | 0.18975 | 0.0833 | 0.2138 |  | 0.010725 | 0.081475 | 0.00015 | 0.006 | 0.008175 |  | 189.36 | 18047 | 95.67
[16 empty] | 2460 | A2/460 | HL | 0.266 | 0.094 | 0.243 |  | 0.0128 | 0.0423 | 0.0001 | 0.0042 | 0.0048 |  | 47.34
[16 empty] | 2471 | A2/471 | HL | 0.122 | 0.0686 | 0.1881 |  | 0.0085 | 0.123 | 0.0001 | 0.0074 | 0.0099 |  | 94.68
[16 empty] | 2477 | A2/477 | HL | 0.249 | 0.102 | 0.236 |  | 0.0131 | 0.0376 | 0.0003 | 0.005 | 0.0081 |  | 47.34
18 | 2021-04-18 21:13 | 2021-04-29 21:01 | PRZ | 1 | 85529 | 42 | 0 | 2 | 0 | 1 | 1.4 | 1 | 1.9 | 4.8 | 7.7 |  |  | HMG 4 | 0.25 | 0.15 | 0.095 | 0.0006 | 0.0115 | 0.1025 | 0.004 | 0.0009 |  | 0.275 | 195.16 | 25594 | 99.37
[16 empty] | 3269 |  | P4 | 0.29 | 0.17 | 0.09 | 0.0006 | 0.013 | 0.14 | 0.0041 | 0.0012 |  | 0.27 | 48.79
[16 empty] | 4470 |  | P4 | 0.31 | 0.13 | 0.11 | 0.0006 | 0.012 | 0.11 | 0.004 | 0.0008 |  | 0.28 | 48.79
[16 empty] | 4473 |  | P4 | 0.17 | 0.16 | 0.09 | 0.0006 | 0.011 | 0.09 | 0.0039 | 0.0009 |  | 0.27 | 48.79
[16 empty] | 3297 |  | P4 | 0.23 | 0.14 | 0.09 | 0.0006 | 0.01 | 0.07 | 0.004 | 0.0007 |  | 0.28 | 48.79
76 | 2021-04-19 03:52 | 2021-04-30 12:55 | PROD | 1 | 86533 | 39 | 0 | 5 | 0 | 1 | 1.4 | 1 | 1.9 | 4.3 | 7.2 |  |  | HMG 2 | 0.17 | 0.13 | 0.05 | 0.0006 | 0.008 | 0.0725 | 0.003125 | 0.000275 |  | 0.27 | 189.36 | 19746 | 96.55
[16 empty] | 4488 |  | P4 | 0.15 | 0.12 | 0.05 | 0.0006 | 0.008 | 0.06 | 0.003 | 0.0003 |  | 0.26 | 142.02
[16 empty] | 4492 |  | P4 | 0.23 | 0.16 | 0.05 | 0.0006 | 0.008 | 0.11 | 0.0035 | 0.0002 |  | 0.3 | 47.34
36 | 2021-04-19 04:02 | 2021-04-30 16:10 | PROD | 1 | 89957 | 46 | 0 | 3 | 0 | 1 | 1.4 | 1 | 1.9 | 5.1 | 7.7 |  |  | HMG 3 | 0.1875 | 0.145 | 0.0575 | 0.0006 | 0.00925 | 0.0925 | 0.00365 | 0.000375 |  | 0.2725 | 189.36 | 20619 | 98.05
[16 empty] | 4488 |  | P4 | 0.15 | 0.12 | 0.05 | 0.0006 | 0.008 | 0.06 | 0.003 | 0.0003 |  | 0.26 | 47.34
[16 empty] | 4490 |  | P4 | 0.14 | 0.14 | 0.08 | 0.0006 | 0.013 | 0.09 | 0.0046 | 0.0008 |  | 0.23 | 47.34
[16 empty] | 4492 |  | P4 | 0.23 | 0.16 | 0.05 | 0.0006 | 0.008 | 0.11 | 0.0035 | 0.0002 |  | 0.3 | 94.68
61 | 2021-04-19 10:49 | 2021-04-30 21:12 | PROD | 2 | 90110 | 44 | 0 | 3 | 0 | 1 | 1.5 | 1 | 1.2 | 3.4 | 8.7 |  |  | HMG 3 | 0.2625 | 0.1325 | 0.0975 | 0.0006 | 0.0105 | 0.0875 | 0.003925 | 0.00055 |  | 0.2775 | 189.36 | 26291 | 99.2
[16 empty] | 3286 |  | P4 | 0.27 | 0.19 | 0.08 | 0.0006 | 0.012 | 0.1 | 0.0041 | 0.001 |  | 0.29 | 47.34
[16 empty] | 4477 |  | P4 | 0.3 | 0.11 | 0.11 | 0.0006 | 0.011 | 0.07 | 0.004 | 0.0005 |  | 0.27 | 94.68
[16 empty] | 4479 |  | P4 | 0.18 | 0.12 | 0.09 | 0.0006 | 0.008 | 0.11 | 0.0036 | 0.0002 |  | 0.28 | 47.34
29 | 2021-04-19 14:08 | 2021-05-01 01:53 | PROD | 2 | 90548 | 47 | 0 | 0 | 0 | 1 | 1.4 | 1 | 2 | 5.3 | 10.5 |  |  | HMG 4 | 0.2525 | 0.1325 | 0.0575 | 0.0006 | 0.00825 | 0.085 | 0.003525 | 0.0004 |  | 0.33 | 189.36 | 26171 | 99.38
[16 empty] | 4467 |  | P4 | 0.28 | 0.09 | 0.03 | 0.0006 | 0.008 | 0.09 | 0.0032 | 0.0002 |  | 0.37 | 47.34
[16 empty] | 3290 |  | P4 | 0.27 | 0.15 | 0.03 | 0.0006 | 0.008 | 0.07 | 0.0033 | 0.0007 |  | 0.37 | 47.34
[16 empty] | 4472 |  | P4 | 0.24 | 0.11 | 0.06 | 0.0006 | 0.005 | 0.09 | 0.0033 | 0.0002 |  | 0.32 | 47.34
[16 empty] | 3301 |  | P4 | 0.22 | 0.18 | 0.11 | 0.0006 | 0.012 | 0.09 | 0.0043 | 0.0005 |  | 0.26 | 47.34
88 | 2021-04-19 14:11 | 2021-04-30 14:38 | PROD | 2 | 89971 | 43 | 0 | 1 | 0 | 1 | 1.4 | 1 | 2.1 | 4.6 | 10.6 |  |  | HMG 3 | 0.2185 | 0.1615 | 0.0955 | 0.0006 | 0.0106 | 0.0995 | 0.004005 | 0.00052 |  | 0.2745 | 189.36 | 25141 | 99.2
[16 empty] | 3286 |  | P4 | 0.27 | 0.19 | 0.08 | 0.0006 | 0.012 | 0.1 | 0.0041 | 0.001 |  | 0.29 | 47.34
[16 empty] | 3301 |  | P4 | 0.22 | 0.18 | 0.11 | 0.0006 | 0.012 | 0.09 | 0.0043 | 0.0005 |  | 0.26 | 75.744
[16 empty] | 4479 |  | P4 | 0.18 | 0.12 | 0.09 | 0.0006 | 0.008 | 0.11 | 0.0036 | 0.0002 |  | 0.28 | 66.276
60 | 2021-04-19 20:52 | 2021-05-01 13:03 | PROD | 1 | 90725 | 44 | 0 | 3 | 0 | 1 | 1.4 | 1 | 1.2 | 3.9 | 5.9 |  |  | HMG 2 | 0.2075 | 0.1225 | 0.065 | 0.0006 | 0.011 | 0.125 | 0.0035 | 0.00035 |  | 0.27 | 189.36 | 20334 | 97.92
[16 empty] | 4492 |  | P4 | 0.23 | 0.16 | 0.05 | 0.0006 | 0.008 | 0.11 | 0.0035 | 0.0002 |  | 0.3 | 47.34
[16 empty] | 4493 |  | P4 | 0.2 | 0.11 | 0.07 | 0.0006 | 0.012 | 0.13 | 0.0035 | 0.0004 |  | 0.26 | 142.02
38 | 2021-04-19 20:58 | 2021-05-01 05:06 | PROD | 1 | 88707 | 42 | 0 | 2 | 0 | 1 | 1.4 | 1 | 2 | 3.9 | 7 |  |  | HMG 2 | 0.2 | 0.135 | 0.08 | 0.0006 | 0.0095 | 0.08 | 0.00325 | 0.00075 |  | 0.265 | 189.36 | 20530 | 98.17
[16 empty] | 3311 |  | P4 | 0.13 | 0.14 | 0.09 | 0.0006 | 0.01 | 0.08 | 0.0032 | 0.0009 |  | 0.25 | 94.68
[16 empty] | 4494 |  | P4 | 0.27 | 0.13 | 0.07 | 0.0006 | 0.009 | 0.08 | 0.0033 | 0.0006 |  | 0.28 | 94.68
31 | 2021-04-19 21:01 | 2021-05-01 16:20 | PROD | 1 | 92294 | 43 | 0 | 0 | 0 | 1 | 1.8 | 1 | 1.2 | 4.8 | 7.3 | 4494 |  | HMG 1 | 0.27 | 0.13 | 0.07 | 0.0006 | 0.009 | 0.08 | 0.0033 | 0.0006 |  | 0.28 | 189.36 | 21943 | 98.72
13 | 2021-04-20 10:53 | 2021-05-01 07:26 | PROD | 2 | 84143 | 43 | 0 | 0 | 0 | 1 | 1.4 | 1 | 1.2 | 3.8 | 9 | 4479 |  | HMG 1 | 0.18 | 0.12 | 0.09 | 0.0006 | 0.008 | 0.11 | 0.0036 | 0.0002 |  | 0.28 | 189.36 | 23821 | 99.01
77 | 2021-04-20 13:59 | 2021-05-01 22:02 | PROD | 2 | 88569 | 43 | 0 | 0 | 0 | 1 | 1.4 | 1 | 1.2 | 4.6 | 9.5 |  |  | HMG 2 | 0.245 | 0.14 | 0.0775 | 0.0006 | 0.00825 | 0.1025 | 0.0042 | 0.0005 |  | 0.2675 | 189.36 | 25284 | 99.49
[16 empty] | 4480 |  | P4 | 0.29 | 0.14 | 0.04 | 0.0006 | 0.006 | 0.08 | 0.0042 | 0.0002 |  | 0.32 | 47.34
[16 empty] | 3304 |  | P4 | 0.23 | 0.14 | 0.09 | 0.0006 | 0.009 | 0.11 | 0.0042 | 0.0006 |  | 0.25 | 142.02
43 | 2021-04-20 18:42 | 2021-05-01 14:33 | PROD | 2 | 85576 | 40 | 0 | 1 | 0 | 1 | 1.4 | 1 | 1.2 | 3.5 | 10.6 | 3303 |  | HMG 1 | 0.3 | 0.15 | 0.07 | 0.0006 | 0.008 | 0.09 | 0.0043 | 0.0006 |  | 0.29 | 189.36 | 23702 | 99.06
53 | 2021-04-20 21:05 | 2021-05-01 22:49 | PRZ | 1 | 86567 | 44 | 0 | 1 | 0 | 2.7 | 1.4 | 1 | 1.2 | 4.5 | 9.5 |  |  | HMG 5 | 0.3215 | 0.1345 | 0.1025 | 0.0006 | 0.01085 | 0.119 | 0.00387 | 0.000725 |  | 0.272 | 195.16 | 25827 | 99.34
[16 empty] | 3293 |  | P4 | 0.38 | 0.12 | 0.08 | 0.0006 | 0.01 | 0.12 | 0.0033 | 0.0011 |  | 0.3 | 19.516
[16 empty] | 4470 |  | P4 | 0.31 | 0.13 | 0.11 | 0.0006 | 0.012 | 0.11 | 0.004 | 0.0008 |  | 0.28 | 48.79
[16 empty] | 4471 |  | P4 | 0.4 | 0.17 | 0.13 | 0.0006 | 0.013 | 0.08 | 0.004 | 0.0007 |  | 0.26 | 48.79
[16 empty] | 4475 |  | P4 | 0.34 | 0.1 | 0.08 | 0.0006 | 0.009 | 0.23 | 0.0036 | 0.0006 |  | 0.28 | 29.274
[16 empty] | 4476 |  | P4 | 0.22 | 0.13 | 0.09 | 0.0006 | 0.009 | 0.1 | 0.004 | 0.0006 |  | 0.26 | 48.79
82 | 2021-04-20 21:17 | 2021-05-02 12:51 | PROD | 1 | 94421 | 45 | 0 | 2 | 0 | 1 | 1.4 | 1 | 1.2 | 5.3 | 7.7 | 4495 |  | HMG 1 | 0.11 | 0.15 | 0.08 | 0.0006 | 0.011 | 0.07 | 0.0037 | 0.0005 |  | 0.24 | 189.36 | 22383 | 98.69
80 | 2021-04-21 04:04 | 2021-05-03 08:10 | PROD | 1 | 93142 | 43 | 0 | 3 | 0 | 1 | 1.4 | 1 | 1.2 | 3.8 | 6.3 |  |  | HMG 4 | 0.1825 | 0.14 | 0.085 | 0.0006 | 0.01075 | 0.0825 | 0.003675 | 0.0007 |  | 0.2575 | 189.36 | 21375 | 97.7
[16 empty] | 4429 |  | P4 | 0.29 | 0.16 | 0.1 | 0.0006 | 0.01 | 0.05 | 0.0043 | 0.001 |  | 0.28 | 47.34
[16 empty] | 3311 |  | P4 | 0.13 | 0.14 | 0.09 | 0.0006 | 0.01 | 0.08 | 0.0032 | 0.0009 |  | 0.25 | 47.34
[16 empty] | 4493 |  | P4 | 0.2 | 0.11 | 0.07 | 0.0006 | 0.012 | 0.13 | 0.0035 | 0.0004 |  | 0.26 | 47.34
[16 empty] | 4495 |  | P4 | 0.11 | 0.15 | 0.08 | 0.0006 | 0.011 | 0.07 | 0.0037 | 0.0005 |  | 0.24 | 47.34
33 | 2021-04-21 04:05 | 2021-05-02 05:10 | PROD | 1 | 85949 | 42 | 0 | 2 | 0 | 1 | 1.4 | 1 | 1.2 | 5.5 | 7.4 |  |  | HMG 2 | 0.1825 | 0.14 | 0.075 | 0.0006 | 0.01 | 0.0875 | 0.003275 | 0.00075 |  | 0.25 | 189.36 | 19860 | 97.52
[16 empty] | 3311 |  | P4 | 0.13 | 0.14 | 0.09 | 0.0006 | 0.01 | 0.08 | 0.0032 | 0.0009 |  | 0.25 | 47.34
[16 empty] | 4496 |  | P4 | 0.2 | 0.14 | 0.07 | 0.0006 | 0.01 | 0.09 | 0.0033 | 0.0007 |  | 0.25 | 142.02
9 | 2021-04-21 04:08 | 2021-05-03 08:01 | PROD | 1 | 91793 | 46 | 0 | 1 | 0 | 1 | 1.4 | 1 | 1.2 | 3.9 | 7 |  |  | HMG 2 | 0.1825 | 0.14 | 0.075 | 0.0006 | 0.01 | 0.0875 | 0.003275 | 0.00075 |  | 0.25 | 189.36 | 20596 | 96.82
[16 empty] | 3311 |  | P4 | 0.13 | 0.14 | 0.09 | 0.0006 | 0.01 | 0.08 | 0.0032 | 0.0009 |  | 0.25 | 47.34
[16 empty] | 4496 |  | P4 | 0.2 | 0.14 | 0.07 | 0.0006 | 0.01 | 0.09 | 0.0033 | 0.0007 |  | 0.25 | 142.02
56 | 2021-04-21 10:47 | 2021-05-01 22:06 | PROD | 2 | 82667 | 40 | 0 | 1 | 0 | 1 | 1.4 | 1 | 1.2 | 3.4 | 10.7 |  |  | HMG 2 | 0.295 | 0.145 | 0.055 | 0.0006 | 0.007 | 0.085 | 0.00425 | 0.0004 |  | 0.305 | 189.36 | 23075 | 99.07
[16 empty] | 3303 |  | P4 | 0.3 | 0.15 | 0.07 | 0.0006 | 0.008 | 0.09 | 0.0043 | 0.0006 |  | 0.29 | 94.68
[16 empty] | 4480 |  | P4 | 0.29 | 0.14 | 0.04 | 0.0006 | 0.006 | 0.08 | 0.0042 | 0.0002 |  | 0.32 | 94.68
58 | 2021-04-21 13:54 | 2021-05-01 22:04 | PROD | 2 | 82023 | 40 | 0 | 1 | 0 | 1 | 1.4 | 1 | 1.2 | 4.2 | 9.9 |  |  | HMG 3 | 0.2425 | 0.1225 | 0.065 | 0.0006 | 0.007 | 0.1275 | 0.003975 | 0.000475 |  | 0.2825 | 189.36 | 22361 | 99.51
[16 empty] | 3300 |  | P4 | 0.48 | 0.17 | 0.05 | 0.0006 | 0.007 | 0.08 | 0.0037 | 0.0007 |  | 0.34 | 47.34
[16 empty] | 3304 |  | P4 | 0.23 | 0.14 | 0.09 | 0.0006 | 0.009 | 0.11 | 0.0042 | 0.0006 |  | 0.25 | 47.34
[16 empty] | 4481 |  | P4 | 0.13 | 0.09 | 0.06 | 0.0006 | 0.006 | 0.16 | 0.004 | 0.0003 |  | 0.27 | 94.68
94 | 2021-04-21 18:37 | 2021-05-01 14:25 | PROD | 2 | 80645 | 45 | 0 | 1 | 0 | 1 | 1.4 | 1 | 1.2 | 3.2 | 10.3 |  |  | HMG 2 | 0.17 | 0.1025 | 0.055 | 0.0006 | 0.006 | 0.14 | 0.00405 | 0.000275 |  | 0.2825 | 189.36 | 22587 | 99.16
[16 empty] | 4480 |  | P4 | 0.29 | 0.14 | 0.04 | 0.0006 | 0.006 | 0.08 | 0.0042 | 0.0002 |  | 0.32 | 47.34
[16 empty] | 4481 |  | P4 | 0.13 | 0.09 | 0.06 | 0.0006 | 0.006 | 0.16 | 0.004 | 0.0003 |  | 0.27 | 142.02
28 | 2021-04-21 20:58 | 2021-05-02 18:55 | PRZ | 1 | 84283 | 41 | 0 | 0 | 0 | 1 | 1.4 | 1 | 1.2 | 5.8 | 8.1 |  |  | HMG 4 | 0.32 | 0.1475 | 0.09 | 0.0006 | 0.0085 | 0.0825 | 0.0038 | 0.000475 |  | 0.285 | 195.16 | 25269 | 98.88
[16 empty] | 3300 |  | P4 | 0.48 | 0.17 | 0.05 | 0.0006 | 0.007 | 0.08 | 0.0037 | 0.0007 |  | 0.34 | 48.79
[16 empty] | 4477 |  | P4 | 0.3 | 0.11 | 0.11 | 0.0006 | 0.011 | 0.07 | 0.004 | 0.0005 |  | 0.27 | 48.79
[16 empty] | 3301 |  | P4 | 0.22 | 0.18 | 0.11 | 0.0006 | 0.012 | 0.09 | 0.0043 | 0.0005 |  | 0.26 | 48.79
[16 empty] | 4478 |  | P4 | 0.28 | 0.13 | 0.09 | 0.0006 | 0.004 | 0.09 | 0.0032 | 0.0002 |  | 0.27 | 48.79
95 | 2021-04-21 21:51 | 2021-05-02 14:15 | PROD | 2 | 87310 | 43 | 0 | 1 | 0 | 3.8 | 1.4 | 1 | 1.2 | 4.7 | 14.4 |  |  | HMG 2 | 0.1775 | 0.17 | 0.0975 | 0.0006 | 0.0115 | 0.125 | 0.0044 | 0.000625 |  | 0.2625 | 189.36 | 24994 | 99.14
[16 empty] | 3305 |  | P4 | 0.26 | 0.14 | 0.03 | 0.0006 | 0.004 | 0.11 | 0.0035 | 0.0004 |  | 0.33 | 47.34
[16 empty] | 4482 |  | P4 | 0.15 | 0.18 | 0.12 | 0.0006 | 0.014 | 0.13 | 0.0047 | 0.0007 |  | 0.24 | 142.02
48 | 2021-04-22 03:55 | 2021-05-03 05:04 | PROD | 1 | 85945 | 39 | 0 | 4 | 2 | 1 | 1.4 | 1 | 1.2 | 5.2 | 7.4 |  |  | HMG 2 | 0.32 | 0.1225 | 0.065 | 0.0006 | 0.0075 | 0.075 | 0.003225 | 0.00055 |  | 0.25 | 189.36 | 19974 | 97.51
[16 empty] | 3309 |  | P4 | 0.35 | 0.12 | 0.06 | 0.0006 | 0.007 | 0.07 | 0.0032 | 0.0004 |  | 0.24 | 142.02
[16 empty] | 4498 |  | P4 | 0.23 | 0.13 | 0.08 | 0.0006 | 0.009 | 0.09 | 0.0033 | 0.001 |  | 0.28 | 47.34
40 | 2021-04-22 03:57 | 2021-05-04 13:15 | PROD | 1 | 96647 | 45 | 0 | 5 | 0 | 1 | 1.4 | 1 | 1.5 | 4.2 | 6.1 |  |  | HMG 3 | 0.27 | 0.1125 | 0.0775 | 0.0006 | 0.00825 | 0.0825 | 0.003275 | 0.000825 |  | 0.2675 | 189.36 | 22214 | 98.34
[16 empty] | 3309 |  | P4 | 0.35 | 0.12 | 0.06 | 0.0006 | 0.007 | 0.07 | 0.0032 | 0.0004 |  | 0.24 | 47.34
[16 empty] | 4497 |  | P4 | 0.27 | 0.07 | 0.09 | 0.0006 | 0.008 | 0.08 | 0.0033 | 0.0009 |  | 0.27 | 47.34
[16 empty] | 4498 |  | P4 | 0.23 | 0.13 | 0.08 | 0.0006 | 0.009 | 0.09 | 0.0033 | 0.001 |  | 0.28 | 94.68
24 | 2021-04-22 10:57 | 2021-05-02 22:58 | PROD | 2 | 84028 | 39 | 0 | 0 | 1 | 1 | 2 | 1 | 1.5 | 4.1 | 8 |  |  | HMG 2 | 0.408 | 0.146 | 0.074 | 0.0006 | 0.0086 | 0.076 | 0.00382 | 0.00062 |  | 0.312 | 189.36 | 24152 | 100.67
[16 empty] | 3300 |  | P4 | 0.48 | 0.17 | 0.05 | 0.0006 | 0.007 | 0.08 | 0.0037 | 0.0007 |  | 0.34 | 113.616
[16 empty] | 4477 |  | P4 | 0.3 | 0.11 | 0.11 | 0.0006 | 0.011 | 0.07 | 0.004 | 0.0005 |  | 0.27 | 75.744
15 | 2021-04-22 18:53 | 2021-05-03 13:09 | PROD | 2 | 83217 | 40 | 0 | 1 | 0 | 1 | 1.4 | 1 | 1.5 | 3.2 | 10 |  |  | HMG 2 | 0.271 | 0.139 | 0.035 | 0.0006 | 0.0045 | 0.108 | 0.00354 | 0.00043 |  | 0.325 | 189.36 | 23359 | 98.73
[16 empty] | 3298 |  | P4 | 0.37 | 0.13 | 0.08 | 0.0006 | 0.009 | 0.09 | 0.0039 | 0.0007 |  | 0.28 | 18.936
[16 empty] | 3305 |  | P4 | 0.26 | 0.14 | 0.03 | 0.0006 | 0.004 | 0.11 | 0.0035 | 0.0004 |  | 0.33 | 170.424
79 | 2021-04-22 21:05 | 2021-05-04 20:20 | PROD | 1 | 91638 | 47 | 0 | 3 | 0 | 1 | 1.5 | 1 | 1.6 | 4.1 | 6 |  |  | HMG 3 | 0.315 | 0.135 | 0.0825 | 0.0006 | 0.009 | 0.0875 | 0.0034 | 0.000825 |  | 0.265 | 189.36 | 21193 | 97.67
[16 empty] | 3309 |  | P4 | 0.35 | 0.12 | 0.06 | 0.0006 | 0.007 | 0.07 | 0.0032 | 0.0004 |  | 0.24 | 47.34
[16 empty] | 4498 |  | P4 | 0.23 | 0.13 | 0.08 | 0.0006 | 0.009 | 0.09 | 0.0033 | 0.001 |  | 0.28 | 94.68
[16 empty] | 4499 |  | P4 | 0.45 | 0.16 | 0.11 | 0.0006 | 0.011 | 0.1 | 0.0038 | 0.0009 |  | 0.26 | 47.34
20 | 2021-04-22 21:11 | 2021-05-04 05:06 | PROD | 1 | 88436 | 42 | 0 | 2 | 0 | 1 | 1.4 | 1 | 1.2 | 4.2 | 6.2 | 4499 |  | HMG 1 | 0.45 | 0.16 | 0.11 | 0.0006 | 0.011 | 0.1 | 0.0038 | 0.0009 |  | 0.26 | 189.36 | 19969 | 98.42
83 | 2021-04-23 03:54 | 2021-05-04 16:31 | PROD | 1 | 92750 | 45 | 0 | 2 | 0 | 1 | 1.4 | 1 | 1.4 | 4 | 7.9 |  |  | HMG 4 | 0.3125 | 0.135 | 0.0625 | 0.0006 | 0.0075 | 0.0975 | 0.003625 | 0.00095 |  | 0.3025 | 189.36 | 22118 | 98.65
[16 empty] | 3300 |  | P4 | 0.48 | 0.17 | 0.05 | 0.0006 | 0.007 | 0.08 | 0.0037 | 0.0007 |  | 0.34 | 47.34
[16 empty] | 4480 |  | P4 | 0.29 | 0.14 | 0.04 | 0.0006 | 0.006 | 0.08 | 0.0042 | 0.0002 |  | 0.32 | 47.34
[16 empty] | 4497 |  | P4 | 0.27 | 0.07 | 0.09 | 0.0006 | 0.008 | 0.08 | 0.0033 | 0.0009 |  | 0.27 | 47.34
[16 empty] | 4500 |  | P4 | 0.21 | 0.16 | 0.07 | 0.0006 | 0.009 | 0.15 | 0.0033 | 0.002 |  | 0.28 | 47.34
26 | 2021-04-23 03:58 | 2021-05-05 05:01 | PROD | 1 | 92191 | 44 | 0 | 2 | 0 | 1 | 1.4 | 1 | 1.5 | 3.8 | 7.4 |  |  | HMG 4 | 0.272 | 0.1505 | 0.0815 | 0.0006 | 0.00975 | 0.094 | 0.00358 | 0.00067 |  | 0.271 | 189.36 | 21226 | 96.73
[16 empty] | 4492 |  | P4 | 0.23 | 0.16 | 0.05 | 0.0006 | 0.008 | 0.11 | 0.0035 | 0.0002 |  | 0.3 | 47.34
[16 empty] | 4495 |  | P4 | 0.11 | 0.15 | 0.08 | 0.0006 | 0.011 | 0.07 | 0.0037 | 0.0005 |  | 0.24 | 37.872
[16 empty] | 4498 |  | P4 | 0.23 | 0.13 | 0.08 | 0.0006 | 0.009 | 0.09 | 0.0033 | 0.001 |  | 0.28 | 47.34
[16 empty] | 4499 |  | P4 | 0.45 | 0.16 | 0.11 | 0.0006 | 0.011 | 0.1 | 0.0038 | 0.0009 |  | 0.26 | 56.808
91 | 2021-04-23 06:45 | 2021-05-04 13:18 | PROD | 1 | 91174 | 46 | 0 | 1 | 0 | 1 | 1.4 | 1 | 1.4 | 4 | 7.4 |  |  | HMG 3 | 0.2425 | 0.1125 | 0.075 | 0.0006 | 0.00875 | 0.09 | 0.00335 | 0.000625 |  | 0.27 | 189.36 | 21358 | 98.33
[16 empty] | 3312 |  | P4 | 0.2 | 0.15 | 0.07 | 0.0006 | 0.011 | 0.09 | 0.0033 | 0.0005 |  | 0.24 | 47.34
[16 empty] | 4492 |  | P4 | 0.23 | 0.16 | 0.05 | 0.0006 | 0.008 | 0.11 | 0.0035 | 0.0002 |  | 0.3 | 47.34
[16 empty] | 4497 |  | P4 | 0.27 | 0.07 | 0.09 | 0.0006 | 0.008 | 0.08 | 0.0033 | 0.0009 |  | 0.27 | 94.68
52 | 2021-04-23 10:40 | 2021-05-03 13:05 | PROD | 2 | 80181 | 41 | 0 | 0 | 0 | 1 | 1.4 | 1 | 1.2 | 4.2 | 10.2 | 3306 |  | HMG 1 | 0.36 | 0.15 | 0.08 | 0.0006 | 0.008 | 0.13 | 0.0045 | 0.0008 |  | 0.27 | 189.36 | 22754 | 99.44
41 | 2021-04-23 14:41 | 2021-05-03 01:41 | PROD | 2 | 75405 | 41 | 0 | 0 | 0 | 1 | 1.4 | 1 | 1.2 | 4 | 12 |  |  | HMG 4 | 0.26 | 0.145 | 0.1 | 0.0006 | 0.01075 | 0.1 | 0.0042 | 0.000675 |  | 0.2675 | 189.36 | 21200 | 99.2
[16 empty] | 3298 |  | P4 | 0.37 | 0.13 | 0.08 | 0.0006 | 0.009 | 0.09 | 0.0039 | 0.0007 |  | 0.28 | 47.34
[16 empty] | 4477 |  | P4 | 0.3 | 0.11 | 0.11 | 0.0006 | 0.011 | 0.07 | 0.004 | 0.0005 |  | 0.27 | 47.34
[16 empty] | 3302 |  | P4 | 0.22 | 0.16 | 0.09 | 0.0006 | 0.009 | 0.11 | 0.0042 | 0.0008 |  | 0.28 | 47.34
[16 empty] | 4482 |  | P4 | 0.15 | 0.18 | 0.12 | 0.0006 | 0.014 | 0.13 | 0.0047 | 0.0007 |  | 0.24 | 47.34
47 | 2021-04-23 21:07 | 2021-05-04 06:48 | PROD | 2 | 82265 | 41 | 0 | 1 | 0 | 1 | 1.4 | 1 | 1.4 | 4.1 | 9.2 |  |  | HMG 2 | 0.245 | 0.135 | 0.0775 | 0.0006 | 0.0085 | 0.115 | 0.003775 | 0.000525 |  | 0.26 | 189.36 | 23229 | 98.89
[16 empty] | 4483 |  | P4 | 0.2 | 0.15 | 0.1 | 0.0006 | 0.01 | 0.1 | 0.004 | 0.0006 |  | 0.26 | 47.34
[16 empty] | 3307 |  | P4 | 0.26 | 0.13 | 0.07 | 0.0006 | 0.008 | 0.12 | 0.0037 | 0.0005 |  | 0.26 | 142.02
84 | 2021-04-23 21:07 | 2021-05-05 08:49 | PROD | 1 | 91902 | 43 | 0 | 4 | 0 | 1 | 1.4 | 1 | 1.2 | 3.6 | 8.1 |  |  | HMG 2 | 0.26 | 0.145 | 0.095 | 0.0006 | 0.012 | 0.1 | 0.0049 | 0.0008 |  | 0.33 | 189.36 | 21502 | 98.07
[16 empty] | 3229 |  | P4 | 0.36 | 0.14 | 0.1 | 0.0006 | 0.011 | 0.08 | 0.005 | 0.0007 |  | 0.36 | 94.68
[16 empty] | 3247 |  | P4 | 0.16 | 0.15 | 0.09 | 0.0006 | 0.013 | 0.12 | 0.0048 | 0.0009 |  | 0.3 | 94.68
12 | 2021-04-23 21:11 | 2021-05-06 05:08 | PROD | 1 | 94613 | 47 | 0 | 1 | 1 | 1 | 1.4 | 1 | 1.8 | 3.7 | 7.8 |  |  | HMG 2 | 0.1975 | 0.1575 | 0.075 | 0.0006 | 0.01 | 0.1425 | 0.003675 | 0.001725 |  | 0.285 | 189.36 | 21393 | 98.59
[16 empty] | 3247 |  | P4 | 0.16 | 0.15 | 0.09 | 0.0006 | 0.013 | 0.12 | 0.0048 | 0.0009 |  | 0.3 | 47.34
[16 empty] | 4500 |  | P4 | 0.21 | 0.16 | 0.07 | 0.0006 | 0.009 | 0.15 | 0.0033 | 0.002 |  | 0.28 | 142.02
74 | 2021-04-24 05:07 | 2021-05-06 16:46 | PROD | 1 | 95968 | 45 | 0 | 2 | 0 | 1 | 1.9 | 1 | 1.2 | 4.5 | 7.3 |  |  | HMG 3 | 0.25 | 0.1575 | 0.085 | 0.0006 | 0.0095 | 0.12 | 0.003675 | 0.0013 |  | 0.275 | 189.36 | 21924 | 98.31
[16 empty] | 4500 |  | P4 | 0.21 | 0.16 | 0.07 | 0.0006 | 0.009 | 0.15 | 0.0033 | 0.002 |  | 0.28 | 94.68
[16 empty] | 4501 |  | P4 | 0.37 | 0.15 | 0.12 | 0.0006 | 0.011 | 0.09 | 0.0039 | 0.0009 |  | 0.26 | 47.34
[16 empty] | 4502 |  | P4 | 0.21 | 0.16 | 0.08 | 0.0006 | 0.009 | 0.09 | 0.0042 | 0.0003 |  | 0.28 | 47.34
93 | 2021-04-24 05:08 | 2021-05-05 13:07 | PROD | 1 | 89808 | 44 | 0 | 2 | 0 | 1 | 1.5 | 1 | 1.6 | 4.5 | 6.8 |  |  | HMG 4 | 0.3075 | 0.125 | 0.1 | 0.0006 | 0.00975 | 0.09 | 0.0041 | 0.000775 |  | 0.285 | 189.36 | 22277 | 97.04
[16 empty] | 3229 |  | P4 | 0.36 | 0.14 | 0.1 | 0.0006 | 0.011 | 0.08 | 0.005 | 0.0007 |  | 0.36 | 47.34
[16 empty] | 3304 |  | P4 | 0.23 | 0.14 | 0.09 | 0.0006 | 0.009 | 0.11 | 0.0042 | 0.0006 |  | 0.25 | 47.34
[16 empty] | 4497 |  | P4 | 0.27 | 0.07 | 0.09 | 0.0006 | 0.008 | 0.08 | 0.0033 | 0.0009 |  | 0.27 | 47.34
[16 empty] | 4501 |  | P4 | 0.37 | 0.15 | 0.12 | 0.0006 | 0.011 | 0.09 | 0.0039 | 0.0009 |  | 0.26 | 47.34
25 | 2021-04-24 05:35 | 2021-05-06 08:49 | PROD | 1 | 93779 | 46 | 0 | 2 | 0 | 2.7 | 1.4 | 1 | 1.6 | 4.7 | 11 | 4501 |  | HMG 1 | 0.37 | 0.15 | 0.12 | 0.0006 | 0.011 | 0.09 | 0.0039 | 0.0009 |  | 0.26 | 189.36 | 21977 | 97.76
63 | 2021-04-24 10:40 | 2021-05-04 08:52 | PROD | 2 | 78917 | 35 | 0 | 2 | 4 | 1 | 1.4 | 1 | 1.4 | 3.7 | 8.6 |  |  | HMG 2 | 0.215 | 0.145 | 0.0925 | 0.0006 | 0.0095 | 0.105 | 0.003925 | 0.000575 |  | 0.26 | 189.36 | 22113 | 99.55
[16 empty] | 4483 |  | P4 | 0.2 | 0.15 | 0.1 | 0.0006 | 0.01 | 0.1 | 0.004 | 0.0006 |  | 0.26 | 142.02
[16 empty] | 3307 |  | P4 | 0.26 | 0.13 | 0.07 | 0.0006 | 0.008 | 0.12 | 0.0037 | 0.0005 |  | 0.26 | 47.34
50 | 2021-04-24 13:54 | 2021-05-04 17:24 | PROD | 2 | 81730 | 41 | 0 | 0 | 1 | 1 | 1.4 | 1 | 1.6 | 3.4 | 9.6 |  |  | HMG 2 | 0.245 | 0.1425 | 0.07 | 0.0006 | 0.00925 | 0.07 | 0.004 | 0.00045 |  | 0.2675 | 189.36 | 22384 | 101.03
[16 empty] | 4483 |  | P4 | 0.2 | 0.15 | 0.1 | 0.0006 | 0.01 | 0.1 | 0.004 | 0.0006 |  | 0.26 | 47.34
[16 empty] | 4484 |  | P4 | 0.26 | 0.14 | 0.06 | 0.0006 | 0.009 | 0.06 | 0.004 | 0.0004 |  | 0.27 | 142.02
30 | 2021-04-24 18:02 | 2021-05-06 01:43 | PROD | 2 | 89294 | 43 | 0 | 0 | 0 | 1 | 1.4 | 1 | 1.6 | 4.2 | 10.2 |  |  | HMG 2 | 0.305 | 0.145 | 0.065 | 0.0006 | 0.01 | 0.08 | 0.00375 | 0.0007 |  | 0.28 | 189.36 | 24958 | 99.51
[16 empty] | 3308 |  | P4 | 0.36 | 0.17 | 0.09 | 0.0006 | 0.011 | 0.11 | 0.0041 | 0.0007 |  | 0.26 | 94.68
[16 empty] | 4485 |  | P4 | 0.25 | 0.12 | 0.04 | 0.0006 | 0.009 | 0.05 | 0.0034 | 0.0007 |  | 0.3 | 94.68
16 | 2021-04-24 19:57 | 2021-05-07 05:25 | PROD | 1 | 92316 | 45 | 0 | 1 | 0 | 1 | 1.4 | 1 | 1.2 | 4.1 | 6.7 |  |  | HMG 2 | 0.25 | 0.125 | 0.09 | 0.0006 | 0.0095 | 0.095 | 0.0051 | 0.0008 |  | 0.28 | 189.36 | 20857 | 95.59
[16 empty] | 3240 |  | P4 | 0.16 | 0.13 | 0.1 | 0.0006 | 0.009 | 0.12 | 0.0046 | 0.0006 |  | 0.27 | 94.68
[16 empty] | 4423 |  | P4 | 0.34 | 0.12 | 0.08 | 0.0006 | 0.01 | 0.07 | 0.0056 | 0.001 |  | 0.29 | 94.68
87 | 2021-04-24 20:59 | 2021-05-04 13:43 | PRZ | 1 | 78258 | 39 | 0 | 1 | 0 | 1.2 | 1.4 | 1 | 1.5 | 4.5 | 10.3 |  |  | HMG 4 | 0.255 | 0.1275 | 0.085 | 0.0006 | 0.00875 | 0.1075 | 0.0038 | 0.000525 |  | 0.2775 | 195.16 | 23861 | 99.26
[16 empty] | 3294 |  | P4 | 0.4 | 0.1 | 0.07 | 0.0006 | 0.009 | 0.11 | 0.0034 | 0.0005 |  | 0.29 | 48.79
[16 empty] | 4476 |  | P4 | 0.22 | 0.13 | 0.09 | 0.0006 | 0.009 | 0.1 | 0.004 | 0.0006 |  | 0.26 | 48.79
[16 empty] | 3302 |  | P4 | 0.22 | 0.16 | 0.09 | 0.0006 | 0.009 | 0.11 | 0.0042 | 0.0008 |  | 0.28 | 48.79
[16 empty] | 4479 |  | P4 | 0.18 | 0.12 | 0.09 | 0.0006 | 0.008 | 0.11 | 0.0036 | 0.0002 |  | 0.28 | 48.79
89 | 2021-04-24 22:01 | 2021-05-04 21:03 | PROD | 2 | 82905 | 41 | 0 | 0 | 1 | 1 | 1.4 | 1 | 1.7 | 4.1 | 11.6 |  |  | HMG 3 | 0.27 | 0.145 | 0.075 | 0.0006 | 0.009 | 0.0875 | 0.004125 | 0.00055 |  | 0.2675 | 189.36 | 23283 | 100.7
[16 empty] | 3306 |  | P4 | 0.36 | 0.15 | 0.08 | 0.0006 | 0.008 | 0.13 | 0.0045 | 0.0008 |  | 0.27 | 47.34
[16 empty] | 4483 |  | P4 | 0.2 | 0.15 | 0.1 | 0.0006 | 0.01 | 0.1 | 0.004 | 0.0006 |  | 0.26 | 47.34
[16 empty] | 4484 |  | P4 | 0.26 | 0.14 | 0.06 | 0.0006 | 0.009 | 0.06 | 0.004 | 0.0004 |  | 0.27 | 94.68
92 | 2021-04-25 03:56 | 2021-05-06 13:12 | PROD | 1 | 92490 | 45 | 0 | 2 | 1 | 1 | 1.4 | 1 | 1.2 | 4.2 | 6.7 |  |  | HMG 3 | 0.1975 | 0.15 | 0.07 | 0.0006 | 0.0075 | 0.1025 | 0.00395 | 0.00035 |  | 0.3 | 189.36 | 21488 | 98.96
[16 empty] | 3234 |  | P4 | 0.21 | 0.15 | 0.02 | 0.0006 | 0.003 | 0.11 | 0.0028 | 0.0002 |  | 0.37 | 47.34
[16 empty] | 3240 |  | P4 | 0.16 | 0.13 | 0.1 | 0.0006 | 0.009 | 0.12 | 0.0046 | 0.0006 |  | 0.27 | 47.34
[16 empty] | 4502 |  | P4 | 0.21 | 0.16 | 0.08 | 0.0006 | 0.009 | 0.09 | 0.0042 | 0.0003 |  | 0.28 | 94.68
10 | 2021-04-25 04:01 | 2021-05-06 13:07 | PROD | 1 | 87200 | 44 | 0 | 1 | 0 | 1 | 2.2 | 1 | 1.2 | 4.1 | 7.2 |  |  | HMG 3 | 0.1875 | 0.1425 | 0.0825 | 0.0006 | 0.00875 | 0.1025 | 0.0042 | 0.00035 |  | 0.28 | 189.36 | 19250 | 98.07
[16 empty] | 3240 |  | P4 | 0.16 | 0.13 | 0.1 | 0.0006 | 0.009 | 0.12 | 0.0046 | 0.0006 |  | 0.27 | 47.34
[16 empty] | 4502 |  | P4 | 0.21 | 0.16 | 0.08 | 0.0006 | 0.009 | 0.09 | 0.0042 | 0.0003 |  | 0.28 | 94.68
[16 empty] | 4503 |  | P4 | 0.17 | 0.12 | 0.07 | 0.0006 | 0.008 | 0.11 | 0.0038 | 0.0002 |  | 0.29 | 47.34
17 | 2021-04-25 10:45 | 2021-05-07 10:09 | PROD | 2 | 93923 | 46 | 0 | 0 | 0 | 1.7 | 1.4 | 1 | 1.2 | 4.2 | 11.4 |  |  | HMG 4 | 0.2675 | 0.1575 | 0.0825 | 0.0006 | 0.01075 | 0.09 | 0.00415 | 0.00075 |  | 0.2675 | 189.36 | 26450 | 99.36
[16 empty] | 4429 |  | P4 | 0.29 | 0.16 | 0.1 | 0.0006 | 0.01 | 0.05 | 0.0043 | 0.001 |  | 0.28 | 47.34
[16 empty] | 4433 |  | P4 | 0.25 | 0.17 | 0.08 | 0.0006 | 0.015 | 0.11 | 0.0044 | 0.0008 |  | 0.29 | 47.34
[16 empty] | 3304 |  | P4 | 0.23 | 0.14 | 0.09 | 0.0006 | 0.009 | 0.11 | 0.0042 | 0.0006 |  | 0.25 | 47.34
[16 empty] | 4486 |  | P4 | 0.3 | 0.16 | 0.06 | 0.0006 | 0.009 | 0.09 | 0.0037 | 0.0006 |  | 0.25 | 47.34
23 | 2021-04-25 13:30 | 2021-05-06 07:55 | PROD | 2 | 86315 | 42 | 0 | 1 | 1 | 1 | 1.4 | 1 | 1.2 | 3.2 | 9.5 |  |  | HMG 2 | 0.2775 | 0.1275 | 0.05 | 0.0006 | 0.00875 | 0.07 | 0.003675 | 0.000725 |  | 0.2925 | 189.36 | 24161 | 100.98
[16 empty] | 3306 |  | P4 | 0.36 | 0.15 | 0.08 | 0.0006 | 0.008 | 0.13 | 0.0045 | 0.0008 |  | 0.27 | 47.34
[16 empty] | 4485 |  | P4 | 0.25 | 0.12 | 0.04 | 0.0006 | 0.009 | 0.05 | 0.0034 | 0.0007 |  | 0.3 | 142.02
78 | 2021-04-25 18:26 | 2021-05-06 03:54 | PROD | 2 | 81558 | 41 | 0 | 0 | 0 | 1 | 1.4 | 1 | 1.2 | 3.2 | 9.6 |  |  | HMG 2 | 0.23 | 0.132 | 0.056 | 0.0006 | 0.01 | 0.066 | 0.00366 | 0.0007 |  | 0.288 | 189.36 | 23003 | 99.49
[16 empty] | 4482 |  | P4 | 0.15 | 0.18 | 0.12 | 0.0006 | 0.014 | 0.13 | 0.0047 | 0.0007 |  | 0.24 | 37.872
[16 empty] | 4485 |  | P4 | 0.25 | 0.12 | 0.04 | 0.0006 | 0.009 | 0.05 | 0.0034 | 0.0007 |  | 0.3 | 151.488
62 | 2021-04-25 19:59 | 2021-05-07 13:18 | PROD | 1 | 92046 | 43 | 0 | 3 | 0 | 1 | 1.4 | 1 | 1.2 | 4.9 | 6.4 |  |  | HMG 2 | 0.2025 | 0.13 | 0.0675 | 0.0006 | 0.00825 | 0.105 | 0.003775 | 0.0003 |  | 0.28 | 189.36 | 20716 | 99.29
[16 empty] | 4486 |  | P4 | 0.3 | 0.16 | 0.06 | 0.0006 | 0.009 | 0.09 | 0.0037 | 0.0006 |  | 0.25 | 47.34
[16 empty] | 4503 |  | P4 | 0.17 | 0.12 | 0.07 | 0.0006 | 0.008 | 0.11 | 0.0038 | 0.0002 |  | 0.29 | 142.02
42 | 2021-04-25 20:51 | 2021-05-05 19:12 | PRZ | 1 | 77571 | 39 | 0 | 0 | 0 | 1.1 | 1.4 | 1 | 1.2 | 3.8 | 8.5 |  |  | HMG 4 | 0.2425 | 0.155 | 0.0825 | 0.0006 | 0.009 | 0.1175 | 0.004175 | 0.000625 |  | 0.275 | 195.16 | 24671 | 99.06
[16 empty] | 3305 |  | P4 | 0.26 | 0.14 | 0.03 | 0.0006 | 0.004 | 0.11 | 0.0035 | 0.0004 |  | 0.33 | 48.79
[16 empty] | 4482 |  | P4 | 0.15 | 0.18 | 0.12 | 0.0006 | 0.014 | 0.13 | 0.0047 | 0.0007 |  | 0.24 | 48.79
[16 empty] | 3306 |  | P4 | 0.36 | 0.15 | 0.08 | 0.0006 | 0.008 | 0.13 | 0.0045 | 0.0008 |  | 0.27 | 48.79
[16 empty] | 4483 |  | P4 | 0.2 | 0.15 | 0.1 | 0.0006 | 0.01 | 0.1 | 0.004 | 0.0006 |  | 0.26 | 48.79
45 | 2021-04-25 21:56 | 2021-05-06 09:07 | PROD | 2 | 82817 | 40 | 0 | 1 | 0 | 1 | 1.4 | 1 | 1.2 | 3.9 | 9.9 |  |  | HMG 4 | 0.24 | 0.1375 | 0.09 | 0.0006 | 0.0115 | 0.09 | 0.003975 | 0.00065 |  | 0.275 | 189.36 | 24619 | 99.05
[16 empty] | 3295 |  | P4 | 0.26 | 0.14 | 0.09 | 0.0006 | 0.012 | 0.11 | 0.0038 | 0.0007 |  | 0.29 | 47.34
[16 empty] | 4477 |  | P4 | 0.3 | 0.11 | 0.11 | 0.0006 | 0.011 | 0.07 | 0.004 | 0.0005 |  | 0.27 | 47.34
[16 empty] | 4482 |  | P4 | 0.15 | 0.18 | 0.12 | 0.0006 | 0.014 | 0.13 | 0.0047 | 0.0007 |  | 0.24 | 47.34
[16 empty] | 4485 |  | P4 | 0.25 | 0.12 | 0.04 | 0.0006 | 0.009 | 0.05 | 0.0034 | 0.0007 |  | 0.3 | 47.34
90 | 2021-04-26 03:43 | 2021-05-07 05:15 | PROD | 1 | 88648 | 41 | 0 | 4 | 0 | 1 | 1.4 | 1 | 1.2 | 4.2 | 7 |  |  | HMG 4 | 0.2565 | 0.131 | 0.096 | 0.0006 | 0.0111 | 0.068 | 0.004465 | 0.00061 |  | 0.2895 | 189.36 | 20386 | 97.72
[16 empty] | 4417 |  | P4 | 0.32 | 0.1 | 0.09 | 0.0006 | 0.01 | 0.07 | 0.0043 | 0.0005 |  | 0.3 | 94.68
[16 empty] | 4427 |  | P4 | 0.29 | 0.14 | 0.13 | 0.0006 | 0.015 | 0.08 | 0.0051 | 0.0012 |  | 0.28 | 28.404
[16 empty] | 3250 |  | P4 | 0.18 | 0.15 | 0.09 | 0.0006 | 0.011 | 0.06 | 0.0045 | 0.0008 |  | 0.3 | 18.936
[16 empty] | 4505 |  | P4 | 0.14 | 0.18 | 0.09 | 0.0006 | 0.011 | 0.06 | 0.0044 | 0.0004 |  | 0.27 | 47.34
57 | 2021-04-26 03:46 | 2021-05-08 05:13 | PROD | 1 | 92609 | 38 | 0 | 8 | 2 | 1 | 1.4 | 1 | 1.3 | 3.2 | 6.9 |  |  | HMG 3 | 0.2225 | 0.145 | 0.105 | 0.0006 | 0.01225 | 0.0825 | 0.0046 | 0.00075 |  | 0.28 | 189.36 | 21458 | 97.21
[16 empty] | 4427 |  | P4 | 0.29 | 0.14 | 0.13 | 0.0006 | 0.015 | 0.08 | 0.0051 | 0.0012 |  | 0.28 | 94.68
[16 empty] | 4503 |  | P4 | 0.17 | 0.12 | 0.07 | 0.0006 | 0.008 | 0.11 | 0.0038 | 0.0002 |  | 0.29 | 47.34
[16 empty] | 4505 |  | P4 | 0.14 | 0.18 | 0.09 | 0.0006 | 0.011 | 0.06 | 0.0044 | 0.0004 |  | 0.27 | 47.34
51 | 2021-04-26 10:20 | 2021-05-06 17:59 | PROD | 2 | 81911 | 41 | 0 | 0 | 0 | 2 | 1.4 | 1 | 1.2 | 4.1 | 11.6 |  |  | HMG 2 | 0.2325 | 0.145 | 0.0675 | 0.0006 | 0.00975 | 0.12 | 0.003775 | 0.000675 |  | 0.235 | 189.36 | 23402 | 99.7
[16 empty] | 4486 |  | P4 | 0.3 | 0.16 | 0.06 | 0.0006 | 0.009 | 0.09 | 0.0037 | 0.0006 |  | 0.25 | 47.34
[16 empty] | 3310 |  | P4 | 0.21 | 0.14 | 0.07 | 0.0006 | 0.01 | 0.13 | 0.0038 | 0.0007 |  | 0.23 | 142.02
39 | 2021-04-26 10:24 | 2021-05-07 20:59 | PROD | 2 | 90451 | 45 | 0 | 1 | 0 | 1 | 1.4 | 1 | 1.2 | 3.8 | 7.6 |  |  | HMG 2 | 0.175 | 0.115 | 0.065 | 0.0006 | 0.0095 | 0.085 | 0.0031 | 0.00075 |  | 0.265 | 189.36 | 25388 | 99.59
[16 empty] | 3311 |  | P4 | 0.13 | 0.14 | 0.09 | 0.0006 | 0.01 | 0.08 | 0.0032 | 0.0009 |  | 0.25 | 94.68
[16 empty] | 4487 |  | P4 | 0.22 | 0.09 | 0.04 | 0.0006 | 0.009 | 0.09 | 0.003 | 0.0006 |  | 0.28 | 94.68
68 | 2021-04-26 13:55 | 2021-05-07 14:37 | PROD | 2 | 86122 | 41 | 0 | 2 | 0 | 1 | 1.4 | 1 | 1.3 | 3.2 | 8 |  |  | HL 3 | 0.2305 | 0.0952 | 0.263 |  | 0.010425 | 0.03655 | 0.000275 | 0.0038 | 0.006625 |  | 189.36 | 23912 | 99.5
[16 empty] | 2447 | A2/447 | HL | 0.195 | 0.082 | 0.232 |  | 0.008 | 0.035 | 0.0006 | 0.0038 | 0.006 |  | 47.34
[16 empty] | 2479 | A2/479 | HL | 0.239 | 0.0984 | 0.292 |  | 0.0103 | 0.0368 | 0.0001 | 0.0032 | 0.0062 |  | 94.68
[16 empty] | 2477 | A2/477 | HL | 0.249 | 0.102 | 0.236 |  | 0.0131 | 0.0376 | 0.0003 | 0.005 | 0.0081 |  | 47.34
73 | 2021-04-26 13:57 | 2021-05-07 04:02 | PROD | 2 | 83361 | 46 | 0 | 0 | 1 | 1 | 1.4 | 1 | 1.2 | 3.8 | 9 |  |  | HMG 2 | 0.23 | 0.145 | 0.0775 | 0.0006 | 0.01 | 0.11 | 0.003925 | 0.000775 |  | 0.2425 | 189.36 | 23888 | 100.1
[16 empty] | 4429 |  | P4 | 0.29 | 0.16 | 0.1 | 0.0006 | 0.01 | 0.05 | 0.0043 | 0.001 |  | 0.28 | 47.34
[16 empty] | 3310 |  | P4 | 0.21 | 0.14 | 0.07 | 0.0006 | 0.01 | 0.13 | 0.0038 | 0.0007 |  | 0.23 | 142.02
59 | 2021-04-26 19:56 | 2021-05-07 16:29 | PROD | 1 | 85021 | 38 | 0 | 4 | 0 | 1 | 1.4 | 1 | 1.2 | 3.8 | 7.2 |  |  | HMG 3 | 0.255 | 0.1625 | 0.075 | 0.0006 | 0.01175 | 0.0875 | 0.004075 | 0.0007 |  | 0.275 | 189.36 | 19014 | 98.67
[16 empty] | 3308 |  | P4 | 0.36 | 0.17 | 0.09 | 0.0006 | 0.011 | 0.11 | 0.0041 | 0.0007 |  | 0.26 | 47.34
[16 empty] | 4489 |  | P4 | 0.34 | 0.16 | 0.07 | 0.0006 | 0.012 | 0.08 | 0.004 | 0.0009 |  | 0.24 | 47.34
[16 empty] | 4506 |  | P4 | 0.16 | 0.16 | 0.07 | 0.0006 | 0.012 | 0.08 | 0.0041 | 0.0006 |  | 0.3 | 94.68
34 | 2021-04-26 19:56 | 2021-05-08 16:19 | PROD | 1 | 88535 | 40 | 0 | 7 | 0 | 1 | 1.4 | 1 | 1.2 | 5.4 | 6.9 |  |  | HMG 3 | 0.225 | 0.1425 | 0.08 | 0.0006 | 0.0115 | 0.1075 | 0.003875 | 0.000475 |  | 0.2625 | 189.36 | 21116 | 94.16
[16 empty] | 3308 |  | P4 | 0.36 | 0.17 | 0.09 | 0.0006 | 0.011 | 0.11 | 0.0041 | 0.0007 |  | 0.26 | 47.34
[16 empty] | 4493 |  | P4 | 0.2 | 0.11 | 0.07 | 0.0006 | 0.012 | 0.13 | 0.0035 | 0.0004 |  | 0.26 | 94.68
[16 empty] | 4505 |  | P4 | 0.14 | 0.18 | 0.09 | 0.0006 | 0.011 | 0.06 | 0.0044 | 0.0004 |  | 0.27 | 47.34
35 | 2021-04-27 10:30 | 2021-05-08 22:01 | PROD | 2 | 90166 | 46 | 0 | 1 | 0 | 1 | 1.4 | 1 | 1.2 | 4.3 | 9.3 | 3313 |  | HMG 1 | 0.31 | 0.15 | 0.07 | 0.0006 | 0.014 | 0.07 | 0.0037 | 0.0008 |  | 0.24 | 189.36 | 25421 | 99.07
67 | 2021-04-27 13:54 | 2021-05-08 17:20 | PROD | 2 | 86677 | 44 | 0 | 0 | 0 | 1 | 1.4 | 1 | 1.2 | 4.2 | 6 |  |  | HL 4 | 0.22775 | 0.084775 | 0.229 |  | 0.008975 | 0.037725 | 0.000425 | 0.005675 | 0.0085 |  | 189.36 | 23167 | 99.31
[16 empty] | 2444 | A2/444 | HL | 0.316 | 0.124 | 0.232 |  | 0.0118 | 0.007 | 0.0007 | 0.0051 | 0.0098 |  | 47.34
[16 empty] | 2475 | A2/475 | HL | 0.231 | 0.0799 | 0.26 |  | 0.0075 | 0.0393 | 0.0002 | 0.0035 | 0.0082 |  | 47.34
[16 empty] | 2476 | A2/476 | HL | 0.124 | 0.0657 | 0.178 |  | 0.0074 | 0.02 | 0.0001 | 0.0058 | 0.0081 |  | 47.34
[16 empty] | 2445 | A2/445 | HL | 0.24 | 0.0695 | 0.246 |  | 0.0092 | 0.0846 | 0.0007 | 0.0083 | 0.0079 |  | 47.34
75 | 2021-04-27 18:42 | 2021-05-08 07:05 | PROD | 2 | 82293 | 41 | 0 | 0 | 0 | 1 | 1.4 | 1 | 1.2 | 3.2 | 7 | 4487 |  | HMG 1 | 0.22 | 0.09 | 0.04 | 0.0006 | 0.009 | 0.09 | 0.003 | 0.0006 |  | 0.28 | 189.36 | 22173 | 99.58
86 | 2021-04-27 19:55 | 2021-05-09 13:11 | PROD | 1 | 92480 | 47 | 0 | 2 | 0 | 1 | 1.4 | 1 | 1.2 | 3.7 | 7.7 | 4504 |  | HMG 1 | 0.17 | 0.15 | 0.08 | 0.0006 | 0.012 | 0.09 | 0.0041 | 0.0002 |  | 0.26 | 189.36 | 21419 | 98.14
66 | 2021-04-27 19:57 | 2021-05-08 13:08 | PROD | 1 | 82546 | 41 | 0 | 1 | 0 | 1 | 1.4 | 1 | 1.2 | 4.8 | 5.1 |  |  | HL 3 | 0.2035 | 0.094775 | 0.238 |  | 0.009825 | 0.0473 | 0.000625 | 0.004875 | 0.007225 |  | 188.74 | 18101 | 98.86
[16 empty] | 2443 | A2/443 | HL | 0.159 | 0.0926 | 0.2 |  | 0.0083 | 0.0568 | 0.0007 | 0.0038 | 0.0043 |  | 47.185
[16 empty] | 2441 | A2/441 | HL | 0.222 | 0.104 | 0.271 |  | 0.0099 | 0.0258 | 0.0006 | 0.0046 | 0.008 |  | 94.37
[16 empty] | 2446 | A2/446 | HL | 0.211 | 0.0785 | 0.21 |  | 0.0112 | 0.0808 | 0.0006 | 0.0065 | 0.0086 |  | 47.185
21 | 2021-04-27 21:52 | 2021-05-08 11:20 | PROD | 2 | 82745 | 43 | 0 | 1 | 0 | 1 | 1.4 | 1 | 1.2 | 3.6 | 7.8 | 3312 |  | HMG 1 | 0.2 | 0.15 | 0.07 | 0.0006 | 0.011 | 0.09 | 0.0033 | 0.0005 |  | 0.24 | 189.36 | 23650 | 98.81
49 | 2021-04-28 04:59 | 2021-05-10 05:09 | PROD | 1 | 93364 | 45 | 0 | 1 | 0 | 1 | 1.4 | 1 | 1.3 | 4.3 | 7.2 |  |  | HMG 3 | 0.1825 | 0.1475 | 0.0825 | 0.0006 | 0.012 | 0.0925 | 0.0041 | 0.0003 |  | 0.2835 | 189.36 | 21149 | 98.74
[16 empty] | 4504 |  | P4 | 0.17 | 0.15 | 0.08 | 0.0006 | 0.012 | 0.09 | 0.0041 | 0.0002 |  | 0.26 | 47.34
[16 empty] | 4506 |  | P4 | 0.16 | 0.16 | 0.07 | 0.0006 | 0.012 | 0.08 | 0.0041 | 0.0006 |  | 0.3 | 47.34
[16 empty] | 4508 |  | P4 | 0.2 | 0.14 | 0.09 | 0.0006 | 0.012 | 0.1 | 0.0041 | 0.0002 |  | 0.287 | 94.68
19 | 2021-04-28 05:05 | 2021-05-08 13:06 | PROD | 1 | 80818 | 40 | 0 | 1 | 0 | 1 | 1.4 | 1 | 1.2 | 4.1 | 6.4 |  |  | HMG 2 | 0.19 | 0.145 | 0.085 | 0.0006 | 0.012 | 0.095 | 0.0041 | 0.0003 |  | 0.29025 | 189.36 | 18337 | 98.5
[16 empty] | 4506 |  | P4 | 0.16 | 0.16 | 0.07 | 0.0006 | 0.012 | 0.08 | 0.0041 | 0.0006 |  | 0.3 | 47.34
[16 empty] | 4508 |  | P4 | 0.2 | 0.14 | 0.09 | 0.0006 | 0.012 | 0.1 | 0.0041 | 0.0002 |  | 0.287 | 142.02
32 | 2021-04-28 10:43 | 2021-05-10 09:09 | PROD | 2 | 92729 | 46 | 0 | 0 | 0 | 1 | 1.4 | 1 | 1.2 | 4.6 | 9.6 |  |  | HMG 2 | 0.2225 | 0.1325 | 0.08 | 0.0006 | 0.01225 | 0.1125 | 0.004375 | 0.0008 |  | 0.23 | 189.36 | 26204 | 98.76
[16 empty] | 4490 |  | P4 | 0.14 | 0.14 | 0.08 | 0.0006 | 0.013 | 0.09 | 0.0046 | 0.0008 |  | 0.23 | 47.34
[16 empty] | 4491 |  | P4 | 0.25 | 0.13 | 0.08 | 0.0006 | 0.012 | 0.12 | 0.0043 | 0.0008 |  | 0.23 | 142.02
44 | 2021-04-28 13:32 | 2021-05-09 06:39 | PROD | 2 | 84354 | 46 | 0 | 1 | 0 | 1 | 1.4 | 1 | 1.2 | 5.5 | 9.3 |  |  | HMG 2 | 0.23 | 0.135 | 0.06 | 0.0006 | 0.011 | 0.065 | 0.00335 | 0.00055 |  | 0.25 | 189.36 | 23437 | 99.06
[16 empty] | 4488 |  | P4 | 0.15 | 0.12 | 0.05 | 0.0006 | 0.008 | 0.06 | 0.003 | 0.0003 |  | 0.26 | 94.68
[16 empty] | 3313 |  | P4 | 0.31 | 0.15 | 0.07 | 0.0006 | 0.014 | 0.07 | 0.0037 | 0.0008 |  | 0.24 | 94.68
27 | 2021-04-28 18:42 | 2021-05-09 09:01 | PROD | 2 | 83194 | 42 | 0 | 0 | 0 | 1 | 1.4 | 1 | 1.2 | 4.4 | 8.3 |  |  | HMG 2 | 0.32 | 0.155 | 0.0675 | 0.0006 | 0.01125 | 0.075 | 0.004 | 0.000775 |  | 0.2475 | 189.36 | 23278 | 99.17
[16 empty] | 4484 |  | P4 | 0.26 | 0.14 | 0.06 | 0.0006 | 0.009 | 0.06 | 0.004 | 0.0004 |  | 0.27 | 47.34
[16 empty] | 4489 |  | P4 | 0.34 | 0.16 | 0.07 | 0.0006 | 0.012 | 0.08 | 0.004 | 0.0009 |  | 0.24 | 142.02
81 | 2021-04-28 19:06 | 2021-05-09 16:04 | PROD | 1 | 85923 | 43 | 0 | 2 | 0 | 1 | 1.4 | 1 | 1.2 | 5 | 6.4 |  |  | HMG 2 | 0.2975 | 0.1225 | 0.075 | 0.0006 | 0.01075 | 0.0925 | 0.004 | 0.000275 |  | 0.315 | 189.36 | 19689 | 98.21
[16 empty] | 4417 |  | P4 | 0.32 | 0.1 | 0.09 | 0.0006 | 0.01 | 0.07 | 0.0043 | 0.0005 |  | 0.3 | 47.34
[16 empty] | 4509 |  | P4 | 0.29 | 0.13 | 0.07 | 0.0006 | 0.011 | 0.1 | 0.0039 | 0.0002 |  | 0.32 | 142.02
69 | 2021-04-28 19:09 | 2021-05-09 05:01 | PROD | 1 | 79424 | 39 | 0 | 2 | 0 | 1 | 1.4 | 1 | 1.2 | 4 | 6 | 4510 |  | HMG 1 | 0.39 | 0.15 | 0.09 | 0.0006 | 0.015 | 0.1 | 0.004 | 0.0012 |  | 0.29 | 189.36 | 18766 | 97.04
70 | 2021-04-28 21:56 | 2021-05-10 00:55 | PROD | 2 | 86472 | 43 | 0 | 1 | 0 | 1 | 1.4 | 1 | 1.2 | 4.2 | 6.9 |  |  | HL 2 | 0.2525 | 0.09215 | 0.2285 |  | 0.0096 | 0.06145 | 0.0002 | 0.00485 | 0.00735 |  | 189.36 | 23442 | 99.41
[16 empty] | 2453 | A2/453 | HL | 0.275 | 0.0889 | 0.236 |  | 0.0105 | 0.0927 | 0.0002 | 0.005 | 0.0056 |  | 94.68
[16 empty] | 2452 | A2/452 | HL | 0.23 | 0.0954 | 0.221 |  | 0.0087 | 0.0302 | 0.0002 | 0.0047 | 0.0091 |  | 94.68
1 | 2021-04-29 05:06 | 2021-05-10 05:11 | PROD | 1 | 84643 | 43 | 0 | 1 | 0 | 1 | 1.4 | 1 | 1.2 | 4.9 | 6.6 |  |  | HMG 3 | 0.285 | 0.14 | 0.0775 | 0.0006 | 0.01225 | 0.0975 | 0.003975 | 0.00045 |  | 0.2975 | 189.36 | 18931 | 98.33
[16 empty] | 4504 |  | P4 | 0.17 | 0.15 | 0.08 | 0.0006 | 0.012 | 0.09 | 0.0041 | 0.0002 |  | 0.26 | 47.34
[16 empty] | 4509 |  | P4 | 0.29 | 0.13 | 0.07 | 0.0006 | 0.011 | 0.1 | 0.0039 | 0.0002 |  | 0.32 | 94.68
[16 empty] | 4510 |  | P4 | 0.39 | 0.15 | 0.09 | 0.0006 | 0.015 | 0.1 | 0.004 | 0.0012 |  | 0.29 | 47.34
71 | 2021-04-29 05:10 | 2021-05-10 08:14 | PROD | 1 | 84188 | 41 | 0 | 3 | 0 | 1 | 1.4 | 1 | 1.2 | 4.2 | 5.7 |  |  | HL 3 | [10 empty] | 188.74 | 19050 | 96.65
[16 empty] | 2441 | A2/441 | HL | 0.222 | 0.104 | 0.271 |  | 0.0099 | 0.0258 | 0.0006 | 0.0046 | 0.008 |  | 47.185
[16 empty] | 2478 | A2/478 | HL | 0.249 | 0.0817 | 0.252 |  | 0.0104 | 0.116 | 0.0001 | 0.0038 | 0.0075 |  | 47.185
[16 empty] | 1164 |  | HL | [10 empty] | 94.37
37 | 2021-04-29 10:23 | 2021-05-10 01:54 | PROD | 2 | 83736 | 46 | 0 | 1 | 0 | 1 | 1.4 | 1 | 1.3 | 4.2 | 10.1 |  |  | HMG 2 | 0.19 | 0.145 | 0.0775 | 0.0006 | 0.01275 | 0.0875 | 0.00445 | 0.000825 |  | 0.2325 | 189.36 | 24183 | 99.03
[16 empty] | 4489 |  | P4 | 0.34 | 0.16 | 0.07 | 0.0006 | 0.012 | 0.08 | 0.004 | 0.0009 |  | 0.24 | 47.34
[16 empty] | 4490 |  | P4 | 0.14 | 0.14 | 0.08 | 0.0006 | 0.013 | 0.09 | 0.0046 | 0.0008 |  | 0.23 | 142.02
55 | 2021-04-29 13:50 | 2021-05-10 13:06 | PROD | 2 | 86318 | 40 | 0 | 1 | 0 | 1 | 1.4 | 1 | 1.2 | 5.5 | 10.3 |  |  | HMG 2 | 0.2225 | 0.1325 | 0.08 | 0.0006 | 0.01225 | 0.1125 | 0.004375 | 0.0008 |  | 0.23 | 189.36 | 24121 | 99.62
[16 empty] | 4490 |  | P4 | 0.14 | 0.14 | 0.08 | 0.0006 | 0.013 | 0.09 | 0.0046 | 0.0008 |  | 0.23 | 47.34
[16 empty] | 4491 |  | P4 | 0.25 | 0.13 | 0.08 | 0.0006 | 0.012 | 0.12 | 0.0043 | 0.0008 |  | 0.23 | 142.02
72 | 2021-04-29 18:51 | 2021-05-11 09:56 | PROD | 2 | 89695 | 46 | 0 | 0 | 0 | 1 | 1.4 | 1 | 1.2 | 3.6 | 7.6 |  |  | HL 3 | 0.18975 | 0.0833 | 0.2138 |  | 0.010725 | 0.081475 | 0.00015 | 0.006 | 0.008175 |  | 189.36 | 24417 | 98.99
[16 empty] | 2460 | A2/460 | HL | 0.266 | 0.094 | 0.243 |  | 0.0128 | 0.0423 | 0.0001 | 0.0042 | 0.0048 |  | 47.34
[16 empty] | 2471 | A2/471 | HL | 0.122 | 0.0686 | 0.1881 |  | 0.0085 | 0.123 | 0.0001 | 0.0074 | 0.0099 |  | 94.68
[16 empty] | 2477 | A2/477 | HL | 0.249 | 0.102 | 0.236 |  | 0.0131 | 0.0376 | 0.0003 | 0.005 | 0.0081 |  | 47.34
85 | 2021-04-29 18:58 | 2021-05-11 08:41 | PROD | 1 | 89590 | 45 | 0 | 2 | 0 | 1 | 1.4 | 1 | 1.2 | 3.2 | 6.9 |  |  | HMG 3 | 0.2625 | 0.1525 | 0.075 | 0.0006 | 0.0105 | 0.1 | 0.003875 | 0.000875 |  | 0.2875 | 189.36 | 21165 | 96.98
[16 empty] | 3304 |  | P4 | 0.23 | 0.14 | 0.09 | 0.0006 | 0.009 | 0.11 | 0.0042 | 0.0006 |  | 0.25 | 47.34
[16 empty] | 3312 |  | P4 | 0.2 | 0.15 | 0.07 | 0.0006 | 0.011 | 0.09 | 0.0033 | 0.0005 |  | 0.24 | 47.34
[16 empty] | 4511 |  | P4 | 0.31 | 0.16 | 0.07 | 0.0006 | 0.011 | 0.1 | 0.004 | 0.0012 |  | 0.33 | 94.68
46 | 2021-04-29 19:02 | 2021-05-10 08:11 | PROD | 1 | 81884 | 45 | 0 | 2 | 0 | 1 | 1.4 | 1 | 1.2 | 4.3 | 6.2 | 4511 |  | HMG 1 | 0.31 | 0.16 | 0.07 | 0.0006 | 0.011 | 0.1 | 0.004 | 0.0012 |  | 0.33 | 189.36 | 18995 | 97.67
54 | 2021-04-30 03:43 | 2021-05-11 16:36 | PROD | 1 | 89884 | 42 | 0 | 2 | 0 | 1 | 1.4 | 1 | 1.2 | 4.1 | 6.9 |  |  | HMG 2 | 0.2775 | 0.1225 | 0.085 | 0.0006 | 0.012 | 0.11 | 0.00425 | 0.00065 |  | 0.3025 | 189.36 | 20228 | 98.96
[16 empty] | 4507 |  | P4 | 0.24 | 0.16 | 0.07 | 0.0006 | 0.012 | 0.11 | 0.0044 | 0.0008 |  | 0.31 | 47.34
[16 empty] | 4512 |  | P4 | 0.29 | 0.11 | 0.09 | 0.0006 | 0.012 | 0.11 | 0.0042 | 0.0006 |  | 0.3 | 142.02
96 | 2021-04-30 03:46 | 2021-05-11 05:08 | PROD | 1 | 86851 | 41 | 0 | 3 | 0 | 1 | 1.4 | 1 | 1.2 | 4.7 | 8 |  |  | HMG 3 | 0.2925 | 0.1575 | 0.0725 | 0.0006 | 0.012 | 0.1025 | 0.004125 | 0.00085 |  | 0.29 | 189.36 | 20051 | 98.37
[16 empty] | 4486 |  | P4 | 0.3 | 0.16 | 0.06 | 0.0006 | 0.009 | 0.09 | 0.0037 | 0.0006 |  | 0.25 | 47.34
[16 empty] | 4507 |  | P4 | 0.24 | 0.16 | 0.07 | 0.0006 | 0.012 | 0.11 | 0.0044 | 0.0008 |  | 0.31 | 94.68
[16 empty] | 4510 |  | P4 | 0.39 | 0.15 | 0.09 | 0.0006 | 0.015 | 0.1 | 0.004 | 0.0012 |  | 0.29 | 47.34
65 | 2021-04-30 18:54 | 2021-05-12 16:06 | PROD | 1 | 90340 | 43 | 0 | 4 | 0 | 1 | 1.4 | 1 | 1.2 | 4.8 | 5.8 |  |  | HL 4 | 0.197925 | 0.081925 | 0.2755 |  | 0.009325 | 0.08385 | 0.000425 | 0.003525 | 0.0041 |  | 188.74 | 19599 | 97.72
[16 empty] | 2448 | A2/448 | HL | 0.27 | 0.114 | 0.299 |  | 0.0125 | 0.0928 | 0.0007 | 0.0036 | 0.0029 |  | 47.185
[16 empty] | 12 | A1/2 | HL | 0.214 | 0.0627 | 0.262 |  | 0.0082 | 0.0486 | 0.0005 | 0.0034 | 0.0048 |  | 47.185
[16 empty] | 13 | A1/3 | HL | 0.0837 | 0.0641 | 0.286 |  | 0.0069 | 0.11 | 0.0003 | 0.0023 | 0.0031 |  | 47.185
[16 empty] | 2449 | A2/449 | HL | 0.224 | 0.0869 | 0.255 |  | 0.0097 | 0.084 | 0.0002 | 0.0048 | 0.0056 |  | 47.185
76 | 2021-04-30 18:54 | 2021-05-11 22:06 | PROD | 2 | 86484 | 44 | 0 | 1 | 0 | 1 | 1.4 | 1 | 1.2 | 3.6 | 10.2 |  |  | HMG 2 | 0.17 | 0.13 | 0.05 | 0.0006 | 0.008 | 0.0725 | 0.003125 | 0.000275 |  | 0.27 | 189.36 | 23293 | 99.59
[16 empty] | 4488 |  | P4 | 0.15 | 0.12 | 0.05 | 0.0006 | 0.008 | 0.06 | 0.003 | 0.0003 |  | 0.26 | 142.02
[16 empty] | 4492 |  | P4 | 0.23 | 0.16 | 0.05 | 0.0006 | 0.008 | 0.11 | 0.0035 | 0.0002 |  | 0.3 | 47.34
14 | 2021-04-30 18:58 | 2021-05-11 13:03 | PROD | 1 | 82861 | 40 | 0 | 1 | 0 | 1 | 1.4 | 1 | 1.2 | 4.4 | 6.3 |  |  | HMG 3 | 0.25 | 0.1325 | 0.0925 | 0.0006 | 0.01025 | 0.1075 | 0.0041 | 0.0005 |  | 0.3 | 189.36 | 18873 | 98.37
[16 empty] | 4415 |  | P4 | 0.19 | 0.1 | 0.12 | 0.0006 | 0.007 | 0.12 | 0.0038 | 0.0002 |  | 0.3 | 47.34
[16 empty] | 4512 |  | P4 | 0.29 | 0.11 | 0.09 | 0.0006 | 0.012 | 0.11 | 0.0042 | 0.0006 |  | 0.3 | 47.34
[16 empty] | 4513 |  | P4 | 0.26 | 0.16 | 0.08 | 0.0006 | 0.011 | 0.1 | 0.0042 | 0.0006 |  | 0.3 | 94.68
22 | 2021-04-30 19:00 | 2021-05-12 08:19 | PROD | 1 | 88113 | 42 | 0 | 2 | 0 | 1 | 1.4 | 1 | 1.2 | 4.1 | 6.6 |  |  | HMG 3 | 0.2525 | 0.145 | 0.085 | 0.0006 | 0.0095 | 0.1025 | 0.003975 | 0.0005 |  | 0.2875 | 189.36 | 19944 | 96.94
[16 empty] | 4415 |  | P4 | 0.19 | 0.1 | 0.12 | 0.0006 | 0.007 | 0.12 | 0.0038 | 0.0002 |  | 0.3 | 47.34
[16 empty] | 4486 |  | P4 | 0.3 | 0.16 | 0.06 | 0.0006 | 0.009 | 0.09 | 0.0037 | 0.0006 |  | 0.25 | 47.34
[16 empty] | 4513 |  | P4 | 0.26 | 0.16 | 0.08 | 0.0006 | 0.011 | 0.1 | 0.0042 | 0.0006 |  | 0.3 | 94.68
36 | 2021-04-30 21:51 | 2021-05-11 14:47 | PROD | 2 | 84195 | 45 | 0 | 0 | 0 | 1 | 1.4 | 1 | 1.2 | 5.9 | 10.9 |  |  | HMG 3 | 0.1875 | 0.145 | 0.0575 | 0.0006 | 0.00925 | 0.0925 | 0.00365 | 0.000375 |  | 0.2725 | 189.36 | 23966 | 99.24
[16 empty] | 4488 |  | P4 | 0.15 | 0.12 | 0.05 | 0.0006 | 0.008 | 0.06 | 0.003 | 0.0003 |  | 0.26 | 47.34
[16 empty] | 4490 |  | P4 | 0.14 | 0.14 | 0.08 | 0.0006 | 0.013 | 0.09 | 0.0046 | 0.0008 |  | 0.23 | 47.34
[16 empty] | 4492 |  | P4 | 0.23 | 0.16 | 0.05 | 0.0006 | 0.008 | 0.11 | 0.0035 | 0.0002 |  | 0.3 | 94.68
18 | 2021-05-01 05:01 | 2021-05-12 05:05 | PROD | 1 | 87192 | 43 | 0 | 2 | 1 | 1 | 1.4 | 1 | 1.2 | 4.1 | 7.5 |  |  | HMG 3 | 0.31 | 0.165 | 0.0875 | 0.0006 | 0.01275 | 0.1075 | 0.00425 | 0.0008 |  | 0.2875 | 189.36 | 19173 | 100.71
[16 empty] | 4507 |  | P4 | 0.24 | 0.16 | 0.07 | 0.0006 | 0.012 | 0.11 | 0.0044 | 0.0008 |  | 0.31 | 47.34
[16 empty] | 4513 |  | P4 | 0.26 | 0.16 | 0.08 | 0.0006 | 0.011 | 0.1 | 0.0042 | 0.0006 |  | 0.3 | 47.34
[16 empty] | 4514 |  | P4 | 0.37 | 0.17 | 0.1 | 0.0006 | 0.014 | 0.11 | 0.0042 | 0.0009 |  | 0.27 | 94.68
11 | 2021-05-01 05:03 | 2021-05-12 13:00 | PROD | 1 | 85307 | 40 | 0 | 3 | 0 | 1 | 1.4 | 1 | 1.2 | 4.7 | 5.2 |  |  | HMG 3 | 0.3175 | 0.1525 | 0.09 | 0.0006 | 0.013 | 0.11 | 0.00425 | 0.0008 |  | 0.2875 | 189.36 | 19499 | 96.23
[16 empty] | 4507 |  | P4 | 0.24 | 0.16 | 0.07 | 0.0006 | 0.012 | 0.11 | 0.0044 | 0.0008 |  | 0.31 | 47.34
[16 empty] | 4512 |  | P4 | 0.29 | 0.11 | 0.09 | 0.0006 | 0.012 | 0.11 | 0.0042 | 0.0006 |  | 0.3 | 47.34
[16 empty] | 4514 |  | P4 | 0.37 | 0.17 | 0.1 | 0.0006 | 0.014 | 0.11 | 0.0042 | 0.0009 |  | 0.27 | 94.68
38 | 2021-05-01 11:21 | 2021-05-12 02:52 | PROD | 2 | 83868 | 41 | 0 | 0 | 0 | 1 | 1.4 | 1 | 1.2 | 4.3 | 8.4 |  |  | HMG 2 | 0.2 | 0.135 | 0.08 | 0.0006 | 0.0095 | 0.08 | 0.00325 | 0.00075 |  | 0.265 | 189.36 | 23353 | 99.48
[16 empty] | 3311 |  | P4 | 0.13 | 0.14 | 0.09 | 0.0006 | 0.01 | 0.08 | 0.0032 | 0.0009 |  | 0.25 | 94.68
[16 empty] | 4494 |  | P4 | 0.27 | 0.13 | 0.07 | 0.0006 | 0.009 | 0.08 | 0.0033 | 0.0006 |  | 0.28 | 94.68
60 | 2021-05-01 19:08 | 2021-05-12 06:59 | PROD | 2 | 82424 | 41 | 0 | 0 | 0 | 1 | 1.4 | 1 | 1.2 | 5.5 | 9.8 |  |  | HMG 2 | 0.2075 | 0.1225 | 0.065 | 0.0006 | 0.011 | 0.125 | 0.0035 | 0.00035 |  | 0.27 | 189.36 | 22527 | 99.48
[16 empty] | 4492 |  | P4 | 0.23 | 0.16 | 0.05 | 0.0006 | 0.008 | 0.11 | 0.0035 | 0.0002 |  | 0.3 | 47.34
[16 empty] | 4493 |  | P4 | 0.2 | 0.11 | 0.07 | 0.0006 | 0.012 | 0.13 | 0.0035 | 0.0004 |  | 0.26 | 142.02
29 | 2021-05-01 21:10 | 2021-05-13 09:20 | PROD | 1 | 90330 | 43 | 0 | 1 | 1 | 1 | 1.4 | 1 | 1.2 | 5 | 6.1 |  |  | HMG 3 | 0.225 | 0.15 | 0.12 | 0.0006 | 0.01225 | 0.0975 | 0.0044 | 0.0005 |  | 0.3 | 189.36 | 21296 | 100.05
[16 empty] | 3217 |  | P4 | 0.22 | 0.16 | 0.18 | 0.0006 | 0.018 | 0.07 | 0.0049 | 0.0009 |  | 0.24 | 47.34
[16 empty] | 3218 |  | P4 | 0.13 | 0.16 | 0.09 | 0.0006 | 0.01 | 0.08 | 0.0039 | 0.0002 |  | 0.33 | 94.68
[16 empty] | 4402 |  | P4 | 0.42 | 0.12 | 0.12 | 0.0006 | 0.011 | 0.16 | 0.0049 | 0.0007 |  | 0.3 | 47.34
2 | 2021-05-01 21:14 | 2021-05-13 05:00 | PROD | 1 | 86068 | 40 | 0 | 4 | 0 | 1 | 1.4 | 1 | 1.2 | 5 | 5 |  |  | HMG 3 | 0.175 | 0.15 | 0.105 | 0.0006 | 0.0125 | 0.085 | 0.004475 | 0.000375 |  | 0.3025 | 189.36 | 19663 | 97.22
[16 empty] | 3217 |  | P4 | 0.22 | 0.16 | 0.18 | 0.0006 | 0.018 | 0.07 | 0.0049 | 0.0009 |  | 0.24 | 47.34
[16 empty] | 3218 |  | P4 | 0.13 | 0.16 | 0.09 | 0.0006 | 0.01 | 0.08 | 0.0039 | 0.0002 |  | 0.33 | 94.68
[16 empty] | 4515 |  | P4 | 0.22 | 0.12 | 0.06 | 0.0006 | 0.012 | 0.11 | 0.0052 | 0.0002 |  | 0.31 | 47.34
88 | 2021-05-01 21:16 | 2021-05-13 13:00 | PROD | 1 | 91398 | 46 | 0 | 1 | 0 | 1 | 1.4 | 1 | 1.2 | 4.4 | 6.2 |  |  | HMG 3 | 0.32 | 0.1625 | 0.095 | 0.0006 | 0.01425 | 0.1 | 0.004125 | 0.000875 |  | 0.2775 | 189.36 | 21128 | 98.5
[16 empty] | 4430 |  | P4 | 0.22 | 0.16 | 0.08 | 0.0006 | 0.014 | 0.07 | 0.0041 | 0.0009 |  | 0.28 | 47.34
[16 empty] | 4460 |  | P4 | 0.32 | 0.15 | 0.1 | 0.0006 | 0.015 | 0.11 | 0.004 | 0.0008 |  | 0.29 | 47.34
[16 empty] | 4514 |  | P4 | 0.37 | 0.17 | 0.1 | 0.0006 | 0.014 | 0.11 | 0.0042 | 0.0009 |  | 0.27 | 94.68
31 | 2021-05-01 21:53 | 2021-05-12 01:52 | PROD | 2 | 79708 | 41 | 0 | 0 | 0 | 1 | 1.4 | 1 | 1.2 | 4.7 | 9.6 | 4494 |  | HMG 1 | 0.27 | 0.13 | 0.07 | 0.0006 | 0.009 | 0.08 | 0.0033 | 0.0006 |  | 0.28 | 189.36 | 23102 | 99.23
61 | 2021-05-02 05:12 | 2021-05-13 16:42 | PROD | 1 | 89308 | 43 | 0 | 1 | 0 | 1 | 1.4 | 1 | 1.2 | 4.2 | 7.6 |  |  | HMG 2 | 0.2275 | 0.125 | 0.07 | 0.0006 | 0.01 | 0.1125 | 0.00495 | 0.0002 |  | 0.31 | 189.36 | 20893 | 99.06
[16 empty] | 4421 |  | P4 | 0.25 | 0.14 | 0.1 | 0.0006 | 0.004 | 0.12 | 0.0042 | 0.0002 |  | 0.31 | 47.34
[16 empty] | 4515 |  | P4 | 0.22 | 0.12 | 0.06 | 0.0006 | 0.012 | 0.11 | 0.0052 | 0.0002 |  | 0.31 | 142.02
13 | 2021-05-02 05:15 | 2021-05-13 12:55 | PROD | 1 | 85881 | 43 | 0 | 1 | 0 | 1 | 1.4 | 1 | 1.2 | 3.2 | 5 |  |  | HMG 2 | [10 empty] | 189.36 | 19967 | 97.03
[16 empty] | 4516 |  | P4 | [10 empty] | 47.34
[16 empty] | 4421 |  | P4 | 0.25 | 0.14 | 0.1 | 0.0006 | 0.004 | 0.12 | 0.0042 | 0.0002 |  | 0.31 | 142.02
33 | 2021-05-02 14:09 | 2021-05-13 20:56 | PROD | 2 | 88229 | 44 | 0 | 0 | 0 | 1 | 1.4 | 1 | 1.2 | 5.3 | 9.7 |  |  | HMG 2 | 0.1825 | 0.14 | 0.075 | 0.0006 | 0.01 | 0.0875 | 0.003275 | 0.00075 |  | 0.25 | 189.36 | 24641 | 99.2
[16 empty] | 3311 |  | P4 | 0.13 | 0.14 | 0.09 | 0.0006 | 0.01 | 0.08 | 0.0032 | 0.0009 |  | 0.25 | 47.34
[16 empty] | 4496 |  | P4 | 0.2 | 0.14 | 0.07 | 0.0006 | 0.01 | 0.09 | 0.0033 | 0.0007 |  | 0.25 | 142.02
82 | 2021-05-02 19:00 | 2021-05-12 20:58 | PROD | 2 | 79161 | 39 | 0 | 0 | 0 | 1 | 1.4 | 1 | 1.4 | 4.6 | 8.4 | 4495 |  | HMG 1 | 0.11 | 0.15 | 0.08 | 0.0006 | 0.011 | 0.07 | 0.0037 | 0.0005 |  | 0.24 | 189.36 | 22442 | 99
43 | 2021-05-02 21:10 | 2021-05-14 05:04 | PROD | 1 | 87686 | 42 | 0 | 2 | 0 | 1 | 1.4 | 1 | 1.2 | 4.5 | 6.7 | 4516 |  | HMG 1 | [10 empty] | 189.36 | 19620 | 98.17
56 | 2021-05-02 21:13 | 2021-05-14 12:56 | PROD | 1 | 89354 | 44 | 0 | 3 | 0 | 1 | 1.4 | 1 | 1.8 | 3.9 | 6 | 3217 |  | HMG 1 | 0.22 | 0.16 | 0.18 | 0.0006 | 0.018 | 0.07 | 0.0049 | 0.0009 |  | 0.24 | 189.36 | 20330 | 97.71
94 | 2021-05-02 21:20 | 2021-05-12 18:00 | PRZ | 1 | 76446 | 39 | 0 | 1 | 0 | 2 | 1.4 | 1 | 1.2 | 4.4 | 9.7 |  |  | HMG 4 | 0.2175 | 0.1375 | 0.0625 | 0.0006 | 0.0105 | 0.0925 | 0.00395 | 0.000625 |  | 0.265 | 195.16 | 23280 | 99.36
[16 empty] | 4485 |  | P4 | 0.25 | 0.12 | 0.04 | 0.0006 | 0.009 | 0.05 | 0.0034 | 0.0007 |  | 0.3 | 48.79
[16 empty] | 4490 |  | P4 | 0.14 | 0.14 | 0.08 | 0.0006 | 0.013 | 0.09 | 0.0046 | 0.0008 |  | 0.23 | 48.79
[16 empty] | 4491 |  | P4 | 0.25 | 0.13 | 0.08 | 0.0006 | 0.012 | 0.12 | 0.0043 | 0.0008 |  | 0.23 | 48.79
[16 empty] | 4492 |  | P4 | 0.23 | 0.16 | 0.05 | 0.0006 | 0.008 | 0.11 | 0.0035 | 0.0002 |  | 0.3 | 48.79
58 | 2021-05-03 05:06 | 2021-05-14 16:21 | PROD | 1 | 88227 | 42 | 0 | 2 | 0 | 1 | 1.4 | 1 | 1.8 | 3.6 | 7.3 |  |  | HMG 3 | 0.1875 | 0.13 | 0.0725 | 0.0006 | 0.0095 | 0.11 | 0.00435 | 0.000425 |  | 0.29 | 189.36 | 19629 | 98.02
[16 empty] | 3244 |  | P4 | 0.32 | 0.18 | 0.07 | 0.0006 | 0.006 | 0.09 | 0.0045 | 0.0008 |  | 0.32 | 47.34
[16 empty] | 3251 |  | P4 | 0.15 | 0.14 | 0.1 | 0.0006 | 0.014 | 0.15 | 0.0043 | 0.0005 |  | 0.28 | 47.34
[16 empty] | 4517 |  | P4 | 0.14 | 0.1 | 0.06 | 0.0006 | 0.009 | 0.1 | 0.0043 | 0.0002 |  | 0.28 | 94.68
77 | 2021-05-03 05:08 | 2021-05-14 07:57 | PROD | 1 | 85594 | 43 | 0 | 1 | 0 | 1 | 1.4 | 1 | 1.2 | 4.2 | 6.9 | 4517 |  | HMG 1 | 0.14 | 0.1 | 0.06 | 0.0006 | 0.009 | 0.1 | 0.0043 | 0.0002 |  | 0.28 | 189.36 | 19403 | 99.03
48 | 2021-05-03 11:14 | 2021-05-14 08:31 | PROD | 2 | 85155 | 41 | 0 | 1 | 0 | 1 | 1.4 | 1 | 1.8 | 4.3 | 9 |  |  | HMG 2 | 0.32 | 0.1225 | 0.065 | 0.0006 | 0.0075 | 0.075 | 0.003225 | 0.00055 |  | 0.25 | 189.36 | 23601 | 99.15
[16 empty] | 3309 |  | P4 | 0.35 | 0.12 | 0.06 | 0.0006 | 0.007 | 0.07 | 0.0032 | 0.0004 |  | 0.24 | 142.02
[16 empty] | 4498 |  | P4 | 0.23 | 0.13 | 0.08 | 0.0006 | 0.009 | 0.09 | 0.0033 | 0.001 |  | 0.28 | 47.34
9 | 2021-05-03 13:56 | 2021-05-13 21:02 | PROD | 2 | 80061 | 40 | 0 | 1 | 0 | 1 | 1.4 | 1 | 1.7 | 3.6 | 9 |  |  | HMG 2 | 0.1825 | 0.14 | 0.075 | 0.0006 | 0.01 | 0.0875 | 0.003275 | 0.00075 |  | 0.25 | 189.36 | 22410 | 99.07
[16 empty] | 3311 |  | P4 | 0.13 | 0.14 | 0.09 | 0.0006 | 0.01 | 0.08 | 0.0032 | 0.0009 |  | 0.25 | 47.34
[16 empty] | 4496 |  | P4 | 0.2 | 0.14 | 0.07 | 0.0006 | 0.01 | 0.09 | 0.0033 | 0.0007 |  | 0.25 | 142.02
80 | 2021-05-03 13:57 | 2021-05-13 20:55 | PROD | 2 | 79895 | 39 | 0 | 1 | 0 | 1 | 1.4 | 1 | 1.2 | 4.8 | 8.6 |  |  | HMG 4 | 0.1825 | 0.14 | 0.085 | 0.0006 | 0.01075 | 0.0825 | 0.003675 | 0.0007 |  | 0.2575 | 189.36 | 22034 | 99.5
[16 empty] | 4429 |  | P4 | 0.29 | 0.16 | 0.1 | 0.0006 | 0.01 | 0.05 | 0.0043 | 0.001 |  | 0.28 | 47.34
[16 empty] | 3311 |  | P4 | 0.13 | 0.14 | 0.09 | 0.0006 | 0.01 | 0.08 | 0.0032 | 0.0009 |  | 0.25 | 47.34
[16 empty] | 4493 |  | P4 | 0.2 | 0.11 | 0.07 | 0.0006 | 0.012 | 0.13 | 0.0035 | 0.0004 |  | 0.26 | 47.34
[16 empty] | 4495 |  | P4 | 0.11 | 0.15 | 0.08 | 0.0006 | 0.011 | 0.07 | 0.0037 | 0.0005 |  | 0.24 | 47.34
41 | 2021-05-03 20:55 | 2021-05-15 16:20 | PROD | 1 | 91010 | 42 | 0 | 3 | 0 | 1 | 1.4 | 1 | 1.4 | 4.2 | 7.6 | 3251 |  | HMG 1 | 0.15 | 0.14 | 0.1 | 0.0006 | 0.014 | 0.15 | 0.0043 | 0.0005 |  | 0.28 | 189.36 | 20346 | 98.09
95 | 2021-05-03 21:04 | 2021-05-15 08:01 | PROD | 1 | 88342 | 42 | 0 | 2 | 0 | 1 | 1.4 | 1 | 1.2 | 4.3 | 6.6 |  |  | HMG 3 | 0.2075 | 0.115 | 0.0775 | 0.0006 | 0.01 | 0.115 | 0.004125 | 0.0004 |  | 0.3125 | 189.36 | 19731 | 98.4
[16 empty] | 3251 |  | P4 | 0.15 | 0.14 | 0.1 | 0.0006 | 0.014 | 0.15 | 0.0043 | 0.0005 |  | 0.28 | 47.34
[16 empty] | 3295 |  | P4 | 0.26 | 0.14 | 0.09 | 0.0006 | 0.012 | 0.11 | 0.0038 | 0.0007 |  | 0.29 | 47.34
[16 empty] | 4518 |  | P4 | 0.21 | 0.09 | 0.06 | 0.0006 | 0.007 | 0.1 | 0.0042 | 0.0002 |  | 0.34 | 94.68
53 | 2021-05-03 21:07 | 2021-05-15 05:09 | PROD | 1 | 87921 | 42 | 0 | 2 | 0 | 1 | 1.4 | 1 | 1.7 | 4.6 | 6 | 4518 |  | HMG 1 | 0.21 | 0.09 | 0.06 | 0.0006 | 0.007 | 0.1 | 0.0042 | 0.0002 |  | 0.34 | 189.36 | 20600 | 98.89
20 | 2021-05-04 11:49 | 2021-05-15 05:22 | PROD | 2 | 83650 | 41 | 0 | 0 | 0 | 1 | 1.4 | 1 | 1 | 3.8 | 8.2 | 4499 |  | HMG 1 | 0.45 | 0.16 | 0.11 | 0.0006 | 0.011 | 0.1 | 0.0038 | 0.0009 |  | 0.26 | 189.36 | 23061 | 99.3
40 | 2021-05-04 18:50 | 2021-05-14 15:02 | PROD | 2 | 77579 | 39 | 0 | 0 | 0 | 1 | 1.4 | 1 | 1.6 | 4.4 | 9.9 |  |  | HMG 3 | 0.27 | 0.1125 | 0.0775 | 0.0006 | 0.00825 | 0.0825 | 0.003275 | 0.000825 |  | 0.2675 | 189.36 | 21571 | 99.56
[16 empty] | 3309 |  | P4 | 0.35 | 0.12 | 0.06 | 0.0006 | 0.007 | 0.07 | 0.0032 | 0.0004 |  | 0.24 | 47.34
[16 empty] | 4497 |  | P4 | 0.27 | 0.07 | 0.09 | 0.0006 | 0.008 | 0.08 | 0.0033 | 0.0009 |  | 0.27 | 47.34
[16 empty] | 4498 |  | P4 | 0.23 | 0.13 | 0.08 | 0.0006 | 0.009 | 0.09 | 0.0033 | 0.001 |  | 0.28 | 94.68
91 | 2021-05-04 18:53 | 2021-05-15 01:55 | PROD | 2 | 82308 | 41 | 0 | 0 | 1 | 1 | 1.4 | 1 | 1.5 | 3.8 | 8.2 |  |  | HMG 3 | 0.2425 | 0.1125 | 0.075 | 0.0006 | 0.00875 | 0.09 | 0.00335 | 0.000625 |  | 0.27 | 189.36 | 22465 | 101.16
[16 empty] | 3312 |  | P4 | 0.2 | 0.15 | 0.07 | 0.0006 | 0.011 | 0.09 | 0.0033 | 0.0005 |  | 0.24 | 47.34
[16 empty] | 4492 |  | P4 | 0.23 | 0.16 | 0.05 | 0.0006 | 0.008 | 0.11 | 0.0035 | 0.0002 |  | 0.3 | 47.34
[16 empty] | 4497 |  | P4 | 0.27 | 0.07 | 0.09 | 0.0006 | 0.008 | 0.08 | 0.0033 | 0.0009 |  | 0.27 | 94.68
28 | 2021-05-04 21:02 | 2021-05-14 19:20 | PRZ | 1 | 76613 | 39 | 0 | 0 | 0 | 1 | 1.4 | 1 | 1.5 | 4.2 | 9.2 |  |  | HMG 5 | 0.264 | 0.1345 | 0.068 | 0.0006 | 0.01115 | 0.089 | 0.003555 | 0.000625 |  | 0.257 | 195.16 | 23301 | 99.01
[16 empty] | 4488 |  | P4 | 0.15 | 0.12 | 0.05 | 0.0006 | 0.008 | 0.06 | 0.003 | 0.0003 |  | 0.26 | 19.516
[16 empty] | 3313 |  | P4 | 0.31 | 0.15 | 0.07 | 0.0006 | 0.014 | 0.07 | 0.0037 | 0.0008 |  | 0.24 | 29.274
[16 empty] | 4489 |  | P4 | 0.34 | 0.16 | 0.07 | 0.0006 | 0.012 | 0.08 | 0.004 | 0.0009 |  | 0.24 | 48.79
[16 empty] | 4493 |  | P4 | 0.2 | 0.11 | 0.07 | 0.0006 | 0.012 | 0.13 | 0.0035 | 0.0004 |  | 0.26 | 48.79
[16 empty] | 4494 |  | P4 | 0.27 | 0.13 | 0.07 | 0.0006 | 0.009 | 0.08 | 0.0033 | 0.0006 |  | 0.28 | 48.79
52 | 2021-05-04 21:12 | 2021-05-15 12:56 | PROD | 1 | 83971 | 40 | 0 | 1 | 1 | 1 | 1.4 | 1 | 1.4 | 3.7 | 6.2 | 4519 |  | HMG 1 | 0.14 | 0.11 | 0.04 | 0.0006 | 0.01 | 0.13 | 0.0029 | 0.0002 |  | 0.27 | 189.36 | 18491 | 100.48
83 | 2021-05-04 21:56 | 2021-05-15 00:55 | PROD | 2 | 79053 | 39 | 0 | 1 | 0 | 1 | 1.4 | 1 | 1.5 | 5.8 | 10.6 |  |  | HMG 4 | 0.3125 | 0.135 | 0.0625 | 0.0006 | 0.0075 | 0.0975 | 0.003625 | 0.00095 |  | 0.3025 | 189.36 | 22415 | 98.77
[16 empty] | 3300 |  | P4 | 0.48 | 0.17 | 0.05 | 0.0006 | 0.007 | 0.08 | 0.0037 | 0.0007 |  | 0.34 | 47.34
[16 empty] | 4480 |  | P4 | 0.29 | 0.14 | 0.04 | 0.0006 | 0.006 | 0.08 | 0.0042 | 0.0002 |  | 0.32 | 47.34
[16 empty] | 4497 |  | P4 | 0.27 | 0.07 | 0.09 | 0.0006 | 0.008 | 0.08 | 0.0033 | 0.0009 |  | 0.27 | 47.34
[16 empty] | 4500 |  | P4 | 0.21 | 0.16 | 0.07 | 0.0006 | 0.009 | 0.15 | 0.0033 | 0.002 |  | 0.28 | 47.34
47 | 2021-05-05 05:04 | 2021-05-15 05:02 | PROD | 1 | 79052 | 39 | 0 | 1 | 1 | 1 | 1.4 | 1 | 1.5 | 4 | 5.8 |  |  | HMG 2 | 0.1575 | 0.1675 | 0.0525 | 0.0006 | 0.01 | 0.12 | 0.00355 | 0.000575 |  | 0.3 | 189.36 | 17712 | 100.05
[16 empty] | 4425 |  | P4 | 0.21 | 0.13 | 0.09 | 0.0006 | 0.007 | 0.09 | 0.0046 | 0.0005 |  | 0.3 | 47.34
[16 empty] | 4520 |  | P4 | 0.14 | 0.18 | 0.04 | 0.0006 | 0.011 | 0.13 | 0.0032 | 0.0006 |  | 0.3 | 142.02
63 | 2021-05-05 05:05 | 2021-05-17 08:34 | PROD | 1 | 93005 | 43 | 0 | 4 | 0 | 1 | 1.4 | 1 | 1.2 | 3.6 | 7.8 |  |  | HMG 3 | 0.155 | 0.1455 | 0.0775 | 0.0006 | 0.00965 | 0.112 | 0.00428 | 0.00069 |  | 0.3015 | 189.36 | 21022 | 98.18
[16 empty] | 3241 |  | P4 | 0.22 | 0.11 | 0.06 | 0.0006 | 0.008 | 0.13 | 0.0044 | 0.0006 |  | 0.32 | 56.808
[16 empty] | 3243 |  | P4 | 0.12 | 0.15 | 0.11 | 0.0006 | 0.01 | 0.09 | 0.0048 | 0.0008 |  | 0.29 | 85.212
[16 empty] | 4520 |  | P4 | 0.14 | 0.18 | 0.04 | 0.0006 | 0.011 | 0.13 | 0.0032 | 0.0006 |  | 0.3 | 47.34
26 | 2021-05-05 10:43 | 2021-05-15 17:06 | PROD | 2 | 80114 | 44 | 0 | 1 | 0 | 1 | 1.4 | 1 | 1.6 | 3.2 | 8.8 |  |  | HMG 4 | 0.272 | 0.1505 | 0.0815 | 0.0006 | 0.00975 | 0.094 | 0.00358 | 0.00067 |  | 0.271 | 189.36 | 22229 | 99.3
[16 empty] | 4492 |  | P4 | 0.23 | 0.16 | 0.05 | 0.0006 | 0.008 | 0.11 | 0.0035 | 0.0002 |  | 0.3 | 47.34
[16 empty] | 4495 |  | P4 | 0.11 | 0.15 | 0.08 | 0.0006 | 0.011 | 0.07 | 0.0037 | 0.0005 |  | 0.24 | 37.872
[16 empty] | 4498 |  | P4 | 0.23 | 0.13 | 0.08 | 0.0006 | 0.009 | 0.09 | 0.0033 | 0.001 |  | 0.28 | 47.34
[16 empty] | 4499 |  | P4 | 0.45 | 0.16 | 0.11 | 0.0006 | 0.011 | 0.1 | 0.0038 | 0.0009 |  | 0.26 | 56.808
84 | 2021-05-05 14:19 | 2021-05-15 22:00 | PROD | 2 | 80976 | 39 | 0 | 0 | 0 | 1 | 1.4 | 1 | 1.5 | 3.3 | 9.4 |  |  | HMG 2 | 0.26 | 0.145 | 0.095 | 0.0006 | 0.012 | 0.1 | 0.0049 | 0.0008 |  | 0.33 | 189.36 | 22558 | 99.59
[16 empty] | 3229 |  | P4 | 0.36 | 0.14 | 0.1 | 0.0006 | 0.011 | 0.08 | 0.005 | 0.0007 |  | 0.36 | 94.68
[16 empty] | 3247 |  | P4 | 0.16 | 0.15 | 0.09 | 0.0006 | 0.013 | 0.12 | 0.0048 | 0.0009 |  | 0.3 | 94.68
93 | 2021-05-05 18:48 | 2021-05-16 06:27 | PROD | 2 | 81867 | 44 | 0 | 0 | 0 | 1 | 1.4 | 1 | 1 | 5.9 | 8.8 |  |  | HMG 4 | 0.3075 | 0.125 | 0.1 | 0.0006 | 0.00975 | 0.09 | 0.0041 | 0.000775 |  | 0.285 | 189.36 | 23825 | 99.25
[16 empty] | 3229 |  | P4 | 0.36 | 0.14 | 0.1 | 0.0006 | 0.011 | 0.08 | 0.005 | 0.0007 |  | 0.36 | 47.34
[16 empty] | 3304 |  | P4 | 0.23 | 0.14 | 0.09 | 0.0006 | 0.009 | 0.11 | 0.0042 | 0.0006 |  | 0.25 | 47.34
[16 empty] | 4497 |  | P4 | 0.27 | 0.07 | 0.09 | 0.0006 | 0.008 | 0.08 | 0.0033 | 0.0009 |  | 0.27 | 47.34
[16 empty] | 4501 |  | P4 | 0.37 | 0.15 | 0.12 | 0.0006 | 0.011 | 0.09 | 0.0039 | 0.0009 |  | 0.26 | 47.34
15 | 2021-05-05 21:21 | 2021-05-16 12:59 | PROD | 1 | 80031 | 39 | 0 | 2 | 0 | 1 | 1.4 | 1 | 1.6 | 3.9 | 6.3 |  |  | HMG 2 | 0.1475 | 0.1125 | 0.04 | 0.0006 | 0.00725 | 0.1225 | 0.0032 | 0.0003 |  | 0.3 | 189.36 | 18701 | 95.71
[16 empty] | 4520 |  | P4 | 0.14 | 0.18 | 0.04 | 0.0006 | 0.011 | 0.13 | 0.0032 | 0.0006 |  | 0.3 | 47.34
[16 empty] | 4521 |  | P4 | 0.15 | 0.09 | 0.04 | 0.0006 | 0.006 | 0.12 | 0.0032 | 0.0002 |  | 0.3 | 142.02
79 | 2021-05-05 22:36 | 2021-05-16 06:29 | PROD | 2 | 79512 | 44 | 0 | 0 | 0 | 1 | 1.4 | 1 | 1.3 | 3.3 | 10 |  |  | HMG 3 | 0.315 | 0.135 | 0.0825 | 0.0006 | 0.009 | 0.0875 | 0.0034 | 0.000825 |  | 0.265 | 189.36 | 21822 | 99.03
[16 empty] | 3309 |  | P4 | 0.35 | 0.12 | 0.06 | 0.0006 | 0.007 | 0.07 | 0.0032 | 0.0004 |  | 0.24 | 47.34
[16 empty] | 4498 |  | P4 | 0.23 | 0.13 | 0.08 | 0.0006 | 0.009 | 0.09 | 0.0033 | 0.001 |  | 0.28 | 94.68
[16 empty] | 4499 |  | P4 | 0.45 | 0.16 | 0.11 | 0.0006 | 0.011 | 0.1 | 0.0038 | 0.0009 |  | 0.26 | 47.34
24 | 2021-05-06 03:51 | 2021-05-16 05:18 | PROD | 1 | 78386 | 39 | 0 | 1 | 0 | 1 | 1.4 | 1 | 1.6 | 3.5 | 6.1 |  |  | HMG 4 | 0.1975 | 0.135 | 0.07 | 0.0006 | 0.011 | 0.12 | 0.0037 | 0.000525 |  | 0.295 | 189.36 | 17663 | 99.13
[16 empty] | 3241 |  | P4 | 0.22 | 0.11 | 0.06 | 0.0006 | 0.008 | 0.13 | 0.0044 | 0.0006 |  | 0.32 | 47.34
[16 empty] | 4519 |  | P4 | 0.14 | 0.11 | 0.04 | 0.0006 | 0.01 | 0.13 | 0.0029 | 0.0002 |  | 0.27 | 47.34
[16 empty] | 4520 |  | P4 | 0.14 | 0.18 | 0.04 | 0.0006 | 0.011 | 0.13 | 0.0032 | 0.0006 |  | 0.3 | 47.34
[16 empty] | 3314 |  | P4 | 0.29 | 0.14 | 0.14 | 0.0006 | 0.015 | 0.09 | 0.0043 | 0.0007 |  | 0.29 | 47.34
87 | 2021-05-06 03:53 | 2021-05-16 08:15 | PROD | 1 | 79144 | 39 | 0 | 1 | 0 | 1 | 1.4 | 1 | 1.5 | 3.4 | 6.4 | 3314 |  | HMG 1 | 0.29 | 0.14 | 0.14 | 0.0006 | 0.015 | 0.09 | 0.0043 | 0.0007 |  | 0.29 | 189.36 | 17348 | 98.82
50 | 2021-05-06 03:56 | 2021-05-18 08:29 | PROD | 1 | 93644 | 47 | 0 | 2 | 0 | 1 | 1.4 | 1 | 1.6 | 3.9 | 6 |  |  | HMG 2 | 0.135 | 0.115 | 0.07 | 0.0006 | 0.008 | 0.1 | 0.0038 | 0.00035 |  | 0.28 | 189.36 | 21509 | 98.53
[16 empty] | 4420 |  | P4 | 0.12 | 0.14 | 0.1 | 0.0006 | 0.01 | 0.08 | 0.0044 | 0.0005 |  | 0.26 | 94.68
[16 empty] | 4521 |  | P4 | 0.15 | 0.09 | 0.04 | 0.0006 | 0.006 | 0.12 | 0.0032 | 0.0002 |  | 0.3 | 94.68
12 | 2021-05-06 10:43 | 2021-05-16 08:37 | PROD | 2 | 78037 | 41 | 0 | 1 | 1 | 1 | 1.4 | 1 | 1.6 | 3.6 | 10.8 |  |  | HMG 2 | 0.1975 | 0.1575 | 0.075 | 0.0006 | 0.01 | 0.1425 | 0.003675 | 0.001725 |  | 0.285 | 189.36 | 21966 | 100.15
[16 empty] | 3247 |  | P4 | 0.16 | 0.15 | 0.09 | 0.0006 | 0.013 | 0.12 | 0.0048 | 0.0009 |  | 0.3 | 47.34
[16 empty] | 4500 |  | P4 | 0.21 | 0.16 | 0.07 | 0.0006 | 0.009 | 0.15 | 0.0033 | 0.002 |  | 0.28 | 142.02
25 | 2021-05-06 14:18 | 2021-05-16 15:48 | PROD | 2 | 78537 | 39 | 0 | 0 | 0 | 1 | 1.4 | 1 | 1.9 | 3.8 | 8.1 | 4501 |  | HMG 1 | 0.37 | 0.15 | 0.12 | 0.0006 | 0.011 | 0.09 | 0.0039 | 0.0009 |  | 0.26 | 189.36 | 22357 | 99.33
10 | 2021-05-06 18:51 | 2021-05-17 17:09 | PROD | 2 | 85043 | 43 | 0 | 0 | 1 | 1 | 1.4 | 1 | 1.4 | 3.5 | 8 |  |  | HMG 3 | 0.1875 | 0.1425 | 0.0825 | 0.0006 | 0.00875 | 0.1025 | 0.0042 | 0.00035 |  | 0.28 | 189.36 | 23077 | 99.48
[16 empty] | 3240 |  | P4 | 0.16 | 0.13 | 0.1 | 0.0006 | 0.009 | 0.12 | 0.0046 | 0.0006 |  | 0.27 | 47.34
[16 empty] | 4502 |  | P4 | 0.21 | 0.16 | 0.08 | 0.0006 | 0.009 | 0.09 | 0.0042 | 0.0003 |  | 0.28 | 94.68
[16 empty] | 4503 |  | P4 | 0.17 | 0.12 | 0.07 | 0.0006 | 0.008 | 0.11 | 0.0038 | 0.0002 |  | 0.29 | 47.34
92 | 2021-05-06 18:56 | 2021-05-17 00:01 | PROD | 2 | 80069 | 39 | 0 | 0 | 0 | 1 | 1.4 | 1 | 1.6 | 3.8 | 8.6 |  |  | HMG 3 | 0.1975 | 0.15 | 0.07 | 0.0006 | 0.0075 | 0.1025 | 0.00395 | 0.00035 |  | 0.3 | 189.36 | 21470 | 99.76
[16 empty] | 3234 |  | P4 | 0.21 | 0.15 | 0.02 | 0.0006 | 0.003 | 0.11 | 0.0028 | 0.0002 |  | 0.37 | 47.34
[16 empty] | 3240 |  | P4 | 0.16 | 0.13 | 0.1 | 0.0006 | 0.009 | 0.12 | 0.0046 | 0.0006 |  | 0.27 | 47.34
[16 empty] | 4502 |  | P4 | 0.21 | 0.16 | 0.08 | 0.0006 | 0.009 | 0.09 | 0.0042 | 0.0003 |  | 0.28 | 94.68
89 | 2021-05-06 21:10 | 2021-05-18 04:56 | PROD | 1 | 86992 | 43 | 0 | 2 | 0 | 1 | 1.4 | 1 | 1 | 3.8 | 6.4 | 4522 |  | HMG 1 | 0.37 | 0.14 | 0.07 | 0.0006 | 0.011 | 0.12 | 0.0044 | 0.0003 |  | 0.33 | 189.36 | 18907 | 98.18
30 | 2021-05-06 21:12 | 2021-05-16 16:51 | PROD | 1 | 76820 | 41 | 0 | 1 | 0 | 1 | 1.4 | 1 | 1.6 | 4.4 | 7.6 |  |  | HMG 3 | 0.1525 | 0.15 | 0.1 | 0.00065 | 0.0105 | 0.065 | 0.004425 | 0.0004 |  | 0.3075 | 189.36 | 16927 | 99.43
[16 empty] | 4387 |  | P4 | 0.18 | 0.15 | 0.13 | 0.0007 | 0.014 | 0.05 | 0.0042 | 0.0008 |  | 0.3 | 47.34
[16 empty] | 4388 |  | P4 | 0.25 | 0.15 | 0.11 | 0.0007 | 0.01 | 0.09 | 0.0039 | 0.0004 |  | 0.29 | 47.34
[16 empty] | 3228 |  | P4 | 0.09 | 0.15 | 0.08 | 0.0006 | 0.009 | 0.06 | 0.0048 | 0.0002 |  | 0.32 | 94.68
74 | 2021-05-06 22:10 | 2021-05-16 21:09 | PROD | 2 | 77875 | 44 | 0 | 0 | 1 | 1 | 1.4 | 1 | 1.8 | 4.7 | 8.1 |  |  | HMG 3 | 0.25 | 0.1575 | 0.085 | 0.0006 | 0.0095 | 0.12 | 0.003675 | 0.0013 |  | 0.275 | 189.36 | 21060 | 100.51
[16 empty] | 4500 |  | P4 | 0.21 | 0.16 | 0.07 | 0.0006 | 0.009 | 0.15 | 0.0033 | 0.002 |  | 0.28 | 94.68
[16 empty] | 4501 |  | P4 | 0.37 | 0.15 | 0.12 | 0.0006 | 0.011 | 0.09 | 0.0039 | 0.0009 |  | 0.26 | 47.34
[16 empty] | 4502 |  | P4 | 0.21 | 0.16 | 0.08 | 0.0006 | 0.009 | 0.09 | 0.0042 | 0.0003 |  | 0.28 | 47.34
78 | 2021-05-07 03:58 | 2021-05-18 13:12 | PROD | 1 | 87222 | 43 | 0 | 1 | 0 | 1 | 1.4 | 1 | 1.8 | 4.5 | 5.2 |  |  | HMG 4 | 0.2575 | 0.1425 | 0.07 | 0.0006 | 0.01125 | 0.105 | 0.004075 | 0.0003 |  | 0.3075 | 189.36 | 18951 | 99.06
[16 empty] | 3228 |  | P4 | 0.09 | 0.15 | 0.08 | 0.0006 | 0.009 | 0.06 | 0.0048 | 0.0002 |  | 0.32 | 47.34
[16 empty] | 4519 |  | P4 | 0.14 | 0.11 | 0.04 | 0.0006 | 0.01 | 0.13 | 0.0029 | 0.0002 |  | 0.27 | 47.34
[16 empty] | 4522 |  | P4 | 0.37 | 0.14 | 0.07 | 0.0006 | 0.011 | 0.12 | 0.0044 | 0.0003 |  | 0.33 | 47.34
[16 empty] | 3315 |  | P4 | 0.43 | 0.17 | 0.09 | 0.0006 | 0.015 | 0.11 | 0.0042 | 0.0005 |  | 0.31 | 47.34
45 | 2021-05-07 03:58 | 2021-05-17 04:57 | PROD | 1 | 77311 | 41 | 0 | 1 | 0 | 1 | 1.4 | 1 | 1.6 | 3.2 | 6.2 |  |  | HMG 2 | 0.22 | 0.1625 | 0.0825 | 0.0006 | 0.01125 | 0.0875 | 0.004875 | 0.000725 |  | 0.31 | 189.36 | 18551 | 97.44
[16 empty] | 3246 |  | P4 | 0.15 | 0.16 | 0.08 | 0.0006 | 0.01 | 0.08 | 0.0051 | 0.0008 |  | 0.31 | 142.02
[16 empty] | 3315 |  | P4 | 0.43 | 0.17 | 0.09 | 0.0006 | 0.015 | 0.11 | 0.0042 | 0.0005 |  | 0.31 | 47.34
16 | 2021-05-07 10:08 | 2021-05-17 12:55 | PROD | 2 | 78654 | 42 | 0 | 0 | 0 | 1.3 | 1.4 | 1 | 1.6 | 4.4 | 10.8 |  |  | HMG 2 | 0.25 | 0.125 | 0.09 | 0.0006 | 0.0095 | 0.095 | 0.0051 | 0.0008 |  | 0.28 | 189.36 | 21894 | 98.98
[16 empty] | 3240 |  | P4 | 0.16 | 0.13 | 0.1 | 0.0006 | 0.009 | 0.12 | 0.0046 | 0.0006 |  | 0.27 | 94.68
[16 empty] | 4423 |  | P4 | 0.34 | 0.12 | 0.08 | 0.0006 | 0.01 | 0.07 | 0.0056 | 0.001 |  | 0.29 | 94.68
90 | 2021-05-07 13:57 | 2021-05-18 08:53 | PROD | 2 | 83859 | 41 | 0 | 1 | 0 | 1 | 1.4 | 1 | 1.4 | 5.1 | 8.8 |  |  | HMG 4 | 0.2565 | 0.131 | 0.096 | 0.0006 | 0.0111 | 0.068 | 0.004465 | 0.00061 |  | 0.2895 | 189.36 | 23207 | 99.15
[16 empty] | 4417 |  | P4 | 0.32 | 0.1 | 0.09 | 0.0006 | 0.01 | 0.07 | 0.0043 | 0.0005 |  | 0.3 | 94.68
[16 empty] | 4427 |  | P4 | 0.29 | 0.14 | 0.13 | 0.0006 | 0.015 | 0.08 | 0.0051 | 0.0012 |  | 0.28 | 28.404
[16 empty] | 3250 |  | P4 | 0.18 | 0.15 | 0.09 | 0.0006 | 0.011 | 0.06 | 0.0045 | 0.0008 |  | 0.3 | 18.936
[16 empty] | 4505 |  | P4 | 0.14 | 0.18 | 0.09 | 0.0006 | 0.011 | 0.06 | 0.0044 | 0.0004 |  | 0.27 | 47.34
62 | 2021-05-07 19:01 | 2021-05-18 00:50 | PROD | 2 | 80237 | 41 | 0 | 0 | 0 | 1 | 1.4 | 1 | 1.7 | 3.9 | 9 |  |  | HMG 2 | 0.2025 | 0.13 | 0.0675 | 0.0006 | 0.00825 | 0.105 | 0.003775 | 0.0003 |  | 0.28 | 189.36 | 21692 | 99.7
[16 empty] | 4486 |  | P4 | 0.3 | 0.16 | 0.06 | 0.0006 | 0.009 | 0.09 | 0.0037 | 0.0006 |  | 0.25 | 47.34
[16 empty] | 4503 |  | P4 | 0.17 | 0.12 | 0.07 | 0.0006 | 0.008 | 0.11 | 0.0038 | 0.0002 |  | 0.29 | 142.02
51 | 2021-05-07 21:01 | 2021-05-19 01:38 | PRZ | 1 | 85535 | 40 | 0 | 2 | 0 | 2 | 1.4 | 1 | 1.4 | 4.6 | 12.1 |  |  | HMG 4 | 0.1825 | 0.1325 | 0.065 | 0.0006 | 0.01025 | 0.085 | 0.003325 | 0.000575 |  | 0.2525 | 195.16 | 25255 | 99.35
[16 empty] | 4487 |  | P4 | 0.22 | 0.09 | 0.04 | 0.0006 | 0.009 | 0.09 | 0.003 | 0.0006 |  | 0.28 | 48.79
[16 empty] | 3312 |  | P4 | 0.2 | 0.15 | 0.07 | 0.0006 | 0.011 | 0.09 | 0.0033 | 0.0005 |  | 0.24 | 48.79
[16 empty] | 4495 |  | P4 | 0.11 | 0.15 | 0.08 | 0.0006 | 0.011 | 0.07 | 0.0037 | 0.0005 |  | 0.24 | 48.79
[16 empty] | 4496 |  | P4 | 0.2 | 0.14 | 0.07 | 0.0006 | 0.01 | 0.09 | 0.0033 | 0.0007 |  | 0.25 | 48.79
23 | 2021-05-07 21:59 | 2021-05-19 08:37 | PROD | 1 | 88632 | 43 | 0 | 1 | 0 | 1 | 1.4 | 1 | 1.2 | 4.5 | 6.7 |  |  | HMG 3 | 0.39 | 0.15 | 0.1 | 0.0006 | 0.01375 | 0.1125 | 0.004375 | 0.000525 |  | 0.29 | 189.36 | 20132 | 99.2
[16 empty] | 3315 |  | P4 | 0.43 | 0.17 | 0.09 | 0.0006 | 0.015 | 0.11 | 0.0042 | 0.0005 |  | 0.31 | 94.68
[16 empty] | 4523 |  | P4 | 0.32 | 0.14 | 0.1 | 0.0006 | 0.009 | 0.12 | 0.0042 | 0.0002 |  | 0.28 | 47.34
[16 empty] | 3316 |  | P4 | 0.38 | 0.12 | 0.12 | 0.0006 | 0.016 | 0.11 | 0.0049 | 0.0009 |  | 0.26 | 47.34
59 | 2021-05-07 22:10 | 2021-05-19 06:10 | PROD | 2 | 88294 | 43 | 0 | 0 | 0 | 1 | 1.4 | 1 | 1.3 | 3.8 | 9.4 |  |  | HMG 3 | 0.255 | 0.1625 | 0.075 | 0.0006 | 0.01175 | 0.0875 | 0.004075 | 0.0007 |  | 0.275 | 189.36 | 23647 | 99.67
[16 empty] | 3308 |  | P4 | 0.36 | 0.17 | 0.09 | 0.0006 | 0.011 | 0.11 | 0.0041 | 0.0007 |  | 0.26 | 47.34
[16 empty] | 4489 |  | P4 | 0.34 | 0.16 | 0.07 | 0.0006 | 0.012 | 0.08 | 0.004 | 0.0009 |  | 0.24 | 47.34
[16 empty] | 4506 |  | P4 | 0.16 | 0.16 | 0.07 | 0.0006 | 0.012 | 0.08 | 0.0041 | 0.0006 |  | 0.3 | 94.68
42 | 2021-05-08 05:12 | 2021-05-19 05:06 | PROD | 1 | 85511 | 43 | 0 | 1 | 0 | 1 | 1.4 | 1 | 1.7 | 3.3 | 5.6 | 3316 |  | HMG 1 | 0.38 | 0.12 | 0.12 | 0.0006 | 0.016 | 0.11 | 0.0049 | 0.0009 |  | 0.26 | 189.36 | 18835 | 98.98
73 | 2021-05-08 05:14 | 2021-05-18 16:44 | PROD | 1 | 80321 | 40 | 0 | 0 | 0 | 1 | 1.4 | 1 | 1.8 | 4.9 | 6 |  |  | HMG 2 | 0.29 | 0.14 | 0.0925 | 0.0006 | 0.0105 | 0.0975 | 0.0048 | 0.0005 |  | 0.2725 | 189.36 | 18134 | 98.71
[16 empty] | 4523 |  | P4 | 0.32 | 0.14 | 0.1 | 0.0006 | 0.009 | 0.12 | 0.0042 | 0.0002 |  | 0.28 | 47.34
[16 empty] | 4524 |  | P4 | 0.28 | 0.14 | 0.09 | 0.0006 | 0.011 | 0.09 | 0.005 | 0.0006 |  | 0.27 | 142.02
57 | 2021-05-08 11:16 | 2021-05-18 21:09 | PROD | 2 | 81401 | 39 | 0 | 0 | 0 | 1 | 1.4 | 1 | 1.5 | 3.2 | 9.4 |  |  | HMG 3 | 0.2225 | 0.145 | 0.105 | 0.0006 | 0.01225 | 0.0825 | 0.0046 | 0.00075 |  | 0.28 | 189.36 | 22450 | 99.59
[16 empty] | 4427 |  | P4 | 0.29 | 0.14 | 0.13 | 0.0006 | 0.015 | 0.08 | 0.0051 | 0.0012 |  | 0.28 | 94.68
[16 empty] | 4503 |  | P4 | 0.17 | 0.12 | 0.07 | 0.0006 | 0.008 | 0.11 | 0.0038 | 0.0002 |  | 0.29 | 47.34
[16 empty] | 4505 |  | P4 | 0.14 | 0.18 | 0.09 | 0.0006 | 0.011 | 0.06 | 0.0044 | 0.0004 |  | 0.27 | 47.34
19 | 2021-05-08 18:56 | 2021-05-20 08:50 | PROD | 2 | 86145 | 46 | 0 | 1 | 0 | 1 | 1.4 | 1 | 1.2 | 4 | 8.7 |  |  | HMG 2 | 0.19 | 0.145 | 0.085 | 0.0006 | 0.012 | 0.095 | 0.0041 | 0.0003 |  | 0.29025 | 189.36 | 24415 | 95.54
[16 empty] | 4506 |  | P4 | 0.16 | 0.16 | 0.07 | 0.0006 | 0.012 | 0.08 | 0.0041 | 0.0006 |  | 0.3 | 47.34
[16 empty] | 4508 |  | P4 | 0.2 | 0.14 | 0.09 | 0.0006 | 0.012 | 0.1 | 0.0041 | 0.0002 |  | 0.287 | 142.02
66 | 2021-05-08 18:59 | 2021-05-20 07:24 | PROD | 2 | 89497 | 43 | 0 | 1 | 1 | 1 | 1.4 | 1 | 1.2 | 4.3 | 8 |  |  | HL 3 | 0.2035 | 0.094775 | 0.238 |  | 0.009825 | 0.0473 | 0.000625 | 0.004875 | 0.007225 |  | 188.74 | 23958 | 100.61
[16 empty] | 2443 | A2/443 | HL | 0.159 | 0.0926 | 0.2 |  | 0.0083 | 0.0568 | 0.0007 | 0.0038 | 0.0043 |  | 47.185
[16 empty] | 2441 | A2/441 | HL | 0.222 | 0.104 | 0.271 |  | 0.0099 | 0.0258 | 0.0006 | 0.0046 | 0.008 |  | 94.37
[16 empty] | 2446 | A2/446 | HL | 0.211 | 0.0785 | 0.21 |  | 0.0112 | 0.0808 | 0.0006 | 0.0065 | 0.0086 |  | 47.185
68 | 2021-05-08 21:02 | 2021-05-19 13:18 | PROD | 1 | 82559 | 41 | 0 | 0 | 0 | 1 | 1.4 | 1 | 1.3 | 3.6 | 5.4 |  |  | HMG 2 | 0.24 | 0.16 | 0.095 | 0.0006 | 0.013 | 0.11 | 0.0045 | 0.0005 |  | 0.29 | 189.36 | 18502 | 99.71
[16 empty] | 3317 |  | P4 | 0.29 | 0.16 | 0.09 | 0.0006 | 0.011 | 0.11 | 0.0043 | 0.0004 |  | 0.29 | 94.68
[16 empty] | 4525 |  | P4 | 0.19 | 0.16 | 0.1 | 0.0006 | 0.015 | 0.11 | 0.0047 | 0.0006 |  | 0.29 | 94.68
34 | 2021-05-08 22:02 | 2021-05-19 08:56 | PROD | 2 | 81651 | 41 | 0 | 1 | 0 | 1 | 1.4 | 1 | 1 | 5.1 | 10.3 |  |  | HMG 3 | 0.225 | 0.1425 | 0.08 | 0.0006 | 0.0115 | 0.1075 | 0.003875 | 0.000475 |  | 0.2625 | 189.36 | 22770 | 99.15
[16 empty] | 3308 |  | P4 | 0.36 | 0.17 | 0.09 | 0.0006 | 0.011 | 0.11 | 0.0041 | 0.0007 |  | 0.26 | 47.34
[16 empty] | 4493 |  | P4 | 0.2 | 0.11 | 0.07 | 0.0006 | 0.012 | 0.13 | 0.0035 | 0.0004 |  | 0.26 | 94.68
[16 empty] | 4505 |  | P4 | 0.14 | 0.18 | 0.09 | 0.0006 | 0.011 | 0.06 | 0.0044 | 0.0004 |  | 0.27 | 47.34
75 | 2021-05-09 05:03 | 2021-05-20 06:27 | PROD | 1 | 83976 | 40 | 0 | 1 | 0 | 1 | 1.4 | 1 | 1.3 | 4.5 | 5.5 |  |  | HMG 4 | 0.2525 | 0.145 | 0.095 | 0.0006 | 0.01025 | 0.1 | 0.004475 | 0.000425 |  | 0.275 | 189.36 | 18482 | 98.02
[16 empty] | 4420 |  | P4 | 0.12 | 0.14 | 0.1 | 0.0006 | 0.01 | 0.08 | 0.0044 | 0.0005 |  | 0.26 | 47.34
[16 empty] | 4523 |  | P4 | 0.32 | 0.14 | 0.1 | 0.0006 | 0.009 | 0.12 | 0.0042 | 0.0002 |  | 0.28 | 47.34
[16 empty] | 4524 |  | P4 | 0.28 | 0.14 | 0.09 | 0.0006 | 0.011 | 0.09 | 0.005 | 0.0006 |  | 0.27 | 47.34
[16 empty] | 3317 |  | P4 | 0.29 | 0.16 | 0.09 | 0.0006 | 0.011 | 0.11 | 0.0043 | 0.0004 |  | 0.29 | 47.34
39 | 2021-05-09 05:05 | 2021-05-21 08:26 | PROD | 1 | 93772 | 46 | 0 | 1 | 0 | 1 | 1.4 | 1 | 1.2 | 3.8 | 6.4 |  |  | HMG 2 | 0.2 | 0.16 | 0.0975 | 0.0006 | 0.01525 | 0.1125 | 0.00455 | 0.000675 |  | 0.2925 | 189.36 | 21392 | 98.62
[16 empty] | 4525 |  | P4 | 0.19 | 0.16 | 0.1 | 0.0006 | 0.015 | 0.11 | 0.0047 | 0.0006 |  | 0.29 | 142.02
[16 empty] | 3318 |  | P4 | 0.23 | 0.16 | 0.09 | 0.0006 | 0.016 | 0.12 | 0.0041 | 0.0009 |  | 0.3 | 47.34
17 | 2021-05-09 05:06 | 2021-05-19 10:32 | PRZ | 1 | 78741 | 40 | 0 | 1 | 0 | 1 | 1.4 | 1 | 1.3 | 4.6 | 8.8 |  |  | HMG 4 | 0.2525 | 0.125 | 0.075 | 0.0006 | 0.009 | 0.0975 | 0.003525 | 0.0008 |  | 0.2575 | 195.16 | 23754 | 98.93
[16 empty] | 4486 |  | P4 | 0.3 | 0.16 | 0.06 | 0.0006 | 0.009 | 0.09 | 0.0037 | 0.0006 |  | 0.25 | 48.79
[16 empty] | 3310 |  | P4 | 0.21 | 0.14 | 0.07 | 0.0006 | 0.01 | 0.13 | 0.0038 | 0.0007 |  | 0.23 | 48.79
[16 empty] | 4497 |  | P4 | 0.27 | 0.07 | 0.09 | 0.0006 | 0.008 | 0.08 | 0.0033 | 0.0009 |  | 0.27 | 48.79
[16 empty] | 4498 |  | P4 | 0.23 | 0.13 | 0.08 | 0.0006 | 0.009 | 0.09 | 0.0033 | 0.001 |  | 0.28 | 48.79
69 | 2021-05-09 10:42 | 2021-05-21 08:28 | PROD | 2 | 91379 | 46 | 0 | 1 | 0 | 1 | 1.4 | 1 | 1.6 | 4.6 | 8.9 | 4510 |  | HMG 1 | 0.39 | 0.15 | 0.09 | 0.0006 | 0.015 | 0.1 | 0.004 | 0.0012 |  | 0.29 | 189.36 | 26124 | 99.33
86 | 2021-05-09 19:24 | 2021-05-20 10:46 | PROD | 2 | 82667 | 41 | 0 | 0 | 0 | 1 | 1.4 | 1 | 1.3 | 3.5 | 10.1 | 4504 |  | HMG 1 | 0.17 | 0.15 | 0.08 | 0.0006 | 0.012 | 0.09 | 0.0041 | 0.0002 |  | 0.26 | 189.36 | 23115 | 99.01
21 | 2021-05-09 20:59 | 2021-05-19 23:06 | PRZ | 1 | 77101 | 39 | 0 | 0 | 0 | 1.1 | 1.4 | 1 | 1.2 | 4.3 | 8.4 |  |  | HMG 4 | 0.3 | 0.1475 | 0.095 | 0.0006 | 0.00975 | 0.0975 | 0.003925 | 0.000575 |  | 0.2725 | 195.16 | 24476 | 99
[16 empty] | 4499 |  | P4 | 0.45 | 0.16 | 0.11 | 0.0006 | 0.011 | 0.1 | 0.0038 | 0.0009 |  | 0.26 | 48.79
[16 empty] | 4501 |  | P4 | 0.37 | 0.15 | 0.12 | 0.0006 | 0.011 | 0.09 | 0.0039 | 0.0009 |  | 0.26 | 48.79
[16 empty] | 4502 |  | P4 | 0.21 | 0.16 | 0.08 | 0.0006 | 0.009 | 0.09 | 0.0042 | 0.0003 |  | 0.28 | 48.79
[16 empty] | 4503 |  | P4 | 0.17 | 0.12 | 0.07 | 0.0006 | 0.008 | 0.11 | 0.0038 | 0.0002 |  | 0.29 | 48.79
67 | 2021-05-09 21:13 | 2021-05-21 05:00 | PROD | 1 | 87236 | 43 | 0 | 1 | 0 | 1 | 1.4 | 1 | 1.2 | 3.6 | 6.4 | 4526 |  | HMG 1 | 0.13 | 0.13 | 0.08 | 0.0006 | 0.008 | 0.11 | 0.0037 | 0.0004 |  | 0.3 | 189.36 | 19434 | 99.5
81 | 2021-05-09 22:09 | 2021-05-21 02:54 | PROD | 2 | 87091 | 44 | 0 | 0 | 0 | 1 | 1.4 | 1 | 1.8 | 3.5 | 10.1 |  |  | HMG 2 | 0.2975 | 0.1225 | 0.075 | 0.0006 | 0.01075 | 0.0925 | 0.004 | 0.000275 |  | 0.315 | 189.36 | 23573 | 99.27
[16 empty] | 4417 |  | P4 | 0.32 | 0.1 | 0.09 | 0.0006 | 0.01 | 0.07 | 0.0043 | 0.0005 |  | 0.3 | 47.34
[16 empty] | 4509 |  | P4 | 0.29 | 0.13 | 0.07 | 0.0006 | 0.011 | 0.1 | 0.0039 | 0.0002 |  | 0.32 | 142.02
35 | 2021-05-10 05:15 | 2021-05-20 16:14 | PROD | 1 | 81159 | 41 | 0 | 1 | 0 | 1 | 1.4 | 1 | 1.3 | 4.6 | 7.4 |  |  | HMG 3 | 0.235 | 0.1525 | 0.0875 | 0.0006 | 0.0115 | 0.1125 | 0.0041 | 0.000525 |  | 0.295 | 189.36 | 18605 | 98.46
[16 empty] | 3317 |  | P4 | 0.29 | 0.16 | 0.09 | 0.0006 | 0.011 | 0.11 | 0.0043 | 0.0004 |  | 0.29 | 94.68
[16 empty] | 3318 |  | P4 | 0.23 | 0.16 | 0.09 | 0.0006 | 0.016 | 0.12 | 0.0041 | 0.0009 |  | 0.3 | 47.34
[16 empty] | 4526 |  | P4 | 0.13 | 0.13 | 0.08 | 0.0006 | 0.008 | 0.11 | 0.0037 | 0.0004 |  | 0.3 | 47.34
44 | 2021-05-10 05:17 | 2021-05-20 04:57 | PROD | 1 | 78021 | 39 | 0 | 1 | 0 | 1 | 1.4 | 1 | 1.4 | 4.4 | 6.5 |  |  | HMG 2 | 0.22 | 0.145 | 0.065 | 0.0006 | 0.00875 | 0.11 | 0.003625 | 0.0004 |  | 0.33 | 189.36 | 17449 | 98.95
[16 empty] | 4526 |  | P4 | 0.13 | 0.13 | 0.08 | 0.0006 | 0.008 | 0.11 | 0.0037 | 0.0004 |  | 0.3 | 47.34
[16 empty] | 3319 |  | P4 | 0.25 | 0.15 | 0.06 | 0.0006 | 0.009 | 0.11 | 0.0036 | 0.0004 |  | 0.34 | 142.02
49 | 2021-05-10 11:03 | 2021-05-20 18:40 | PROD | 2 | 80912 | 37 | 0 | 2 | 0 | 1 | 1.4 | 1 | 1.6 | 4.6 | 9.6 |  |  | HMG 3 | 0.1825 | 0.1475 | 0.0825 | 0.0006 | 0.012 | 0.0925 | 0.0041 | 0.0003 |  | 0.2835 | 189.36 | 22704 | 99.78
[16 empty] | 4504 |  | P4 | 0.17 | 0.15 | 0.08 | 0.0006 | 0.012 | 0.09 | 0.0041 | 0.0002 |  | 0.26 | 47.34
[16 empty] | 4506 |  | P4 | 0.16 | 0.16 | 0.07 | 0.0006 | 0.012 | 0.08 | 0.0041 | 0.0006 |  | 0.3 | 47.34
[16 empty] | 4508 |  | P4 | 0.2 | 0.14 | 0.09 | 0.0006 | 0.012 | 0.1 | 0.0041 | 0.0002 |  | 0.287 | 94.68
1 | 2021-05-10 11:06 | 2021-05-21 21:07 | PROD | 2 | 88625 | 43 | 0 | 1 | 0 | 1 | 1.4 | 1 | 1.7 | 3.5 | 9.2 |  |  | HMG 3 | 0.285 | 0.14 | 0.0775 | 0.0006 | 0.01225 | 0.0975 | 0.003975 | 0.00045 |  | 0.2975 | 189.36 | 23919 | 99.44
[16 empty] | 4504 |  | P4 | 0.17 | 0.15 | 0.08 | 0.0006 | 0.012 | 0.09 | 0.0041 | 0.0002 |  | 0.26 | 47.34
[16 empty] | 4509 |  | P4 | 0.29 | 0.13 | 0.07 | 0.0006 | 0.011 | 0.1 | 0.0039 | 0.0002 |  | 0.32 | 94.68
[16 empty] | 4510 |  | P4 | 0.39 | 0.15 | 0.09 | 0.0006 | 0.015 | 0.1 | 0.004 | 0.0012 |  | 0.29 | 47.34
46 | 2021-05-10 13:59 | 2021-05-21 23:47 | PROD | 2 | 89076 | 44 | 0 | 0 | 0 | 1 | 1.4 | 1 | 1.8 | 4.4 | 9.5 | 4511 |  | HMG 1 | 0.31 | 0.16 | 0.07 | 0.0006 | 0.011 | 0.1 | 0.004 | 0.0012 |  | 0.33 | 189.36 | 25115 | 99.36
71 | 2021-05-10 14:03 | 2021-05-21 22:07 | PROD | 2 | 87380 | 37 | 0 | 7 | 0 | 1 | 1.4 | 1 | 1.7 | 3.5 | 8.2 |  |  | HL 3 | [10 empty] | 188.74 | 24336 | 99.48
[16 empty] | 2441 | A2/441 | HL | 0.222 | 0.104 | 0.271 |  | 0.0099 | 0.0258 | 0.0006 | 0.0046 | 0.008 |  | 47.185
[16 empty] | 2478 | A2/478 | HL | 0.249 | 0.0817 | 0.252 |  | 0.0104 | 0.116 | 0.0001 | 0.0038 | 0.0075 |  | 47.185
[16 empty] | 1164 |  | HL | [10 empty] | 94.37
37 | 2021-05-10 20:55 | 2021-05-21 13:12 | PROD | 1 | 82963 | 40 | 0 | 2 | 0 | 1 | 1.4 | 1 | 1.7 | 4.3 | 6.7 |  |  | HMG 2 | 0.175 | 0.1625 | 0.0875 | 0.0006 | 0.0115 | 0.1025 | 0.003975 | 0.0004 |  | 0.2925 | 189.36 | 19959 | 98.56
[16 empty] | 4527 |  | P4 | 0.15 | 0.18 | 0.1 | 0.0006 | 0.013 | 0.11 | 0.0041 | 0.0004 |  | 0.28 | 142.02
[16 empty] | 3320 |  | P4 | 0.25 | 0.11 | 0.05 | 0.0006 | 0.007 | 0.08 | 0.0036 | 0.0004 |  | 0.33 | 47.34
70 | 2021-05-10 20:58 | 2021-05-20 13:07 | PROD | 1 | 74477 | 39 | 0 | 1 | 0 | 1 | 1.4 | 1 | 1.2 | 3.6 | 6.7 |  |  | HL 3 | 0.2785 | 0.0788 | 0.251 |  | 0.009925 | 0.0742 | 0.000425 | 0.0071 | 0.00865 |  | 188.74 | 15903 | 98.66
[16 empty] | 2445 | A2/445 | HL | 0.24 | 0.0695 | 0.246 |  | 0.0092 | 0.0846 | 0.0007 | 0.0083 | 0.0079 |  | 94.37
[16 empty] | 2474 | A2/474 | HL | 0.41 | 0.0893 | 0.257 |  | 0.0116 | 0.0436 | 0.0001 | 0.007 | 0.0132 |  | 47.185
[16 empty] | 2449 | A2/449 | HL | 0.224 | 0.0869 | 0.255 |  | 0.0097 | 0.084 | 0.0002 | 0.0048 | 0.0056 |  | 47.185
96 | 2021-05-11 10:56 | 2021-05-22 08:52 | PROD | 2 | 85137 | 41 | 0 | 0 | 0 | 1 | 2.3 | 1 | 1.8 | 4 | 9.1 |  |  | HMG 3 | 0.2925 | 0.1575 | 0.0725 | 0.0006 | 0.012 | 0.1025 | 0.004125 | 0.00085 |  | 0.29 | 189.36 | 23298 | 99.27
[16 empty] | 4486 |  | P4 | 0.3 | 0.16 | 0.06 | 0.0006 | 0.009 | 0.09 | 0.0037 | 0.0006 |  | 0.25 | 47.34
[16 empty] | 4507 |  | P4 | 0.24 | 0.16 | 0.07 | 0.0006 | 0.012 | 0.11 | 0.0044 | 0.0008 |  | 0.31 | 94.68
[16 empty] | 4510 |  | P4 | 0.39 | 0.15 | 0.09 | 0.0006 | 0.015 | 0.1 | 0.004 | 0.0012 |  | 0.29 | 47.34
85 | 2021-05-11 14:06 | 2021-05-22 04:00 | PROD | 2 | 83462 | 41 | 0 | 0 | 1 | 1 | 1.4 | 1 | 1.2 | 3.3 | 10.3 |  |  | HMG 3 | 0.2625 | 0.1525 | 0.075 | 0.0006 | 0.0105 | 0.1 | 0.003875 | 0.000875 |  | 0.2875 | 189.36 | 23640 | 100.34
[16 empty] | 3304 |  | P4 | 0.23 | 0.14 | 0.09 | 0.0006 | 0.009 | 0.11 | 0.0042 | 0.0006 |  | 0.25 | 47.34
[16 empty] | 3312 |  | P4 | 0.2 | 0.15 | 0.07 | 0.0006 | 0.011 | 0.09 | 0.0033 | 0.0005 |  | 0.24 | 47.34
[16 empty] | 4511 |  | P4 | 0.31 | 0.16 | 0.07 | 0.0006 | 0.011 | 0.1 | 0.004 | 0.0012 |  | 0.33 | 94.68
14 | 2021-05-11 18:40 | 2021-05-23 01:15 | PROD | 2 | 86839 | 44 | 0 | 0 | 0 | 1 | 1.4 | 1 | 1.8 | 4.2 | 11.7 |  |  | HMG 3 | 0.25 | 0.1325 | 0.0925 | 0.0006 | 0.01025 | 0.1075 | 0.0041 | 0.0005 |  | 0.3 | 189.36 | 23820 | 98.58
[16 empty] | 4415 |  | P4 | 0.19 | 0.1 | 0.12 | 0.0006 | 0.007 | 0.12 | 0.0038 | 0.0002 |  | 0.3 | 47.34
[16 empty] | 4512 |  | P4 | 0.29 | 0.11 | 0.09 | 0.0006 | 0.012 | 0.11 | 0.0042 | 0.0006 |  | 0.3 | 47.34
[16 empty] | 4513 |  | P4 | 0.26 | 0.16 | 0.08 | 0.0006 | 0.011 | 0.1 | 0.0042 | 0.0006 |  | 0.3 | 94.68
55 | 2021-05-11 20:54 | 2021-05-21 17:35 | PRZ | 1 | 76232 | 39 | 0 | 0 | 0 | 1 | 1.4 | 1 | 1.8 | 4.5 | 9.1 |  |  | HMG 4 | 0.2525 | 0.1325 | 0.07 | 0.0006 | 0.0085 | 0.1125 | 0.00395 | 0.000475 |  | 0.265 | 195.16 | 24397 | 99.03
[16 empty] | 4481 |  | P4 | 0.13 | 0.09 | 0.06 | 0.0006 | 0.006 | 0.16 | 0.004 | 0.0003 |  | 0.27 | 48.79
[16 empty] | 3307 |  | P4 | 0.26 | 0.13 | 0.07 | 0.0006 | 0.008 | 0.12 | 0.0037 | 0.0005 |  | 0.26 | 48.79
[16 empty] | 4484 |  | P4 | 0.26 | 0.14 | 0.06 | 0.0006 | 0.009 | 0.06 | 0.004 | 0.0004 |  | 0.27 | 48.79
[16 empty] | 3308 |  | P4 | 0.36 | 0.17 | 0.09 | 0.0006 | 0.011 | 0.11 | 0.0041 | 0.0007 |  | 0.26 | 48.79
32 | 2021-05-11 21:00 | 2021-05-22 08:22 | PROD | 1 | 81093 | 38 | 0 | 1 | 0 | 1 | 1.4 | 1 | 1.7 | 4 | 6.3 |  |  | HMG 2 | 0.24 | 0.155 | 0.075 | 0.0006 | 0.0125 | 0.115 | 0.00385 | 0.00065 |  | 0.32 | 189.36 | 18399 | 98.41
[16 empty] | 3318 |  | P4 | 0.23 | 0.16 | 0.09 | 0.0006 | 0.016 | 0.12 | 0.0041 | 0.0009 |  | 0.3 | 94.68
[16 empty] | 3319 |  | P4 | 0.25 | 0.15 | 0.06 | 0.0006 | 0.009 | 0.11 | 0.0036 | 0.0004 |  | 0.34 | 94.68
54 | 2021-05-11 22:04 | 2021-05-22 06:46 | PROD | 2 | 81249 | 41 | 0 | 1 | 0 | 1 | 1.4 | 1 | 1.2 | 3.2 | 9.9 |  |  | HMG 2 | 0.2775 | 0.1225 | 0.085 | 0.0006 | 0.012 | 0.11 | 0.00425 | 0.00065 |  | 0.3025 | 189.36 | 22780 | 99.58
[16 empty] | 4507 |  | P4 | 0.24 | 0.16 | 0.07 | 0.0006 | 0.012 | 0.11 | 0.0044 | 0.0008 |  | 0.31 | 47.34
[16 empty] | 4512 |  | P4 | 0.29 | 0.11 | 0.09 | 0.0006 | 0.012 | 0.11 | 0.0042 | 0.0006 |  | 0.3 | 142.02
72 | 2021-05-12 05:14 | 2021-05-22 04:59 | PROD | 1 | 76984 | 39 | 0 | 1 | 0 | 1 | 1.4 | 1 | 1.6 | 4.4 | 6.4 |  |  | HMG 3 | [10 empty] | 189.36 | 16606 | 98.69
[16 empty] | 4528 |  | P4 | [10 empty] | 47.34
[16 empty] | 4527 |  | P4 | 0.15 | 0.18 | 0.1 | 0.0006 | 0.013 | 0.11 | 0.0041 | 0.0004 |  | 0.28 | 47.34
[16 empty] | 3320 |  | P4 | 0.25 | 0.11 | 0.05 | 0.0006 | 0.007 | 0.08 | 0.0036 | 0.0004 |  | 0.33 | 94.68
27 | 2021-05-12 05:18 | 2021-05-22 13:13 | PROD | 1 | 80704 | 39 | 0 | 1 | 0 | 1 | 1.4 | 1 | 1.8 | 4.4 | 6.6 |  |  | HMG 4 | [10 empty] | 189.36 | 18234 | 99.24
[16 empty] | 4528 |  | P4 | [10 empty] | 47.34
[16 empty] | 3205 |  | P4 | 0.21 | 0.16 | 0.05 | 0.0006 | 0.006 | 0.14 | 0.0035 | 0.0005 |  | 0.37 | 47.34
[16 empty] | 3246 |  | P4 | 0.15 | 0.16 | 0.08 | 0.0006 | 0.01 | 0.08 | 0.0051 | 0.0008 |  | 0.31 | 47.34
[16 empty] | 3318 |  | P4 | 0.23 | 0.16 | 0.09 | 0.0006 | 0.016 | 0.12 | 0.0041 | 0.0009 |  | 0.3 | 47.34
18 | 2021-05-12 10:23 | 2021-05-23 09:23 | PROD | 2 | 86699 | 43 | 0 | 0 | 1 | 1 | 1.4 | 1 | 1.2 | 4.6 | 10 |  |  | HMG 3 | 0.31 | 0.165 | 0.0875 | 0.0006 | 0.01275 | 0.1075 | 0.00425 | 0.0008 |  | 0.2875 | 189.36 | 23817 | 100.78
[16 empty] | 4507 |  | P4 | 0.24 | 0.16 | 0.07 | 0.0006 | 0.012 | 0.11 | 0.0044 | 0.0008 |  | 0.31 | 47.34
[16 empty] | 4513 |  | P4 | 0.26 | 0.16 | 0.08 | 0.0006 | 0.011 | 0.1 | 0.0042 | 0.0006 |  | 0.3 | 47.34
[16 empty] | 4514 |  | P4 | 0.37 | 0.17 | 0.1 | 0.0006 | 0.014 | 0.11 | 0.0042 | 0.0009 |  | 0.27 | 94.68
22 | 2021-05-12 14:16 | 2021-05-23 03:54 | PROD | 2 | 82592 | 40 | 0 | 1 | 0 | 1 | 1.4 | 1 | 1.2 | 3.6 | 9.2 |  |  | HMG 3 | 0.2525 | 0.145 | 0.085 | 0.0006 | 0.0095 | 0.1025 | 0.003975 | 0.0005 |  | 0.2875 | 189.36 | 22583 | 99.3
[16 empty] | 4415 |  | P4 | 0.19 | 0.1 | 0.12 | 0.0006 | 0.007 | 0.12 | 0.0038 | 0.0002 |  | 0.3 | 47.34
[16 empty] | 4486 |  | P4 | 0.3 | 0.16 | 0.06 | 0.0006 | 0.009 | 0.09 | 0.0037 | 0.0006 |  | 0.25 | 47.34
[16 empty] | 4513 |  | P4 | 0.26 | 0.16 | 0.08 | 0.0006 | 0.011 | 0.1 | 0.0042 | 0.0006 |  | 0.3 | 94.68
11 | 2021-05-12 18:24 | 2021-05-23 17:51 | PROD | 2 | 85283 | 43 | 0 | 1 | 0 | 1 | 1.4 | 1 | 1.3 | 4.7 | 9.4 |  |  | HMG 3 | 0.3175 | 0.1525 | 0.09 | 0.0006 | 0.013 | 0.11 | 0.00425 | 0.0008 |  | 0.2875 | 189.36 | 23754 | 99.37
[16 empty] | 4507 |  | P4 | 0.24 | 0.16 | 0.07 | 0.0006 | 0.012 | 0.11 | 0.0044 | 0.0008 |  | 0.31 | 47.34
[16 empty] | 4512 |  | P4 | 0.29 | 0.11 | 0.09 | 0.0006 | 0.012 | 0.11 | 0.0042 | 0.0006 |  | 0.3 | 47.34
[16 empty] | 4514 |  | P4 | 0.37 | 0.17 | 0.1 | 0.0006 | 0.014 | 0.11 | 0.0042 | 0.0009 |  | 0.27 | 94.68
76 | 2021-05-12 19:56 | 2021-05-24 05:10 | PROD | 1 | 87193 | 42 | 0 | 2 | 0 | 1 | 1.4 | 1 | 1.4 | 5.2 | 6.3 |  |  | HMG 2 | 0.245 | 0.15 | 0.155 | 0.0006 | 0.01375 | 0.1125 | 0.0042 | 0.00175 |  | 0.3075 | 189.36 | 19092 | 98.53
[16 empty] | 3321 |  | P4 | 0.23 | 0.15 | 0.08 | 0.0006 | 0.01 | 0.09 | 0.0036 | 0.0007 |  | 0.33 | 47.34
[16 empty] | 4529 |  | P4 | 0.25 | 0.15 | 0.18 | 0.0006 | 0.015 | 0.12 | 0.0044 | 0.0021 |  | 0.3 | 142.02
36 | 2021-05-12 19:59 | 2021-05-23 13:03 | PROD | 1 | 83517 | 40 | 0 | 2 | 0 | 1 | 1.4 | 1 | 1.2 | 5.6 | 8.4 |  |  | HMG 2 | [10 empty] | 189.36 | 19407 | 98.67
[16 empty] | 4528 |  | P4 | [10 empty] | 94.68
[16 empty] | 4529 |  | P4 | 0.25 | 0.15 | 0.18 | 0.0006 | 0.015 | 0.12 | 0.0044 | 0.0021 |  | 0.3 | 94.68
65 | 2021-05-12 21:56 | 2021-05-23 08:50 | PROD | 2 | 81195 | 41 | 0 | 1 | 0 | 1 | 1.4 | 1 | 1.2 | 3.8 | 7.1 |  |  | HL 4 | 0.197925 | 0.081925 | 0.2755 |  | 0.009325 | 0.08385 | 0.000425 | 0.003525 | 0.0041 |  | 188.74 | 22480 | 99.6
[16 empty] | 2448 | A2/448 | HL | 0.27 | 0.114 | 0.299 |  | 0.0125 | 0.0928 | 0.0007 | 0.0036 | 0.0029 |  | 47.185
[16 empty] | 12 | A1/2 | HL | 0.214 | 0.0627 | 0.262 |  | 0.0082 | 0.0486 | 0.0005 | 0.0034 | 0.0048 |  | 47.185
[16 empty] | 13 | A1/3 | HL | 0.0837 | 0.0641 | 0.286 |  | 0.0069 | 0.11 | 0.0003 | 0.0023 | 0.0031 |  | 47.185
[16 empty] | 2449 | A2/449 | HL | 0.224 | 0.0869 | 0.255 |  | 0.0097 | 0.084 | 0.0002 | 0.0048 | 0.0056 |  | 47.185
60 | 2021-05-13 04:59 | 2021-05-23 05:02 | PROD | 1 | 78449 | 38 | 0 | 1 | 0 | 1 | 1.4 | 1 | 1.6 | 3.5 | 6.5 | 3322 |  | HMG 1 | 0.3 | 0.16 | 0.08 | 0.0006 | 0.01 | 0.1 | 0.0037 | 0.001 |  | 0.31 | 189.36 | 16986 | 99.24
31 | 2021-05-13 05:03 | 2021-05-23 08:41 | PROD | 1 | 79678 | 40 | 0 | 0 | 0 | 1 | 1.4 | 1 | 1.7 | 4.3 | 5.9 |  |  | HMG 4 | [10 empty] | 189.36 | 18587 | 99.5
[16 empty] | 4528 |  | P4 | [10 empty] | 47.34
[16 empty] | 3246 |  | P4 | 0.15 | 0.16 | 0.08 | 0.0006 | 0.01 | 0.08 | 0.0051 | 0.0008 |  | 0.31 | 47.34
[16 empty] | 4523 |  | P4 | 0.32 | 0.14 | 0.1 | 0.0006 | 0.009 | 0.12 | 0.0042 | 0.0002 |  | 0.28 | 47.34
[16 empty] | 3322 |  | P4 | 0.3 | 0.16 | 0.08 | 0.0006 | 0.01 | 0.1 | 0.0037 | 0.001 |  | 0.31 | 47.34
2 | 2021-05-13 10:49 | 2021-05-24 17:02 | PROD | 2 | 86881 | 41 | 0 | 0 | 0 | 1 | 1.4 | 1 | 1.3 | 3.5 | 8.3 |  |  | HMG 3 | 0.175 | 0.15 | 0.105 | 0.0006 | 0.0125 | 0.085 | 0.004475 | 0.000375 |  | 0.3025 | 189.36 | 24230 | 98.8
[16 empty] | 3217 |  | P4 | 0.22 | 0.16 | 0.18 | 0.0006 | 0.018 | 0.07 | 0.0049 | 0.0009 |  | 0.24 | 47.34
[16 empty] | 3218 |  | P4 | 0.13 | 0.16 | 0.09 | 0.0006 | 0.01 | 0.08 | 0.0039 | 0.0002 |  | 0.33 | 94.68
[16 empty] | 4515 |  | P4 | 0.22 | 0.12 | 0.06 | 0.0006 | 0.012 | 0.11 | 0.0052 | 0.0002 |  | 0.31 | 47.34
29 | 2021-05-13 13:47 | 2021-05-24 08:09 | PROD | 2 | 84380 | 41 | 0 | 0 | 0 | 1 | 1.4 | 1 | 1.2 | 4.3 | 9 |  |  | HMG 3 | 0.225 | 0.15 | 0.12 | 0.0006 | 0.01225 | 0.0975 | 0.0044 | 0.0005 |  | 0.3 | 189.36 | 24609 | 99.56
[16 empty] | 3217 |  | P4 | 0.22 | 0.16 | 0.18 | 0.0006 | 0.018 | 0.07 | 0.0049 | 0.0009 |  | 0.24 | 47.34
[16 empty] | 3218 |  | P4 | 0.13 | 0.16 | 0.09 | 0.0006 | 0.01 | 0.08 | 0.0039 | 0.0002 |  | 0.33 | 94.68
[16 empty] | 4402 |  | P4 | 0.42 | 0.12 | 0.12 | 0.0006 | 0.011 | 0.16 | 0.0049 | 0.0007 |  | 0.3 | 47.34
13 | 2021-05-13 18:45 | 2021-05-25 05:42 | PROD | 2 | 88560 | 46 | 0 | 0 | 0 | 1 | 1.4 | 1 | 1.3 | 3.8 | 8.5 |  |  | HMG 2 | [10 empty] | 189.36 | 25395 | 99.06
[16 empty] | 4516 |  | P4 | [10 empty] | 47.34
[16 empty] | 4421 |  | P4 | 0.25 | 0.14 | 0.1 | 0.0006 | 0.004 | 0.12 | 0.0042 | 0.0002 |  | 0.31 | 142.02
88 | 2021-05-13 18:48 | 2021-05-24 02:57 | PROD | 2 | 81123 | 39 | 0 | 0 | 0 | 1 | 1.4 | 1 | 1.2 | 3.8 | 10.4 |  |  | HMG 3 | 0.32 | 0.1625 | 0.095 | 0.0006 | 0.01425 | 0.1 | 0.004125 | 0.000875 |  | 0.2775 | 189.36 | 23208 | 99.32
[16 empty] | 4430 |  | P4 | 0.22 | 0.16 | 0.08 | 0.0006 | 0.014 | 0.07 | 0.0041 | 0.0009 |  | 0.28 | 47.34
[16 empty] | 4460 |  | P4 | 0.32 | 0.15 | 0.1 | 0.0006 | 0.015 | 0.11 | 0.004 | 0.0008 |  | 0.29 | 47.34
[16 empty] | 4514 |  | P4 | 0.37 | 0.17 | 0.1 | 0.0006 | 0.014 | 0.11 | 0.0042 | 0.0009 |  | 0.27 | 94.68
38 | 2021-05-13 20:55 | 2021-05-24 08:28 | PROD | 1 | 81993 | 41 | 0 | 1 | 0 | 1 | 1.4 | 1 | 1.4 | 4.8 | 6.4 | 3323 |  | HMG 1 | 0.24 | 0.15 | 0.07 | 0.0006 | 0.009 | 0.1 | 0.004 | 0.0006 |  | 0.3 | 189.36 | 19013 | 98.78
82 | 2021-05-13 20:59 | 2021-05-24 08:01 | PROD | 1 | 80874 | 38 | 0 | 3 | 0 | 1 | 1.4 | 1 | 1.4 | 3.7 | 6.9 | 4530 |  | HMG 1 | 0.46 | 0.16 | 0.12 | 0.0006 | 0.014 | 0.12 | 0.0045 | 0.0011 |  | 0.24 | 189.36 | 17860 | 97.86
61 | 2021-05-13 21:56 | 2021-05-24 14:07 | PROD | 2 | 83622 | 41 | 0 | 0 | 0 | 1 | 1.4 | 1 | 1.3 | 3.3 | 9.8 |  |  | HMG 2 | 0.2275 | 0.125 | 0.07 | 0.0006 | 0.01 | 0.1125 | 0.00495 | 0.0002 |  | 0.31 | 189.36 | 24684 | 99.32
[16 empty] | 4421 |  | P4 | 0.25 | 0.14 | 0.1 | 0.0006 | 0.004 | 0.12 | 0.0042 | 0.0002 |  | 0.31 | 47.34
[16 empty] | 4515 |  | P4 | 0.22 | 0.12 | 0.06 | 0.0006 | 0.012 | 0.11 | 0.0052 | 0.0002 |  | 0.31 | 142.02
94 | 2021-05-14 05:13 | 2021-05-24 05:14 | PROD | 1 | 78481 | 39 | 0 | 0 | 0 | 1 | 1.4 | 1 | 1.4 | 4.6 | 6.5 |  |  | HMG 2 | 0.29 | 0.12 | 0.08 | 0.0006 | 0.009 | 0.105 | 0.00395 | 0.0007 |  | 0.245 | 189.36 | 17295 | 99.13
[16 empty] | 2032 |  | P24 | 0.27 | 0.13 | 0.09 | 0.0006 | 0.011 | 0.09 | 0.004 | 0.0006 |  | 0.24 | 94.68
[16 empty] | 1094 |  | P24 | 0.31 | 0.11 | 0.07 | 0.0006 | 0.007 | 0.12 | 0.0039 | 0.0008 |  | 0.25 | 94.68
43 | 2021-05-14 10:08 | 2021-05-25 16:47 | PROD | 2 | 88268 | 41 | 0 | 0 | 0 | 1 | 1.4 | 1 | 1.2 | 3.9 | 8.8 | 4516 |  | HMG 1 | [10 empty] | 189.36 | 25041 | 99.08
77 | 2021-05-14 13:48 | 2021-05-25 21:00 | PROD | 2 | 88086 | 43 | 0 | 0 | 1 | 1 | 1.4 | 1 | 1.2 | 3.6 | 7.8 | 4517 |  | HMG 1 | 0.14 | 0.1 | 0.06 | 0.0006 | 0.009 | 0.1 | 0.0043 | 0.0002 |  | 0.28 | 189.36 | 24551 | 100.1
56 | 2021-05-14 18:29 | 2021-05-25 08:26 | PROD | 2 | 83228 | 41 | 0 | 1 | 0 | 1 | 1.4 | 1 | 1.4 | 3.3 | 10 | 3217 |  | HMG 1 | 0.22 | 0.16 | 0.18 | 0.0006 | 0.018 | 0.07 | 0.0049 | 0.0009 |  | 0.24 | 189.36 | 23519 | 99.6
80 | 2021-05-14 20:52 | 2021-05-25 04:53 | PROD | 1 | 79681 | 40 | 0 | 1 | 0 | 1 | 1.4 | 1 | 1.2 | 4 | 6 |  |  | HMG 3 | 0.2975 | 0.1625 | 0.105 | 0.0006 | 0.01125 | 0.0775 | 0.004275 | 0.00105 |  | 0.26 | 189.36 | 17706 | 98.48
[16 empty] | 3321 |  | P4 | 0.23 | 0.15 | 0.08 | 0.0006 | 0.01 | 0.09 | 0.0036 | 0.0007 |  | 0.33 | 47.34
[16 empty] | 4531 |  | P4 | 0.29 | 0.18 | 0.12 | 0.0006 | 0.013 | 0.05 | 0.0046 | 0.0011 |  | 0.22 | 94.68
[16 empty] | 3324 |  | P4 | 0.38 | 0.14 | 0.1 | 0.0006 | 0.009 | 0.12 | 0.0043 | 0.0013 |  | 0.27 | 47.34
33 | 2021-05-14 20:54 | 2021-05-25 08:34 | PROD | 1 | 82144 | 40 | 0 | 1 | 0 | 1 | 1.4 | 1 | 1.2 | 4 | 6.9 | 3324 |  | HMG 1 | 0.38 | 0.14 | 0.1 | 0.0006 | 0.009 | 0.12 | 0.0043 | 0.0013 |  | 0.27 | 189.36 | 18523 | 98.76
58 | 2021-05-14 21:50 | 2021-05-25 14:46 | PROD | 2 | 84173 | 41 | 0 | 0 | 0 | 1 | 1.4 | 1 | 1.6 | 4 | 11 |  |  | HMG 3 | 0.1875 | 0.13 | 0.0725 | 0.0006 | 0.0095 | 0.11 | 0.00435 | 0.000425 |  | 0.29 | 189.36 | 23475 | 99.6
[16 empty] | 3244 |  | P4 | 0.32 | 0.18 | 0.07 | 0.0006 | 0.006 | 0.09 | 0.0045 | 0.0008 |  | 0.32 | 47.34
[16 empty] | 3251 |  | P4 | 0.15 | 0.14 | 0.1 | 0.0006 | 0.014 | 0.15 | 0.0043 | 0.0005 |  | 0.28 | 47.34
[16 empty] | 4517 |  | P4 | 0.14 | 0.1 | 0.06 | 0.0006 | 0.009 | 0.1 | 0.0043 | 0.0002 |  | 0.28 | 94.68
48 | 2021-05-15 05:11 | 2021-05-25 16:36 | PROD | 1 | 83338 | 41 | 0 | 1 | 1 | 1 | 1.4 | 1 | 1.2 | 3.8 | 6.2 |  |  | HMG 2 | 0.2915 | 0.151 | 0.1305 | 0.0006 | 0.0123 | 0.127 | 0.003875 | 0.000865 |  | 0.226 | 189.36 | 18764 | 100.34
[16 empty] | 1095 |  | P24 | 0.33 | 0.14 | 0.07 | 0.0006 | 0.009 | 0.16 | 0.0036 | 0.0007 |  | 0.27 | 85.212
[16 empty] | 2034 |  | P24 | 0.26 | 0.16 | 0.18 | 0.0006 | 0.015 | 0.1 | 0.0041 | 0.001 |  | 0.19 | 104.148
9 | 2021-05-15 05:19 | 2021-05-26 08:24 | PROD | 1 | 84033 | 42 | 0 | 2 | 0 | 1 | 1.4 | 1 | 1.2 | 4.2 | 6.5 |  |  | HMG 3 | 0.2725 | 0.1575 | 0.0825 | 0.0006 | 0.0115 | 0.0925 | 0.0043 | 0.000725 |  | 0.275 | 189.36 | 19196 | 96.52
[16 empty] | 3323 |  | P4 | 0.24 | 0.15 | 0.07 | 0.0006 | 0.009 | 0.1 | 0.004 | 0.0006 |  | 0.3 | 47.34
[16 empty] | 4531 |  | P4 | 0.29 | 0.18 | 0.12 | 0.0006 | 0.013 | 0.05 | 0.0046 | 0.0011 |  | 0.22 | 47.34
[16 empty] | 4532 |  | P4 | 0.28 | 0.15 | 0.07 | 0.0006 | 0.012 | 0.11 | 0.0043 | 0.0006 |  | 0.29 | 94.68
53 | 2021-05-15 10:29 | 2021-05-26 05:37 | PROD | 2 | 84632 | 40 | 0 | 1 | 0 | 1 | 1.4 | 1 | 1.6 | 3.3 | 8 | 4518 |  | HMG 1 | 0.21 | 0.09 | 0.06 | 0.0006 | 0.007 | 0.1 | 0.0042 | 0.0002 |  | 0.34 | 189.36 | 24939 | 99.23
47 | 2021-05-15 10:31 | 2021-05-27 13:00 | PROD | 2 | 94814 | 46 | 0 | 1 | 0 | 1 | 1.4 | 1 | 1.6 | 3.6 | 9 |  |  | HMG 2 | 0.1575 | 0.1675 | 0.0525 | 0.0006 | 0.01 | 0.12 | 0.00355 | 0.000575 |  | 0.3 | 189.36 | 27213 | 99.3
[16 empty] | 4425 |  | P4 | 0.21 | 0.13 | 0.09 | 0.0006 | 0.007 | 0.09 | 0.0046 | 0.0005 |  | 0.3 | 47.34
[16 empty] | 4520 |  | P4 | 0.14 | 0.18 | 0.04 | 0.0006 | 0.011 | 0.13 | 0.0032 | 0.0006 |  | 0.3 | 142.02
95 | 2021-05-15 13:45 | 2021-05-26 07:56 | PROD | 2 | 84598 | 41 | 0 | 1 | 0 | 1 | 1.4 | 1 | 1.7 | 4.2 | 8.4 |  |  | HMG 3 | 0.2075 | 0.115 | 0.0775 | 0.0006 | 0.01 | 0.115 | 0.004125 | 0.0004 |  | 0.3125 | 189.36 | 23273 | 99.48
[16 empty] | 3251 |  | P4 | 0.15 | 0.14 | 0.1 | 0.0006 | 0.014 | 0.15 | 0.0043 | 0.0005 |  | 0.28 | 47.34
[16 empty] | 3295 |  | P4 | 0.26 | 0.14 | 0.09 | 0.0006 | 0.012 | 0.11 | 0.0038 | 0.0007 |  | 0.29 | 47.34
[16 empty] | 4518 |  | P4 | 0.21 | 0.09 | 0.06 | 0.0006 | 0.007 | 0.1 | 0.0042 | 0.0002 |  | 0.34 | 94.68
52 | 2021-05-15 18:44 | 2021-05-27 08:54 | PROD | 2 | 90991 | 43 | 0 | 0 | 0 | 1 | 1.4 | 1 | 1.5 | 3.5 | 10.2 | 4519 |  | HMG 1 | 0.14 | 0.11 | 0.04 | 0.0006 | 0.01 | 0.13 | 0.0029 | 0.0002 |  | 0.27 | 189.36 | 25221 | 99.67
40 | 2021-05-15 21:05 | 2021-05-25 12:59 | PROD | 1 | 76332 | 39 | 0 | 1 | 0 | 1 | 1.4 | 1 | 1.2 | 4.3 | 5.6 |  |  | HMG 4 | 0.4395 | 0.165 | 0.0965 | 0.0006 | 0.01265 | 0.0885 | 0.00482 | 0.000895 |  | 0.2615 | 189.36 | 17530 | 99.08
[16 empty] | 3317 |  | P4 | 0.29 | 0.16 | 0.09 | 0.0006 | 0.011 | 0.11 | 0.0043 | 0.0004 |  | 0.29 | 9.468
[16 empty] | 4530 |  | P4 | 0.46 | 0.16 | 0.12 | 0.0006 | 0.014 | 0.12 | 0.0045 | 0.0011 |  | 0.24 | 47.34
[16 empty] | 3325 |  | P4 | 0.3 | 0.16 | 0.06 | 0.0006 | 0.008 | 0.09 | 0.0039 | 0.0005 |  | 0.31 | 37.872
[16 empty] | 4533 |  | P4 | 0.5 | 0.17 | 0.1 | 0.0006 | 0.014 | 0.07 | 0.0054 | 0.001 |  | 0.25 | 94.68
83 | 2021-05-15 21:56 | 2021-05-27 08:23 | PROD | 1 | 89242 | 43 | 0 | 1 | 0 | 1 | 1.4 | 1 | 1.3 | 5.9 | 8.6 | 3325 |  | HMG 1 | 0.3 | 0.16 | 0.06 | 0.0006 | 0.008 | 0.09 | 0.0039 | 0.0005 |  | 0.31 | 189.36 | 20341 | 98.93
41 | 2021-05-15 21:57 | 2021-05-26 06:53 | PROD | 2 | 81664 | 41 | 0 | 0 | 0 | 1 | 2 | 1 | 1.3 | 4.4 | 8.4 | 3251 |  | HMG 1 | 0.15 | 0.14 | 0.1 | 0.0006 | 0.014 | 0.15 | 0.0043 | 0.0005 |  | 0.28 | 189.36 | 22856 | 99.08
28 | 2021-05-16 05:20 | 2021-05-26 12:58 | PROD | 1 | 80978 | 42 | 0 | 0 | 0 | 1 | 1.4 | 1 | 1.4 | 4 | 7.2 |  |  | HMG 2 | 0.445 | 0.165 | 0.0925 | 0.0006 | 0.0135 | 0.08 | 0.005125 | 0.0009 |  | 0.26 | 189.36 | 18343 | 99.1
[16 empty] | 4532 |  | P4 | 0.28 | 0.15 | 0.07 | 0.0006 | 0.012 | 0.11 | 0.0043 | 0.0006 |  | 0.29 | 47.34
[16 empty] | 4533 |  | P4 | 0.5 | 0.17 | 0.1 | 0.0006 | 0.014 | 0.07 | 0.0054 | 0.001 |  | 0.25 | 142.02
20 | 2021-05-16 05:21 | 2021-05-26 04:57 | PROD | 1 | 78388 | 39 | 0 | 1 | 0 | 1 | 1.4 | 1 | 1.4 | 4.9 | 5.7 |  |  | HMG 2 | 0.28 | 0.135 | 0.065 | 0.0006 | 0.008 | 0.095 | 0.00355 | 0.0008 |  | 0.25 | 189.36 | 17407 | 99
[16 empty] | 1096 |  | P24 | 0.3 | 0.15 | 0.06 | 0.0006 | 0.008 | 0.08 | 0.0036 | 0.0008 |  | 0.26 | 94.68
[16 empty] | 2035 |  | P24 | 0.26 | 0.12 | 0.07 | 0.0006 | 0.008 | 0.11 | 0.0035 | 0.0008 |  | 0.24 | 94.68
24 | 2021-05-16 10:44 | 2021-05-28 11:26 | PROD | 2 | 93990 | 49 | 0 | 0 | 0 | 1 | 1.4 | 1 | 1.2 | 4.5 | 7.7 |  |  | HMG 4 | 0.1975 | 0.135 | 0.07 | 0.0006 | 0.011 | 0.12 | 0.0037 | 0.000525 |  | 0.295 | 189.36 | 26453 | 99.3
[16 empty] | 3241 |  | P4 | 0.22 | 0.11 | 0.06 | 0.0006 | 0.008 | 0.13 | 0.0044 | 0.0006 |  | 0.32 | 47.34
[16 empty] | 4519 |  | P4 | 0.14 | 0.11 | 0.04 | 0.0006 | 0.01 | 0.13 | 0.0029 | 0.0002 |  | 0.27 | 47.34
[16 empty] | 4520 |  | P4 | 0.14 | 0.18 | 0.04 | 0.0006 | 0.011 | 0.13 | 0.0032 | 0.0006 |  | 0.3 | 47.34
[16 empty] | 3314 |  | P4 | 0.29 | 0.14 | 0.14 | 0.0006 | 0.015 | 0.09 | 0.0043 | 0.0007 |  | 0.29 | 47.34
87 | 2021-05-16 13:49 | 2021-05-28 13:51 | PROD | 2 | 93734 | 45 | 0 | 0 | 0 | 1 | 1.4 | 1 | 1.3 | 3.7 | 9.8 | 3314 |  | HMG 1 | 0.29 | 0.14 | 0.14 | 0.0006 | 0.015 | 0.09 | 0.0043 | 0.0007 |  | 0.29 | 189.36 | 25522 | 99.12
15 | 2021-05-16 19:01 | 2021-05-28 14:28 | PROD | 2 | 91070 | 46 | 0 | 1 | 0 | 1 | 1.4 | 1 | 1.5 | 4.3 | 8.4 |  |  | HMG 2 | 0.1475 | 0.1125 | 0.04 | 0.0006 | 0.00725 | 0.1225 | 0.0032 | 0.0003 |  | 0.3 | 189.36 | 25632 | 98.95
[16 empty] | 4520 |  | P4 | 0.14 | 0.18 | 0.04 | 0.0006 | 0.011 | 0.13 | 0.0032 | 0.0006 |  | 0.3 | 47.34
[16 empty] | 4521 |  | P4 | 0.15 | 0.09 | 0.04 | 0.0006 | 0.006 | 0.12 | 0.0032 | 0.0002 |  | 0.3 | 142.02
84 | 2021-05-16 21:01 | 2021-05-28 05:20 | PRZ | 1 | 88244 | 41 | 0 | 0 | 0 | 1 | 1.4 | 1 | 1.5 | 3.6 | 10.7 |  |  | HMG 4 | 0.1675 | 0.1575 | 0.0825 | 0.0006 | 0.01175 | 0.0825 | 0.004175 | 0.00035 |  | 0.27925 | 195.16 | 27321 | 99.43
[16 empty] | 4504 |  | P4 | 0.17 | 0.15 | 0.08 | 0.0006 | 0.012 | 0.09 | 0.0041 | 0.0002 |  | 0.26 | 48.79
[16 empty] | 4505 |  | P4 | 0.14 | 0.18 | 0.09 | 0.0006 | 0.011 | 0.06 | 0.0044 | 0.0004 |  | 0.27 | 48.79
[16 empty] | 4506 |  | P4 | 0.16 | 0.16 | 0.07 | 0.0006 | 0.012 | 0.08 | 0.0041 | 0.0006 |  | 0.3 | 48.79
[16 empty] | 4508 |  | P4 | 0.2 | 0.14 | 0.09 | 0.0006 | 0.012 | 0.1 | 0.0041 | 0.0002 |  | 0.287 | 48.79
91 | 2021-05-16 21:07 | 2021-05-26 16:07 | PROD | 1 | 77134 | 39 | 0 | 1 | 1 | 1 | 1.4 | 1 | 1.3 | 4.7 | 7.7 |  |  | HMG 2 | 0.38 | 0.16 | 0.085 | 0.0008 | 0.009 | 0.085 | 0.00395 | 0.00075 |  | 0.25 | 189.36 | 17048 | 99.02
[16 empty] | 1097 |  | P24 | 0.37 | 0.16 | 0.09 | 0.0006 | 0.01 | 0.09 | 0.004 | 0.0009 |  | 0.23 | 94.68
[16 empty] | 1098 |  | P24 | 0.39 | 0.16 | 0.08 | 0.001 | 0.008 | 0.08 | 0.0039 | 0.0006 |  | 0.27 | 94.68
30 | 2021-05-16 21:56 | 2021-05-29 00:58 | PROD | 2 | 94186 | 45 | 0 | 0 | 0 | 1 | 1.4 | 1 | 1.6 | 3.8 | 7.6 |  |  | HMG 3 | 0.1525 | 0.15 | 0.1 | 0.00065 | 0.0105 | 0.065 | 0.004425 | 0.0004 |  | 0.3075 | 189.36 | 26419 | 98.66
[16 empty] | 4387 |  | P4 | 0.18 | 0.15 | 0.13 | 0.0007 | 0.014 | 0.05 | 0.0042 | 0.0008 |  | 0.3 | 47.34
[16 empty] | 4388 |  | P4 | 0.25 | 0.15 | 0.11 | 0.0007 | 0.01 | 0.09 | 0.0039 | 0.0004 |  | 0.29 | 47.34
[16 empty] | 3228 |  | P4 | 0.09 | 0.15 | 0.08 | 0.0006 | 0.009 | 0.06 | 0.0048 | 0.0002 |  | 0.32 | 94.68
12 | 2021-05-17 05:45 | 2021-05-27 12:57 | PROD | 1 | 78996 | 41 | 0 | 1 | 0 | 1 | 1.4 | 1 | 1.5 | 4 | 6.8 | 3327 |  | HMG 1 | 0.29 | 0.16 | 0.07 | 0.0006 | 0.007 | 0.09 | 0.0039 | 0.0007 |  | 0.28 | 189.36 | 17863 | 97.68
79 | 2021-05-17 05:50 | 2021-05-27 05:08 | PROD | 1 | 77331 | 38 | 0 | 1 | 0 | 1 | 1.4 | 1 | 1.4 | 4.7 | 5.6 |  |  | HMG 2 | 0.3 | 0.11 | 0.0825 | 0.000675 | 0.00725 | 0.0775 | 0.0044 | 0.000775 |  | 0.2825 | 189.36 | 16932 | 98.59
[16 empty] | 3326 |  | P4 | 0.15 | 0.14 | 0.09 | 0.0006 | 0.008 | 0.07 | 0.0044 | 0.0007 |  | 0.29 | 47.34
[16 empty] | 4534 |  | P4 | 0.35 | 0.1 | 0.08 | 0.0007 | 0.007 | 0.08 | 0.0044 | 0.0008 |  | 0.28 | 142.02
45 | 2021-05-17 10:48 | 2021-05-29 14:56 | PROD | 2 | 95340 | 49 | 0 | 1 | 0 | 1 | 1.4 | 1 | 1.3 | 4.2 | 11.1 |  |  | HMG 2 | 0.22 | 0.1625 | 0.0825 | 0.0006 | 0.01125 | 0.0875 | 0.004875 | 0.000725 |  | 0.31 | 189.36 | 28791 | 99.05
[16 empty] | 3246 |  | P4 | 0.15 | 0.16 | 0.08 | 0.0006 | 0.01 | 0.08 | 0.0051 | 0.0008 |  | 0.31 | 142.02
[16 empty] | 3315 |  | P4 | 0.43 | 0.17 | 0.09 | 0.0006 | 0.015 | 0.11 | 0.0042 | 0.0005 |  | 0.31 | 47.34
63 | 2021-05-17 13:57 | 2021-05-27 17:18 | PROD | 2 | 80052 | 39 | 0 | 1 | 0 | 1 | 1.4 | 1 | 1.6 | 3.2 | 9.4 |  |  | HMG 3 | 0.155 | 0.1455 | 0.0775 | 0.0006 | 0.00965 | 0.112 | 0.00428 | 0.00069 |  | 0.3015 | 189.36 | 23128 | 99.4
[16 empty] | 3241 |  | P4 | 0.22 | 0.11 | 0.06 | 0.0006 | 0.008 | 0.13 | 0.0044 | 0.0006 |  | 0.32 | 56.808
[16 empty] | 3243 |  | P4 | 0.12 | 0.15 | 0.11 | 0.0006 | 0.01 | 0.09 | 0.0048 | 0.0008 |  | 0.29 | 85.212
[16 empty] | 4520 |  | P4 | 0.14 | 0.18 | 0.04 | 0.0006 | 0.011 | 0.13 | 0.0032 | 0.0006 |  | 0.3 | 47.34
93 | 2021-05-17 21:02 | 2021-05-28 08:38 | PROD | 1 | 82392 | 40 | 0 | 1 | 0 | 1 | 1.4 | 1 | 1.7 | 3.5 | 9.7 |  |  | HMG 2 | 0.325 | 0.145 | 0.095 | 0.0006 | 0.01 | 0.12 | 0.00375 | 0.0009 |  | 0.25 | 189.36 | 19387 | 98.99
[16 empty] | 2029 |  | P24 | 0.35 | 0.14 | 0.07 | 0.0006 | 0.009 | 0.1 | 0.0039 | 0.0008 |  | 0.3 | 94.68
[16 empty] | 2038 |  | P24 | 0.3 | 0.15 | 0.12 | 0.0006 | 0.011 | 0.14 | 0.0036 | 0.001 |  | 0.2 | 94.68
26 | 2021-05-17 21:05 | 2021-05-27 16:23 | PROD | 1 | 76986 | 38 | 0 | 1 | 0 | 1 | 1.4 | 1 | 1.5 | 3.2 | 5.8 |  |  | HMG 2 | 0.225 | 0.1025 | 0.075 | 0.0006 | 0.0065 | 0.0925 | 0.0041 | 0.000475 |  | 0.26 | 189.36 | 17445 | 98.66
[16 empty] | 3326 |  | P4 | 0.15 | 0.14 | 0.09 | 0.0006 | 0.008 | 0.07 | 0.0044 | 0.0007 |  | 0.29 | 47.34
[16 empty] | 3328 |  | P4 | 0.25 | 0.09 | 0.07 | 0.0006 | 0.006 | 0.1 | 0.004 | 0.0004 |  | 0.25 | 142.02
74 | 2021-05-17 22:01 | 2021-05-28 05:12 | PROD | 1 | 78862 | 40 | 0 | 2 | 0 | 1 | 1.4 | 1 | 1.8 | 5 | 6.2 |  |  | HMG 3 | 0.2075 | 0.13 | 0.0845 | 0.000625 | 0.0076 | 0.077 | 0.00434 | 0.0007 |  | 0.294 | 189.36 | 17357 | 97.33
[16 empty] | 3211 |  | P4 | 0.3 | 0.14 | 0.03 | 0.0006 | 0.005 | 0.16 | 0.0032 | 0.0002 |  | 0.42 | 9.468
[16 empty] | 3326 |  | P4 | 0.15 | 0.14 | 0.09 | 0.0006 | 0.008 | 0.07 | 0.0044 | 0.0007 |  | 0.29 | 132.552
[16 empty] | 4534 |  | P4 | 0.35 | 0.1 | 0.08 | 0.0007 | 0.007 | 0.08 | 0.0044 | 0.0008 |  | 0.28 | 47.34
89 | 2021-05-18 10:55 | 2021-05-29 14:45 | PROD | 2 | 87676 | 43 | 0 | 0 | 0 | 1 | 1.4 | 1 | 1.3 | 3.9 | 8.7 | 4522 |  | HMG 1 | 0.37 | 0.14 | 0.07 | 0.0006 | 0.011 | 0.12 | 0.0044 | 0.0003 |  | 0.33 | 189.36 | 24162 | 99.16
50 | 2021-05-18 13:51 | 2021-05-28 14:19 | PROD | 2 | 79034 | 45 | 0 | 1 | 0 | 1 | 1.4 | 1 | 1.4 | 3.2 | 10.3 |  |  | HMG 2 | 0.135 | 0.115 | 0.07 | 0.0006 | 0.008 | 0.1 | 0.0038 | 0.00035 |  | 0.28 | 189.36 | 22592 | 99.08
[16 empty] | 4420 |  | P4 | 0.12 | 0.14 | 0.1 | 0.0006 | 0.01 | 0.08 | 0.0044 | 0.0005 |  | 0.26 | 94.68
[16 empty] | 4521 |  | P4 | 0.15 | 0.09 | 0.04 | 0.0006 | 0.006 | 0.12 | 0.0032 | 0.0002 |  | 0.3 | 94.68
78 | 2021-05-18 18:29 | 2021-05-29 21:00 | PROD | 2 | 88213 | 43 | 1 | 0 | 1 | 1 | 1.4 | 1 | 1.2 | 4.3 | 9.5 |  |  | HMG 4 | 0.2575 | 0.1425 | 0.07 | 0.0006 | 0.01125 | 0.105 | 0.004075 | 0.0003 |  | 0.3075 | 189.36 | 23602 | 101.4
[16 empty] | 3228 |  | P4 | 0.09 | 0.15 | 0.08 | 0.0006 | 0.009 | 0.06 | 0.0048 | 0.0002 |  | 0.32 | 47.34
[16 empty] | 4519 |  | P4 | 0.14 | 0.11 | 0.04 | 0.0006 | 0.01 | 0.13 | 0.0029 | 0.0002 |  | 0.27 | 47.34
[16 empty] | 4522 |  | P4 | 0.37 | 0.14 | 0.07 | 0.0006 | 0.011 | 0.12 | 0.0044 | 0.0003 |  | 0.33 | 47.34
[16 empty] | 3315 |  | P4 | 0.43 | 0.17 | 0.09 | 0.0006 | 0.015 | 0.11 | 0.0042 | 0.0005 |  | 0.31 | 47.34
62 | 2021-05-18 21:17 | 2021-05-28 16:01 | PROD | 1 | 77576 | 40 | 0 | 0 | 0 | 1 | 1.4 | 1 | 1.5 | 3.2 | 6.1 |  |  | HMG 2 | 0.29 | 0.145 | 0.09 | 0.0006 | 0.011 | 0.075 | 0.00405 | 0.00065 |  | 0.27 | 189.36 | 17340 | 99.49
[16 empty] | 4536 |  | P4 | 0.24 | 0.14 | 0.09 | 0.0006 | 0.011 | 0.06 | 0.004 | 0.0007 |  | 0.27 | 94.68
[16 empty] | 3329 |  | P4 | 0.34 | 0.15 | 0.09 | 0.0006 | 0.011 | 0.09 | 0.0041 | 0.0006 |  | 0.27 | 94.68
16 | 2021-05-18 21:53 | 2021-06-01 00:46 | PRZ | 1 | 99705 | 46 | 0 | 1 | 0 | 2.2 | 1.4 | 1 | 1.2 | 5.2 | 9.4 |  |  | HMG 4 | 0.225 | 0.13 | 0.075 | 0.0006 | 0.0105 | 0.0975 | 0.004475 | 0.000425 |  | 0.2875 | 195.16 | 29878 | 99.06
[16 empty] | 4514 |  | P4 | 0.37 | 0.17 | 0.1 | 0.0006 | 0.014 | 0.11 | 0.0042 | 0.0009 |  | 0.27 | 48.79
[16 empty] | 4516 |  | P4 | 0.18 | 0.16 | 0.08 | 0.0006 | 0.012 | 0.08 | 0.0052 | 0.0004 |  | 0.26 | 48.79
[16 empty] | 4517 |  | P4 | 0.14 | 0.1 | 0.06 | 0.0006 | 0.009 | 0.1 | 0.0043 | 0.0002 |  | 0.28 | 48.79
[16 empty] | 4518 |  | P4 | 0.21 | 0.09 | 0.06 | 0.0006 | 0.007 | 0.1 | 0.0042 | 0.0002 |  | 0.34 | 48.79
73 | 2021-05-18 22:18 | 2021-05-30 20:59 | PROD | 2 | 92618 | 46 | 0 | 0 | 0 | 1 | 1.4 | 1 | 1.5 | 4.3 | 7.9 |  |  | HMG 2 | 0.29 | 0.14 | 0.0925 | 0.0006 | 0.0105 | 0.0975 | 0.0048 | 0.0005 |  | 0.2725 | 189.36 | 25971 | 99.19
[16 empty] | 4523 |  | P4 | 0.32 | 0.14 | 0.1 | 0.0006 | 0.009 | 0.12 | 0.0042 | 0.0002 |  | 0.28 | 47.34
[16 empty] | 4524 |  | P4 | 0.28 | 0.14 | 0.09 | 0.0006 | 0.011 | 0.09 | 0.005 | 0.0006 |  | 0.27 | 142.02
92 | 2021-05-19 05:01 | 2021-05-29 05:03 | PROD | 1 | 78078 | 39 | 0 | 1 | 0 | 1 | 1.4 | 1 | 1.5 | 3.4 | 5.2 |  |  | HMG 2 | 0.315 | 0.135 | 0.075 | 0.00135 | 0.011 | 0.12 | 0.0038 | 0.00115 |  | 0.275 | 189.36 | 17153 | 97.85
[16 empty] | 1102 |  | P24 | 0.4 | 0.14 | 0.04 | 0.0021 | 0.01 | 0.1 | 0.0037 | 0.0015 |  | 0.32 | 94.68
[16 empty] | 2040 |  | P24 | 0.23 | 0.13 | 0.11 | 0.0006 | 0.012 | 0.14 | 0.0039 | 0.0008 |  | 0.23 | 94.68
25 | 2021-05-19 05:05 | 2021-05-28 13:07 | PROD | 1 | 73030 | 38 | 0 | 1 | 0 | 1 | 1.4 | 1 | 1.5 | 3.2 | 5.4 |  |  | HMG 3 | 0.2925 | 0.1325 | 0.085 | 0.0006 | 0.00975 | 0.085 | 0.00405 | 0.000575 |  | 0.265 | 189.36 | 16855 | 97.8
[16 empty] | 3328 |  | P4 | 0.25 | 0.09 | 0.07 | 0.0006 | 0.006 | 0.1 | 0.004 | 0.0004 |  | 0.25 | 47.34
[16 empty] | 4536 |  | P4 | 0.24 | 0.14 | 0.09 | 0.0006 | 0.011 | 0.06 | 0.004 | 0.0007 |  | 0.27 | 47.34
[16 empty] | 3329 |  | P4 | 0.34 | 0.15 | 0.09 | 0.0006 | 0.011 | 0.09 | 0.0041 | 0.0006 |  | 0.27 | 94.68
42 | 2021-05-19 11:01 | 2021-05-30 10:49 | PROD | 2 | 86566 | 46 | 0 | 1 | 0 | 1 | 1.4 | 1 | 1.5 | 4.3 | 8.1 | 3316 |  | HMG 1 | 0.38 | 0.12 | 0.12 | 0.0006 | 0.016 | 0.11 | 0.0049 | 0.0009 |  | 0.26 | 189.36 | 24726 | 98.87
23 | 2021-05-19 13:22 | 2021-05-30 03:19 | PROD | 2 | 83274 | 46 | 0 | 0 | 0 | 1 | 1.4 | 1 | 1.7 | 4.3 | 9.8 |  |  | HMG 3 | 0.39 | 0.15 | 0.1 | 0.0006 | 0.01375 | 0.1125 | 0.004375 | 0.000525 |  | 0.29 | 189.36 | 24295 | 99.03
[16 empty] | 3315 |  | P4 | 0.43 | 0.17 | 0.09 | 0.0006 | 0.015 | 0.11 | 0.0042 | 0.0005 |  | 0.31 | 94.68
[16 empty] | 4523 |  | P4 | 0.32 | 0.14 | 0.1 | 0.0006 | 0.009 | 0.12 | 0.0042 | 0.0002 |  | 0.28 | 47.34
[16 empty] | 3316 |  | P4 | 0.38 | 0.12 | 0.12 | 0.0006 | 0.016 | 0.11 | 0.0049 | 0.0009 |  | 0.26 | 47.34
68 | 2021-05-19 19:05 | 2021-05-31 01:46 | PROD | 2 | 87798 | 45 | 0 | 1 | 0 | 1 | 1.4 | 1 | 1.5 | 3.2 | 9.9 |  |  | HMG 2 | 0.24 | 0.16 | 0.095 | 0.0006 | 0.013 | 0.11 | 0.0045 | 0.0005 |  | 0.29 | 189.36 | 24657 | 99.22
[16 empty] | 3317 |  | P4 | 0.29 | 0.16 | 0.09 | 0.0006 | 0.011 | 0.11 | 0.0043 | 0.0004 |  | 0.29 | 94.68
[16 empty] | 4525 |  | P4 | 0.19 | 0.16 | 0.1 | 0.0006 | 0.015 | 0.11 | 0.0047 | 0.0006 |  | 0.29 | 94.68
57 | 2021-05-19 20:57 | 2021-05-29 08:23 | PROD | 1 | 75378 | 38 | 0 | 1 | 0 | 1 | 1.4 | 1 | 1.5 | 3.6 | 6 | 4538 |  | HMG 1 | 0.23 | 0.17 | 0.11 | 0.0008 | 0.014 | 0.04 | 0.0035 | 0.001 |  | 0.26 | 189.36 | 16825 | 99.46
51 | 2021-05-20 04:06 | 2021-05-29 13:00 | PROD | 1 | 74290 | 39 | 0 | 1 | 0 | 1 | 1.4 | 1 | 1.4 | 3.3 | 7.3 |  |  | HMG 4 | 0.26 | 0.145 | 0.085 | 0.0006 | 0.009 | 0.1 | 0.003875 | 0.0004 |  | 0.2825 | 189.36 | 16877 | 98.99
[16 empty] | 4527 |  | P4 | 0.15 | 0.18 | 0.1 | 0.0006 | 0.013 | 0.11 | 0.0041 | 0.0004 |  | 0.28 | 47.34
[16 empty] | 3320 |  | P4 | 0.25 | 0.11 | 0.05 | 0.0006 | 0.007 | 0.08 | 0.0036 | 0.0004 |  | 0.33 | 47.34
[16 empty] | 3329 |  | P4 | 0.34 | 0.15 | 0.09 | 0.0006 | 0.011 | 0.09 | 0.0041 | 0.0006 |  | 0.27 | 47.34
[16 empty] | 4537 |  | P4 | 0.3 | 0.14 | 0.1 | 0.0006 | 0.005 | 0.12 | 0.0037 | 0.0002 |  | 0.25 | 47.34
34 | 2021-05-20 04:57 | 2021-05-30 08:19 | PROD | 1 | 79508 | 38 | 0 | 1 | 0 | 1 | 1.4 | 1 | 1.4 | 4.3 | 7.1 |  |  | HMG 2 | 0.365 | 0.1475 | 0.055 | 0.0006 | 0.0075 | 0.0975 | 0.00315 | 0.000425 |  | 0.3175 | 189.36 | 18465 | 97.9
[16 empty] | 4523 |  | P4 | 0.32 | 0.14 | 0.1 | 0.0006 | 0.009 | 0.12 | 0.0042 | 0.0002 |  | 0.28 | 47.34
[16 empty] | 3331 |  | P4 | 0.38 | 0.15 | 0.04 | 0.0006 | 0.007 | 0.09 | 0.0028 | 0.0005 |  | 0.33 | 142.02
10 | 2021-05-20 04:59 | 2021-05-30 05:05 | PROD | 1 | 77138 | 39 | 0 | 1 | 0 | 1 | 1.4 | 1 | 1.4 | 4.2 | 6.9 |  |  | HMG 4 | 0.25 | 0.1575 | 0.0875 | 0.00065 | 0.01225 | 0.0775 | 0.003875 | 0.000775 |  | 0.285 | 189.36 | 17822 | 98.08
[16 empty] | 3318 |  | P4 | 0.23 | 0.16 | 0.09 | 0.0006 | 0.016 | 0.12 | 0.0041 | 0.0009 |  | 0.3 | 47.34
[16 empty] | 3325 |  | P4 | 0.3 | 0.16 | 0.06 | 0.0006 | 0.008 | 0.09 | 0.0039 | 0.0005 |  | 0.31 | 47.34
[16 empty] | 4536 |  | P4 | 0.24 | 0.14 | 0.09 | 0.0006 | 0.011 | 0.06 | 0.004 | 0.0007 |  | 0.27 | 47.34
[16 empty] | 4538 |  | P4 | 0.23 | 0.17 | 0.11 | 0.0008 | 0.014 | 0.04 | 0.0035 | 0.001 |  | 0.26 | 47.34
90 | 2021-05-20 05:02 | 2021-05-30 13:04 | PROD | 1 | 80644 | 39 | 0 | 2 | 0 | 1 | 1.4 | 1 | 1.4 | 6.1 | 7.2 |  |  | HMG 3 | 0.2475 | 0.1575 | 0.1275 | 0.001225 | 0.01225 | 0.0775 | 0.003725 | 0.000825 |  | 0.2275 | 189.36 | 17932 | 97.83
[16 empty] | 2028 |  | P24 | 0.18 | 0.16 | 0.14 | 0.0006 | 0.014 | 0.08 | 0.0043 | 0.0007 |  | 0.23 | 47.34
[16 empty] | 1101 |  | P24 | 0.21 | 0.17 | 0.15 | 0.0006 | 0.012 | 0.08 | 0.0034 | 0.0007 |  | 0.2 | 94.68
[16 empty] | 1103 |  | P24 | 0.39 | 0.13 | 0.07 | 0.0031 | 0.011 | 0.07 | 0.0038 | 0.0012 |  | 0.28 | 47.34
44 | 2021-05-20 10:45 | 2021-06-01 13:09 | PROD | 2 | 94937 | 45 | 0 | 2 | 0 | 1 | 1.4 | 1 | 1.2 | 4.3 | 7 |  |  | HMG 2 | 0.22 | 0.145 | 0.065 | 0.0006 | 0.00875 | 0.11 | 0.003625 | 0.0004 |  | 0.33 | 189.36 | 26458 | 98.84
[16 empty] | 4526 |  | P4 | 0.13 | 0.13 | 0.08 | 0.0006 | 0.008 | 0.11 | 0.0037 | 0.0004 |  | 0.3 | 47.34
[16 empty] | 3319 |  | P4 | 0.25 | 0.15 | 0.06 | 0.0006 | 0.009 | 0.11 | 0.0036 | 0.0004 |  | 0.34 | 142.02
75 | 2021-05-20 13:53 | 2021-06-01 00:42 | PROD | 2 | 89715 | 43 | 0 | 1 | 0 | 1 | 1.4 | 1 | 1.2 | 4.1 | 10 |  |  | HMG 4 | 0.2525 | 0.145 | 0.095 | 0.0006 | 0.01025 | 0.1 | 0.004475 | 0.000425 |  | 0.275 | 189.36 | 24253 | 99.89
[16 empty] | 4420 |  | P4 | 0.12 | 0.14 | 0.1 | 0.0006 | 0.01 | 0.08 | 0.0044 | 0.0005 |  | 0.26 | 47.34
[16 empty] | 4523 |  | P4 | 0.32 | 0.14 | 0.1 | 0.0006 | 0.009 | 0.12 | 0.0042 | 0.0002 |  | 0.28 | 47.34
[16 empty] | 4524 |  | P4 | 0.28 | 0.14 | 0.09 | 0.0006 | 0.011 | 0.09 | 0.005 | 0.0006 |  | 0.27 | 47.34
[16 empty] | 3317 |  | P4 | 0.29 | 0.16 | 0.09 | 0.0006 | 0.011 | 0.11 | 0.0043 | 0.0004 |  | 0.29 | 47.34
70 | 2021-05-20 18:05 | 2021-06-02 08:58 | PROD | 2 | 97841 | 49 | 0 | 1 | 0 | 1 | 1.4 | 1 | 1.2 | 3.6 | 9 |  |  | HL 3 | 0.2785 | 0.0788 | 0.251 |  | 0.009925 | 0.0742 | 0.000425 | 0.0071 | 0.00865 |  | 188.74 | 26293 | 99.26
[16 empty] | 2445 | A2/445 | HL | 0.24 | 0.0695 | 0.246 |  | 0.0092 | 0.0846 | 0.0007 | 0.0083 | 0.0079 |  | 94.37
[16 empty] | 2474 | A2/474 | HL | 0.41 | 0.0893 | 0.257 |  | 0.0116 | 0.0436 | 0.0001 | 0.007 | 0.0132 |  | 47.185
[16 empty] | 2449 | A2/449 | HL | 0.224 | 0.0869 | 0.255 |  | 0.0097 | 0.084 | 0.0002 | 0.0048 | 0.0056 |  | 47.185
59 | 2021-05-20 21:08 | 2021-05-31 08:15 | PROD | 1 | 82642 | 40 | 0 | 1 | 0 | 1 | 1.4 | 1 | 1.4 | 3.5 | 6.3 | 4539 |  | HMG 1 | 0.2 | 0.15 | 0.1 | 0.0006 | 0.009 | 0.1 | 0.0033 | 0.0002 |  | 0.28 | 189.36 | 18320 | 99.22
35 | 2021-05-20 22:00 | 2021-06-01 14:13 | PROD | 2 | 92242 | 46 | 0 | 1 | 0 | 1 | 1.4 | 1 | 1.2 | 4 | 11 |  |  | HMG 3 | 0.235 | 0.1525 | 0.0875 | 0.0006 | 0.0115 | 0.1125 | 0.0041 | 0.000525 |  | 0.295 | 189.36 | 26630 | 99.4
[16 empty] | 3317 |  | P4 | 0.29 | 0.16 | 0.09 | 0.0006 | 0.011 | 0.11 | 0.0043 | 0.0004 |  | 0.29 | 94.68
[16 empty] | 3318 |  | P4 | 0.23 | 0.16 | 0.09 | 0.0006 | 0.016 | 0.12 | 0.0041 | 0.0009 |  | 0.3 | 47.34
[16 empty] | 4526 |  | P4 | 0.13 | 0.13 | 0.08 | 0.0006 | 0.008 | 0.11 | 0.0037 | 0.0004 |  | 0.3 | 47.34
17 | 2021-05-20 22:03 | 2021-05-31 05:05 | PROD | 1 | 81062 | 45 | 0 | 1 | 0 | 1 | 1.4 | 1 | 1.7 | 4.4 | 6.4 |  |  | HMG 3 | 0.1975 | 0.145 | 0.095 | 0.0006 | 0.00925 | 0.0825 | 0.00375 | 0.00045 |  | 0.28 | 189.36 | 19215 | 98.85
[16 empty] | 3326 |  | P4 | 0.15 | 0.14 | 0.09 | 0.0006 | 0.008 | 0.07 | 0.0044 | 0.0007 |  | 0.29 | 47.34
[16 empty] | 4536 |  | P4 | 0.24 | 0.14 | 0.09 | 0.0006 | 0.011 | 0.06 | 0.004 | 0.0007 |  | 0.27 | 47.34
[16 empty] | 4539 |  | P4 | 0.2 | 0.15 | 0.1 | 0.0006 | 0.009 | 0.1 | 0.0033 | 0.0002 |  | 0.28 | 94.68
66 | 2021-05-21 03:55 | 2021-05-31 08:14 | PROD | 1 | 78928 | 38 | 0 | 2 | 0 | 1 | 1.4 | 1 | 1.6 | 3.9 | 5.9 |  |  | HL 4 | 0.22375 | 0.092775 | 0.228 |  | 0.0093 | 0.05405 | 0.0003 | 0.00425 | 0.007525 |  | 188.74 | 17097 | 99.41
[16 empty] | 2447 | A2/447 | HL | 0.195 | 0.082 | 0.232 |  | 0.008 | 0.035 | 0.0006 | 0.0038 | 0.006 |  | 47.185
[16 empty] | 2452 | A2/452 | HL | 0.23 | 0.0954 | 0.221 |  | 0.0087 | 0.0302 | 0.0002 | 0.0047 | 0.0091 |  | 47.185
[16 empty] | 2478 | A2/478 | HL | 0.249 | 0.0817 | 0.252 |  | 0.0104 | 0.116 | 0.0001 | 0.0038 | 0.0075 |  | 47.185
[16 empty] | 2451 | A2/451 | HL | 0.221 | 0.112 | 0.207 |  | 0.0101 | 0.035 | 0.0003 | 0.0047 | 0.0075 |  | 47.185
67 | 2021-05-21 10:19 | 2021-06-01 07:59 | PROD | 2 | 85515 | 41 | 0 | 0 | 0 | 1 | 1.4 | 1 | 1.2 | 3.4 | 10.4 | 4526 |  | HMG 1 | 0.13 | 0.13 | 0.08 | 0.0006 | 0.008 | 0.11 | 0.0037 | 0.0004 |  | 0.3 | 189.36 | 24156 | 99.77
39 | 2021-05-21 13:22 | 2021-05-31 10:40 | PROD | 2 | 78688 | 41 | 0 | 1 | 0 | 1 | 1.4 | 1 | 1.2 | 4.3 | 10.8 |  |  | HMG 2 | 0.2 | 0.16 | 0.0975 | 0.0006 | 0.01525 | 0.1125 | 0.00455 | 0.000675 |  | 0.2925 | 189.36 | 23013 | 99.28
[16 empty] | 4525 |  | P4 | 0.19 | 0.16 | 0.1 | 0.0006 | 0.015 | 0.11 | 0.0047 | 0.0006 |  | 0.29 | 142.02
[16 empty] | 3318 |  | P4 | 0.23 | 0.16 | 0.09 | 0.0006 | 0.016 | 0.12 | 0.0041 | 0.0009 |  | 0.3 | 47.34
37 | 2021-05-21 18:44 | 2021-06-02 04:04 | PROD | 2 | 89950 | 43 | 0 | 1 | 0 | 1.5 | 1.4 | 1 | 1.2 | 5 | 13.2 |  |  | HMG 2 | 0.175 | 0.1625 | 0.0875 | 0.0006 | 0.0115 | 0.1025 | 0.003975 | 0.0004 |  | 0.2925 | 189.36 | 27155 | 99.23
[16 empty] | 4527 |  | P4 | 0.15 | 0.18 | 0.1 | 0.0006 | 0.013 | 0.11 | 0.0041 | 0.0004 |  | 0.28 | 142.02
[16 empty] | 3320 |  | P4 | 0.25 | 0.11 | 0.05 | 0.0006 | 0.007 | 0.08 | 0.0036 | 0.0004 |  | 0.33 | 47.34
86 | 2021-05-21 19:51 | 2021-06-01 21:59 | PRZ | 1 | 86201 | 40 | 0 | 1 | 0 | 4 | 1.4 | 1 | 1.2 | 4.6 | 10.4 |  |  | HMG 4 | 0.195 | 0.1475 | 0.05 | 0.0006 | 0.009 | 0.1 | 0.0035 | 0.00045 |  | 0.2875 | 195.16 | 26168 | 99.16
[16 empty] | 3299 |  | P4 | 0.21 | 0.16 | 0.08 | 0.0006 | 0.009 | 0.06 | 0.0037 | 0.0008 |  | 0.26 | 48.79
[16 empty] | 4480 |  | P4 | 0.29 | 0.14 | 0.04 | 0.0006 | 0.006 | 0.08 | 0.0042 | 0.0002 |  | 0.32 | 48.79
[16 empty] | 4519 |  | P4 | 0.14 | 0.11 | 0.04 | 0.0006 | 0.01 | 0.13 | 0.0029 | 0.0002 |  | 0.27 | 48.79
[16 empty] | 4520 |  | P4 | 0.14 | 0.18 | 0.04 | 0.0006 | 0.011 | 0.13 | 0.0032 | 0.0006 |  | 0.3 | 48.79
21 | 2021-05-21 21:06 | 2021-06-01 05:17 | PROD | 1 | 81117 | 40 | 0 | 1 | 0 | 1 | 1.4 | 1 | 1.2 | 5 | 5.5 |  |  | HMG 3 | 0.2825 | 0.1575 | 0.0625 | 0.0006 | 0.008 | 0.0875 | 0.003325 | 0.000575 |  | 0.2825 | 189.36 | 19374 | 98.47
[16 empty] | 3331 |  | P4 | 0.38 | 0.15 | 0.04 | 0.0006 | 0.007 | 0.09 | 0.0028 | 0.0005 |  | 0.33 | 47.34
[16 empty] | 3332 |  | P4 | 0.17 | 0.18 | 0.07 | 0.0006 | 0.009 | 0.08 | 0.0037 | 0.0006 |  | 0.28 | 47.34
[16 empty] | 3333 |  | P4 | 0.29 | 0.15 | 0.07 | 0.0006 | 0.008 | 0.09 | 0.0034 | 0.0006 |  | 0.26 | 94.68
81 | 2021-05-22 05:01 | 2021-06-02 13:12 | PROD | 1 | 90249 | 43 | 0 | 1 | 1 | 1 | 1.5 | 1 | 1.2 | 4.2 | 7.3 |  |  | HMG 2 | 0.18 | 0.175 | 0.065 | 0.0006 | 0.00825 | 0.095 | 0.00365 | 0.000575 |  | 0.3025 | 189.36 | 19920 | 100.35
[16 empty] | 3205 |  | P4 | 0.21 | 0.16 | 0.05 | 0.0006 | 0.006 | 0.14 | 0.0035 | 0.0005 |  | 0.37 | 47.34
[16 empty] | 3332 |  | P4 | 0.17 | 0.18 | 0.07 | 0.0006 | 0.009 | 0.08 | 0.0037 | 0.0006 |  | 0.28 | 142.02
19 | 2021-05-22 05:28 | 2021-06-01 08:28 | PROD | 1 | 79889 | 40 | 0 | 1 | 0 | 1 | 1.4 | 1 | 1.2 | 5 | 4.9 |  |  | HMG 3 | 0.3075 | 0.14 | 0.065 | 0.0006 | 0.008 | 0.1175 | 0.00345 | 0.000575 |  | 0.2775 | 189.36 | 18409 | 98.94
[16 empty] | 4540 |  | P4 | 0.35 | 0.1 | 0.08 | 0.0006 | 0.008 | 0.17 | 0.0037 | 0.0004 |  | 0.25 | 47.34
[16 empty] | 3333 |  | P4 | 0.29 | 0.15 | 0.07 | 0.0006 | 0.008 | 0.09 | 0.0034 | 0.0006 |  | 0.26 | 94.68
[16 empty] | 4541 |  | P4 | 0.3 | 0.16 | 0.04 | 0.0006 | 0.008 | 0.12 | 0.0033 | 0.0007 |  | 0.34 | 47.34
69 | 2021-05-22 06:04 | 2021-06-02 08:46 | PROD | 1 | 86047 | 43 | 0 | 1 | 0 | 1 | 1.9 | 1 | 1.2 | 3.9 | 6.5 |  |  | HMG 1 HL 1 | 0.2630983 | 0.1027148 | 0.2011145 |  | 0.009023299 | 0.08550378 | 0.000851638 | 0.003722291 |  |  | 188.884 | 20281 | 98.53
[16 empty] | 2449 | A2/449 | HL | 0.224 | 0.0869 | 0.255 |  | 0.0097 | 0.084 | 0.0002 | 0.0048 | 0.0056 |  | 141.544
[16 empty] | 3331 |  | P4 | 0.38 | 0.15 | 0.04 | 0.0006 | 0.007 | 0.09 | 0.0028 | 0.0005 |  | 0.33 | 47.34
72 | 2021-05-22 10:47 | 2021-06-03 14:44 | PROD | 2 | 94858 | 48 | 0 | 1 | 0 | 1 | 1.4 | 1 | 1.3 | 4 | 8.5 |  |  | HMG 3 | [10 empty] | 189.36 | 25817 | 99.68
[16 empty] | 4528 |  | P4 | [10 empty] | 47.34
[16 empty] | 4527 |  | P4 | 0.15 | 0.18 | 0.1 | 0.0006 | 0.013 | 0.11 | 0.0041 | 0.0004 |  | 0.28 | 47.34
[16 empty] | 3320 |  | P4 | 0.25 | 0.11 | 0.05 | 0.0006 | 0.007 | 0.08 | 0.0036 | 0.0004 |  | 0.33 | 94.68
32 | 2021-05-22 14:36 | 2021-06-03 01:54 | PROD | 2 | 90525 | 46 | 0 | 1 | 0 | 1 | 1.4 | 1 | 1.2 | 4.3 | 11.3 |  |  | HMG 2 | 0.24 | 0.155 | 0.075 | 0.0006 | 0.0125 | 0.115 | 0.00385 | 0.00065 |  | 0.32 | 189.36 | 25300 | 99.62
[16 empty] | 3318 |  | P4 | 0.23 | 0.16 | 0.09 | 0.0006 | 0.016 | 0.12 | 0.0041 | 0.0009 |  | 0.3 | 94.68
[16 empty] | 3319 |  | P4 | 0.25 | 0.15 | 0.06 | 0.0006 | 0.009 | 0.11 | 0.0036 | 0.0004 |  | 0.34 | 94.68
27 | 2021-05-22 18:52 | 2021-06-03 08:56 | PROD | 2 | 91262 | 46 | 0 | 1 | 0 | 1 | 1.4 | 1 | 1.2 | 3.5 | 10.5 |  |  | HMG 4 | [10 empty] | 189.36 | 25360 | 99.49
[16 empty] | 4528 |  | P4 | [10 empty] | 47.34
[16 empty] | 3205 |  | P4 | 0.21 | 0.16 | 0.05 | 0.0006 | 0.006 | 0.14 | 0.0035 | 0.0005 |  | 0.37 | 47.34
[16 empty] | 3246 |  | P4 | 0.15 | 0.16 | 0.08 | 0.0006 | 0.01 | 0.08 | 0.0051 | 0.0008 |  | 0.31 | 47.34
[16 empty] | 3318 |  | P4 | 0.23 | 0.16 | 0.09 | 0.0006 | 0.016 | 0.12 | 0.0041 | 0.0009 |  | 0.3 | 47.34
46 | 2021-05-22 21:05 | 2021-06-01 13:08 | PROD | 1 | 76400 | 39 | 0 | 1 | 0 | 1 | 1.4 | 1 | 1.3 | 4.5 | 6.8 |  |  | HMG 2 | 0.228 | 0.154 | 0.122 | 0.0006 | 0.0116 | 0.08 | 0.004 | 0.00076 |  | 0.248 | 189.36 | 17689 | 98.41
[16 empty] | 2028 |  | P24 | 0.18 | 0.16 | 0.14 | 0.0006 | 0.014 | 0.08 | 0.0043 | 0.0007 |  | 0.23 | 75.744
[16 empty] | 1090 |  | P24 | 0.26 | 0.15 | 0.11 | 0.0006 | 0.01 | 0.08 | 0.0038 | 0.0008 |  | 0.26 | 113.616
49 | 2021-05-22 21:05 | 2021-06-01 21:52 | PRZ | 1 | 78593 | 35 | 0 | 4 | 0 | 1.2 | 1.4 | 1 | 1.2 | 4.1 | 8.6 |  |  | HMG 5 | 0.256 | 0.133 | 0.09 | 0.0006 | 0.01175 | 0.101 | 0.00459 | 0.000455 |  | 0.291 | 195.16 | 24467 | 99.2
[16 empty] | 4515 |  | P4 | 0.22 | 0.12 | 0.06 | 0.0006 | 0.012 | 0.11 | 0.0052 | 0.0002 |  | 0.31 | 48.79
[16 empty] | 4521 |  | P4 | 0.15 | 0.09 | 0.04 | 0.0006 | 0.006 | 0.12 | 0.0032 | 0.0002 |  | 0.3 | 19.516
[16 empty] | 3314 |  | P4 | 0.29 | 0.14 | 0.14 | 0.0006 | 0.015 | 0.09 | 0.0043 | 0.0007 |  | 0.29 | 48.79
[16 empty] | 4524 |  | P4 | 0.28 | 0.14 | 0.09 | 0.0006 | 0.011 | 0.09 | 0.005 | 0.0006 |  | 0.27 | 48.79
[16 empty] | 3317 |  | P4 | 0.29 | 0.16 | 0.09 | 0.0006 | 0.011 | 0.11 | 0.0043 | 0.0004 |  | 0.29 | 29.274
71 | 2021-05-23 05:04 | 2021-06-03 05:01 | PROD | 1 | 84979 | 43 | 0 | 1 | 0 | 1 | 1.4 | 1 | 1.2 | 4.9 | 7 |  |  | HMG 4 | 0.31 | 0.1475 | 0.075 | 0.0006 | 0.009 | 0.1025 | 0.00345 | 0.00065 |  | 0.2775 | 189.36 | 19374 | 98.25
[16 empty] | 3329 |  | P4 | 0.34 | 0.15 | 0.09 | 0.0006 | 0.011 | 0.09 | 0.0041 | 0.0006 |  | 0.27 | 47.34
[16 empty] | 3330 |  | P4 | 0.3 | 0.13 | 0.03 | 0.0006 | 0.006 | 0.1 | 0.0024 | 0.0004 |  | 0.32 | 47.34
[16 empty] | 3334 |  | P4 | 0.39 | 0.15 | 0.1 | 0.0006 | 0.011 | 0.1 | 0.0037 | 0.001 |  | 0.26 | 47.34
[16 empty] | 4542 |  | P4 | 0.21 | 0.16 | 0.08 | 0.0006 | 0.008 | 0.12 | 0.0036 | 0.0006 |  | 0.26 | 47.34
96 | 2021-05-23 05:06 | 2021-06-02 16:12 | PROD | 1 | 82931 | 41 | 0 | 0 | 0 | 1 | 1.4 | 1 | 1.2 | 4.9 | 6.2 |  |  | HMG 2 | 0.36 | 0.135 | 0.115 | 0.0006 | 0.0125 | 0.13 | 0.00385 | 0.00095 |  | 0.27 | 189.36 | 18509 | 99.52
[16 empty] | 1106 |  | P24 | 0.35 | 0.13 | 0.12 | 0.0006 | 0.013 | 0.15 | 0.0039 | 0.001 |  | 0.27 | 94.68
[16 empty] | 2045 |  | P24 | 0.37 | 0.14 | 0.11 | 0.0006 | 0.012 | 0.11 | 0.0038 | 0.0009 |  | 0.27 | 94.68
1 | 2021-05-23 05:09 | 2021-06-02 05:11 | PROD | 1 | 78157 | 39 | 0 | 0 | 0 | 1 | 1.4 | 1 | 1.2 | 3.5 | 10.3 |  |  | HMG 3 | 0.2475 | 0.155 | 0.075 | 0.0006 | 0.009 | 0.11 | 0.003725 | 0.0006 |  | 0.2675 | 189.36 | 17179 | 99.45
[16 empty] | 4532 |  | P4 | 0.28 | 0.15 | 0.07 | 0.0006 | 0.012 | 0.11 | 0.0043 | 0.0006 |  | 0.29 | 47.34
[16 empty] | 3333 |  | P4 | 0.29 | 0.15 | 0.07 | 0.0006 | 0.008 | 0.09 | 0.0034 | 0.0006 |  | 0.26 | 47.34
[16 empty] | 4542 |  | P4 | 0.21 | 0.16 | 0.08 | 0.0006 | 0.008 | 0.12 | 0.0036 | 0.0006 |  | 0.26 | 94.68
60 | 2021-05-23 10:54 | 2021-06-04 13:36 | PROD | 2 | 95423 | 41 | 0 | 5 | 0 | 1 | 1.4 | 1 | 1.2 | 4 | 10.9 | 3322 |  | HMG 1 | 0.3 | 0.16 | 0.08 | 0.0006 | 0.01 | 0.1 | 0.0037 | 0.001 |  | 0.31 | 189.36 | 26138 | 99.66
31 | 2021-05-23 13:57 | 2021-06-04 08:01 | PROD | 2 | 91816 | 46 | 0 | 1 | 0 | 1 | 1.4 | 1 | 1.2 | 4.1 | 9.2 |  |  | HMG 4 | [10 empty] | 189.36 | 26687 | 98.71
[16 empty] | 4528 |  | P4 | [10 empty] | 47.34
[16 empty] | 3246 |  | P4 | 0.15 | 0.16 | 0.08 | 0.0006 | 0.01 | 0.08 | 0.0051 | 0.0008 |  | 0.31 | 47.34
[16 empty] | 4523 |  | P4 | 0.32 | 0.14 | 0.1 | 0.0006 | 0.009 | 0.12 | 0.0042 | 0.0002 |  | 0.28 | 47.34
[16 empty] | 3322 |  | P4 | 0.3 | 0.16 | 0.08 | 0.0006 | 0.01 | 0.1 | 0.0037 | 0.001 |  | 0.31 | 47.34
36 | 2021-05-23 18:28 | 2021-06-04 00:51 | PROD | 2 | 88993 | 44 | 0 | 0 | 0 | 1 | 1.4 | 1 | 1.2 | 3.9 | 9.2 |  |  | HMG 2 | [10 empty] | 189.36 | 25560 | 99.21
[16 empty] | 4528 |  | P4 | [10 empty] | 94.68
[16 empty] | 4529 |  | P4 | 0.25 | 0.15 | 0.18 | 0.0006 | 0.015 | 0.12 | 0.0044 | 0.0021 |  | 0.3 | 94.68
14 | 2021-05-23 20:58 | 2021-06-03 03:58 | PRZ | 1 | 78681 | 39 | 0 | 1 | 0 | 1 | 1.4 | 1 | 1.2 | 4.2 | 7.9 |  |  | HMG 4 | 0.255 | 0.15 | 0.0925 | 0.0006 | 0.01425 | 0.1025 | 0.0042 | 0.0008 |  | 0.29 | 195.16 | 24599 | 98.98
[16 empty] | 4469 |  | P4 | 0.34 | 0.14 | 0.09 | 0.0006 | 0.014 | 0.07 | 0.0042 | 0.001 |  | 0.28 | 48.79
[16 empty] | 3295 |  | P4 | 0.26 | 0.14 | 0.09 | 0.0006 | 0.012 | 0.11 | 0.0038 | 0.0007 |  | 0.29 | 48.79
[16 empty] | 4525 |  | P4 | 0.19 | 0.16 | 0.1 | 0.0006 | 0.015 | 0.11 | 0.0047 | 0.0006 |  | 0.29 | 48.79
[16 empty] | 3318 |  | P4 | 0.23 | 0.16 | 0.09 | 0.0006 | 0.016 | 0.12 | 0.0041 | 0.0009 |  | 0.3 | 48.79
55 | 2021-05-23 21:02 | 2021-06-03 08:47 | PROD | 1 | 84555 | 40 | 0 | 2 | 1 | 1 | 1.4 | 1 | 1.2 | 4.3 | 6 |  |  | HMG 2 | 0.2535 | 0.1265 | 0.09 | 0.0006 | 0.00955 | 0.114 | 0.0034 | 0.000945 |  | 0.2445 | 189.36 | 18746 | 101.36
[16 empty] | 1087 |  | P24 | 0.24 | 0.14 | 0.09 | 0.0006 | 0.01 | 0.15 | 0.0034 | 0.0009 |  | 0.24 | 104.148
[16 empty] | 1088 |  | P24 | 0.27 | 0.11 | 0.09 | 0.0006 | 0.009 | 0.07 | 0.0034 | 0.001 |  | 0.25 | 85.212
22 | 2021-05-24 03:50 | 2021-06-04 05:00 | PROD | 1 | 86144 | 46 | 0 | 1 | 0 | 1 | 1.4 | 1 | 1.3 | 4.4 | 5.6 |  |  | HMG 2 | 0.38 | 0.12 | 0.095 | 0.0006 | 0.011 | 0.17 | 0.00375 | 0.00075 |  | 0.26 | 189.36 | 19784 | 98.2
[16 empty] | 2036 |  | P24 | 0.48 | 0.11 | 0.09 | 0.0006 | 0.01 | 0.17 | 0.0038 | 0.0006 |  | 0.27 | 94.68
[16 empty] | 1107 |  | P24 | 0.28 | 0.13 | 0.1 | 0.0006 | 0.012 | 0.17 | 0.0037 | 0.0009 |  | 0.25 | 94.68
85 | 2021-05-24 04:00 | 2021-06-04 08:23 | PROD | 1 | 87058 | 42 | 0 | 2 | 0 | 1 | 1.4 | 1 | 1.3 | 5.5 | 6 | 4543 |  | HMG 1 | 0.14 | 0.16 | 0.05 | 0.0006 | 0.008 | 0.07 | 0.0033 | 0.0007 |  | 0.28 | 189.36 | 20305 | 98.01
65 | 2021-05-24 04:02 | 2021-06-03 13:08 | PROD | 1 | 81183 | 40 | 0 | 1 | 0 | 1 | 1.4 | 1 | 1.2 | 4.2 | 6.1 |  |  | HMG 3 | 0.2625 | 0.1425 | 0.07 | 0.0006 | 0.01 | 0.085 | 0.004225 | 0.000625 |  | 0.26 | 189.36 | 17865 | 99.22
[16 empty] | 3333 |  | P4 | 0.29 | 0.15 | 0.07 | 0.0006 | 0.008 | 0.09 | 0.0034 | 0.0006 |  | 0.26 | 47.34
[16 empty] | 4543 |  | P4 | 0.14 | 0.16 | 0.05 | 0.0006 | 0.008 | 0.07 | 0.0033 | 0.0007 |  | 0.28 | 47.34
[16 empty] | 3336 |  | P4 | 0.31 | 0.13 | 0.08 | 0.0006 | 0.012 | 0.09 | 0.0051 | 0.0006 |  | 0.25 | 94.68
76 | 2021-05-24 11:25 | 2021-06-04 08:55 | PROD | 2 | 85178 | 40 | 0 | 1 | 0 | 1 | 1.4 | 1 | 1.2 | 4 | 8.9 |  |  | HMG 2 | 0.245 | 0.15 | 0.155 | 0.0006 | 0.01375 | 0.1125 | 0.0042 | 0.00175 |  | 0.3075 | 189.36 | 22816 | 99.41
[16 empty] | 3321 |  | P4 | 0.23 | 0.15 | 0.08 | 0.0006 | 0.01 | 0.09 | 0.0036 | 0.0007 |  | 0.33 | 47.34
[16 empty] | 4529 |  | P4 | 0.25 | 0.15 | 0.18 | 0.0006 | 0.015 | 0.12 | 0.0044 | 0.0021 |  | 0.3 | 142.02
94 | 2021-05-24 11:26 | 2021-06-05 09:50 | PROD | 2 | 94094 | 46 | 0 | 0 | 0 | 1 | 1.4 | 1 | 1.2 | 5 | 8.9 |  |  | HMG 2 | 0.29 | 0.12 | 0.08 | 0.0006 | 0.009 | 0.105 | 0.00395 | 0.0007 |  | 0.245 | 189.36 | 25965 | 99.62
[16 empty] | 2032 |  | P24 | 0.27 | 0.13 | 0.09 | 0.0006 | 0.011 | 0.09 | 0.004 | 0.0006 |  | 0.24 | 94.68
[16 empty] | 1094 |  | P24 | 0.31 | 0.11 | 0.07 | 0.0006 | 0.007 | 0.12 | 0.0039 | 0.0008 |  | 0.25 | 94.68
38 | 2021-05-24 14:00 | 2021-06-04 21:00 | PROD | 2 | 89298 | 44 | 0 | 0 | 0 | 1 | 1.4 | 1 | 1.2 | 4.6 | 9.5 | 3323 |  | HMG 1 | 0.24 | 0.15 | 0.07 | 0.0006 | 0.009 | 0.1 | 0.004 | 0.0006 |  | 0.3 | 189.36 | 25852 | 99.32
82 | 2021-05-24 14:01 | 2021-06-04 22:52 | PROD | 2 | 89670 | 47 | 0 | 0 | 0 | 1 | 1.4 | 1 | 1.2 | 4.5 | 8.1 | 4530 |  | HMG 1 | 0.46 | 0.16 | 0.12 | 0.0006 | 0.014 | 0.12 | 0.0045 | 0.0011 |  | 0.24 | 189.36 | 24114 | 99.42
18 | 2021-05-24 21:02 | 2021-06-05 04:57 | PROD | 1 | 88915 | 43 | 0 | 1 | 0 | 1 | 1.4 | 1 | 1.2 | 3.8 | 6.1 |  |  | HMG 2 | 0.315 | 0.15 | 0.14 | 0.0006 | 0.015 | 0.115 | 0.0042 | 0.00105 |  | 0.21 | 189.36 | 20531 | 98.98
[16 empty] | 2027 |  | P24 | 0.28 | 0.16 | 0.18 | 0.0006 | 0.017 | 0.14 | 0.0042 | 0.0012 |  | 0.2 | 94.68
[16 empty] | 1093 |  | P24 | 0.35 | 0.14 | 0.1 | 0.0006 | 0.013 | 0.09 | 0.0042 | 0.0009 |  | 0.22 | 94.68
11 | 2021-05-24 22:58 | 2021-06-04 13:16 | PROD | 1 | 79772 | 38 | 0 | 1 | 0 | 1 | 1.4 | 1 | 1.2 | 4.7 | 6.3 |  |  | HMG 2 | 0.2775 | 0.14 | 0.0775 | 0.0006 | 0.011 | 0.0975 | 0.004675 | 0.000575 |  | 0.2475 | 189.36 | 18533 | 96.84
[16 empty] | 3336 |  | P4 | 0.31 | 0.13 | 0.08 | 0.0006 | 0.012 | 0.09 | 0.0051 | 0.0006 |  | 0.25 | 142.02
[16 empty] | 4544 |  | P4 | 0.18 | 0.17 | 0.07 | 0.0006 | 0.008 | 0.12 | 0.0034 | 0.0005 |  | 0.24 | 47.34
80 | 2021-05-25 10:55 | 2021-06-06 09:47 | PROD | 2 | 92793 | 45 | 0 | 1 | 0 | 1 | 1.4 | 1 | 1.2 | 3.6 | 8.1 |  |  | HMG 3 | 0.2975 | 0.1625 | 0.105 | 0.0006 | 0.01125 | 0.0775 | 0.004275 | 0.00105 |  | 0.26 | 189.36 | 25302 | 99.15
[16 empty] | 3321 |  | P4 | 0.23 | 0.15 | 0.08 | 0.0006 | 0.01 | 0.09 | 0.0036 | 0.0007 |  | 0.33 | 47.34
[16 empty] | 4531 |  | P4 | 0.29 | 0.18 | 0.12 | 0.0006 | 0.013 | 0.05 | 0.0046 | 0.0011 |  | 0.22 | 94.68
[16 empty] | 3324 |  | P4 | 0.38 | 0.14 | 0.1 | 0.0006 | 0.009 | 0.12 | 0.0043 | 0.0013 |  | 0.27 | 47.34
33 | 2021-05-25 13:37 | 2021-06-06 01:56 | PROD | 2 | 90860 | 46 | 0 | 1 | 0 | 1 | 1.4 | 1 | 1.4 | 4.2 | 10.6 | 3324 |  | HMG 1 | 0.38 | 0.14 | 0.1 | 0.0006 | 0.009 | 0.12 | 0.0043 | 0.0013 |  | 0.27 | 189.36 | 25587 | 99.19
40 | 2021-05-25 18:37 | 2021-06-07 02:04 | PROD | 2 | 96594 | 46 | 0 | 1 | 0 | 1.3 | 1.4 | 1 | 1.5 | 5.2 | 7.5 |  |  | HMG 4 | 0.4395 | 0.165 | 0.0965 | 0.0006 | 0.01265 | 0.0885 | 0.00482 | 0.000895 |  | 0.2615 | 189.36 | 27189 | 98.91
[16 empty] | 3317 |  | P4 | 0.29 | 0.16 | 0.09 | 0.0006 | 0.011 | 0.11 | 0.0043 | 0.0004 |  | 0.29 | 9.468
[16 empty] | 4530 |  | P4 | 0.46 | 0.16 | 0.12 | 0.0006 | 0.014 | 0.12 | 0.0045 | 0.0011 |  | 0.24 | 47.34
[16 empty] | 3325 |  | P4 | 0.3 | 0.16 | 0.06 | 0.0006 | 0.008 | 0.09 | 0.0039 | 0.0005 |  | 0.31 | 37.872
[16 empty] | 4533 |  | P4 | 0.5 | 0.17 | 0.1 | 0.0006 | 0.014 | 0.07 | 0.0054 | 0.001 |  | 0.25 | 94.68
88 | 2021-05-25 21:03 | 2021-06-04 16:37 | PROD | 1 | 77743 | 39 | 0 | 1 | 0 | 1 | 1.4 | 1 | 1.2 | 4.4 | 6.4 |  |  | HMG 5 | 0.2175 | 0.165 | 0.0735 | 0.0006 | 0.0089 | 0.0925 | 0.003535 | 0.00065 |  | 0.262 | 189.36 | 17773 | 99.08
[16 empty] | 4530 |  | P4 | 0.46 | 0.16 | 0.12 | 0.0006 | 0.014 | 0.12 | 0.0045 | 0.0011 |  | 0.24 | 28.404
[16 empty] | 4542 |  | P4 | 0.21 | 0.16 | 0.08 | 0.0006 | 0.008 | 0.12 | 0.0036 | 0.0006 |  | 0.26 | 18.936
[16 empty] | 4543 |  | P4 | 0.14 | 0.16 | 0.05 | 0.0006 | 0.008 | 0.07 | 0.0033 | 0.0007 |  | 0.28 | 47.34
[16 empty] | 4544 |  | P4 | 0.18 | 0.17 | 0.07 | 0.0006 | 0.008 | 0.12 | 0.0034 | 0.0005 |  | 0.24 | 47.34
[16 empty] | 4545 |  | P4 | 0.19 | 0.17 | 0.07 | 0.0006 | 0.008 | 0.06 | 0.0033 | 0.0005 |  | 0.28 | 47.34
29 | 2021-05-25 21:06 | 2021-06-05 13:10 | PROD | 1 | 85491 | 41 | 0 | 0 | 1 | 1 | 1.4 | 1 | 1.2 | 6.4 | 7.7 | 4545 |  | HMG 1 | 0.19 | 0.17 | 0.07 | 0.0006 | 0.008 | 0.06 | 0.0033 | 0.0005 |  | 0.28 | 189.36 | 20706 | 100.85
48 | 2021-05-25 21:55 | 2021-06-06 09:50 | PROD | 2 | 90893 | 44 | 0 | 0 | 0 | 1 | 1.4 | 1 | 1.2 | 5.6 | 8.6 |  |  | HMG 2 | 0.2915 | 0.151 | 0.1305 | 0.0006 | 0.0123 | 0.127 | 0.003875 | 0.000865 |  | 0.226 | 189.36 | 26295 | 99.37
[16 empty] | 1095 |  | P24 | 0.33 | 0.14 | 0.07 | 0.0006 | 0.009 | 0.16 | 0.0036 | 0.0007 |  | 0.27 | 85.212
[16 empty] | 2034 |  | P24 | 0.26 | 0.16 | 0.18 | 0.0006 | 0.015 | 0.1 | 0.0041 | 0.001 |  | 0.19 | 104.148
54 | 2021-05-26 05:04 | 2021-06-05 13:07 | PROD | 1 | 81670 | 39 | 0 | 2 | 0 | 1 | 1.4 | 1 | 1.2 | 3.8 | 5.8 |  |  | HMG 2 | 0.355 | 0.145 | 0.09 | 0.001 | 0.011 | 0.105 | 0.00375 | 0.0007 |  | 0.295 | 189.36 | 18222 | 99.18
[16 empty] | 1108 |  | P24 | 0.42 | 0.18 | 0.09 | 0.0014 | 0.012 | 0.09 | 0.0037 | 0.001 |  | 0.29 | 94.68
[16 empty] | 2047 |  | P24 | 0.29 | 0.11 | 0.09 | 0.0006 | 0.01 | 0.12 | 0.0038 | 0.0004 |  | 0.3 | 94.68
2 | 2021-05-26 05:07 | 2021-06-05 08:19 | PROD | 1 | 78905 | 44 | 0 | 1 | 0 | 1 | 1.4 | 1 | 1.5 | 4.1 | 7.6 |  |  | HMG 3 | 0.235 | 0.155 | 0.06 | 0.0006 | 0.0085 | 0.1125 | 0.003375 | 0.0005 |  | 0.2725 | 189.36 | 17916 | 99.16
[16 empty] | 4532 |  | P4 | 0.28 | 0.15 | 0.07 | 0.0006 | 0.012 | 0.11 | 0.0043 | 0.0006 |  | 0.29 | 47.34
[16 empty] | 3330 |  | P4 | 0.3 | 0.13 | 0.03 | 0.0006 | 0.006 | 0.1 | 0.0024 | 0.0004 |  | 0.32 | 47.34
[16 empty] | 4544 |  | P4 | 0.18 | 0.17 | 0.07 | 0.0006 | 0.008 | 0.12 | 0.0034 | 0.0005 |  | 0.24 | 94.68
20 | 2021-05-26 10:21 | 2021-06-07 13:06 | PROD | 2 | 95170 | 43 | 0 | 2 | 0 | 1 | 1.4 | 1 | 1.2 | 4.1 | 6.8 |  |  | HMG 2 | 0.28 | 0.135 | 0.065 | 0.0006 | 0.008 | 0.095 | 0.00355 | 0.0008 |  | 0.25 | 189.36 | 26057 | 99.4
[16 empty] | 1096 |  | P24 | 0.3 | 0.15 | 0.06 | 0.0006 | 0.008 | 0.08 | 0.0036 | 0.0008 |  | 0.26 | 94.68
[16 empty] | 2035 |  | P24 | 0.26 | 0.12 | 0.07 | 0.0006 | 0.008 | 0.11 | 0.0035 | 0.0008 |  | 0.24 | 94.68
9 | 2021-05-26 14:07 | 2021-06-06 21:49 | PROD | 2 | 87641 | 43 | 0 | 0 | 0 | 1 | 1.4 | 1 | 1.2 | 4 | 8.9 |  |  | HMG 3 | 0.2725 | 0.1575 | 0.0825 | 0.0006 | 0.0115 | 0.0925 | 0.0043 | 0.000725 |  | 0.275 | 189.36 | 24107 | 99.14
[16 empty] | 3323 |  | P4 | 0.24 | 0.15 | 0.07 | 0.0006 | 0.009 | 0.1 | 0.004 | 0.0006 |  | 0.3 | 47.34
[16 empty] | 4531 |  | P4 | 0.29 | 0.18 | 0.12 | 0.0006 | 0.013 | 0.05 | 0.0046 | 0.0011 |  | 0.22 | 47.34
[16 empty] | 4532 |  | P4 | 0.28 | 0.15 | 0.07 | 0.0006 | 0.012 | 0.11 | 0.0043 | 0.0006 |  | 0.29 | 94.68
28 | 2021-05-26 18:32 | 2021-06-07 08:19 | PROD | 2 | 91069 | 45 | 0 | 1 | 0 | 1 | 1.4 | 1 | 1.3 | 4.6 | 8 |  |  | HMG 2 | 0.445 | 0.165 | 0.0925 | 0.0006 | 0.0135 | 0.08 | 0.005125 | 0.0009 |  | 0.26 | 189.36 | 25913 | 99.35
[16 empty] | 4532 |  | P4 | 0.28 | 0.15 | 0.07 | 0.0006 | 0.012 | 0.11 | 0.0043 | 0.0006 |  | 0.29 | 47.34
[16 empty] | 4533 |  | P4 | 0.5 | 0.17 | 0.1 | 0.0006 | 0.014 | 0.07 | 0.0054 | 0.001 |  | 0.25 | 142.02
77 | 2021-05-26 20:58 | 2021-06-05 16:12 | PROD | 1 | 77063 | 38 | 0 | 1 | 0 | 1 | 1.4 | 1 | 1.2 | 4.5 | 6.5 |  |  | HMG 2 | 0.305 | 0.165 | 0.0925 | 0.0006 | 0.01025 | 0.085 | 0.003575 | 0.000725 |  | 0.255 | 189.36 | 17800 | 99.44
[16 empty] | 3337 |  | P4 | 0.28 | 0.16 | 0.07 | 0.0006 | 0.008 | 0.09 | 0.0035 | 0.0006 |  | 0.26 | 142.02
[16 empty] | 4547 |  | P4 | 0.38 | 0.18 | 0.16 | 0.0006 | 0.017 | 0.07 | 0.0038 | 0.0011 |  | 0.24 | 47.34
91 | 2021-05-26 21:57 | 2021-06-08 02:15 | PROD | 2 | 95389 | 46 | 0 | 0 | 0 | 1 | 1.4 | 1 | 1.5 | 3.8 | 7.5 |  |  | HMG 2 | 0.38 | 0.16 | 0.085 | 0.0008 | 0.009 | 0.085 | 0.00395 | 0.00075 |  | 0.25 | 189.36 | 26241 | 99.03
[16 empty] | 1097 |  | P24 | 0.37 | 0.16 | 0.09 | 0.0006 | 0.01 | 0.09 | 0.004 | 0.0009 |  | 0.23 | 94.68
[16 empty] | 1098 |  | P24 | 0.39 | 0.16 | 0.08 | 0.001 | 0.008 | 0.08 | 0.0039 | 0.0006 |  | 0.27 | 94.68
43 | 2021-05-27 01:59 | 2021-06-06 05:04 | PROD | 1 | 79820 | 39 | 0 | 3 | 0 | 1 | 1.4 | 1 | 1.5 | 4.4 | 6.1 |  |  | HMG 2 | 0.3775 | 0.1425 | 0.1 | 0.0006 | 0.01225 | 0.095 | 0.0038 | 0.000875 |  | 0.2525 | 189.36 | 18083 | 98.39
[16 empty] | 1109 |  | P24 | 0.37 | 0.16 | 0.11 | 0.0006 | 0.013 | 0.1 | 0.0039 | 0.0008 |  | 0.24 | 142.02
[16 empty] | 2048 |  | P24 | 0.4 | 0.09 | 0.07 | 0.0006 | 0.01 | 0.08 | 0.0035 | 0.0011 |  | 0.29 | 47.34
61 | 2021-05-27 04:00 | 2021-06-06 05:03 | PROD | 1 | 79743 | 40 | 0 | 2 | 0 | 1 | 1.4 | 1 | 1.5 | 3.8 | 6.9 |  |  | HMG 2 | 0.33 | 0.16 | 0.14 | 0.0006 | 0.0135 | 0.085 | 0.00355 | 0.00095 |  | 0.245 | 189.36 | 18764 | 99.52
[16 empty] | 4547 |  | P4 | 0.38 | 0.18 | 0.16 | 0.0006 | 0.017 | 0.07 | 0.0038 | 0.0011 |  | 0.24 | 94.68
[16 empty] | 3339 |  | P4 | 0.28 | 0.14 | 0.12 | 0.0006 | 0.01 | 0.1 | 0.0033 | 0.0008 |  | 0.25 | 94.68
13 | 2021-05-27 04:04 | 2021-06-06 08:46 | PROD | 1 | 78881 | 39 | 0 | 0 | 0 | 1 | 1.4 | 1 | 1.4 | 3.4 | 5.8 |  |  | HMG 4 | 0.3225 | 0.145 | 0.1075 | 0.0006 | 0.01075 | 0.1075 | 0.003575 | 0.000725 |  | 0.25 | 189.36 | 18408 | 98.51
[16 empty] | 4540 |  | P4 | 0.35 | 0.1 | 0.08 | 0.0006 | 0.008 | 0.17 | 0.0037 | 0.0004 |  | 0.25 | 47.34
[16 empty] | 3337 |  | P4 | 0.28 | 0.16 | 0.07 | 0.0006 | 0.008 | 0.09 | 0.0035 | 0.0006 |  | 0.26 | 47.34
[16 empty] | 4547 |  | P4 | 0.38 | 0.18 | 0.16 | 0.0006 | 0.017 | 0.07 | 0.0038 | 0.0011 |  | 0.24 | 47.34
[16 empty] | 3339 |  | P4 | 0.28 | 0.14 | 0.12 | 0.0006 | 0.01 | 0.1 | 0.0033 | 0.0008 |  | 0.25 | 47.34
79 | 2021-05-27 10:45 | 2021-06-08 09:50 | PROD | 2 | 92560 | 48 | 0 | 1 | 0 | 1 | 1.4 | 1 | 1.4 | 3.8 | 10.2 |  |  | HMG 2 | 0.3 | 0.11 | 0.0825 | 0.000675 | 0.00725 | 0.0775 | 0.0044 | 0.000775 |  | 0.2825 | 189.36 | 24432 | 98.78
[16 empty] | 3326 |  | P4 | 0.15 | 0.14 | 0.09 | 0.0006 | 0.008 | 0.07 | 0.0044 | 0.0007 |  | 0.29 | 47.34
[16 empty] | 4534 |  | P4 | 0.35 | 0.1 | 0.08 | 0.0007 | 0.007 | 0.08 | 0.0044 | 0.0008 |  | 0.28 | 142.02
83 | 2021-05-27 13:38 | 2021-06-07 02:09 | PROD | 2 | 83388 | 41 | 0 | 0 | 0 | 1 | 2.1 | 1 | 1.2 | 3.8 | 10.2 | 3325 |  | HMG 1 | 0.3 | 0.16 | 0.06 | 0.0006 | 0.008 | 0.09 | 0.0039 | 0.0005 |  | 0.31 | 189.36 | 23390 | 99.56
12 | 2021-05-27 18:41 | 2021-06-08 19:05 | PROD | 2 | 92858 | 46 | 0 | 1 | 0 | 1 | 1.4 | 1 | 1.4 | 3.4 | 10.3 | 3327 |  | HMG 1 | 0.29 | 0.16 | 0.07 | 0.0006 | 0.007 | 0.09 | 0.0039 | 0.0007 |  | 0.28 | 189.36 | 25739 | 99.38
56 | 2021-05-27 20:54 | 2021-06-06 13:08 | PROD | 1 | 76026 | 36 | 0 | 4 | 0 | 1 | 1.4 | 1 | 1.2 | 3.2 | 6.2 |  |  | HMG 3 | 0.3325 | 0.165 | 0.1075 | 0.0006 | 0.012 | 0.0875 | 0.003725 | 0.000925 |  | 0.26 | 189.36 | 17206 | 98.21
[16 empty] | 3332 |  | P4 | 0.17 | 0.18 | 0.07 | 0.0006 | 0.009 | 0.08 | 0.0037 | 0.0006 |  | 0.28 | 47.34
[16 empty] | 3334 |  | P4 | 0.39 | 0.15 | 0.1 | 0.0006 | 0.011 | 0.1 | 0.0037 | 0.001 |  | 0.26 | 94.68
[16 empty] | 4547 |  | P4 | 0.38 | 0.18 | 0.16 | 0.0006 | 0.017 | 0.07 | 0.0038 | 0.0011 |  | 0.24 | 47.34
41 | 2021-05-27 20:55 | 2021-06-06 16:28 | PROD | 1 | 78146 | 38 | 0 | 1 | 0 | 1 | 1.4 | 1 | 1.4 | 5.3 | 5.7 |  |  | HMG 2 | 0.309 | 0.118 | 0.084 | 0.0006 | 0.0107 | 0.087 | 0.00385 | 0.00075 |  | 0.255 | 189.36 | 17918 | 99.28
[16 empty] | 2032 |  | P24 | 0.27 | 0.13 | 0.09 | 0.0006 | 0.011 | 0.09 | 0.004 | 0.0006 |  | 0.24 | 132.552
[16 empty] | 2048 |  | P24 | 0.4 | 0.09 | 0.07 | 0.0006 | 0.01 | 0.08 | 0.0035 | 0.0011 |  | 0.29 | 56.808
26 | 2021-05-27 21:53 | 2021-06-09 02:02 | PROD | 2 | 94870 | 48 | 0 | 1 | 0 | 1 | 1.4 | 1 | 1.3 | 4 | 10.7 |  |  | HMG 2 | 0.225 | 0.1025 | 0.075 | 0.0006 | 0.0065 | 0.0925 | 0.0041 | 0.000475 |  | 0.26 | 189.36 | 26201 | 99.05
[16 empty] | 3326 |  | P4 | 0.15 | 0.14 | 0.09 | 0.0006 | 0.008 | 0.07 | 0.0044 | 0.0007 |  | 0.29 | 47.34
[16 empty] | 3328 |  | P4 | 0.25 | 0.09 | 0.07 | 0.0006 | 0.006 | 0.1 | 0.004 | 0.0004 |  | 0.25 | 142.02
58 | 2021-05-28 05:14 | 2021-06-07 05:02 | PROD | 1 | 79326 | 39 | 0 | 2 | 0 | 1 | 2.2 | 1 | 1.2 | 3.6 | 6.9 |  |  | HMG 2 | 0.2875 | 0.1625 | 0.075 | 0.0006 | 0.00775 | 0.1075 | 0.0036 | 0.00065 |  | 0.2725 | 189.36 | 17607 | 99.47
[16 empty] | 4535 |  | P4 | 0.29 | 0.17 | 0.06 | 0.0006 | 0.007 | 0.11 | 0.0037 | 0.0006 |  | 0.28 | 142.02
[16 empty] | 3339 |  | P4 | 0.28 | 0.14 | 0.12 | 0.0006 | 0.01 | 0.1 | 0.0033 | 0.0008 |  | 0.25 | 47.34
52 | 2021-05-28 05:15 | 2021-06-07 05:01 | PROD | 1 | 78669 | 38 | 0 | 4 | 0 | 1 | 1.4 | 1 | 1.2 | 3.6 | 5.4 |  |  | HMG 3 | 0.3 | 0.14 | 0.1075 | 0.0006 | 0.0125 | 0.11 | 0.003975 | 0.00095 |  | 0.225 | 189.36 | 17640 | 98.63
[16 empty] | 2030 |  | P24 | 0.34 | 0.15 | 0.1 | 0.0006 | 0.012 | 0.1 | 0.0042 | 0.001 |  | 0.23 | 94.68
[16 empty] | 1100 |  | P24 | 0.26 | 0.13 | 0.09 | 0.0006 | 0.012 | 0.12 | 0.0037 | 0.0005 |  | 0.22 | 47.34
[16 empty] | 2050 |  | P24 | 0.26 | 0.13 | 0.14 | 0.0006 | 0.014 | 0.12 | 0.0038 | 0.0013 |  | 0.22 | 47.34
74 | 2021-05-28 11:01 | 2021-06-09 08:07 | PROD | 2 | 92555 | 48 | 0 | 0 | 0 | 1 | 1.4 | 1 | 1.3 | 4.5 | 9.4 |  |  | HMG 3 | 0.2075 | 0.13 | 0.0845 | 0.000625 | 0.0076 | 0.077 | 0.00434 | 0.0007 |  | 0.294 | 189.36 | 24832 | 99.49
[16 empty] | 3211 |  | P4 | 0.3 | 0.14 | 0.03 | 0.0006 | 0.005 | 0.16 | 0.0032 | 0.0002 |  | 0.42 | 9.468
[16 empty] | 3326 |  | P4 | 0.15 | 0.14 | 0.09 | 0.0006 | 0.008 | 0.07 | 0.0044 | 0.0007 |  | 0.29 | 132.552
[16 empty] | 4534 |  | P4 | 0.35 | 0.1 | 0.08 | 0.0007 | 0.007 | 0.08 | 0.0044 | 0.0008 |  | 0.28 | 47.34
93 | 2021-05-28 13:50 | 2021-06-08 23:54 | PROD | 2 | 89945 | 43 | 0 | 1 | 0 | 1.3 | 1.4 | 1 | 1.2 | 3.2 | 7.4 |  |  | HMG 2 | 0.325 | 0.145 | 0.095 | 0.0006 | 0.01 | 0.12 | 0.00375 | 0.0009 |  | 0.25 | 189.36 | 26022 | 99.31
[16 empty] | 2029 |  | P24 | 0.35 | 0.14 | 0.07 | 0.0006 | 0.009 | 0.1 | 0.0039 | 0.0008 |  | 0.3 | 94.68
[16 empty] | 2038 |  | P24 | 0.3 | 0.15 | 0.12 | 0.0006 | 0.011 | 0.14 | 0.0036 | 0.001 |  | 0.2 | 94.68
25 | 2021-05-28 18:45 | 2021-06-10 09:39 | PROD | 2 | 98396 | 45 | 0 | 1 | 0 | 1 | 1.4 | 1 | 1.9 | 3.9 | 8.7 |  |  | HMG 3 | 0.2925 | 0.1325 | 0.085 | 0.0006 | 0.00975 | 0.085 | 0.00405 | 0.000575 |  | 0.265 | 189.36 | 27478 | 99.25
[16 empty] | 3328 |  | P4 | 0.25 | 0.09 | 0.07 | 0.0006 | 0.006 | 0.1 | 0.004 | 0.0004 |  | 0.25 | 47.34
[16 empty] | 4536 |  | P4 | 0.24 | 0.14 | 0.09 | 0.0006 | 0.011 | 0.06 | 0.004 | 0.0007 |  | 0.27 | 47.34
[16 empty] | 3329 |  | P4 | 0.34 | 0.15 | 0.09 | 0.0006 | 0.011 | 0.09 | 0.0041 | 0.0006 |  | 0.27 | 94.68
95 | 2021-05-28 20:58 | 2021-06-07 08:27 | PROD | 1 | 75259 | 39 | 0 | 1 | 0 | 1 | 2.4 | 1 | 1.2 | 4 | 5.6 |  |  | HMG 3 | 0.3135 | 0.124 | 0.052 | 0.00096 | 0.0089 | 0.092 | 0.00355 | 0.000795 |  | 0.272 | 189.36 | 17063 | 99.16
[16 empty] | 2031 |  | P24 | 0.34 | 0.13 | 0.04 | 0.0012 | 0.008 | 0.08 | 0.0036 | 0.0009 |  | 0.29 | 113.616
[16 empty] | 1095 |  | P24 | 0.33 | 0.14 | 0.07 | 0.0006 | 0.009 | 0.16 | 0.0036 | 0.0007 |  | 0.27 | 28.404
[16 empty] | 2039 |  | P24 | 0.24 | 0.1 | 0.07 | 0.0006 | 0.011 | 0.08 | 0.0034 | 0.0006 |  | 0.23 | 47.34
53 | 2021-05-28 21:15 | 2021-06-07 08:25 | PROD | 1 | 74340 | 36 | 0 | 4 | 0 | 1 | 2.6 | 1 | 1.2 | 4.6 | 4.7 |  |  | HMG 3 | 0.2725 | 0.17 | 0.0625 | 0.0006 | 0.0095 | 0.0825 | 0.00325 | 0.0005 |  | 0.305 | 189.36 | 17819 | 98.04
[16 empty] | 4541 |  | P4 | 0.3 | 0.16 | 0.04 | 0.0006 | 0.008 | 0.12 | 0.0033 | 0.0007 |  | 0.34 | 47.34
[16 empty] | 4546 |  | P4 | 0.32 | 0.18 | 0.05 | 0.0006 | 0.008 | 0.06 | 0.003 | 0.0003 |  | 0.33 | 94.68
[16 empty] | 3338 |  | P4 | 0.15 | 0.16 | 0.11 | 0.0006 | 0.014 | 0.09 | 0.0037 | 0.0007 |  | 0.22 | 47.34
62 | 2021-05-28 21:54 | 2021-06-09 23:53 | PROD | 2 | 94830 | 46 | 0 | 1 | 0 | 1 | 1.4 | 1 | 1.3 | 3.5 | 9 |  |  | HMG 2 | 0.29 | 0.145 | 0.09 | 0.0006 | 0.011 | 0.075 | 0.00405 | 0.00065 |  | 0.27 | 189.36 | 25988 | 99.52
[16 empty] | 4536 |  | P4 | 0.24 | 0.14 | 0.09 | 0.0006 | 0.011 | 0.06 | 0.004 | 0.0007 |  | 0.27 | 94.68
[16 empty] | 3329 |  | P4 | 0.34 | 0.15 | 0.09 | 0.0006 | 0.011 | 0.09 | 0.0041 | 0.0006 |  | 0.27 | 94.68
63 | 2021-05-29 05:08 | 2021-06-08 05:12 | PROD | 1 | 78096 | 37 | 0 | 3 | 0 | 1 | 1.4 | 1 | 1.2 | 3.8 | 6.6 |  |  | HMG 2 | 0.225 | 0.16 | 0.075 | 0.0006 | 0.011 | 0.105 | 0.0035 | 0.0007 |  | 0.28 | 189.36 | 17822 | 97.75
[16 empty] | 4541 |  | P4 | 0.3 | 0.16 | 0.04 | 0.0006 | 0.008 | 0.12 | 0.0033 | 0.0007 |  | 0.34 | 94.68
[16 empty] | 3338 |  | P4 | 0.15 | 0.16 | 0.11 | 0.0006 | 0.014 | 0.09 | 0.0037 | 0.0007 |  | 0.22 | 94.68
47 | 2021-05-29 05:10 | 2021-06-08 12:55 | PROD | 1 | 80223 | 40 | 0 | 2 | 0 | 1 | 1.4 | 1 | 1.4 | 5.2 | 6.5 |  |  | HMG 4 | 0.265 | 0.1275 | 0.09 | 0.0006 | 0.01175 | 0.1075 | 0.003675 | 0.0007 |  | 0.2475 | 189.36 | 18604 | 97.83
[16 empty] | 1100 |  | P24 | 0.26 | 0.13 | 0.09 | 0.0006 | 0.012 | 0.12 | 0.0037 | 0.0005 |  | 0.22 | 47.34
[16 empty] | 2039 |  | P24 | 0.24 | 0.1 | 0.07 | 0.0006 | 0.011 | 0.08 | 0.0034 | 0.0006 |  | 0.23 | 47.34
[16 empty] | 2046 |  | P24 | 0.22 | 0.15 | 0.11 | 0.0006 | 0.013 | 0.11 | 0.0039 | 0.0006 |  | 0.27 | 47.34
[16 empty] | 1111 |  | P24 | 0.34 | 0.13 | 0.09 | 0.0006 | 0.011 | 0.12 | 0.0037 | 0.0011 |  | 0.27 | 47.34
92 | 2021-05-29 10:42 | 2021-06-10 08:24 | PROD | 2 | 93449 | 45 | 0 | 1 | 0 | 1 | 1.4 | 1 | 1.5 | 4.5 | 7.4 |  |  | HMG 2 | 0.315 | 0.135 | 0.075 | 0.00135 | 0.011 | 0.12 | 0.0038 | 0.00115 |  | 0.275 | 189.36 | 25888 | 99.17
[16 empty] | 1102 |  | P24 | 0.4 | 0.14 | 0.04 | 0.0021 | 0.01 | 0.1 | 0.0037 | 0.0015 |  | 0.32 | 94.68
[16 empty] | 2040 |  | P24 | 0.23 | 0.13 | 0.11 | 0.0006 | 0.012 | 0.14 | 0.0039 | 0.0008 |  | 0.23 | 94.68
57 | 2021-05-29 14:07 | 2021-06-11 00:56 | PROD | 2 | 95383 | 46 | 0 | 2 | 0 | 1 | 1.4 | 1 | 1.3 | 3.6 | 7.5 | 4538 |  | HMG 1 | 0.23 | 0.17 | 0.11 | 0.0008 | 0.014 | 0.04 | 0.0035 | 0.001 |  | 0.26 | 189.36 | 25983 | 99.1
51 | 2021-05-29 18:35 | 2021-06-11 01:54 | PROD | 2 | 94680 | 47 | 0 | 2 | 0 | 1 | 1.4 | 1 | 1.6 | 3.4 | 8.7 |  |  | HMG 4 | 0.26 | 0.145 | 0.085 | 0.0006 | 0.009 | 0.1 | 0.003875 | 0.0004 |  | 0.2825 | 189.36 | 25569 | 99.51
[16 empty] | 4527 |  | P4 | 0.15 | 0.18 | 0.1 | 0.0006 | 0.013 | 0.11 | 0.0041 | 0.0004 |  | 0.28 | 47.34
[16 empty] | 3320 |  | P4 | 0.25 | 0.11 | 0.05 | 0.0006 | 0.007 | 0.08 | 0.0036 | 0.0004 |  | 0.33 | 47.34
[16 empty] | 3329 |  | P4 | 0.34 | 0.15 | 0.09 | 0.0006 | 0.011 | 0.09 | 0.0041 | 0.0006 |  | 0.27 | 47.34
[16 empty] | 4537 |  | P4 | 0.3 | 0.14 | 0.1 | 0.0006 | 0.005 | 0.12 | 0.0037 | 0.0002 |  | 0.25 | 47.34
30 | 2021-05-29 20:59 | 2021-06-09 05:07 | PROD | 1 | 81202 | 41 | 0 | 1 | 0 | 1 | 1.4 | 1 | 1.3 | 4 | 7.2 |  |  | HMG 2 | 0.29 | 0.1275 | 0.045 | 0.0006 | 0.00775 | 0.065 | 0.00295 | 0.00065 |  | 0.325 | 189.36 | 18252 | 99.15
[16 empty] | 4531 |  | P4 | 0.29 | 0.18 | 0.12 | 0.0006 | 0.013 | 0.05 | 0.0046 | 0.0011 |  | 0.22 | 47.34
[16 empty] | 3340 |  | P4 | 0.29 | 0.11 | 0.02 | 0.0006 | 0.006 | 0.07 | 0.0024 | 0.0005 |  | 0.36 | 142.02
84 | 2021-05-29 20:59 | 2021-06-08 16:21 | PROD | 1 | 76983 | 38 | 0 | 1 | 0 | 1 | 1.4 | 1 | 1.2 | 3.8 | 5.7 |  |  | HMG 2 | 0.3175 | 0.17 | 0.0525 | 0.0006 | 0.007 | 0.1075 | 0.0033 | 0.0008 |  | 0.3175 | 189.36 | 17413 | 98.15
[16 empty] | 3335 |  | P4 | 0.33 | 0.18 | 0.03 | 0.0006 | 0.006 | 0.11 | 0.0033 | 0.0008 |  | 0.34 | 142.02
[16 empty] | 3339 |  | P4 | 0.28 | 0.14 | 0.12 | 0.0006 | 0.01 | 0.1 | 0.0033 | 0.0008 |  | 0.25 | 47.34
15 | 2021-05-30 05:07 | 2021-06-09 16:46 | PROD | 1 | 81164 | 45 | 0 | 1 | 1 | 1 | 1.4 | 1 | 1.4 | 4.4 | 6.6 |  |  | HMG 3 | 0.225 | 0.14 | 0.055 | 0.0006 | 0.00875 | 0.0775 | 0.00305 | 0.000575 |  | 0.305 | 189.36 | 18342 | 98.89
[16 empty] | 3332 |  | P4 | 0.17 | 0.18 | 0.07 | 0.0006 | 0.009 | 0.08 | 0.0037 | 0.0006 |  | 0.28 | 47.34
[16 empty] | 3338 |  | P4 | 0.15 | 0.16 | 0.11 | 0.0006 | 0.014 | 0.09 | 0.0037 | 0.0007 |  | 0.22 | 47.34
[16 empty] | 3340 |  | P4 | 0.29 | 0.11 | 0.02 | 0.0006 | 0.006 | 0.07 | 0.0024 | 0.0005 |  | 0.36 | 94.68
24 | 2021-05-30 05:10 | 2021-06-09 08:25 | PROD | 1 | 79397 | 42 | 0 | 3 | 0 | 1 | 1.4 | 1 | 1.2 | 4.1 | 4.8 |  |  | HMG 3 | 0.348 | 0.151 | 0.1165 | 0.0006 | 0.0138 | 0.056 | 0.003995 | 0.000855 |  | 0.262 | 189.36 | 18140 | 98.79
[16 empty] | 2051 |  | P24 | 0.26 | 0.12 | 0.09 | 0.0006 | 0.014 | 0.06 | 0.004 | 0.0008 |  | 0.25 | 18.936
[16 empty] | 2053 |  | P24 | 0.38 | 0.16 | 0.15 | 0.0006 | 0.016 | 0.05 | 0.0043 | 0.001 |  | 0.23 | 123.084
[16 empty] | 2054 |  | P24 | 0.3 | 0.14 | 0.04 | 0.0006 | 0.008 | 0.07 | 0.0032 | 0.0005 |  | 0.35 | 47.34
87 | 2021-05-30 05:18 | 2021-06-10 05:13 | PROD | 1 | 86272 | 43 | 0 | 0 | 0 | 1 | 1.4 | 1 | 1.3 | 4.5 | 6 |  |  | HMG 3 | 0.2125 | 0.1375 | 0.055 | 0.0006 | 0.008 | 0.0975 | 0.002925 | 0.00065 |  | 0.305 | 189.36 | 19153 | 98.71
[16 empty] | 4541 |  | P4 | 0.3 | 0.16 | 0.04 | 0.0006 | 0.008 | 0.12 | 0.0033 | 0.0007 |  | 0.34 | 47.34
[16 empty] | 3340 |  | P4 | 0.29 | 0.11 | 0.02 | 0.0006 | 0.006 | 0.07 | 0.0024 | 0.0005 |  | 0.36 | 47.34
[16 empty] | 3341 |  | P4 | 0.13 | 0.14 | 0.08 | 0.0006 | 0.009 | 0.1 | 0.003 | 0.0007 |  | 0.26 | 94.68
10 | 2021-05-30 10:39 | 2021-06-11 14:21 | PROD | 2 | 94684 | 46 | 0 | 0 | 1 | 1 | 1.4 | 1 | 1.4 | 5.3 | 7.5 |  |  | HMG 4 | 0.25 | 0.1575 | 0.0875 | 0.00065 | 0.01225 | 0.0775 | 0.003875 | 0.000775 |  | 0.285 | 189.36 | 25791 | 100.28
[16 empty] | 3318 |  | P4 | 0.23 | 0.16 | 0.09 | 0.0006 | 0.016 | 0.12 | 0.0041 | 0.0009 |  | 0.3 | 47.34
[16 empty] | 3325 |  | P4 | 0.3 | 0.16 | 0.06 | 0.0006 | 0.008 | 0.09 | 0.0039 | 0.0005 |  | 0.31 | 47.34
[16 empty] | 4536 |  | P4 | 0.24 | 0.14 | 0.09 | 0.0006 | 0.011 | 0.06 | 0.004 | 0.0007 |  | 0.27 | 47.34
[16 empty] | 4538 |  | P4 | 0.23 | 0.17 | 0.11 | 0.0008 | 0.014 | 0.04 | 0.0035 | 0.001 |  | 0.26 | 47.34
34 | 2021-05-30 13:58 | 2021-06-11 09:53 | PROD | 2 | 92422 | 47 | 0 | 1 | 0 | 1 | 1.4 | 1 | 1.2 | 4.4 | 10.4 |  |  | HMG 2 | 0.365 | 0.1475 | 0.055 | 0.0006 | 0.0075 | 0.0975 | 0.00315 | 0.000425 |  | 0.3175 | 189.36 | 26004 | 98.99
[16 empty] | 4523 |  | P4 | 0.32 | 0.14 | 0.1 | 0.0006 | 0.009 | 0.12 | 0.0042 | 0.0002 |  | 0.28 | 47.34
[16 empty] | 3331 |  | P4 | 0.38 | 0.15 | 0.04 | 0.0006 | 0.007 | 0.09 | 0.0028 | 0.0005 |  | 0.33 | 142.02
90 | 2021-05-30 19:20 | 2021-06-11 09:52 | PROD | 2 | 90676 | 44 | 0 | 0 | 0 | 1 | 1.4 | 1 | 1.2 | 5 | 8 |  |  | HMG 3 | 0.2475 | 0.1575 | 0.1275 | 0.001225 | 0.01225 | 0.0775 | 0.003725 | 0.000825 |  | 0.2275 | 189.36 | 24777 | 99.04
[16 empty] | 2028 |  | P24 | 0.18 | 0.16 | 0.14 | 0.0006 | 0.014 | 0.08 | 0.0043 | 0.0007 |  | 0.23 | 47.34
[16 empty] | 1101 |  | P24 | 0.21 | 0.17 | 0.15 | 0.0006 | 0.012 | 0.08 | 0.0034 | 0.0007 |  | 0.2 | 94.68
[16 empty] | 1103 |  | P24 | 0.39 | 0.13 | 0.07 | 0.0031 | 0.011 | 0.07 | 0.0038 | 0.0012 |  | 0.28 | 47.34
45 | 2021-05-30 20:56 | 2021-06-09 21:55 | PRZ | 1 | 77872 | 39 | 0 | 1 | 0 | 1 | 1.4 | 1 | 1.6 | 5.4 | 8.6 |  |  | HMG 4 | 0.19 | 0.1525 | 0.08 | 0.0006 | 0.01 | 0.105 | 0.00375 | 0.000475 |  | 0.3125 | 195.16 | 25088 | 99.37
[16 empty] | 4526 |  | P4 | 0.13 | 0.13 | 0.08 | 0.0006 | 0.008 | 0.11 | 0.0037 | 0.0004 |  | 0.3 | 48.79
[16 empty] | 3319 |  | P4 | 0.25 | 0.15 | 0.06 | 0.0006 | 0.009 | 0.11 | 0.0036 | 0.0004 |  | 0.34 | 48.79
[16 empty] | 4527 |  | P4 | 0.15 | 0.18 | 0.1 | 0.0006 | 0.013 | 0.11 | 0.0041 | 0.0004 |  | 0.28 | 48.79
[16 empty] | 3321 |  | P4 | 0.23 | 0.15 | 0.08 | 0.0006 | 0.01 | 0.09 | 0.0036 | 0.0007 |  | 0.33 | 48.79
89 | 2021-05-30 20:57 | 2021-06-10 16:03 | PROD | 1 | 83971 | 39 | 0 | 1 | 0 | 1 | 1.4 | 1 | 1.5 | 4.3 | 7.1 |  |  | HMG 2 | 0.2415 | 0.153 | 0.0985 | 0.0006 | 0.0119 | 0.083 | 0.00372 | 0.000565 |  | 0.2915 | 189.36 | 19093 | 98.1
[16 empty] | 1113 |  | P24 | 0.21 | 0.16 | 0.13 | 0.0006 | 0.014 | 0.09 | 0.004 | 0.0006 |  | 0.26 | 123.084
[16 empty] | 2054 |  | P24 | 0.3 | 0.14 | 0.04 | 0.0006 | 0.008 | 0.07 | 0.0032 | 0.0005 |  | 0.35 | 66.276
50 | 2021-05-31 05:04 | 2021-06-09 12:58 | PROD | 1 | 72951 | 40 | 0 | 3 | 0 | 1 | 1.4 | 1 | 1.3 | 4.2 | 5.1 |  |  | HMG 2 | 0.395 | 0.125 | 0.1 | 0.0006 | 0.01 | 0.115 | 0.00355 | 0.0006 |  | 0.25 | 189.36 | 16230 | 97.88
[16 empty] | 2055 |  | P24 | 0.4 | 0.11 | 0.11 | 0.0006 | 0.01 | 0.12 | 0.0033 | 0.0006 |  | 0.25 | 94.68
[16 empty] | 1114 |  | P24 | 0.39 | 0.14 | 0.09 | 0.0006 | 0.01 | 0.11 | 0.0038 | 0.0006 |  | 0.25 | 94.68
23 | 2021-05-31 05:07 | 2021-06-10 08:38 | PROD | 1 | 79150 | 37 | 0 | 3 | 0 | 1 | 1.4 | 1 | 1.4 | 4.6 | 7 | 3342 |  | HMG 1 | 0.16 | 0.16 | 0.09 | 0.0006 | 0.011 | 0.09 | 0.0033 | 0.001 |  | 0.25 | 189.36 | 18438 | 98.34
17 | 2021-05-31 11:11 | 2021-06-12 01:51 | PROD | 2 | 90635 | 46 | 0 | 1 | 0 | 1 | 1.4 | 1 | 1.3 | 4.1 | 8.7 |  |  | HMG 3 | 0.1975 | 0.145 | 0.095 | 0.0006 | 0.00925 | 0.0825 | 0.00375 | 0.00045 |  | 0.28 | 189.36 | 25286 | 99.04
[16 empty] | 3326 |  | P4 | 0.15 | 0.14 | 0.09 | 0.0006 | 0.008 | 0.07 | 0.0044 | 0.0007 |  | 0.29 | 47.34
[16 empty] | 4536 |  | P4 | 0.24 | 0.14 | 0.09 | 0.0006 | 0.011 | 0.06 | 0.004 | 0.0007 |  | 0.27 | 47.34
[16 empty] | 4539 |  | P4 | 0.2 | 0.15 | 0.1 | 0.0006 | 0.009 | 0.1 | 0.0033 | 0.0002 |  | 0.28 | 94.68
59 | 2021-05-31 13:55 | 2021-06-11 23:53 | PROD | 2 | 87849 | 43 | 0 | 1 | 0 | 1 | 1.4 | 1 | 1.4 | 4.3 | 9.2 | 4539 |  | HMG 1 | 0.2 | 0.15 | 0.1 | 0.0006 | 0.009 | 0.1 | 0.0033 | 0.0002 |  | 0.28 | 189.36 | 23955 | 99.36
66 | 2021-05-31 13:58 | 2021-06-12 08:57 | PROD | 2 | 91465 | 45 | 0 | 0 | 0 | 1 | 1.4 | 1 | 1.3 | 4.1 | 7.9 |  |  | HL 4 | 0.22375 | 0.092775 | 0.228 |  | 0.0093 | 0.05405 | 0.0003 | 0.00425 | 0.007525 |  | 188.74 | 25031 | 99.19
[16 empty] | 2447 | A2/447 | HL | 0.195 | 0.082 | 0.232 |  | 0.008 | 0.035 | 0.0006 | 0.0038 | 0.006 |  | 47.185
[16 empty] | 2452 | A2/452 | HL | 0.23 | 0.0954 | 0.221 |  | 0.0087 | 0.0302 | 0.0002 | 0.0047 | 0.0091 |  | 47.185
[16 empty] | 2478 | A2/478 | HL | 0.249 | 0.0817 | 0.252 |  | 0.0104 | 0.116 | 0.0001 | 0.0038 | 0.0075 |  | 47.185
[16 empty] | 2451 | A2/451 | HL | 0.221 | 0.112 | 0.207 |  | 0.0101 | 0.035 | 0.0003 | 0.0047 | 0.0075 |  | 47.185
42 | 2021-05-31 21:01 | 2021-06-11 05:11 | PROD | 1 | 80162 | 38 | 0 | 4 | 0 | 1 | 1.4 | 1 | 1.5 | 5.8 | 4.9 |  |  | HMG 2 | 0.265 | 0.135 | 0.12 | 0.0006 | 0.0165 | 0.09 | 0.0042 | 0.0008 |  | 0.225 | 189.36 | 18591 | 97.6
[16 empty] | 2051 |  | P24 | 0.26 | 0.12 | 0.09 | 0.0006 | 0.014 | 0.06 | 0.004 | 0.0008 |  | 0.25 | 94.68
[16 empty] | 2052 |  | P24 | 0.27 | 0.15 | 0.15 | 0.0006 | 0.019 | 0.12 | 0.0044 | 0.0008 |  | 0.2 | 94.68
73 | 2021-05-31 21:11 | 2021-06-11 09:01 | PROD | 1 | 81727 | 40 | 0 | 1 | 0 | 1 | 1.4 | 1 | 1.4 | 4.5 | 6.1 | 3343 |  | HMG 1 | 0.32 | 0.16 | 0.07 | 0.0006 | 0.009 | 0.1 | 0.0031 | 0.0009 |  | 0.3 | 189.36 | 18603 | 99.07
68 | 2021-05-31 21:13 | 2021-06-10 13:00 | PROD | 1 | 75968 | 41 | 0 | 1 | 0 | 1 | 1.4 | 1 | 1.6 | 4.4 | 5.7 |  |  | HMG 4 | 0.2225 | 0.155 | 0.0775 | 0.0006 | 0.00925 | 0.095 | 0.003225 | 0.0008 |  | 0.2675 | 189.36 | 17235 | 99.69
[16 empty] | 3337 |  | P4 | 0.28 | 0.16 | 0.07 | 0.0006 | 0.008 | 0.09 | 0.0035 | 0.0006 |  | 0.26 | 47.34
[16 empty] | 3341 |  | P4 | 0.13 | 0.14 | 0.08 | 0.0006 | 0.009 | 0.1 | 0.003 | 0.0007 |  | 0.26 | 47.34
[16 empty] | 3342 |  | P4 | 0.16 | 0.16 | 0.09 | 0.0006 | 0.011 | 0.09 | 0.0033 | 0.001 |  | 0.25 | 47.34
[16 empty] | 3343 |  | P4 | 0.32 | 0.16 | 0.07 | 0.0006 | 0.009 | 0.1 | 0.0031 | 0.0009 |  | 0.3 | 47.34
21 | 2021-06-01 11:15 | 2021-06-13 00:53 | PROD | 2 | 90191 | 44 | 0 | 3 | 0 | 1 | 1.4 | 1 | 1.3 | 3.8 | 8.4 |  |  | HMG 3 | 0.2825 | 0.1575 | 0.0625 | 0.0006 | 0.008 | 0.0875 | 0.003325 | 0.000575 |  | 0.2825 | 189.36 | 26350 | 98.91
[16 empty] | 3331 |  | P4 | 0.38 | 0.15 | 0.04 | 0.0006 | 0.007 | 0.09 | 0.0028 | 0.0005 |  | 0.33 | 47.34
[16 empty] | 3332 |  | P4 | 0.17 | 0.18 | 0.07 | 0.0006 | 0.009 | 0.08 | 0.0037 | 0.0006 |  | 0.28 | 47.34
[16 empty] | 3333 |  | P4 | 0.29 | 0.15 | 0.07 | 0.0006 | 0.008 | 0.09 | 0.0034 | 0.0006 |  | 0.26 | 94.68
19 | 2021-06-01 13:11 | 2021-06-13 09:48 | PROD | 2 | 92248 | 43 | 0 | 0 | 0 | 1 | 3.2 | 1 | 1.6 | 3.7 | 6.3 |  |  | HMG 3 | 0.3075 | 0.14 | 0.065 | 0.0006 | 0.008 | 0.1175 | 0.00345 | 0.000575 |  | 0.2775 | 189.36 | 25299 | 98.77
[16 empty] | 4540 |  | P4 | 0.35 | 0.1 | 0.08 | 0.0006 | 0.008 | 0.17 | 0.0037 | 0.0004 |  | 0.25 | 47.34
[16 empty] | 3333 |  | P4 | 0.29 | 0.15 | 0.07 | 0.0006 | 0.008 | 0.09 | 0.0034 | 0.0006 |  | 0.26 | 94.68
[16 empty] | 4541 |  | P4 | 0.3 | 0.16 | 0.04 | 0.0006 | 0.008 | 0.12 | 0.0033 | 0.0007 |  | 0.34 | 47.34
46 | 2021-06-01 18:46 | 2021-06-14 02:00 | PROD | 2 | 96259 | 46 | 0 | 1 | 0 | 1 | 1.4 | 1 | 1.5 | 3.8 | 6.1 |  |  | HMG 2 | 0.228 | 0.154 | 0.122 | 0.0006 | 0.0116 | 0.08 | 0.004 | 0.00076 |  | 0.248 | 189.36 | 26856 | 99.31
[16 empty] | 2028 |  | P24 | 0.18 | 0.16 | 0.14 | 0.0006 | 0.014 | 0.08 | 0.0043 | 0.0007 |  | 0.23 | 75.744
[16 empty] | 1090 |  | P24 | 0.26 | 0.15 | 0.11 | 0.0006 | 0.01 | 0.08 | 0.0038 | 0.0008 |  | 0.26 | 113.616
78 | 2021-06-01 21:13 | 2021-06-12 00:49 | PRZ | 1 | 78129 | 39 | 0 | 1 | 0 | 1 | 1.4 | 1 | 1.3 | 5.5 | 8.2 |  |  | HMG 4 | 0.28 | 0.13 | 0.1075 | 0.000625 | 0.01 | 0.1025 | 0.003975 | 0.001125 |  | 0.3075 | 195.16 | 23120 | 99.56
[16 empty] | 3320 |  | P4 | 0.25 | 0.11 | 0.05 | 0.0006 | 0.007 | 0.08 | 0.0036 | 0.0004 |  | 0.33 | 48.79
[16 empty] | 4528 |  | P4 | 0.27 | 0.16 | 0.12 | 0.0006 | 0.011 | 0.13 | 0.0035 | 0.0012 |  | 0.32 | 48.79
[16 empty] | 4529 |  | P4 | 0.25 | 0.15 | 0.18 | 0.0006 | 0.015 | 0.12 | 0.0044 | 0.0021 |  | 0.3 | 48.79
[16 empty] | 4534 |  | P4 | 0.35 | 0.1 | 0.08 | 0.0007 | 0.007 | 0.08 | 0.0044 | 0.0008 |  | 0.28 | 48.79
16 | 2021-06-01 21:59 | 2021-06-12 05:10 | PROD | 1 | 78960 | 38 | 0 | 1 | 0 | 1 | 1.4 | 1 | 1.3 | 4.6 | 5.7 | 3345 |  | HMG 1 | 0.2 | 0.11 | 0.05 | 0.0006 | 0.006 | 0.15 | 0.003 | 0.0005 |  | 0.33 | 189.36 | 17683 | 97.82
75 | 2021-06-02 05:17 | 2021-06-11 16:21 | PROD | 1 | 74134 | 39 | 0 | 1 | 0 | 1 | 1.4 | 1 | 1.2 | 4.2 | 5.8 |  |  | HMG 2 | 0.215 | 0.13 | 0.085 | 0.0006 | 0.0105 | 0.105 | 0.00335 | 0.0004 |  | 0.285 | 189.36 | 15969 | 99.13
[16 empty] | 3344 |  | P4 | 0.19 | 0.13 | 0.08 | 0.0006 | 0.009 | 0.08 | 0.0032 | 0.0002 |  | 0.3 | 94.68
[16 empty] | 3346 |  | P4 | 0.24 | 0.13 | 0.09 | 0.0006 | 0.012 | 0.13 | 0.0035 | 0.0006 |  | 0.27 | 94.68
67 | 2021-06-02 05:19 | 2021-06-12 16:07 | PROD | 1 | 81511 | 40 | 0 | 1 | 0 | 1 | 1.4 | 1 | 1.2 | 4.4 | 5.7 |  |  | HMG 4 | 0.225 | 0.135 | 0.085 | 0.0006 | 0.011 | 0.095 | 0.003475 | 0.000625 |  | 0.2775 | 189.36 | 18418 | 99.18
[16 empty] | 4469 |  | P4 | 0.34 | 0.14 | 0.09 | 0.0006 | 0.014 | 0.07 | 0.0042 | 0.001 |  | 0.28 | 47.34
[16 empty] | 3341 |  | P4 | 0.13 | 0.14 | 0.08 | 0.0006 | 0.009 | 0.1 | 0.003 | 0.0007 |  | 0.26 | 47.34
[16 empty] | 3344 |  | P4 | 0.19 | 0.13 | 0.08 | 0.0006 | 0.009 | 0.08 | 0.0032 | 0.0002 |  | 0.3 | 47.34
[16 empty] | 3346 |  | P4 | 0.24 | 0.13 | 0.09 | 0.0006 | 0.012 | 0.13 | 0.0035 | 0.0006 |  | 0.27 | 47.34
39 | 2021-06-02 05:25 | 2021-06-11 12:59 | PROD | 1 | 73982 | 39 | 0 | 1 | 0 | 1 | 1.4 | 1 | 2.4 | 4.7 | 7.3 |  |  | HMG 4 | 0.225 | 0.135 | 0.0675 | 0.0006 | 0.00875 | 0.1125 | 0.00365 | 0.00055 |  | 0.2975 | 189.36 | 16486 | 99.62
[16 empty] | 4473 |  | P4 | 0.17 | 0.16 | 0.09 | 0.0006 | 0.011 | 0.09 | 0.0039 | 0.0009 |  | 0.27 | 47.34
[16 empty] | 4480 |  | P4 | 0.29 | 0.14 | 0.04 | 0.0006 | 0.006 | 0.08 | 0.0042 | 0.0002 |  | 0.32 | 47.34
[16 empty] | 3345 |  | P4 | 0.2 | 0.11 | 0.05 | 0.0006 | 0.006 | 0.15 | 0.003 | 0.0005 |  | 0.33 | 47.34
[16 empty] | 3346 |  | P4 | 0.24 | 0.13 | 0.09 | 0.0006 | 0.012 | 0.13 | 0.0035 | 0.0006 |  | 0.27 | 47.34
1 | 2021-06-02 11:20 | 2021-06-14 18:00 | PROD | 2 | 94851 | 49 | 0 | 1 | 0 | 1 | 1.4 | 1 | 1.4 | 3.7 | 8.4 |  |  | HMG 3 | 0.2475 | 0.155 | 0.075 | 0.0006 | 0.009 | 0.11 | 0.003725 | 0.0006 |  | 0.2675 | 189.36 | 25481 | 99.47
[16 empty] | 4532 |  | P4 | 0.28 | 0.15 | 0.07 | 0.0006 | 0.012 | 0.11 | 0.0043 | 0.0006 |  | 0.29 | 47.34
[16 empty] | 3333 |  | P4 | 0.29 | 0.15 | 0.07 | 0.0006 | 0.008 | 0.09 | 0.0034 | 0.0006 |  | 0.26 | 47.34
[16 empty] | 4542 |  | P4 | 0.21 | 0.16 | 0.08 | 0.0006 | 0.008 | 0.12 | 0.0036 | 0.0006 |  | 0.26 | 94.68
69 | 2021-06-02 13:25 | 2021-06-13 09:56 | PROD | 2 | 84652 | 40 | 0 | 1 | 0 | 1 | 1.4 | 1 | 1.7 | 3.6 | 7.6 |  |  | HMG 1 HL 1 | 0.2630983 | 0.1027148 | 0.2011145 |  | 0.009023299 | 0.08550378 | 0.000851638 | 0.003722291 |  |  | 188.884 | 24425 | 99.34
[16 empty] | 2449 | A2/449 | HL | 0.224 | 0.0869 | 0.255 |  | 0.0097 | 0.084 | 0.0002 | 0.0048 | 0.0056 |  | 141.544
[16 empty] | 3331 |  | P4 | 0.38 | 0.15 | 0.04 | 0.0006 | 0.007 | 0.09 | 0.0028 | 0.0005 |  | 0.33 | 47.34
81 | 2021-06-02 18:28 | 2021-06-13 01:47 | PROD | 2 | 81129 | 41 | 0 | 0 | 0 | 1 | 1.4 | 1 | 1.2 | 4.8 | 8.1 |  |  | HMG 2 | 0.18 | 0.175 | 0.065 | 0.0006 | 0.00825 | 0.095 | 0.00365 | 0.000575 |  | 0.3025 | 189.36 | 22599 | 99.15
[16 empty] | 3205 |  | P4 | 0.21 | 0.16 | 0.05 | 0.0006 | 0.006 | 0.14 | 0.0035 | 0.0005 |  | 0.37 | 47.34
[16 empty] | 3332 |  | P4 | 0.17 | 0.18 | 0.07 | 0.0006 | 0.009 | 0.08 | 0.0037 | 0.0006 |  | 0.28 | 142.02
44 | 2021-06-02 21:04 | 2021-06-12 12:58 | PROD | 1 | 76186 | 39 | 0 | 1 | 0 | 1.3 | 1.4 | 1 | 3.1 | 4.2 | 5.5 |  |  | HMG 3 | 0.344 | 0.141 | 0.1355 | 0.0006 | 0.0141 | 0.099 | 0.003865 | 0.000915 |  | 0.2525 | 189.36 | 16786 | 99.04
[16 empty] | 2050 |  | P24 | 0.26 | 0.13 | 0.14 | 0.0006 | 0.014 | 0.12 | 0.0038 | 0.0013 |  | 0.22 | 28.404
[16 empty] | 2055 |  | P24 | 0.4 | 0.11 | 0.11 | 0.0006 | 0.01 | 0.12 | 0.0033 | 0.0006 |  | 0.25 | 28.404
[16 empty] | 2056 |  | P24 | 0.35 | 0.15 | 0.14 | 0.0006 | 0.015 | 0.09 | 0.004 | 0.0009 |  | 0.26 | 132.552
96 | 2021-06-02 21:56 | 2021-06-14 01:55 | PROD | 2 | 87949 | 44 | 0 | 0 | 0 | 1 | 1.4 | 1 | 1.6 | 5.7 | 6.9 |  |  | HMG 2 | 0.36 | 0.135 | 0.115 | 0.0006 | 0.0125 | 0.13 | 0.00385 | 0.00095 |  | 0.27 | 189.36 | 24528 | 99.59
[16 empty] | 1106 |  | P24 | 0.35 | 0.13 | 0.12 | 0.0006 | 0.013 | 0.15 | 0.0039 | 0.001 |  | 0.27 | 94.68
[16 empty] | 2045 |  | P24 | 0.37 | 0.14 | 0.11 | 0.0006 | 0.012 | 0.11 | 0.0038 | 0.0009 |  | 0.27 | 94.68
64 | 2021-06-03 03:37 | 2021-06-13 16:03 | PROD | 1 | 83324 | 38 | 0 | 2 | 0 | 1 | 1.4 | 1 | 1.4 | 3.9 | 6.1 |  |  | HMG 2 | 0.168 | 0.148 | 0.072 | 0.0006 | 0.0075 | 0.121 | 0.00332 | 0.00042 |  | 0.306 | 189.36 | 17672 | 110.01
[16 empty] | 3346 |  | P4 | 0.24 | 0.13 | 0.09 | 0.0006 | 0.012 | 0.13 | 0.0035 | 0.0006 |  | 0.27 | 18.936
[16 empty] | 3347 |  | P4 | 0.16 | 0.15 | 0.07 | 0.0006 | 0.007 | 0.12 | 0.0033 | 0.0004 |  | 0.31 | 170.424
70 | 2021-06-03 05:02 | 2021-06-13 05:12 | PROD | 1 | 77865 | 38 | 0 | 1 | 0 | 1 | 1.4 | 1 | 1.4 | 5.2 | 5.8 |  |  | HMG 2 | 0.1825 | 0.135 | 0.0775 | 0.0006 | 0.0085 | 0.09 | 0.003225 | 0.00025 |  | 0.3025 | 189.36 | 17394 | 98.68
[16 empty] | 3344 |  | P4 | 0.19 | 0.13 | 0.08 | 0.0006 | 0.009 | 0.08 | 0.0032 | 0.0002 |  | 0.3 | 142.02
[16 empty] | 3347 |  | P4 | 0.16 | 0.15 | 0.07 | 0.0006 | 0.007 | 0.12 | 0.0033 | 0.0004 |  | 0.31 | 47.34
35 | 2021-06-03 05:05 | 2021-06-13 08:41 | PROD | 1 | 79245 | 39 | 0 | 1 | 0 | 1 | 1.4 | 1 | 1.3 | 3.5 | 5.7 |  |  | HMG 3 | 0.155 | 0.1575 | 0.09 | 0.0006 | 0.0095 | 0.09 | 0.003725 | 0.0003 |  | 0.295 | 189.36 | 18332 | 98.25
[16 empty] | 4505 |  | P4 | 0.14 | 0.18 | 0.09 | 0.0006 | 0.011 | 0.06 | 0.0044 | 0.0004 |  | 0.27 | 47.34
[16 empty] | 3347 |  | P4 | 0.16 | 0.15 | 0.07 | 0.0006 | 0.007 | 0.12 | 0.0033 | 0.0004 |  | 0.31 | 47.34
[16 empty] | 3348 |  | P4 | 0.16 | 0.15 | 0.1 | 0.0006 | 0.01 | 0.09 | 0.0036 | 0.0002 |  | 0.3 | 94.68
71 | 2021-06-03 10:50 | 2021-06-14 14:59 | PROD | 2 | 86744 | 43 | 0 | 1 | 0 | 1 | 1.4 | 1 | 1.3 | 4.4 | 10.5 |  |  | HMG 4 | 0.31 | 0.1475 | 0.075 | 0.0006 | 0.009 | 0.1025 | 0.00345 | 0.00065 |  | 0.2775 | 189.36 | 24008 | 99
[16 empty] | 3329 |  | P4 | 0.34 | 0.15 | 0.09 | 0.0006 | 0.011 | 0.09 | 0.0041 | 0.0006 |  | 0.27 | 47.34
[16 empty] | 3330 |  | P4 | 0.3 | 0.13 | 0.03 | 0.0006 | 0.006 | 0.1 | 0.0024 | 0.0004 |  | 0.32 | 47.34
[16 empty] | 3334 |  | P4 | 0.39 | 0.15 | 0.1 | 0.0006 | 0.011 | 0.1 | 0.0037 | 0.001 |  | 0.26 | 47.34
[16 empty] | 4542 |  | P4 | 0.21 | 0.16 | 0.08 | 0.0006 | 0.008 | 0.12 | 0.0036 | 0.0006 |  | 0.26 | 47.34
55 | 2021-06-03 13:53 | 2021-06-15 00:40 | PROD | 2 | 88434 | 41 | 0 | 2 | 0 | 1 | 1.4 | 1 | 1.2 | 3.2 | 6.6 |  |  | HMG 2 | 0.2535 | 0.1265 | 0.09 | 0.0006 | 0.00955 | 0.114 | 0.0034 | 0.000945 |  | 0.2445 | 189.36 | 25200 | 99.69
[16 empty] | 1087 |  | P24 | 0.24 | 0.14 | 0.09 | 0.0006 | 0.01 | 0.15 | 0.0034 | 0.0009 |  | 0.24 | 104.148
[16 empty] | 1088 |  | P24 | 0.27 | 0.11 | 0.09 | 0.0006 | 0.009 | 0.07 | 0.0034 | 0.001 |  | 0.25 | 85.212
32 | 2021-06-03 21:01 | 2021-06-15 08:10 | PROD | 1 | 89457 | 48 | 0 | 1 | 0 | 1 | 3.6 | 1 | 2 | 3.8 | 6.5 |  |  | HMG 2 | 0.1725 | 0.1525 | 0.095 | 0.0006 | 0.0095 | 0.0975 | 0.0036 | 0.0003 |  | 0.29 | 189.36 | 20774 | 98.96
[16 empty] | 4542 |  | P4 | 0.21 | 0.16 | 0.08 | 0.0006 | 0.008 | 0.12 | 0.0036 | 0.0006 |  | 0.26 | 47.34
[16 empty] | 3348 |  | P4 | 0.16 | 0.15 | 0.1 | 0.0006 | 0.01 | 0.09 | 0.0036 | 0.0002 |  | 0.3 | 142.02
65 | 2021-06-03 21:01 | 2021-06-15 21:02 | PROD | 2 | 93309 | 45 | 0 | 0 | 0 | 1 | 1.4 | 1 | 1.2 | 4.3 | 9.2 |  |  | HMG 3 | 0.2625 | 0.1425 | 0.07 | 0.0006 | 0.01 | 0.085 | 0.004225 | 0.000625 |  | 0.26 | 189.36 | 25241 | 99.46
[16 empty] | 3333 |  | P4 | 0.29 | 0.15 | 0.07 | 0.0006 | 0.008 | 0.09 | 0.0034 | 0.0006 |  | 0.26 | 47.34
[16 empty] | 4543 |  | P4 | 0.14 | 0.16 | 0.05 | 0.0006 | 0.008 | 0.07 | 0.0033 | 0.0007 |  | 0.28 | 47.34
[16 empty] | 3336 |  | P4 | 0.31 | 0.13 | 0.08 | 0.0006 | 0.012 | 0.09 | 0.0051 | 0.0006 |  | 0.25 | 94.68
37 | 2021-06-03 21:04 | 2021-06-13 13:06 | PROD | 1 | 76484 | 39 | 0 | 1 | 0 | 1 | 1.4 | 1 | 1.6 | 4.7 | 7.1 | 3321 |  | HMG 1 | 0.23 | 0.15 | 0.08 | 0.0006 | 0.01 | 0.09 | 0.0036 | 0.0007 |  | 0.33 | 189.36 | 18449 | 99.39
14 | 2021-06-04 05:05 | 2021-06-14 08:41 | PROD | 1 | 78359 | 38 | 0 | 1 | 0 | 1 | 1.4 | 1 | 1.5 | 4 | 5 |  |  | HMG 3 | 0.2225 | 0.125 | 0.1075 | 0.000625 | 0.011 | 0.09 | 0.0041 | 0.0005 |  | 0.2575 | 189.36 | 17440 | 98.44
[16 empty] | 4505 |  | P4 | 0.14 | 0.18 | 0.09 | 0.0006 | 0.011 | 0.06 | 0.0044 | 0.0004 |  | 0.27 | 47.34
[16 empty] | 4534 |  | P4 | 0.35 | 0.1 | 0.08 | 0.0007 | 0.007 | 0.08 | 0.0044 | 0.0008 |  | 0.28 | 47.34
[16 empty] | 3349 |  | P4 | 0.2 | 0.11 | 0.13 | 0.0006 | 0.013 | 0.11 | 0.0038 | 0.0004 |  | 0.24 | 94.68
86 | 2021-06-04 05:11 | 2021-06-14 08:45 | PROD | 1 | 79239 | 39 | 0 | 2 | 0 | 1 | 1.4 | 1 | 1.4 | 3.9 | 5.5 |  |  | HMG 2 | 0.2375 | 0.1075 | 0.1175 | 0.000625 | 0.0115 | 0.1025 | 0.00395 | 0.0005 |  | 0.25 | 189.36 | 17404 | 98.21
[16 empty] | 4534 |  | P4 | 0.35 | 0.1 | 0.08 | 0.0007 | 0.007 | 0.08 | 0.0044 | 0.0008 |  | 0.28 | 47.34
[16 empty] | 3349 |  | P4 | 0.2 | 0.11 | 0.13 | 0.0006 | 0.013 | 0.11 | 0.0038 | 0.0004 |  | 0.24 | 142.02
27 | 2021-06-04 05:14 | 2021-06-14 05:18 | PROD | 1 | 80102 | 40 | 0 | 0 | 1 | 1 | 1.4 | 1 | 1.5 | 4.9 | 6.4 |  |  | HMG 4 | 0.18 | 0.1525 | 0.085 | 0.0006 | 0.01 | 0.1025 | 0.003625 | 0.000575 |  | 0.265 | 189.36 | 17585 | 101.04
[16 empty] | 4505 |  | P4 | 0.14 | 0.18 | 0.09 | 0.0006 | 0.011 | 0.06 | 0.0044 | 0.0004 |  | 0.27 | 47.34
[16 empty] | 4542 |  | P4 | 0.21 | 0.16 | 0.08 | 0.0006 | 0.008 | 0.12 | 0.0036 | 0.0006 |  | 0.26 | 47.34
[16 empty] | 3341 |  | P4 | 0.13 | 0.14 | 0.08 | 0.0006 | 0.009 | 0.1 | 0.003 | 0.0007 |  | 0.26 | 47.34
[16 empty] | 3346 |  | P4 | 0.24 | 0.13 | 0.09 | 0.0006 | 0.012 | 0.13 | 0.0035 | 0.0006 |  | 0.27 | 47.34
22 | 2021-06-04 10:33 | 2021-06-15 14:20 | PROD | 2 | 88263 | 41 | 0 | 0 | 1 | 2.8 | 1.4 | 1 | 1.2 | 4.4 | 11.1 |  |  | HMG 2 | 0.38 | 0.12 | 0.095 | 0.0006 | 0.011 | 0.17 | 0.00375 | 0.00075 |  | 0.26 | 189.36 | 24604 | 100.28
[16 empty] | 2036 |  | P24 | 0.48 | 0.11 | 0.09 | 0.0006 | 0.01 | 0.17 | 0.0038 | 0.0006 |  | 0.27 | 94.68
[16 empty] | 1107 |  | P24 | 0.28 | 0.13 | 0.1 | 0.0006 | 0.012 | 0.17 | 0.0037 | 0.0009 |  | 0.25 | 94.68
85 | 2021-06-04 13:04 | 2021-06-15 09:05 | PROD | 2 | 85549 | 41 | 0 | 1 | 0 | 1 | 1.4 | 1 | 1.2 | 4.8 | 9.8 | 4543 |  | HMG 1 | 0.14 | 0.16 | 0.05 | 0.0006 | 0.008 | 0.07 | 0.0033 | 0.0007 |  | 0.28 | 189.36 | 24289 | 99.72
11 | 2021-06-04 18:35 | 2021-06-16 14:10 | PROD | 2 | 91284 | 45 | 0 | 1 | 0 | 1 | 1.4 | 1 | 1.2 | 4.8 | 9.9 |  |  | HMG 2 | 0.2775 | 0.14 | 0.0775 | 0.0006 | 0.011 | 0.0975 | 0.004675 | 0.000575 |  | 0.2475 | 189.36 | 25460 | 99.28
[16 empty] | 3336 |  | P4 | 0.31 | 0.13 | 0.08 | 0.0006 | 0.012 | 0.09 | 0.0051 | 0.0006 |  | 0.25 | 142.02
[16 empty] | 4544 |  | P4 | 0.18 | 0.17 | 0.07 | 0.0006 | 0.008 | 0.12 | 0.0034 | 0.0005 |  | 0.24 | 47.34
72 | 2021-06-04 20:59 | 2021-06-14 05:42 | PROD | 1 | 72078 | 38 | 0 | 1 | 0 | 1 | 1.4 | 1 | 1.4 | 3.7 | 6.2 | 3350 |  | HMG 1 | 0.44 | 0.15 | 0.1 | 0.0006 | 0.011 | 0.11 | 0.0039 | 0.0007 |  | 0.3 | 189.36 | 15877 | 97.2
36 | 2021-06-04 21:00 | 2021-06-15 00:41 | PRZ | 1 | 77971 | 41 | 0 | 0 | 0 | 1 | 1.4 | 1 | 1.2 | 5.6 | 9 |  |  | HMG 4 | 0.2575 | 0.135 | 0.08 | 0.0006 | 0.008 | 0.0875 | 0.0041 | 0.0006 |  | 0.2725 | 195.16 | 24995 | 98.35
[16 empty] | 3326 |  | P4 | 0.15 | 0.14 | 0.09 | 0.0006 | 0.008 | 0.07 | 0.0044 | 0.0007 |  | 0.29 | 48.79
[16 empty] | 3327 |  | P4 | 0.29 | 0.16 | 0.07 | 0.0006 | 0.007 | 0.09 | 0.0039 | 0.0007 |  | 0.28 | 48.79
[16 empty] | 3328 |  | P4 | 0.25 | 0.09 | 0.07 | 0.0006 | 0.006 | 0.1 | 0.004 | 0.0004 |  | 0.25 | 48.79
[16 empty] | 3329 |  | P4 | 0.34 | 0.15 | 0.09 | 0.0006 | 0.011 | 0.09 | 0.0041 | 0.0006 |  | 0.27 | 48.79
88 | 2021-06-04 22:00 | 2021-06-17 01:50 | PROD | 2 | 96246 | 46 | 0 | 1 | 1 | 1 | 1.4 | 1 | 1.2 | 4.2 | 8.2 |  |  | HMG 5 | 0.2175 | 0.165 | 0.0735 | 0.0006 | 0.0089 | 0.0925 | 0.003535 | 0.00065 |  | 0.262 | 189.36 | 26347 | 100.48
[16 empty] | 4530 |  | P4 | 0.46 | 0.16 | 0.12 | 0.0006 | 0.014 | 0.12 | 0.0045 | 0.0011 |  | 0.24 | 28.404
[16 empty] | 4542 |  | P4 | 0.21 | 0.16 | 0.08 | 0.0006 | 0.008 | 0.12 | 0.0036 | 0.0006 |  | 0.26 | 18.936
[16 empty] | 4543 |  | P4 | 0.14 | 0.16 | 0.05 | 0.0006 | 0.008 | 0.07 | 0.0033 | 0.0007 |  | 0.28 | 47.34
[16 empty] | 4544 |  | P4 | 0.18 | 0.17 | 0.07 | 0.0006 | 0.008 | 0.12 | 0.0034 | 0.0005 |  | 0.24 | 47.34
[16 empty] | 4545 |  | P4 | 0.19 | 0.17 | 0.07 | 0.0006 | 0.008 | 0.06 | 0.0033 | 0.0005 |  | 0.28 | 47.34
31 | 2021-06-05 05:00 | 2021-06-15 16:14 | PROD | 1 | 81925 | 38 | 0 | 1 | 0 | 1 | 1.4 | 1 | 1.2 | 4.6 | 6.1 |  |  | HMG 2 | 0.335 | 0.135 | 0.0475 | 0.0006 | 0.00725 | 0.1025 | 0.002775 | 0.000475 |  | 0.315 | 189.36 | 19410 | 98.87
[16 empty] | 3330 |  | P4 | 0.3 | 0.13 | 0.03 | 0.0006 | 0.006 | 0.1 | 0.0024 | 0.0004 |  | 0.32 | 142.02
[16 empty] | 3350 |  | P4 | 0.44 | 0.15 | 0.1 | 0.0006 | 0.011 | 0.11 | 0.0039 | 0.0007 |  | 0.3 | 47.34
76 | 2021-06-05 05:04 | 2021-06-16 16:08 | PROD | 1 | 87851 | 42 | 0 | 2 | 0 | 1 | 1.4 | 1 | 1.2 | 4.6 | 6.7 |  |  | HMG 2 | 0.285 | 0.1225 | 0.045 | 0.0006 | 0.00825 | 0.1 | 0.003675 | 0.00025 |  | 0.335 | 189.36 | 19340 | 97.77
[16 empty] | 3330 |  | P4 | 0.3 | 0.13 | 0.03 | 0.0006 | 0.006 | 0.1 | 0.0024 | 0.0004 |  | 0.32 | 47.34
[16 empty] | 3351 |  | P4 | 0.28 | 0.12 | 0.05 | 0.0006 | 0.009 | 0.1 | 0.0041 | 0.0002 |  | 0.34 | 142.02
18 | 2021-06-05 10:47 | 2021-06-16 00:53 | PROD | 2 | 83402 | 42 | 0 | 0 | 0 | 1 | 1.4 | 1 | 1.2 | 3.5 | 6.9 |  |  | HMG 2 | 0.315 | 0.15 | 0.14 | 0.0006 | 0.015 | 0.115 | 0.0042 | 0.00105 |  | 0.21 | 189.36 | 23421 | 99.61
[16 empty] | 2027 |  | P24 | 0.28 | 0.16 | 0.18 | 0.0006 | 0.017 | 0.14 | 0.0042 | 0.0012 |  | 0.2 | 94.68
[16 empty] | 1093 |  | P24 | 0.35 | 0.14 | 0.1 | 0.0006 | 0.013 | 0.09 | 0.0042 | 0.0009 |  | 0.22 | 94.68
2 | 2021-06-05 13:52 | 2021-06-17 14:42 | PROD | 2 | 91604 | 43 | 0 | 2 | 0 | 1 | 1.4 | 1 | 1.3 | 3.7 | 8.5 |  |  | HMG 3 | 0.235 | 0.155 | 0.06 | 0.0006 | 0.0085 | 0.1125 | 0.003375 | 0.0005 |  | 0.2725 | 189.36 | 25515 | 97.82
[16 empty] | 4532 |  | P4 | 0.28 | 0.15 | 0.07 | 0.0006 | 0.012 | 0.11 | 0.0043 | 0.0006 |  | 0.29 | 47.34
[16 empty] | 3330 |  | P4 | 0.3 | 0.13 | 0.03 | 0.0006 | 0.006 | 0.1 | 0.0024 | 0.0004 |  | 0.32 | 47.34
[16 empty] | 4544 |  | P4 | 0.18 | 0.17 | 0.07 | 0.0006 | 0.008 | 0.12 | 0.0034 | 0.0005 |  | 0.24 | 94.68
54 | 2021-06-05 18:20 | 2021-06-17 22:52 | PROD | 2 | 93597 | 41 | 0 | 2 | 0 | 1 | 1.4 | 1 | 1.4 | 4 | 7.5 |  |  | HMG 2 | 0.355 | 0.145 | 0.09 | 0.001 | 0.011 | 0.105 | 0.00375 | 0.0007 |  | 0.295 | 189.36 | 25759 | 99.2
[16 empty] | 1108 |  | P24 | 0.42 | 0.18 | 0.09 | 0.0014 | 0.012 | 0.09 | 0.0037 | 0.001 |  | 0.29 | 94.68
[16 empty] | 2047 |  | P24 | 0.29 | 0.11 | 0.09 | 0.0006 | 0.01 | 0.12 | 0.0038 | 0.0004 |  | 0.3 | 94.68
29 | 2021-06-05 18:22 | 2021-06-17 01:54 | PROD | 2 | 88685 | 43 | 0 | 0 | 0 | 1 | 2 | 1 | 2.1 | 5.6 | 9.8 | 4545 |  | HMG 1 | 0.19 | 0.17 | 0.07 | 0.0006 | 0.008 | 0.06 | 0.0033 | 0.0005 |  | 0.28 | 189.36 | 25981 | 99.4
82 | 2021-06-05 20:57 | 2021-06-15 14:09 | PRZ | 1 | 77294 | 39 | 0 | 0 | 1 | 1 | 1.4 | 1 | 1.2 | 4.5 | 8.6 |  |  | HMG 4 | 0.29 | 0.1675 | 0.09 | 0.00065 | 0.01125 | 0.0825 | 0.0039 | 0.0008 |  | 0.2725 | 195.16 | 23199 | 100.72
[16 empty] | 4530 |  | P4 | 0.46 | 0.16 | 0.12 | 0.0006 | 0.014 | 0.12 | 0.0045 | 0.0011 |  | 0.24 | 48.79
[16 empty] | 3325 |  | P4 | 0.3 | 0.16 | 0.06 | 0.0006 | 0.008 | 0.09 | 0.0039 | 0.0005 |  | 0.31 | 48.79
[16 empty] | 4538 |  | P4 | 0.23 | 0.17 | 0.11 | 0.0008 | 0.014 | 0.04 | 0.0035 | 0.001 |  | 0.26 | 48.79
[16 empty] | 3332 |  | P4 | 0.17 | 0.18 | 0.07 | 0.0006 | 0.009 | 0.08 | 0.0037 | 0.0006 |  | 0.28 | 48.79
60 | 2021-06-05 21:01 | 2021-06-15 04:57 | PROD | 1 | 72193 | 36 | 0 | 4 | 0 | 1 | 1.6 | 1 | 1.3 | 5.8 | 6.1 | 3352 |  | HMG 1 | 0.18 | 0.11 | 0.14 | 0.0006 | 0.012 | 0.07 | 0.0042 | 0.0004 |  | 0.25 | 189.36 | 15705 | 99.28
77 | 2021-06-05 21:55 | 2021-06-18 01:48 | PROD | 2 | 94309 | 45 | 0 | 2 | 0 | 1 | 1.4 | 1 | 1.5 | 3.8 | 8.6 |  |  | HMG 2 | 0.305 | 0.165 | 0.0925 | 0.0006 | 0.01025 | 0.085 | 0.003575 | 0.000725 |  | 0.255 | 189.36 | 26066 | 99.21
[16 empty] | 3337 |  | P4 | 0.28 | 0.16 | 0.07 | 0.0006 | 0.008 | 0.09 | 0.0035 | 0.0006 |  | 0.26 | 142.02
[16 empty] | 4547 |  | P4 | 0.38 | 0.18 | 0.16 | 0.0006 | 0.017 | 0.07 | 0.0038 | 0.0011 |  | 0.24 | 47.34
38 | 2021-06-06 05:17 | 2021-06-16 05:02 | PROD | 1 | 78256 | 39 | 0 | 1 | 0 | 1 | 1.4 | 1 | 1.2 | 4.7 | 6 |  |  | HMG 3 | 0.2175 | 0.125 | 0.105 | 0.0006 | 0.01025 | 0.0925 | 0.003975 | 0.0005 |  | 0.2775 | 189.36 | 17491 | 98.55
[16 empty] | 3334 |  | P4 | 0.39 | 0.15 | 0.1 | 0.0006 | 0.011 | 0.1 | 0.0037 | 0.001 |  | 0.26 | 47.34
[16 empty] | 3352 |  | P4 | 0.18 | 0.11 | 0.14 | 0.0006 | 0.012 | 0.07 | 0.0042 | 0.0004 |  | 0.25 | 47.34
[16 empty] | 3353 |  | P4 | 0.15 | 0.12 | 0.09 | 0.0006 | 0.009 | 0.1 | 0.004 | 0.0003 |  | 0.3 | 94.68
94 | 2021-06-06 05:21 | 2021-06-15 13:00 | PROD | 1 | 73979 | 39 | 0 | 0 | 0 | 1 | 1.4 | 1 | 1.2 | 5.6 | 6.1 |  |  | HMG 3 | 0.2915 | 0.113 | 0.065 | 0.0006 | 0.00915 | 0.118 | 0.003585 | 0.0007 |  | 0.263 | 189.36 | 16231 | 99.51
[16 empty] | 1115 |  | P24 | 0.26 | 0.09 | 0.05 | 0.0006 | 0.008 | 0.1 | 0.0035 | 0.0004 |  | 0.32 | 47.34
[16 empty] | 1119 |  | P24 | 0.26 | 0.13 | 0.07 | 0.0006 | 0.01 | 0.11 | 0.0038 | 0.0008 |  | 0.23 | 75.744
[16 empty] | 1120 |  | P24 | 0.35 | 0.11 | 0.07 | 0.0006 | 0.009 | 0.14 | 0.0034 | 0.0008 |  | 0.26 | 66.276
61 | 2021-06-06 11:16 | 2021-06-18 10:40 | PROD | 2 | 92605 | 46 | 0 | 1 | 0 | 1 | 1.4 | 1 | 1.4 | 3.8 | 7.7 |  |  | HMG 2 | 0.33 | 0.16 | 0.14 | 0.0006 | 0.0135 | 0.085 | 0.00355 | 0.00095 |  | 0.245 | 189.36 | 26332 | 99.89
[16 empty] | 4547 |  | P4 | 0.38 | 0.18 | 0.16 | 0.0006 | 0.017 | 0.07 | 0.0038 | 0.0011 |  | 0.24 | 94.68
[16 empty] | 3339 |  | P4 | 0.28 | 0.14 | 0.12 | 0.0006 | 0.01 | 0.1 | 0.0033 | 0.0008 |  | 0.25 | 94.68
43 | 2021-06-06 11:17 | 2021-06-18 09:17 | PROD | 2 | 93551 | 38 | 0 | 1 | 0 | 1 | 1.4 | 1 | 1.5 | 5 | 6.8 |  |  | HMG 2 | 0.3775 | 0.1425 | 0.1 | 0.0006 | 0.01225 | 0.095 | 0.0038 | 0.000875 |  | 0.2525 | 189.36 | 25999 | 99.54
[16 empty] | 1109 |  | P24 | 0.37 | 0.16 | 0.11 | 0.0006 | 0.013 | 0.1 | 0.0039 | 0.0008 |  | 0.24 | 142.02
[16 empty] | 2048 |  | P24 | 0.4 | 0.09 | 0.07 | 0.0006 | 0.01 | 0.08 | 0.0035 | 0.0011 |  | 0.29 | 47.34
13 | 2021-06-06 13:50 | 2021-06-18 14:38 | PROD | 2 | 93155 | 46 | 0 | 1 | 0 | 1 | 1.4 | 1 | 1.4 | 4.4 | 8.5 |  |  | HMG 4 | 0.3225 | 0.145 | 0.1075 | 0.0006 | 0.01075 | 0.1075 | 0.003575 | 0.000725 |  | 0.25 | 189.36 | 26563 | 99.58
[16 empty] | 4540 |  | P4 | 0.35 | 0.1 | 0.08 | 0.0006 | 0.008 | 0.17 | 0.0037 | 0.0004 |  | 0.25 | 47.34
[16 empty] | 3337 |  | P4 | 0.28 | 0.16 | 0.07 | 0.0006 | 0.008 | 0.09 | 0.0035 | 0.0006 |  | 0.26 | 47.34
[16 empty] | 4547 |  | P4 | 0.38 | 0.18 | 0.16 | 0.0006 | 0.017 | 0.07 | 0.0038 | 0.0011 |  | 0.24 | 47.34
[16 empty] | 3339 |  | P4 | 0.28 | 0.14 | 0.12 | 0.0006 | 0.01 | 0.1 | 0.0033 | 0.0008 |  | 0.25 | 47.34
56 | 2021-06-06 18:39 | 2021-06-19 08:50 | PROD | 2 | 96931 | 44 | 0 | 2 | 0 | 1 | 1.4 | 1 | 1.2 | 3.9 | 8.6 |  |  | HMG 3 | 0.3325 | 0.165 | 0.1075 | 0.0006 | 0.012 | 0.0875 | 0.003725 | 0.000925 |  | 0.26 | 189.36 | 26807 | 99.52
[16 empty] | 3332 |  | P4 | 0.17 | 0.18 | 0.07 | 0.0006 | 0.009 | 0.08 | 0.0037 | 0.0006 |  | 0.28 | 47.34
[16 empty] | 3334 |  | P4 | 0.39 | 0.15 | 0.1 | 0.0006 | 0.011 | 0.1 | 0.0037 | 0.001 |  | 0.26 | 94.68
[16 empty] | 4547 |  | P4 | 0.38 | 0.18 | 0.16 | 0.0006 | 0.017 | 0.07 | 0.0038 | 0.0011 |  | 0.24 | 47.34
33 | 2021-06-06 21:06 | 2021-06-16 17:53 | PRZ | 1 | 77204 | 39 | 0 | 1 | 0 | 1.4 | 1.4 | 1 | 1.2 | 4.3 | 9.8 |  |  | HMG 4 | 0.3075 | 0.1625 | 0.0625 | 0.0006 | 0.00825 | 0.1125 | 0.003475 | 0.000775 |  | 0.3 | 195.16 | 25139 | 99.14
[16 empty] | 4541 |  | P4 | 0.3 | 0.16 | 0.04 | 0.0006 | 0.008 | 0.12 | 0.0033 | 0.0007 |  | 0.34 | 48.79
[16 empty] | 3334 |  | P4 | 0.39 | 0.15 | 0.1 | 0.0006 | 0.011 | 0.1 | 0.0037 | 0.001 |  | 0.26 | 48.79
[16 empty] | 4542 |  | P4 | 0.21 | 0.16 | 0.08 | 0.0006 | 0.008 | 0.12 | 0.0036 | 0.0006 |  | 0.26 | 48.79
[16 empty] | 3335 |  | P4 | 0.33 | 0.18 | 0.03 | 0.0006 | 0.006 | 0.11 | 0.0033 | 0.0008 |  | 0.34 | 48.79
41 | 2021-06-06 21:53 | 2021-06-19 06:31 | PROD | 2 | 97308 | 46 | 0 | 1 | 1 | 1 | 1.4 | 1 | 1.2 | 4.4 | 6.6 |  |  | HMG 2 | 0.309 | 0.118 | 0.084 | 0.0006 | 0.0107 | 0.087 | 0.00385 | 0.00075 |  | 0.255 | 189.36 | 27356 | 99.98
[16 empty] | 2032 |  | P24 | 0.27 | 0.13 | 0.09 | 0.0006 | 0.011 | 0.09 | 0.004 | 0.0006 |  | 0.24 | 132.552
[16 empty] | 2048 |  | P24 | 0.4 | 0.09 | 0.07 | 0.0006 | 0.01 | 0.08 | 0.0035 | 0.0011 |  | 0.29 | 56.808
80 | 2021-06-07 05:05 | 2021-06-17 05:01 | PROD | 1 | 77972 | 41 | 0 | 1 | 0 | 1 | 1.4 | 1 | 1.3 | 5.1 | 6.8 |  |  | HMG 2 | 0.1875 | 0.105 | 0.075 | 0.0006 | 0.009 | 0.115 | 0.003625 | 0.00045 |  | 0.33 | 189.36 | 17365 | 98.86
[16 empty] | 3353 |  | P4 | 0.15 | 0.12 | 0.09 | 0.0006 | 0.009 | 0.1 | 0.004 | 0.0003 |  | 0.3 | 47.34
[16 empty] | 3354 |  | P4 | 0.2 | 0.1 | 0.07 | 0.0006 | 0.009 | 0.12 | 0.0035 | 0.0005 |  | 0.34 | 142.02
48 | 2021-06-07 05:06 | 2021-06-16 13:15 | PROD | 1 | 73739 | 39 | 0 | 1 | 0 | 1 | 1.4 | 1 | 1.2 | 4.9 | 5.6 |  |  | HMG 4 | 0.209 | 0.117 | 0.118 | 0.0006 | 0.0118 | 0.1125 | 0.003895 | 0.00053 |  | 0.2305 | 189.36 | 16865 | 99.04
[16 empty] | 1115 |  | P24 | 0.26 | 0.09 | 0.05 | 0.0006 | 0.008 | 0.1 | 0.0035 | 0.0004 |  | 0.32 | 47.34
[16 empty] | 2057 |  | P24 | 0.13 | 0.13 | 0.21 | 0.0006 | 0.017 | 0.12 | 0.0044 | 0.0005 |  | 0.16 | 75.744
[16 empty] | 1116 |  | P24 | 0.27 | 0.1 | 0.04 | 0.0006 | 0.005 | 0.12 | 0.0031 | 0.0003 |  | 0.29 | 18.936
[16 empty] | 1119 |  | P24 | 0.26 | 0.13 | 0.07 | 0.0006 | 0.01 | 0.11 | 0.0038 | 0.0008 |  | 0.23 | 47.34
58 | 2021-06-07 10:57 | 2021-06-19 21:03 | PROD | 2 | 94651 | 46 | 0 | 1 | 0 | 1 | 1.4 | 1 | 1.2 | 4.2 | 8.9 |  |  | HMG 2 | 0.2875 | 0.1625 | 0.075 | 0.0006 | 0.00775 | 0.1075 | 0.0036 | 0.00065 |  | 0.2725 | 189.36 | 25936 | 99.43
[16 empty] | 4535 |  | P4 | 0.29 | 0.17 | 0.06 | 0.0006 | 0.007 | 0.11 | 0.0037 | 0.0006 |  | 0.28 | 142.02
[16 empty] | 3339 |  | P4 | 0.28 | 0.14 | 0.12 | 0.0006 | 0.01 | 0.1 | 0.0033 | 0.0008 |  | 0.25 | 47.34
52 | 2021-06-07 10:58 | 2021-06-19 20:59 | PROD | 2 | 95385 | 47 | 0 | 1 | 0 | 1 | 1.4 | 1 | 1.2 | 3.5 | 6.4 |  |  | HMG 3 | 0.3 | 0.14 | 0.1075 | 0.0006 | 0.0125 | 0.11 | 0.003975 | 0.00095 |  | 0.225 | 189.36 | 26907 | 99.25
[16 empty] | 2030 |  | P24 | 0.34 | 0.15 | 0.1 | 0.0006 | 0.012 | 0.1 | 0.0042 | 0.001 |  | 0.23 | 94.68
[16 empty] | 1100 |  | P24 | 0.26 | 0.13 | 0.09 | 0.0006 | 0.012 | 0.12 | 0.0037 | 0.0005 |  | 0.22 | 47.34
[16 empty] | 2050 |  | P24 | 0.26 | 0.13 | 0.14 | 0.0006 | 0.014 | 0.12 | 0.0038 | 0.0013 |  | 0.22 | 47.34
53 | 2021-06-07 14:05 | 2021-06-20 09:27 | PROD | 2 | 98222 | 48 | 0 | 1 | 0 | 1 | 1.4 | 1 | 1.2 | 4 | 10.8 |  |  | HMG 3 | 0.2725 | 0.17 | 0.0625 | 0.0006 | 0.0095 | 0.0825 | 0.00325 | 0.0005 |  | 0.305 | 189.36 | 28939 | 99.17
[16 empty] | 4541 |  | P4 | 0.3 | 0.16 | 0.04 | 0.0006 | 0.008 | 0.12 | 0.0033 | 0.0007 |  | 0.34 | 47.34
[16 empty] | 4546 |  | P4 | 0.32 | 0.18 | 0.05 | 0.0006 | 0.008 | 0.06 | 0.003 | 0.0003 |  | 0.33 | 94.68
[16 empty] | 3338 |  | P4 | 0.15 | 0.16 | 0.11 | 0.0006 | 0.014 | 0.09 | 0.0037 | 0.0007 |  | 0.22 | 47.34
95 | 2021-06-07 14:08 | 2021-06-20 00:51 | PROD | 2 | 97210 | 46 | 0 | 1 | 0 | 1 | 1.4 | 1 | 1.3 | 3.6 | 7.2 |  |  | HMG 3 | 0.3135 | 0.124 | 0.052 | 0.00096 | 0.0089 | 0.092 | 0.00355 | 0.000795 |  | 0.272 | 189.36 | 27381 | 99.22
[16 empty] | 2031 |  | P24 | 0.34 | 0.13 | 0.04 | 0.0012 | 0.008 | 0.08 | 0.0036 | 0.0009 |  | 0.29 | 113.616
[16 empty] | 1095 |  | P24 | 0.33 | 0.14 | 0.07 | 0.0006 | 0.009 | 0.16 | 0.0036 | 0.0007 |  | 0.27 | 28.404
[16 empty] | 2039 |  | P24 | 0.24 | 0.1 | 0.07 | 0.0006 | 0.011 | 0.08 | 0.0034 | 0.0006 |  | 0.23 | 47.34
83 | 2021-06-07 20:57 | 2021-06-17 13:13 | PROD | 1 | 76252 | 39 | 0 | 1 | 0 | 1 | 1.4 | 1 | 1.4 | 3.6 | 7.8 | 3356 |  | HMG 1 | 0.21 | 0.15 | 0.07 | 0.0006 | 0.013 | 0.1 | 0.0046 | 0.0003 |  | 0.3 | 189.36 | 17532 | 98.91
9 | 2021-06-07 21:03 | 2021-06-18 17:06 | PROD | 1 | 82661 | 40 | 0 | 2 | 0 | 1 | 1.4 | 1 | 1.6 | 4.4 | 6.2 |  |  | HMG 3 | 0.2225 | 0.135 | 0.0925 | 0.0006 | 0.01125 | 0.1125 | 0.004 | 0.0004 |  | 0.2775 | 189.36 | 18782 | 97.57
[16 empty] | 4540 |  | P4 | 0.35 | 0.1 | 0.08 | 0.0006 | 0.008 | 0.17 | 0.0037 | 0.0004 |  | 0.25 | 47.34
[16 empty] | 3351 |  | P4 | 0.28 | 0.12 | 0.05 | 0.0006 | 0.009 | 0.1 | 0.0041 | 0.0002 |  | 0.34 | 47.34
[16 empty] | 3355 |  | P4 | 0.13 | 0.16 | 0.12 | 0.0006 | 0.014 | 0.09 | 0.0041 | 0.0005 |  | 0.26 | 94.68
63 | 2021-06-08 10:52 | 2021-06-20 14:56 | PROD | 2 | 93738 | 49 | 0 | 1 | 0 | 1 | 1.4 | 1 | 1.3 | 3.6 | 9.1 |  |  | HMG 2 | 0.225 | 0.16 | 0.075 | 0.0006 | 0.011 | 0.105 | 0.0035 | 0.0007 |  | 0.28 | 189.36 | 25992 | 99.49
[16 empty] | 4541 |  | P4 | 0.3 | 0.16 | 0.04 | 0.0006 | 0.008 | 0.12 | 0.0033 | 0.0007 |  | 0.34 | 94.68
[16 empty] | 3338 |  | P4 | 0.15 | 0.16 | 0.11 | 0.0006 | 0.014 | 0.09 | 0.0037 | 0.0007 |  | 0.22 | 94.68
47 | 2021-06-08 18:30 | 2021-06-20 08:51 | PROD | 2 | 91195 | 45 | 0 | 2 | 0 | 1 | 1.4 | 1 | 1.5 | 3.5 | 8.5 |  |  | HMG 4 | 0.265 | 0.1275 | 0.09 | 0.0006 | 0.01175 | 0.1075 | 0.003675 | 0.0007 |  | 0.2475 | 189.36 | 25967 | 98.88
[16 empty] | 1100 |  | P24 | 0.26 | 0.13 | 0.09 | 0.0006 | 0.012 | 0.12 | 0.0037 | 0.0005 |  | 0.22 | 47.34
[16 empty] | 2039 |  | P24 | 0.24 | 0.1 | 0.07 | 0.0006 | 0.011 | 0.08 | 0.0034 | 0.0006 |  | 0.23 | 47.34
[16 empty] | 2046 |  | P24 | 0.22 | 0.15 | 0.11 | 0.0006 | 0.013 | 0.11 | 0.0039 | 0.0006 |  | 0.27 | 47.34
[16 empty] | 1111 |  | P24 | 0.34 | 0.13 | 0.09 | 0.0006 | 0.011 | 0.12 | 0.0037 | 0.0011 |  | 0.27 | 47.34
91 | 2021-06-08 21:00 | 2021-06-18 08:35 | PROD | 1 | 75007 | 38 | 0 | 2 | 0 | 1 | 1.4 | 1 | 1.3 | 4.4 | 5.5 |  |  | HMG 2 | 0.24 | 0.145 | 0.125 | 0.0006 | 0.015 | 0.115 | 0.0038 | 0.00095 |  | 0.215 | 189.36 | 17106 | 99.24
[16 empty] | 2026 |  | P24 | 0.22 | 0.15 | 0.15 | 0.0006 | 0.013 | 0.09 | 0.0036 | 0.0009 |  | 0.2 | 94.68
[16 empty] | 1124 |  | P24 | 0.26 | 0.14 | 0.1 | 0.0006 | 0.017 | 0.14 | 0.004 | 0.001 |  | 0.23 | 94.68
40 | 2021-06-08 21:04 | 2021-06-18 04:59 | PROD | 1 | 73662 | 38 | 0 | 1 | 0 | 1 | 1.4 | 1 | 1.2 | 4.5 | 6.3 | 3357 |  | HMG 1 | 0.19 | 0.08 | 0.07 | 0.0006 | 0.012 | 0.14 | 0.0038 | 0.0004 |  | 0.32 | 189.36 | 16542 | 98.13
20 | 2021-06-08 21:06 | 2021-06-18 13:23 | PROD | 1 | 76343 | 46 | 0 | 1 | 0 | 1 | 1.4 | 1 | 1.5 | 4.8 | 5.8 |  |  | HMG 2 | 0.22 | 0.105 | 0.065 | 0.0006 | 0.009 | 0.115 | 0.00365 | 0.000425 |  | 0.34 | 189.36 | 17107 | 98.74
[16 empty] | 3351 |  | P4 | 0.28 | 0.12 | 0.05 | 0.0006 | 0.009 | 0.1 | 0.0041 | 0.0002 |  | 0.34 | 47.34
[16 empty] | 3354 |  | P4 | 0.2 | 0.1 | 0.07 | 0.0006 | 0.009 | 0.12 | 0.0035 | 0.0005 |  | 0.34 | 142.02
84 | 2021-06-08 21:54 | 2021-06-21 01:53 | PROD | 2 | 95019 | 45 | 0 | 1 | 0 | 1 | 1.4 | 1 | 1.2 | 4 | 10.5 |  |  | HMG 2 | 0.3175 | 0.17 | 0.0525 | 0.0006 | 0.007 | 0.1075 | 0.0033 | 0.0008 |  | 0.3175 | 189.36 | 26638 | 99.11
[16 empty] | 3335 |  | P4 | 0.33 | 0.18 | 0.03 | 0.0006 | 0.006 | 0.11 | 0.0033 | 0.0008 |  | 0.34 | 142.02
[16 empty] | 3339 |  | P4 | 0.28 | 0.14 | 0.12 | 0.0006 | 0.01 | 0.1 | 0.0033 | 0.0008 |  | 0.25 | 47.34
28 | 2021-06-09 05:08 | 2021-06-19 05:08 | PROD | 1 | 79189 | 39 | 0 | 1 | 0 | 1 | 1.4 | 1 | 1.4 | 3.9 | 5.7 |  |  | HMG 4 | 0.3 | 0.1275 | 0.0775 | 0.0006 | 0.00925 | 0.12 | 0.003675 | 0.0005 |  | 0.2875 | 189.36 | 18270 | 99.32
[16 empty] | 4540 |  | P4 | 0.35 | 0.1 | 0.08 | 0.0006 | 0.008 | 0.17 | 0.0037 | 0.0004 |  | 0.25 | 47.34
[16 empty] | 3341 |  | P4 | 0.13 | 0.14 | 0.08 | 0.0006 | 0.009 | 0.1 | 0.003 | 0.0007 |  | 0.26 | 47.34
[16 empty] | 3350 |  | P4 | 0.44 | 0.15 | 0.1 | 0.0006 | 0.011 | 0.11 | 0.0039 | 0.0007 |  | 0.3 | 47.34
[16 empty] | 3351 |  | P4 | 0.28 | 0.12 | 0.05 | 0.0006 | 0.009 | 0.1 | 0.0041 | 0.0002 |  | 0.34 | 47.34
79 | 2021-06-09 05:11 | 2021-06-19 08:35 | PROD | 1 | 79467 | 38 | 0 | 2 | 0 | 1 | 1.4 | 1 | 1.3 | 4.9 | 6.1 |  |  | HMG 2 | 0.3 | 0.13 | 0.1 | 0.0006 | 0.01 | 0.1 | 0.00355 | 0.0007 |  | 0.275 | 189.36 | 17715 | 99.41
[16 empty] | 3334 |  | P4 | 0.39 | 0.15 | 0.1 | 0.0006 | 0.011 | 0.1 | 0.0037 | 0.001 |  | 0.26 | 94.68
[16 empty] | 3358 |  | P4 | 0.21 | 0.11 | 0.1 | 0.0006 | 0.009 | 0.1 | 0.0034 | 0.0004 |  | 0.29 | 94.68
30 | 2021-06-09 10:57 | 2021-06-21 01:58 | PROD | 2 | 91047 | 45 | 0 | 0 | 0 | 1 | 1.4 | 1 | 1.3 | 3.8 | 9 |  |  | HMG 2 | 0.29 | 0.1275 | 0.045 | 0.0006 | 0.00775 | 0.065 | 0.00295 | 0.00065 |  | 0.325 | 189.36 | 25610 | 98.92
[16 empty] | 4531 |  | P4 | 0.29 | 0.18 | 0.12 | 0.0006 | 0.013 | 0.05 | 0.0046 | 0.0011 |  | 0.22 | 47.34
[16 empty] | 3340 |  | P4 | 0.29 | 0.11 | 0.02 | 0.0006 | 0.006 | 0.07 | 0.0024 | 0.0005 |  | 0.36 | 142.02
24 | 2021-06-09 14:06 | 2021-06-21 10:42 | PROD | 2 | 93005 | 46 | 0 | 1 | 0 | 1 | 1.4 | 1 | 1.2 | 4.1 | 6 |  |  | HMG 3 | 0.348 | 0.151 | 0.1165 | 0.0006 | 0.0138 | 0.056 | 0.003995 | 0.000855 |  | 0.262 | 189.36 | 25964 | 99.23
[16 empty] | 2051 |  | P24 | 0.26 | 0.12 | 0.09 | 0.0006 | 0.014 | 0.06 | 0.004 | 0.0008 |  | 0.25 | 18.936
[16 empty] | 2053 |  | P24 | 0.38 | 0.16 | 0.15 | 0.0006 | 0.016 | 0.05 | 0.0043 | 0.001 |  | 0.23 | 123.084
[16 empty] | 2054 |  | P24 | 0.3 | 0.14 | 0.04 | 0.0006 | 0.008 | 0.07 | 0.0032 | 0.0005 |  | 0.35 | 47.34
50 | 2021-06-09 19:03 | 2021-06-22 20:53 | PROD | 2 | 101385 | 44 | 0 | 3 | 1 | 1 | 1.4 | 1 | 1.2 | 3.4 | 8.2 |  |  | HMG 2 | 0.395 | 0.125 | 0.1 | 0.0006 | 0.01 | 0.115 | 0.00355 | 0.0006 |  | 0.25 | 189.36 | 27306 | 100.15
[16 empty] | 2055 |  | P24 | 0.4 | 0.11 | 0.11 | 0.0006 | 0.01 | 0.12 | 0.0033 | 0.0006 |  | 0.25 | 94.68
[16 empty] | 1114 |  | P24 | 0.39 | 0.14 | 0.09 | 0.0006 | 0.01 | 0.11 | 0.0038 | 0.0006 |  | 0.25 | 94.68
93 | 2021-06-09 20:59 | 2021-06-19 13:06 | PROD | 1 | 76345 | 39 | 0 | 1 | 0 | 1 | 1.4 | 1 | 1.2 | 5 | 5 |  |  | HMG 2 | 0.276 | 0.128 | 0.086 | 0.0006 | 0.0102 | 0.142 | 0.00368 | 0.0008 |  | 0.264 | 189.36 | 17958 | 99.13
[16 empty] | 1122 |  | P24 | 0.27 | 0.14 | 0.11 | 0.0006 | 0.012 | 0.13 | 0.0041 | 0.0008 |  | 0.21 | 75.744
[16 empty] | 1125 |  | P24 | 0.28 | 0.12 | 0.07 | 0.0006 | 0.009 | 0.15 | 0.0034 | 0.0008 |  | 0.3 | 113.616
12 | 2021-06-09 21:02 | 2021-06-20 13:00 | PROD | 1 | 80406 | 38 | 0 | 2 | 0 | 1 | 1.4 | 1 | 1.4 | 3.5 | 8.1 |  |  | HMG 2 | 0.195 | 0.14 | 0.085 | 0.0006 | 0.01275 | 0.055 | 0.003775 | 0.00025 |  | 0.3125 | 189.36 | 18482 | 96.1
[16 empty] | 3358 |  | P4 | 0.21 | 0.11 | 0.1 | 0.0006 | 0.009 | 0.1 | 0.0034 | 0.0004 |  | 0.29 | 47.34
[16 empty] | 3359 |  | P4 | 0.19 | 0.15 | 0.08 | 0.0006 | 0.014 | 0.04 | 0.0039 | 0.0002 |  | 0.32 | 142.02
15 | 2021-06-09 21:58 | 2021-06-21 16:53 | PROD | 2 | 91014 | 45 | 0 | 1 | 0 | 1 | 1.4 | 1 | 1.2 | 4.2 | 9 |  |  | HMG 3 | 0.225 | 0.14 | 0.055 | 0.0006 | 0.00875 | 0.0775 | 0.00305 | 0.000575 |  | 0.305 | 189.36 | 25797 | 99.07
[16 empty] | 3332 |  | P4 | 0.17 | 0.18 | 0.07 | 0.0006 | 0.009 | 0.08 | 0.0037 | 0.0006 |  | 0.28 | 47.34
[16 empty] | 3338 |  | P4 | 0.15 | 0.16 | 0.11 | 0.0006 | 0.014 | 0.09 | 0.0037 | 0.0007 |  | 0.22 | 47.34
[16 empty] | 3340 |  | P4 | 0.29 | 0.11 | 0.02 | 0.0006 | 0.006 | 0.07 | 0.0024 | 0.0005 |  | 0.36 | 94.68
26 | 2021-06-10 05:15 | 2021-06-20 05:11 | PROD | 1 | 78096 | 39 | 0 | 2 | 0 | 1 | 1.4 | 1 | 1.2 | 4 | 5.6 |  |  | HMG 4 | 0.188 | 0.125 | 0.1065 | 0.0006 | 0.01035 | 0.098 | 0.00358 | 0.00036 |  | 0.282 | 189.36 | 18394 | 97.9
[16 empty] | 3348 |  | P4 | 0.16 | 0.15 | 0.1 | 0.0006 | 0.01 | 0.09 | 0.0036 | 0.0002 |  | 0.3 | 47.34
[16 empty] | 3349 |  | P4 | 0.2 | 0.11 | 0.13 | 0.0006 | 0.013 | 0.11 | 0.0038 | 0.0004 |  | 0.24 | 28.404
[16 empty] | 3355 |  | P4 | 0.13 | 0.16 | 0.12 | 0.0006 | 0.014 | 0.09 | 0.0041 | 0.0005 |  | 0.26 | 18.936
[16 empty] | 3358 |  | P4 | 0.21 | 0.11 | 0.1 | 0.0006 | 0.009 | 0.1 | 0.0034 | 0.0004 |  | 0.29 | 94.68
74 | 2021-06-10 05:18 | 2021-06-19 16:09 | PROD | 1 | 73992 | 38 | 0 | 1 | 0 | 1 | 1.4 | 1 | 1.2 | 4.3 | 5.5 | 3360 |  | HMG 1 | 0.29 | 0.15 | 0.15 | 0.0006 | 0.012 | 0.09 | 0.004 | 0.0005 |  | 0.24 | 189.36 | 16407 | 98.6
87 | 2021-06-10 11:09 | 2021-06-21 12:57 | PROD | 2 | 87377 | 44 | 0 | 0 | 0 | 1 | 1.4 | 1 | 1.2 | 5.2 | 8.7 |  |  | HMG 3 | 0.2125 | 0.1375 | 0.055 | 0.0006 | 0.008 | 0.0975 | 0.002925 | 0.00065 |  | 0.305 | 189.36 | 24060 | 99.39
[16 empty] | 4541 |  | P4 | 0.3 | 0.16 | 0.04 | 0.0006 | 0.008 | 0.12 | 0.0033 | 0.0007 |  | 0.34 | 47.34
[16 empty] | 3340 |  | P4 | 0.29 | 0.11 | 0.02 | 0.0006 | 0.006 | 0.07 | 0.0024 | 0.0005 |  | 0.36 | 47.34
[16 empty] | 3341 |  | P4 | 0.13 | 0.14 | 0.08 | 0.0006 | 0.009 | 0.1 | 0.003 | 0.0007 |  | 0.26 | 94.68
23 | 2021-06-10 13:58 | 2021-06-22 10:33 | PROD | 2 | 92754 | 46 | 0 | 1 | 0 | 1 | 1.4 | 1 | 1.2 | 3.9 | 8.6 | 3342 |  | HMG 1 | 0.16 | 0.16 | 0.09 | 0.0006 | 0.011 | 0.09 | 0.0033 | 0.001 |  | 0.25 | 189.36 | 26161 | 98.92
68 | 2021-06-10 18:38 | 2021-06-23 02:30 | PROD | 2 | 95960 | 47 | 0 | 1 | 0 | 1 | 1.4 | 1 | 1.2 | 4.8 | 5.3 |  |  | HMG 4 | 0.2225 | 0.155 | 0.0775 | 0.0006 | 0.00925 | 0.095 | 0.003225 | 0.0008 |  | 0.2675 | 189.36 | 26998 | 99.37
[16 empty] | 3337 |  | P4 | 0.28 | 0.16 | 0.07 | 0.0006 | 0.008 | 0.09 | 0.0035 | 0.0006 |  | 0.26 | 47.34
[16 empty] | 3341 |  | P4 | 0.13 | 0.14 | 0.08 | 0.0006 | 0.009 | 0.1 | 0.003 | 0.0007 |  | 0.26 | 47.34
[16 empty] | 3342 |  | P4 | 0.16 | 0.16 | 0.09 | 0.0006 | 0.011 | 0.09 | 0.0033 | 0.001 |  | 0.25 | 47.34
[16 empty] | 3343 |  | P4 | 0.32 | 0.16 | 0.07 | 0.0006 | 0.009 | 0.1 | 0.0031 | 0.0009 |  | 0.3 | 47.34
45 | 2021-06-10 21:06 | 2021-06-20 08:47 | PROD | 1 | 74570 | 39 | 0 | 1 | 0 | 1 | 1.4 | 1 | 1.2 | 4.9 | 5.8 |  |  | HMG 4 | 0.284 | 0.105 | 0.0815 | 0.0006 | 0.01055 | 0.158 | 0.00362 | 0.000765 |  | 0.2565 | 189.36 | 18172 | 97.81
[16 empty] | 1120 |  | P24 | 0.35 | 0.11 | 0.07 | 0.0006 | 0.009 | 0.14 | 0.0034 | 0.0008 |  | 0.26 | 47.34
[16 empty] | 1126 |  | P24 | 0.25 | 0.15 | 0.1 | 0.0006 | 0.012 | 0.14 | 0.004 | 0.0007 |  | 0.23 | 47.34
[16 empty] | 2066 |  | P24 | 0.23 | 0.07 | 0.07 | 0.0006 | 0.01 | 0.18 | 0.0035 | 0.0007 |  | 0.27 | 75.744
[16 empty] | 1127 |  | P24 | 0.42 | 0.12 | 0.11 | 0.0006 | 0.013 | 0.16 | 0.0037 | 0.0011 |  | 0.26 | 18.936
62 | 2021-06-10 21:12 | 2021-06-20 16:32 | PROD | 1 | 77504 | 37 | 0 | 2 | 0 | 1 | 1.4 | 1 | 1.4 | 3.8 | 7.1 | 3361 |  | HMG 1 | 0.14 | 0.11 | 0.08 | 0.0006 | 0.01 | 0.1 | 0.0039 | 0.0002 |  | 0.29 | 189.36 | 17264 | 100.92
89 | 2021-06-10 21:58 | 2021-06-22 09:05 | PROD | 2 | 90291 | 43 | 0 | 1 | 0 | 1 | 1.4 | 1 | 1.2 | 5 | 9.4 |  |  | HMG 2 | 0.2415 | 0.153 | 0.0985 | 0.0006 | 0.0119 | 0.083 | 0.00372 | 0.000565 |  | 0.2915 | 189.36 | 25190 | 99.38
[16 empty] | 1113 |  | P24 | 0.21 | 0.16 | 0.13 | 0.0006 | 0.014 | 0.09 | 0.004 | 0.0006 |  | 0.26 | 123.084
[16 empty] | 2054 |  | P24 | 0.3 | 0.14 | 0.04 | 0.0006 | 0.008 | 0.07 | 0.0032 | 0.0005 |  | 0.35 | 66.276
25 | 2021-06-11 05:27 | 2021-06-22 05:12 | PROD | 1 | 85134 | 40 | 0 | 3 | 0 | 1 | 1.4 | 1 | 1.2 | 5.3 | 5.7 |  |  | HMG 4 | 0.178 | 0.1325 | 0.11 | 0.0006 | 0.01165 | 0.0955 | 0.00397 | 0.00036 |  | 0.2675 | 189.36 | 20646 | 97.54
[16 empty] | 3349 |  | P4 | 0.2 | 0.11 | 0.13 | 0.0006 | 0.013 | 0.11 | 0.0038 | 0.0004 |  | 0.24 | 9.468
[16 empty] | 3355 |  | P4 | 0.13 | 0.16 | 0.12 | 0.0006 | 0.014 | 0.09 | 0.0041 | 0.0005 |  | 0.26 | 47.34
[16 empty] | 3360 |  | P4 | 0.29 | 0.15 | 0.15 | 0.0006 | 0.012 | 0.09 | 0.004 | 0.0005 |  | 0.24 | 47.34
[16 empty] | 3361 |  | P4 | 0.14 | 0.11 | 0.08 | 0.0006 | 0.01 | 0.1 | 0.0039 | 0.0002 |  | 0.29 | 85.212
92 | 2021-06-11 05:46 | 2021-06-21 05:05 | PROD | 1 | 78879 | 39 | 0 | 1 | 0 | 1 | 1.4 | 1 | 1.3 | 3.7 | 6.3 |  |  | HMG 3 | 0.33 | 0.115 | 0.0975 | 0.0006 | 0.012 | 0.16 | 0.003725 | 0.0009 |  | 0.255 | 189.36 | 17407 | 99.13
[16 empty] | 1126 |  | P24 | 0.25 | 0.15 | 0.1 | 0.0006 | 0.012 | 0.14 | 0.004 | 0.0007 |  | 0.23 | 47.34
[16 empty] | 2066 |  | P24 | 0.23 | 0.07 | 0.07 | 0.0006 | 0.01 | 0.18 | 0.0035 | 0.0007 |  | 0.27 | 47.34
[16 empty] | 1127 |  | P24 | 0.42 | 0.12 | 0.11 | 0.0006 | 0.013 | 0.16 | 0.0037 | 0.0011 |  | 0.26 | 94.68
42 | 2021-06-11 10:15 | 2021-06-23 03:57 | PROD | 2 | 92279 | 46 | 0 | 1 | 0 | 1 | 1.4 | 1 | 1.2 | 5.6 | 7 |  |  | HMG 2 | 0.265 | 0.135 | 0.12 | 0.0006 | 0.0165 | 0.09 | 0.0042 | 0.0008 |  | 0.225 | 189.36 | 25595 | 98.96
[16 empty] | 2051 |  | P24 | 0.26 | 0.12 | 0.09 | 0.0006 | 0.014 | 0.06 | 0.004 | 0.0008 |  | 0.25 | 94.68
[16 empty] | 2052 |  | P24 | 0.27 | 0.15 | 0.15 | 0.0006 | 0.019 | 0.12 | 0.0044 | 0.0008 |  | 0.2 | 94.68
73 | 2021-06-11 13:32 | 2021-06-23 02:23 | PROD | 2 | 90145 | 45 | 0 | 1 | 0 | 1 | 1.4 | 1 | 1.2 | 4.5 | 8.7 | 3343 |  | HMG 1 | 0.32 | 0.16 | 0.07 | 0.0006 | 0.009 | 0.1 | 0.0031 | 0.0009 |  | 0.3 | 189.36 | 25977 | 99.4
39 | 2021-06-11 18:13 | 2021-06-24 09:01 | PROD | 2 | 99272 | 46 | 0 | 1 | 0 | 1 | 1.4 | 1 | 1.2 | 3.8 | 9.2 |  |  | HMG 4 | 0.225 | 0.135 | 0.0675 | 0.0006 | 0.00875 | 0.1125 | 0.00365 | 0.00055 |  | 0.2975 | 189.36 | 27431 | 99.38
[16 empty] | 4473 |  | P4 | 0.17 | 0.16 | 0.09 | 0.0006 | 0.011 | 0.09 | 0.0039 | 0.0009 |  | 0.27 | 47.34
[16 empty] | 4480 |  | P4 | 0.29 | 0.14 | 0.04 | 0.0006 | 0.006 | 0.08 | 0.0042 | 0.0002 |  | 0.32 | 47.34
[16 empty] | 3345 |  | P4 | 0.2 | 0.11 | 0.05 | 0.0006 | 0.006 | 0.15 | 0.003 | 0.0005 |  | 0.33 | 47.34
[16 empty] | 3346 |  | P4 | 0.24 | 0.13 | 0.09 | 0.0006 | 0.012 | 0.13 | 0.0035 | 0.0006 |  | 0.27 | 47.34
51 | 2021-06-11 21:10 | 2021-06-21 08:17 | PROD | 1 | 74814 | 38 | 0 | 2 | 0 | 1 | 1.4 | 1 | 1.4 | 3.6 | 7.4 |  |  | HMG 2 | 0.3475 | 0.1475 | 0.1075 | 0.0006 | 0.0135 | 0.125 | 0.004025 | 0.0007 |  | 0.275 | 189.36 | 16864 | 98.57
[16 empty] | 3357 |  | P4 | 0.19 | 0.08 | 0.07 | 0.0006 | 0.012 | 0.14 | 0.0038 | 0.0004 |  | 0.32 | 47.34
[16 empty] | 3362 |  | P4 | 0.4 | 0.17 | 0.12 | 0.0006 | 0.014 | 0.12 | 0.0041 | 0.0008 |  | 0.26 | 142.02
57 | 2021-06-11 21:12 | 2021-06-21 08:32 | PROD | 1 | 75064 | 38 | 0 | 2 | 0 | 1 | 1.4 | 1 | 1.3 | 3.7 | 5.8 |  |  | HMG 2 | 0.24 | 0.135 | 0.115 | 0.0006 | 0.015 | 0.09 | 0.0042 | 0.00095 |  | 0.2 | 189.36 | 16683 | 98.82
[16 empty] | 2067 |  | P24 | 0.26 | 0.17 | 0.13 | 0.0006 | 0.017 | 0.12 | 0.0043 | 0.0011 |  | 0.21 | 94.68
[16 empty] | 2068 |  | P24 | 0.22 | 0.1 | 0.1 | 0.0006 | 0.013 | 0.06 | 0.0041 | 0.0008 |  | 0.19 | 94.68
75 | 2021-06-11 22:05 | 2021-06-24 09:51 | PROD | 2 | 97339 | 49 | 0 | 1 | 0 | 1 | 1.4 | 1 | 1.2 | 4.1 | 9.4 |  |  | HMG 2 | 0.215 | 0.13 | 0.085 | 0.0006 | 0.0105 | 0.105 | 0.00335 | 0.0004 |  | 0.285 | 189.36 | 26406 | 99.56
[16 empty] | 3344 |  | P4 | 0.19 | 0.13 | 0.08 | 0.0006 | 0.009 | 0.08 | 0.0032 | 0.0002 |  | 0.3 | 94.68
[16 empty] | 3346 |  | P4 | 0.24 | 0.13 | 0.09 | 0.0006 | 0.012 | 0.13 | 0.0035 | 0.0006 |  | 0.27 | 94.68
34 | 2021-06-12 05:08 | 2021-06-24 05:05 | PROD | 1 | 88125 | 43 | 0 | 4 | 0 | 1 | 1.4 | 1 | 1.2 | 5.2 | 5.8 |  |  | HMG 2 | 0.33 | 0.165 | 0.105 | 0.0006 | 0.0135 | 0.14 | 0.00425 | 0.0005 |  | 0.275 | 189.36 | 21252 | 92.45
[16 empty] | 3362 |  | P4 | 0.4 | 0.17 | 0.12 | 0.0006 | 0.014 | 0.12 | 0.0041 | 0.0008 |  | 0.26 | 94.68
[16 empty] | 3363 |  | P4 | 0.26 | 0.16 | 0.09 | 0.0006 | 0.013 | 0.16 | 0.0044 | 0.0002 |  | 0.29 | 94.68
90 | 2021-06-12 07:56 | 2021-06-23 12:58 | PROD | 1 | 85812 | 37 | 0 | 5 | 0 | 1 | 1.4 | 1 | 1.2 | 4.7 | 9.7 |  |  | HMG 3 | 0.292 | 0.16 | 0.114 | 0.0006 | 0.0149 | 0.117 | 0.00414 | 0.000995 |  | 0.2195 | 189.36 | 19085 | 96.35
[16 empty] | 2065 |  | P24 | 0.38 | 0.15 | 0.09 | 0.0006 | 0.011 | 0.1 | 0.0039 | 0.0008 |  | 0.22 | 47.34
[16 empty] | 2067 |  | P24 | 0.26 | 0.17 | 0.13 | 0.0006 | 0.017 | 0.12 | 0.0043 | 0.0011 |  | 0.21 | 123.084
[16 empty] | 1128 |  | P24 | 0.28 | 0.12 | 0.07 | 0.0006 | 0.011 | 0.14 | 0.0037 | 0.0008 |  | 0.28 | 18.936
16 | 2021-06-12 10:33 | 2021-06-24 14:07 | PROD | 2 | 93848 | 46 | 0 | 1 | 0 | 1 | 1.4 | 1 | 1.2 | 4.5 | 7.8 | 3345 |  | HMG 1 | 0.2 | 0.11 | 0.05 | 0.0006 | 0.006 | 0.15 | 0.003 | 0.0005 |  | 0.33 | 189.36 | 26085 | 99.25
44 | 2021-06-12 18:41 | 2021-06-25 08:44 | PROD | 2 | 98751 | 47 | 0 | 3 | 0 | 1 | 1.4 | 1 | 1.2 | 4.2 | 5.4 |  |  | HMG 3 | 0.344 | 0.141 | 0.1355 | 0.0006 | 0.0141 | 0.099 | 0.003865 | 0.000915 |  | 0.2525 | 189.36 | 27175 | 99.08
[16 empty] | 2050 |  | P24 | 0.26 | 0.13 | 0.14 | 0.0006 | 0.014 | 0.12 | 0.0038 | 0.0013 |  | 0.22 | 28.404
[16 empty] | 2055 |  | P24 | 0.4 | 0.11 | 0.11 | 0.0006 | 0.01 | 0.12 | 0.0033 | 0.0006 |  | 0.25 | 28.404
[16 empty] | 2056 |  | P24 | 0.35 | 0.15 | 0.14 | 0.0006 | 0.015 | 0.09 | 0.004 | 0.0009 |  | 0.26 | 132.552
10 | 2021-06-12 21:00 | 2021-06-22 13:36 | PROD | 1 | 73069 | 38 | 0 | 1 | 0 | 1 | 1.4 | 1 | 1.2 | 5.1 | 6.5 | 3363 |  | HMG 1 | 0.26 | 0.16 | 0.09 | 0.0006 | 0.013 | 0.16 | 0.0044 | 0.0002 |  | 0.29 | 189.36 | 16722 | 95.6
67 | 2021-06-12 21:50 | 2021-06-24 09:48 | PROD | 2 | 89825 | 42 | 0 | 1 | 0 | 1 | 1.4 | 1 | 1.2 | 4.2 | 8.7 |  |  | HMG 4 | 0.225 | 0.135 | 0.085 | 0.0006 | 0.011 | 0.095 | 0.003475 | 0.000625 |  | 0.2775 | 189.36 | 25298 | 99.41
[16 empty] | 4469 |  | P4 | 0.34 | 0.14 | 0.09 | 0.0006 | 0.014 | 0.07 | 0.0042 | 0.001 |  | 0.28 | 47.34
[16 empty] | 3341 |  | P4 | 0.13 | 0.14 | 0.08 | 0.0006 | 0.009 | 0.1 | 0.003 | 0.0007 |  | 0.26 | 47.34
[16 empty] | 3344 |  | P4 | 0.19 | 0.13 | 0.08 | 0.0006 | 0.009 | 0.08 | 0.0032 | 0.0002 |  | 0.3 | 47.34
[16 empty] | 3346 |  | P4 | 0.24 | 0.13 | 0.09 | 0.0006 | 0.012 | 0.13 | 0.0035 | 0.0006 |  | 0.27 | 47.34
78 | 2021-06-13 01:00 | 2021-06-22 08:49 | PROD | 1 | 72169 | 37 | 0 | 3 | 0 | 1 | 1.4 | 1 | 1.3 | 4.4 | 6.6 |  |  | HMG 4 | 0.239 | 0.141 | 0.1065 | 0.0006 | 0.01125 | 0.08 | 0.004345 | 0.000355 |  | 0.269 | 189.36 | 16330 | 97.3
[16 empty] | 3355 |  | P4 | 0.13 | 0.16 | 0.12 | 0.0006 | 0.014 | 0.09 | 0.0041 | 0.0005 |  | 0.26 | 18.936
[16 empty] | 3356 |  | P4 | 0.21 | 0.15 | 0.07 | 0.0006 | 0.013 | 0.1 | 0.0046 | 0.0003 |  | 0.3 | 47.34
[16 empty] | 3359 |  | P4 | 0.19 | 0.15 | 0.08 | 0.0006 | 0.014 | 0.04 | 0.0039 | 0.0002 |  | 0.32 | 28.404
[16 empty] | 3364 |  | P4 | 0.29 | 0.13 | 0.13 | 0.0006 | 0.009 | 0.08 | 0.0044 | 0.0004 |  | 0.24 | 94.68
59 | 2021-06-13 01:02 | 2021-06-22 16:58 | PROD | 1 | 74035 | 36 | 0 | 4 | 0 | 1 | 1.4 | 1 | 1.2 | 3.8 | 6.4 | 3364 |  | HMG 1 | 0.29 | 0.13 | 0.13 | 0.0006 | 0.009 | 0.08 | 0.0044 | 0.0004 |  | 0.24 | 189.36 | 16099 | 95.46
66 | 2021-06-13 05:12 | 2021-06-23 16:10 | PROD | 1 | 81567 | 40 | 0 | 2 | 0 | 1 | 1.4 | 1 | 1.2 | 4.5 | 6.1 |  |  | HMG 2 | 0.3325 | 0.155 | 0.1125 | 0.0006 | 0.01175 | 0.0975 | 0.004175 | 0.00065 |  | 0.2675 | 189.36 | 18366 | 98.78
[16 empty] | 3362 |  | P4 | 0.4 | 0.17 | 0.12 | 0.0006 | 0.014 | 0.12 | 0.0041 | 0.0008 |  | 0.26 | 47.34
[16 empty] | 3365 |  | P4 | 0.31 | 0.15 | 0.11 | 0.0006 | 0.011 | 0.09 | 0.0042 | 0.0006 |  | 0.27 | 142.02
17 | 2021-06-13 05:15 | 2021-06-24 12:59 | PROD | 1 | 89138 | 42 | 0 | 2 | 1 | 1 | 1.4 | 1 | 1.2 | 4.2 | 6.1 |  |  | HMG 2 | 0.418 | 0.14 | 0.09 | 0.0006 | 0.012 | 0.109 | 0.00391 | 0.00094 |  | 0.242 | 189.36 | 19906 | 99.38
[16 empty] | 1129 |  | P24 | 0.4 | 0.14 | 0.09 | 0.0006 | 0.012 | 0.1 | 0.004 | 0.001 |  | 0.23 | 132.552
[16 empty] | 2069 |  | P24 | 0.46 | 0.14 | 0.09 | 0.0006 | 0.012 | 0.13 | 0.0037 | 0.0008 |  | 0.27 | 56.808
70 | 2021-06-13 11:16 | 2021-06-25 17:49 | PROD | 2 | 96457 | 47 | 0 | 0 | 1 | 1 | 1.4 | 1 | 1.2 | 4.1 | 8.4 |  |  | HMG 2 | 0.1825 | 0.135 | 0.0775 | 0.0006 | 0.0085 | 0.09 | 0.003225 | 0.00025 |  | 0.3025 | 189.36 | 26673 | 100.37
[16 empty] | 3344 |  | P4 | 0.19 | 0.13 | 0.08 | 0.0006 | 0.009 | 0.08 | 0.0032 | 0.0002 |  | 0.3 | 142.02
[16 empty] | 3347 |  | P4 | 0.16 | 0.15 | 0.07 | 0.0006 | 0.007 | 0.12 | 0.0033 | 0.0004 |  | 0.31 | 47.34
35 | 2021-06-13 13:46 | 2021-06-25 05:54 | PROD | 2 | 91946 | 46 | 0 | 1 | 0 | 1 | 1.4 | 1 | 1.2 | 4.1 | 9.2 |  |  | HMG 3 | 0.155 | 0.1575 | 0.09 | 0.0006 | 0.0095 | 0.09 | 0.003725 | 0.0003 |  | 0.295 | 189.36 | 25567 | 99.17
[16 empty] | 4505 |  | P4 | 0.14 | 0.18 | 0.09 | 0.0006 | 0.011 | 0.06 | 0.0044 | 0.0004 |  | 0.27 | 47.34
[16 empty] | 3347 |  | P4 | 0.16 | 0.15 | 0.07 | 0.0006 | 0.007 | 0.12 | 0.0033 | 0.0004 |  | 0.31 | 47.34
[16 empty] | 3348 |  | P4 | 0.16 | 0.15 | 0.1 | 0.0006 | 0.01 | 0.09 | 0.0036 | 0.0002 |  | 0.3 | 94.68
37 | 2021-06-13 18:43 | 2021-06-25 21:54 | PROD | 2 | 95317 | 45 | 0 | 1 | 0 | 1 | 1.4 | 1 | 1.2 | 3.7 | 11.3 | 3321 |  | HMG 1 | 0.23 | 0.15 | 0.08 | 0.0006 | 0.01 | 0.09 | 0.0036 | 0.0007 |  | 0.33 | 189.36 | 28076 | 99.08
21 | 2021-06-13 21:07 | 2021-06-23 05:11 | PROD | 1 | 73398 | 39 | 0 | 1 | 0 | 1 | 1.4 | 1 | 1.2 | 4.9 | 5.6 |  |  | HMG 3 | 0.3265 | 0.092 | 0.051 | 0.0006 | 0.00765 | 0.1245 | 0.003305 | 0.00088 |  | 0.2715 | 189.36 | 16823 | 98.19
[16 empty] | 2069 |  | P24 | 0.46 | 0.14 | 0.09 | 0.0006 | 0.012 | 0.13 | 0.0037 | 0.0008 |  | 0.27 | 9.468
[16 empty] | 1131 |  | P24 | 0.33 | 0.1 | 0.07 | 0.0006 | 0.009 | 0.14 | 0.0036 | 0.0012 |  | 0.24 | 85.212
[16 empty] | 2070 |  | P24 | 0.31 | 0.08 | 0.03 | 0.0006 | 0.006 | 0.11 | 0.003 | 0.0006 |  | 0.3 | 94.68
64 | 2021-06-13 21:48 | 2021-06-25 08:50 | PROD | 2 | 89015 | 43 | 0 | 1 | 0 | 1 | 1.4 | 1 | 1.2 | 4.4 | 11 |  |  | HMG 2 | 0.168 | 0.148 | 0.072 | 0.0006 | 0.0075 | 0.121 | 0.00332 | 0.00042 |  | 0.306 | 189.36 | 24080 | 99.54
[16 empty] | 3346 |  | P4 | 0.24 | 0.13 | 0.09 | 0.0006 | 0.012 | 0.13 | 0.0035 | 0.0006 |  | 0.27 | 18.936
[16 empty] | 3347 |  | P4 | 0.16 | 0.15 | 0.07 | 0.0006 | 0.007 | 0.12 | 0.0033 | 0.0004 |  | 0.31 | 170.424
81 | 2021-06-13 21:54 | 2021-06-23 20:57 | PRZ | 1 | 78287 | 38 | 0 | 2 | 0 | 2.8 | 1.4 | 1 | 1.2 | 4.2 | 11.4 |  |  | HMG 4 | 0.205 | 0.1575 | 0.0675 | 0.0006 | 0.009 | 0.085 | 0.003775 | 0.000575 |  | 0.2625 | 195.16 | 24089 | 98.73
[16 empty] | 4543 |  | P4 | 0.14 | 0.16 | 0.05 | 0.0006 | 0.008 | 0.07 | 0.0033 | 0.0007 |  | 0.28 | 48.79
[16 empty] | 3336 |  | P4 | 0.31 | 0.13 | 0.08 | 0.0006 | 0.012 | 0.09 | 0.0051 | 0.0006 |  | 0.25 | 48.79
[16 empty] | 4544 |  | P4 | 0.18 | 0.17 | 0.07 | 0.0006 | 0.008 | 0.12 | 0.0034 | 0.0005 |  | 0.24 | 48.79
[16 empty] | 4545 |  | P4 | 0.19 | 0.17 | 0.07 | 0.0006 | 0.008 | 0.06 | 0.0033 | 0.0005 |  | 0.28 | 48.79
19 | 2021-06-14 05:18 | 2021-06-24 08:51 | PROD | 1 | 80656 | 38 | 0 | 1 | 1 | 1 | 1.4 | 1 | 1.2 | 4.3 | 5.4 |  |  | HMG 3 | 0.27 | 0.11 | 0.075 | 0.000625 | 0.00975 | 0.1475 | 0.003725 | 0.0006 |  | 0.2475 | 189.36 | 17756 | 99.82
[16 empty] | 2069 |  | P24 | 0.46 | 0.14 | 0.09 | 0.0006 | 0.012 | 0.13 | 0.0037 | 0.0008 |  | 0.27 | 47.34
[16 empty] | 2071 |  | P24 | 0.18 | 0.1 | 0.08 | 0.0006 | 0.01 | 0.17 | 0.0039 | 0.0005 |  | 0.22 | 94.68
[16 empty] | 1132 |  | P24 | 0.26 | 0.1 | 0.05 | 0.0007 | 0.007 | 0.12 | 0.0034 | 0.0006 |  | 0.28 | 47.34
69 | 2021-06-14 05:21 | 2021-06-23 08:52 | PROD | 1 | 70572 | 38 | 0 | 2 | 0 | 1 | 1.4 | 1 | 1.2 | 3.2 | 6.5 |  |  | HMG 2 | 0.22 | 0.1275 | 0.0875 | 0.0006 | 0.00725 | 0.0975 | 0.00405 | 0.0003 |  | 0.2925 | 189.36 | 16437 | 96.88
[16 empty] | 3365 |  | P4 | 0.31 | 0.15 | 0.11 | 0.0006 | 0.011 | 0.09 | 0.0042 | 0.0006 |  | 0.27 | 47.34
[16 empty] | 3366 |  | P4 | 0.19 | 0.12 | 0.08 | 0.0006 | 0.006 | 0.1 | 0.004 | 0.0002 |  | 0.3 | 142.02
27 | 2021-06-14 10:56 | 2021-06-26 09:45 | PROD | 2 | 90766 | 43 | 0 | 1 | 0 | 1 | 1.4 | 1 | 1.2 | 3.2 | 10.1 |  |  | HMG 4 | 0.18 | 0.1525 | 0.085 | 0.0006 | 0.01 | 0.1025 | 0.003625 | 0.000575 |  | 0.265 | 189.36 | 25319 | 98.74
[16 empty] | 4505 |  | P4 | 0.14 | 0.18 | 0.09 | 0.0006 | 0.011 | 0.06 | 0.0044 | 0.0004 |  | 0.27 | 47.34
[16 empty] | 4542 |  | P4 | 0.21 | 0.16 | 0.08 | 0.0006 | 0.008 | 0.12 | 0.0036 | 0.0006 |  | 0.26 | 47.34
[16 empty] | 3341 |  | P4 | 0.13 | 0.14 | 0.08 | 0.0006 | 0.009 | 0.1 | 0.003 | 0.0007 |  | 0.26 | 47.34
[16 empty] | 3346 |  | P4 | 0.24 | 0.13 | 0.09 | 0.0006 | 0.012 | 0.13 | 0.0035 | 0.0006 |  | 0.27 | 47.34
72 | 2021-06-14 10:58 | 2021-06-27 03:11 | PROD | 2 | 98874 | 46 | 0 | 0 | 1 | 1 | 1.4 | 1 | 1.2 | 4.4 | 9.6 | 3350 |  | HMG 1 | 0.44 | 0.15 | 0.1 | 0.0006 | 0.011 | 0.11 | 0.0039 | 0.0007 |  | 0.3 | 189.36 | 26830 | 99.73
86 | 2021-06-14 13:58 | 2021-06-26 14:34 | PROD | 2 | 94407 | 46 | 0 | 1 | 0 | 1 | 1.4 | 1 | 1.2 | 3.5 | 10.1 |  |  | HMG 2 | 0.2375 | 0.1075 | 0.1175 | 0.000625 | 0.0115 | 0.1025 | 0.00395 | 0.0005 |  | 0.25 | 189.36 | 25285 | 99.29
[16 empty] | 4534 |  | P4 | 0.35 | 0.1 | 0.08 | 0.0007 | 0.007 | 0.08 | 0.0044 | 0.0008 |  | 0.28 | 47.34
[16 empty] | 3349 |  | P4 | 0.2 | 0.11 | 0.13 | 0.0006 | 0.013 | 0.11 | 0.0038 | 0.0004 |  | 0.24 | 142.02
14 | 2021-06-14 14:00 | 2021-06-26 14:45 | PROD | 2 | 92644 | 49 | 0 | 0 | 0 | 1 | 3.3 | 1 | 1.2 | 5.2 | 10 |  |  | HMG 3 | 0.2225 | 0.125 | 0.1075 | 0.000625 | 0.011 | 0.09 | 0.0041 | 0.0005 |  | 0.2575 | 189.36 | 25253 | 98.9
[16 empty] | 4505 |  | P4 | 0.14 | 0.18 | 0.09 | 0.0006 | 0.011 | 0.06 | 0.0044 | 0.0004 |  | 0.27 | 47.34
[16 empty] | 4534 |  | P4 | 0.35 | 0.1 | 0.08 | 0.0007 | 0.007 | 0.08 | 0.0044 | 0.0008 |  | 0.28 | 47.34
[16 empty] | 3349 |  | P4 | 0.2 | 0.11 | 0.13 | 0.0006 | 0.013 | 0.11 | 0.0038 | 0.0004 |  | 0.24 | 94.68
96 | 2021-06-14 21:51 | 2021-06-25 05:16 | PROD | 1 | 80423 | 38 | 0 | 1 | 0 | 1 | 1.4 | 1 | 1.2 | 4 | 5.1 |  |  | HMG 4 | 0.2825 | 0.114 | 0.0775 | 0.00061 | 0.0117 | 0.112 | 0.00377 | 0.000855 |  | 0.238 | 189.36 | 18210 | 97.85
[16 empty] | 2064 |  | P24 | 0.28 | 0.14 | 0.06 | 0.0006 | 0.011 | 0.1 | 0.0034 | 0.0007 |  | 0.28 | 47.34
[16 empty] | 1130 |  | P24 | 0.26 | 0.11 | 0.1 | 0.0006 | 0.015 | 0.1 | 0.0042 | 0.0008 |  | 0.2 | 75.744
[16 empty] | 1131 |  | P24 | 0.33 | 0.1 | 0.07 | 0.0006 | 0.009 | 0.14 | 0.0036 | 0.0012 |  | 0.24 | 47.34
[16 empty] | 1132 |  | P24 | 0.26 | 0.1 | 0.05 | 0.0007 | 0.007 | 0.12 | 0.0034 | 0.0006 |  | 0.28 | 18.936
46 | 2021-06-15 03:42 | 2021-06-25 08:08 | PROD | 1 | 78124 | 35 | 0 | 5 | 0 | 1 | 1.4 | 1 | 1.2 | 4.2 | 4.3 |  |  | HMG 4 | 0.2685 | 0.123 | 0.0695 | 0.000625 | 0.01105 | 0.107 | 0.00363 | 0.0007 |  | 0.2575 | 189.36 | 18811 | 95.8
[16 empty] | 2064 |  | P24 | 0.28 | 0.14 | 0.06 | 0.0006 | 0.011 | 0.1 | 0.0034 | 0.0007 |  | 0.28 | 85.212
[16 empty] | 1126 |  | P24 | 0.25 | 0.15 | 0.1 | 0.0006 | 0.012 | 0.14 | 0.004 | 0.0007 |  | 0.23 | 9.468
[16 empty] | 1130 |  | P24 | 0.26 | 0.11 | 0.1 | 0.0006 | 0.015 | 0.1 | 0.0042 | 0.0008 |  | 0.2 | 47.34
[16 empty] | 1132 |  | P24 | 0.26 | 0.1 | 0.05 | 0.0007 | 0.007 | 0.12 | 0.0034 | 0.0006 |  | 0.28 | 47.34
60 | 2021-06-15 10:38 | 2021-06-28 01:53 | PROD | 2 | 99052 | 49 | 0 | 1 | 0 | 1 | 1.4 | 1 | 1.2 | 4.6 | 9 | 3352 |  | HMG 1 | 0.18 | 0.11 | 0.14 | 0.0006 | 0.012 | 0.07 | 0.0042 | 0.0004 |  | 0.25 | 189.36 | 26407 | 99.15
32 | 2021-06-15 14:11 | 2021-06-26 01:46 | PROD | 2 | 79955 | 41 | 0 | 0 | 0 | 1 | 1.4 | 1 | 1.2 | 4.8 | 9.6 |  |  | HMG 2 | 0.1725 | 0.1525 | 0.095 | 0.0006 | 0.0095 | 0.0975 | 0.0036 | 0.0003 |  | 0.29 | 189.36 | 23233 | 99.27
[16 empty] | 4542 |  | P4 | 0.21 | 0.16 | 0.08 | 0.0006 | 0.008 | 0.12 | 0.0036 | 0.0006 |  | 0.26 | 47.34
[16 empty] | 3348 |  | P4 | 0.16 | 0.15 | 0.1 | 0.0006 | 0.01 | 0.09 | 0.0036 | 0.0002 |  | 0.3 | 142.02
94 | 2021-06-15 19:05 | 2021-06-28 13:24 | PROD | 2 | 99495 | 48 | 0 | 2 | 0 | 1 | 1.4 | 1 | 1.2 | 4.7 | 6.6 |  |  | HMG 3 | 0.2915 | 0.113 | 0.065 | 0.0006 | 0.00915 | 0.118 | 0.003585 | 0.0007 |  | 0.263 | 189.36 | 26830 | 98.85
[16 empty] | 1115 |  | P24 | 0.26 | 0.09 | 0.05 | 0.0006 | 0.008 | 0.1 | 0.0035 | 0.0004 |  | 0.32 | 47.34
[16 empty] | 1119 |  | P24 | 0.26 | 0.13 | 0.07 | 0.0006 | 0.01 | 0.11 | 0.0038 | 0.0008 |  | 0.23 | 75.744
[16 empty] | 1120 |  | P24 | 0.35 | 0.11 | 0.07 | 0.0006 | 0.009 | 0.14 | 0.0034 | 0.0008 |  | 0.26 | 66.276
71 | 2021-06-15 20:57 | 2021-06-25 13:01 | PROD | 1 | 74597 | 44 | 0 | 1 | 0 | 1 | 1.4 | 1 | 1.2 | 3.3 | 5.8 |  |  | HMG 2 | 0.18 | 0.15 | 0.0925 | 0.0006 | 0.0075 | 0.1275 | 0.004025 | 0.0002 |  | 0.3 | 189.36 | 17311 | 97.21
[16 empty] | 3368 |  | P4 | 0.18 | 0.15 | 0.04 | 0.0006 | 0.006 | 0.12 | 0.0041 | 0.0002 |  | 0.33 | 47.34
[16 empty] | 3369 |  | P4 | 0.18 | 0.15 | 0.11 | 0.0006 | 0.008 | 0.13 | 0.004 | 0.0002 |  | 0.29 | 142.02
31 | 2021-06-15 21:54 | 2021-06-27 17:25 | PROD | 2 | 90025 | 47 | 0 | 0 | 0 | 2 | 1.4 | 1 | 1.2 | 4.7 | 12.6 |  |  | HMG 2 | 0.335 | 0.135 | 0.0475 | 0.0006 | 0.00725 | 0.1025 | 0.002775 | 0.000475 |  | 0.315 | 189.36 | 26329 | 99.02
[16 empty] | 3330 |  | P4 | 0.3 | 0.13 | 0.03 | 0.0006 | 0.006 | 0.1 | 0.0024 | 0.0004 |  | 0.32 | 142.02
[16 empty] | 3350 |  | P4 | 0.44 | 0.15 | 0.1 | 0.0006 | 0.011 | 0.11 | 0.0039 | 0.0007 |  | 0.3 | 47.34
1 | 2021-06-15 21:56 | 2021-06-26 00:49 | PRZ | 1 | 78514 | 37 | 0 | 0 | 1 | 1 | 1.4 | 1 | 1.2 | 4.3 | 8.8 |  |  | HMG 4 | 0.2375 | 0.165 | 0.08 | 0.0006 | 0.0105 | 0.085 | 0.003275 | 0.000725 |  | 0.275 | 195.16 | 24577 | 100.24
[16 empty] | 4546 |  | P4 | 0.32 | 0.18 | 0.05 | 0.0006 | 0.008 | 0.06 | 0.003 | 0.0003 |  | 0.33 | 48.79
[16 empty] | 3338 |  | P4 | 0.15 | 0.16 | 0.11 | 0.0006 | 0.014 | 0.09 | 0.0037 | 0.0007 |  | 0.22 | 48.79
[16 empty] | 3342 |  | P4 | 0.16 | 0.16 | 0.09 | 0.0006 | 0.011 | 0.09 | 0.0033 | 0.001 |  | 0.25 | 48.79
[16 empty] | 3343 |  | P4 | 0.32 | 0.16 | 0.07 | 0.0006 | 0.009 | 0.1 | 0.0031 | 0.0009 |  | 0.3 | 48.79
36 | 2021-06-16 05:01 | 2021-06-26 05:12 | PROD | 1 | 77719 | 37 | 0 | 3 | 0 | 1 | 1.4 | 1 | 1.2 | 4.5 | 6.1 |  |  | HMG 3 | 0.1725 | 0.1425 | 0.0875 | 0.0006 | 0.00775 | 0.12 | 0.004025 | 0.000225 |  | 0.3025 | 189.36 | 17894 | 96.91
[16 empty] | 3353 |  | P4 | 0.15 | 0.12 | 0.09 | 0.0006 | 0.009 | 0.1 | 0.004 | 0.0003 |  | 0.3 | 47.34
[16 empty] | 3368 |  | P4 | 0.18 | 0.15 | 0.04 | 0.0006 | 0.006 | 0.12 | 0.0041 | 0.0002 |  | 0.33 | 47.34
[16 empty] | 3369 |  | P4 | 0.18 | 0.15 | 0.11 | 0.0006 | 0.008 | 0.13 | 0.004 | 0.0002 |  | 0.29 | 94.68
85 | 2021-06-16 05:05 | 2021-06-25 16:07 | PROD | 1 | 74040 | 39 | 0 | 1 | 0 | 1 | 1.4 | 1 | 1.2 | 3.9 | 6.6 |  |  | HMG 4 | 0.1975 | 0.125 | 0.0825 | 0.0006 | 0.00875 | 0.0975 | 0.004125 | 0.000325 |  | 0.285 | 189.36 | 16702 | 97.72
[16 empty] | 3353 |  | P4 | 0.15 | 0.12 | 0.09 | 0.0006 | 0.009 | 0.1 | 0.004 | 0.0003 |  | 0.3 | 47.34
[16 empty] | 3365 |  | P4 | 0.31 | 0.15 | 0.11 | 0.0006 | 0.011 | 0.09 | 0.0042 | 0.0006 |  | 0.27 | 47.34
[16 empty] | 3367 |  | P4 | 0.15 | 0.08 | 0.09 | 0.0006 | 0.009 | 0.08 | 0.0042 | 0.0002 |  | 0.24 | 47.34
[16 empty] | 3368 |  | P4 | 0.18 | 0.15 | 0.04 | 0.0006 | 0.006 | 0.12 | 0.0041 | 0.0002 |  | 0.33 | 47.34
38 | 2021-06-16 10:46 | 2021-06-28 13:22 | PROD | 2 | 96268 | 45 | 0 | 1 | 1 | 1 | 1.4 | 1 | 1.3 | 6.3 | 10.5 |  |  | HMG 3 | 0.2175 | 0.125 | 0.105 | 0.0006 | 0.01025 | 0.0925 | 0.003975 | 0.0005 |  | 0.2775 | 189.36 | 26898 | 100.29
[16 empty] | 3334 |  | P4 | 0.39 | 0.15 | 0.1 | 0.0006 | 0.011 | 0.1 | 0.0037 | 0.001 |  | 0.26 | 47.34
[16 empty] | 3352 |  | P4 | 0.18 | 0.11 | 0.14 | 0.0006 | 0.012 | 0.07 | 0.0042 | 0.0004 |  | 0.25 | 47.34
[16 empty] | 3353 |  | P4 | 0.15 | 0.12 | 0.09 | 0.0006 | 0.009 | 0.1 | 0.004 | 0.0003 |  | 0.3 | 94.68
48 | 2021-06-16 18:12 | 2021-06-29 08:55 | PROD | 2 | 99223 | 48 | 0 | 1 | 0 | 1 | 1.4 | 1 | 1.3 | 5 | 7.5 |  |  | HMG 4 | 0.209 | 0.117 | 0.118 | 0.0006 | 0.0118 | 0.1125 | 0.003895 | 0.00053 |  | 0.2305 | 189.36 | 28460 | 99.35
[16 empty] | 1115 |  | P24 | 0.26 | 0.09 | 0.05 | 0.0006 | 0.008 | 0.1 | 0.0035 | 0.0004 |  | 0.32 | 47.34
[16 empty] | 2057 |  | P24 | 0.13 | 0.13 | 0.21 | 0.0006 | 0.017 | 0.12 | 0.0044 | 0.0005 |  | 0.16 | 75.744
[16 empty] | 1116 |  | P24 | 0.27 | 0.1 | 0.04 | 0.0006 | 0.005 | 0.12 | 0.0031 | 0.0003 |  | 0.29 | 18.936
[16 empty] | 1119 |  | P24 | 0.26 | 0.13 | 0.07 | 0.0006 | 0.01 | 0.11 | 0.0038 | 0.0008 |  | 0.23 | 47.34
55 | 2021-06-16 21:07 | 2021-06-28 08:48 | PROD | 1 | 89899 | 45 | 0 | 2 | 0 | 1 | 1.4 | 1 | 1.2 | 4.1 | 4.3 |  |  | HMG 2 | 0.3205 | 0.119 | 0.08 | 0.00123 | 0.00955 | 0.1285 | 0.00412 | 0.0006 |  | 0.2355 | 189.36 | 20549 | 98.58
[16 empty] | 1133 |  | P24 | 0.37 | 0.13 | 0.08 | 0.0009 | 0.009 | 0.09 | 0.0039 | 0.0006 |  | 0.23 | 85.212
[16 empty] | 1134 |  | P24 | 0.28 | 0.11 | 0.08 | 0.0015 | 0.01 | 0.16 | 0.0043 | 0.0006 |  | 0.24 | 104.148
76 | 2021-06-16 21:56 | 2021-06-27 17:20 | PROD | 2 | 84461 | 40 | 0 | 0 | 0 | 1 | 1.4 | 1 | 1.2 | 3.7 | 9.1 |  |  | HMG 2 | 0.285 | 0.1225 | 0.045 | 0.0006 | 0.00825 | 0.1 | 0.003675 | 0.00025 |  | 0.335 | 189.36 | 23230 | 99.17
[16 empty] | 3330 |  | P4 | 0.3 | 0.13 | 0.03 | 0.0006 | 0.006 | 0.1 | 0.0024 | 0.0004 |  | 0.32 | 47.34
[16 empty] | 3351 |  | P4 | 0.28 | 0.12 | 0.05 | 0.0006 | 0.009 | 0.1 | 0.0041 | 0.0002 |  | 0.34 | 142.02
18 | 2021-06-16 23:38 | 2021-06-26 16:13 | PROD | 1 | 73692 | 38 | 0 | 1 | 0 | 1 | 1.4 | 1 | 1.2 | 4.4 | 6.1 |  |  | HMG 3 | 0.185 | 0.1025 | 0.0475 | 0.0006 | 0.01175 | 0.08 | 0.004275 | 0.0002 |  | 0.3 | 189.36 | 16854 | 98.8
[16 empty] | 3359 |  | P4 | 0.19 | 0.15 | 0.08 | 0.0006 | 0.014 | 0.04 | 0.0039 | 0.0002 |  | 0.32 | 47.34
[16 empty] | 3367 |  | P4 | 0.15 | 0.08 | 0.09 | 0.0006 | 0.009 | 0.08 | 0.0042 | 0.0002 |  | 0.24 | 47.34
[16 empty] | 3370 |  | P4 | 0.2 | 0.09 | 0.01 | 0.0006 | 0.012 | 0.1 | 0.0045 | 0.0002 |  | 0.32 | 94.68
65 | 2021-06-16 23:42 | 2021-06-26 12:58 | PROD | 1 | 75101 | 38 | 0 | 1 | 0 | 1 | 1.4 | 1 | 1.2 | 4.5 | 6.9 | 3371 |  | HMG 1 | 0.16 | 0.15 | 0.08 | 0.0006 | 0.012 | 0.08 | 0.0041 | 0.0004 |  | 0.3 | 189.36 | 16700 | 99.1
22 | 2021-06-17 05:29 | 2021-06-27 12:58 | PROD | 1 | 78234 | 38 | 0 | 2 | 0 | 1 | 1.4 | 1 | 1.2 | 4.8 | 5.2 |  |  | HMG 2 | 0.3085 | 0.1565 | 0.0705 | 0.0006 | 0.0097 | 0.0675 | 0.003705 | 0.00067 |  | 0.259 | 189.36 | 17707 | 98.3
[16 empty] | 2065 |  | P24 | 0.38 | 0.15 | 0.09 | 0.0006 | 0.011 | 0.1 | 0.0039 | 0.0008 |  | 0.22 | 66.276
[16 empty] | 2072 |  | P24 | 0.27 | 0.16 | 0.06 | 0.0006 | 0.009 | 0.05 | 0.0036 | 0.0006 |  | 0.28 | 123.084
82 | 2021-06-17 05:32 | 2021-06-28 05:09 | PROD | 1 | 85875 | 40 | 0 | 2 | 1 | 1 | 1.4 | 1 | 1.2 | 7.3 | 7.9 |  |  | HMG 3 | 0.1725 | 0.1425 | 0.07 | 0.0006 | 0.009 | 0.095 | 0.004075 | 0.0003 |  | 0.3075 | 189.36 | 19002 | 98.4
[16 empty] | 3366 |  | P4 | 0.19 | 0.12 | 0.08 | 0.0006 | 0.006 | 0.1 | 0.004 | 0.0002 |  | 0.3 | 47.34
[16 empty] | 3368 |  | P4 | 0.18 | 0.15 | 0.04 | 0.0006 | 0.006 | 0.12 | 0.0041 | 0.0002 |  | 0.33 | 47.34
[16 empty] | 3371 |  | P4 | 0.16 | 0.15 | 0.08 | 0.0006 | 0.012 | 0.08 | 0.0041 | 0.0004 |  | 0.3 | 94.68
80 | 2021-06-17 10:32 | 2021-06-29 14:30 | PROD | 2 | 96112 | 45 | 0 | 2 | 1 | 1 | 1.4 | 1 | 1.2 | 3.4 | 8.9 |  |  | HMG 2 | 0.1875 | 0.105 | 0.075 | 0.0006 | 0.009 | 0.115 | 0.003625 | 0.00045 |  | 0.33 | 189.36 | 26241 | 100.88
[16 empty] | 3353 |  | P4 | 0.15 | 0.12 | 0.09 | 0.0006 | 0.009 | 0.1 | 0.004 | 0.0003 |  | 0.3 | 47.34
[16 empty] | 3354 |  | P4 | 0.2 | 0.1 | 0.07 | 0.0006 | 0.009 | 0.12 | 0.0035 | 0.0005 |  | 0.34 | 142.02
83 | 2021-06-17 18:38 | 2021-06-30 00:51 | PROD | 2 | 96191 | 49 | 0 | 1 | 0 | 1 | 1.4 | 1 | 1.2 | 3.5 | 10.3 | 3356 |  | HMG 1 | 0.21 | 0.15 | 0.07 | 0.0006 | 0.013 | 0.1 | 0.0046 | 0.0003 |  | 0.3 | 189.36 | 26552 | 99.31
11 | 2021-06-17 22:02 | 2021-06-29 05:18 | PROD | 1 | 85572 | 40 | 0 | 2 | 0 | 1 | 1.4 | 1 | 1.2 | 3.5 | 5.3 |  |  | HMG 3 | 0.2975 | 0.1525 | 0.08 | 0.0006 | 0.01425 | 0.085 | 0.004225 | 0.000575 |  | 0.285 | 189.36 | 20179 | 96.85
[16 empty] | 3305 |  | P4 | 0.26 | 0.14 | 0.03 | 0.0006 | 0.004 | 0.11 | 0.0035 | 0.0004 |  | 0.33 | 47.34
[16 empty] | 3315 |  | P4 | 0.43 | 0.17 | 0.09 | 0.0006 | 0.015 | 0.11 | 0.0042 | 0.0005 |  | 0.31 | 47.34
[16 empty] | 3373 |  | P4 | 0.25 | 0.15 | 0.1 | 0.0006 | 0.019 | 0.06 | 0.0046 | 0.0007 |  | 0.25 | 94.68
29 | 2021-06-17 22:06 | 2021-06-29 16:57 | PROD | 1 | 86759 | 43 | 0 | 3 | 0 | 1 | 1.4 | 1 | 1.3 | 3.8 | 7.9 | 3372 |  | HMG 1 | 0.19 | 0.16 | 0.1 | 0.0006 | 0.015 | 0.09 | 0.0046 | 0.0006 |  | 0.3 | 189.36 | 21399 | 95.51
88 | 2021-06-18 06:15 | 2021-06-29 13:14 | PROD | 1 | 88538 | 42 | 0 | 3 | 0 | 1 | 1.4 | 1 | 1.2 | 3.6 | 8.2 | 3373 |  | HMG 1 | 0.25 | 0.15 | 0.1 | 0.0006 | 0.019 | 0.06 | 0.0046 | 0.0007 |  | 0.25 | 189.36 | 20720 | 98.84
33 | 2021-06-18 06:21 | 2021-06-29 08:10 | PROD | 1 | 85596 | 39 | 0 | 3 | 1 | 1 | 1.4 | 1 | 1.2 | 4 | 6.3 |  |  | HMG 5 | 0.2145 | 0.124 | 0.079 | 0.0006 | 0.0087 | 0.096 | 0.004085 | 0.00032 |  | 0.2905 | 189.36 | 19638 | 96.93
[16 empty] | 3305 |  | P4 | 0.26 | 0.14 | 0.03 | 0.0006 | 0.004 | 0.11 | 0.0035 | 0.0004 |  | 0.33 | 28.404
[16 empty] | 3315 |  | P4 | 0.43 | 0.17 | 0.09 | 0.0006 | 0.015 | 0.11 | 0.0042 | 0.0005 |  | 0.31 | 18.936
[16 empty] | 3366 |  | P4 | 0.19 | 0.12 | 0.08 | 0.0006 | 0.006 | 0.1 | 0.004 | 0.0002 |  | 0.3 | 66.276
[16 empty] | 3367 |  | P4 | 0.15 | 0.08 | 0.09 | 0.0006 | 0.009 | 0.08 | 0.0042 | 0.0002 |  | 0.24 | 47.34
[16 empty] | 3372 |  | P4 | 0.19 | 0.16 | 0.1 | 0.0006 | 0.015 | 0.09 | 0.0046 | 0.0006 |  | 0.3 | 28.404
40 | 2021-06-18 10:42 | 2021-07-01 01:43 | PROD | 2 | 98028 | 46 | 0 | 3 | 0 | 1 | 1.4 | 1 | 1.3 | 4.4 | 9.3 | 3357 |  | HMG 1 | 0.19 | 0.08 | 0.07 | 0.0006 | 0.012 | 0.14 | 0.0038 | 0.0004 |  | 0.32 | 189.36 | 27428 | 98.03
91 | 2021-06-18 13:52 | 2021-07-01 00:51 | PROD | 2 | 97851 | 46 | 0 | 1 | 0 | 1 | 1.4 | 1 | 1.2 | 3.5 | 6.9 |  |  | HMG 2 | 0.24 | 0.145 | 0.125 | 0.0006 | 0.015 | 0.115 | 0.0038 | 0.00095 |  | 0.215 | 189.36 | 26936 | 99.5
[16 empty] | 2026 |  | P24 | 0.22 | 0.15 | 0.15 | 0.0006 | 0.013 | 0.09 | 0.0036 | 0.0009 |  | 0.2 | 94.68
[16 empty] | 1124 |  | P24 | 0.26 | 0.14 | 0.1 | 0.0006 | 0.017 | 0.14 | 0.004 | 0.001 |  | 0.23 | 94.68
20 | 2021-06-18 18:33 | 2021-07-01 08:57 | PROD | 2 | 96432 | 46 | 0 | 1 | 0 | 1 | 1.4 | 1 | 1.2 | 3.8 | 6.9 |  |  | HMG 2 | 0.22 | 0.105 | 0.065 | 0.0006 | 0.009 | 0.115 | 0.00365 | 0.000425 |  | 0.34 | 189.36 | 26437 | 99.6
[16 empty] | 3351 |  | P4 | 0.28 | 0.12 | 0.05 | 0.0006 | 0.009 | 0.1 | 0.0041 | 0.0002 |  | 0.34 | 47.34
[16 empty] | 3354 |  | P4 | 0.2 | 0.1 | 0.07 | 0.0006 | 0.009 | 0.12 | 0.0035 | 0.0005 |  | 0.34 | 142.02
54 | 2021-06-18 21:10 | 2021-06-30 04:53 | PROD | 1 | 89364 | 42 | 0 | 2 | 1 | 1 | 1.4 | 1 | 1.3 | 4.8 | 5.8 |  |  | HMG 3 | 0.2585 | 0.127 | 0.113 | 0.0006 | 0.01155 | 0.128 | 0.003715 | 0.00068 |  | 0.2485 | 189.36 | 20123 | 99.37
[16 empty] | 1136 |  | P24 | 0.26 | 0.14 | 0.13 | 0.0006 | 0.018 | 0.13 | 0.004 | 0.0007 |  | 0.27 | 47.34
[16 empty] | 2074 |  | P24 | 0.31 | 0.14 | 0.09 | 0.0006 | 0.012 | 0.11 | 0.0044 | 0.0005 |  | 0.25 | 18.936
[16 empty] | 1137 |  | P24 | 0.25 | 0.12 | 0.11 | 0.0006 | 0.009 | 0.13 | 0.0035 | 0.0007 |  | 0.24 | 123.084
9 | 2021-06-18 21:54 | 2021-06-30 09:20 | PROD | 2 | 90110 | 44 | 0 | 0 | 1 | 1 | 1.4 | 1 | 1.2 | 4.1 | 9 |  |  | HMG 3 | 0.2225 | 0.135 | 0.0925 | 0.0006 | 0.01125 | 0.1125 | 0.004 | 0.0004 |  | 0.2775 | 189.36 | 24913 | 100.72
[16 empty] | 4540 |  | P4 | 0.35 | 0.1 | 0.08 | 0.0006 | 0.008 | 0.17 | 0.0037 | 0.0004 |  | 0.25 | 47.34
[16 empty] | 3351 |  | P4 | 0.28 | 0.12 | 0.05 | 0.0006 | 0.009 | 0.1 | 0.0041 | 0.0002 |  | 0.34 | 47.34
[16 empty] | 3355 |  | P4 | 0.13 | 0.16 | 0.12 | 0.0006 | 0.014 | 0.09 | 0.0041 | 0.0005 |  | 0.26 | 94.68
2 | 2021-06-18 23:51 | 2021-06-29 05:19 | PRZ | 1 | 79160 | 39 | 0 | 1 | 1 | 1 | 1.4 | 1 | 1.3 | 3.8 | 8.4 |  |  | HMG 4 | 0.22 | 0.1375 | 0.065 | 0.0006 | 0.00775 | 0.1025 | 0.0035 | 0.00055 |  | 0.3075 | 195.16 | 24868 | 100.05
[16 empty] | 4472 |  | P4 | 0.24 | 0.11 | 0.06 | 0.0006 | 0.005 | 0.09 | 0.0033 | 0.0002 |  | 0.32 | 48.79
[16 empty] | 3296 |  | P4 | 0.26 | 0.13 | 0.06 | 0.0006 | 0.01 | 0.1 | 0.0037 | 0.0008 |  | 0.31 | 48.79
[16 empty] | 4474 |  | P4 | 0.22 | 0.16 | 0.07 | 0.0006 | 0.009 | 0.1 | 0.0037 | 0.0008 |  | 0.29 | 48.79
[16 empty] | 3347 |  | P4 | 0.16 | 0.15 | 0.07 | 0.0006 | 0.007 | 0.12 | 0.0033 | 0.0004 |  | 0.31 | 48.79
43 | 2021-06-19 05:10 | 2021-06-30 13:10 | PROD | 1 | 88558 | 46 | 0 | 3 | 0 | 1 | 1.4 | 1 | 1.2 | 4.6 | 4.8 |  |  | HMG 3 | 0.293 | 0.136 | 0.1 | 0.0006 | 0.0134 | 0.112 | 0.00424 | 0.00056 |  | 0.256 | 189.36 | 20188 | 98.19
[16 empty] | 1136 |  | P24 | 0.26 | 0.14 | 0.13 | 0.0006 | 0.018 | 0.13 | 0.004 | 0.0007 |  | 0.27 | 56.808
[16 empty] | 2073 |  | P24 | 0.3 | 0.12 | 0.08 | 0.0006 | 0.01 | 0.09 | 0.0042 | 0.0005 |  | 0.25 | 37.872
[16 empty] | 2074 |  | P24 | 0.31 | 0.14 | 0.09 | 0.0006 | 0.012 | 0.11 | 0.0044 | 0.0005 |  | 0.25 | 94.68
77 | 2021-06-19 05:12 | 2021-06-30 16:50 | PROD | 1 | 87445 | 44 | 0 | 4 | 0 | 1 | 1.4 | 1 | 1.2 | 3.6 | 5.7 |  |  | HMG 2 | 0.205 | 0.125 | 0.055 | 0.0006 | 0.014 | 0.095 | 0.0045 | 0.00055 |  | 0.3 | 189.36 | 20773 | 96.78
[16 empty] | 3370 |  | P4 | 0.2 | 0.09 | 0.01 | 0.0006 | 0.012 | 0.1 | 0.0045 | 0.0002 |  | 0.32 | 94.68
[16 empty] | 3374 |  | P4 | 0.21 | 0.16 | 0.1 | 0.0006 | 0.016 | 0.09 | 0.0045 | 0.0009 |  | 0.28 | 94.68
28 | 2021-06-19 10:54 | 2021-07-01 12:00 | PROD | 2 | 91606 | 45 | 0 | 0 | 0 | 1 | 1.4 | 1 | 1.4 | 3.8 | 8.5 |  |  | HMG 4 | 0.3 | 0.1275 | 0.0775 | 0.0006 | 0.00925 | 0.12 | 0.003675 | 0.0005 |  | 0.2875 | 189.36 | 26746 | 98.87
[16 empty] | 4540 |  | P4 | 0.35 | 0.1 | 0.08 | 0.0006 | 0.008 | 0.17 | 0.0037 | 0.0004 |  | 0.25 | 47.34
[16 empty] | 3341 |  | P4 | 0.13 | 0.14 | 0.08 | 0.0006 | 0.009 | 0.1 | 0.003 | 0.0007 |  | 0.26 | 47.34
[16 empty] | 3350 |  | P4 | 0.44 | 0.15 | 0.1 | 0.0006 | 0.011 | 0.11 | 0.0039 | 0.0007 |  | 0.3 | 47.34
[16 empty] | 3351 |  | P4 | 0.28 | 0.12 | 0.05 | 0.0006 | 0.009 | 0.1 | 0.0041 | 0.0002 |  | 0.34 | 47.34
79 | 2021-06-19 16:20 | 2021-07-01 15:00 | PROD | 2 | 93200 | 44 | 0 | 2 | 0 | 1 | 1.4 | 1 | 1.2 | 4.8 | 9.9 |  |  | HMG 2 | 0.3 | 0.13 | 0.1 | 0.0006 | 0.01 | 0.1 | 0.00355 | 0.0007 |  | 0.275 | 189.36 | 25764 | 99.5
[16 empty] | 3334 |  | P4 | 0.39 | 0.15 | 0.1 | 0.0006 | 0.011 | 0.1 | 0.0037 | 0.001 |  | 0.26 | 94.68
[16 empty] | 3358 |  | P4 | 0.21 | 0.11 | 0.1 | 0.0006 | 0.009 | 0.1 | 0.0034 | 0.0004 |  | 0.29 | 94.68
93 | 2021-06-19 18:26 | 2021-07-02 03:44 | PROD | 2 | 96422 | 46 | 0 | 0 | 0 | 1 | 1.4 | 1 | 1.2 | 5.2 | 8.2 |  |  | HMG 2 | 0.276 | 0.128 | 0.086 | 0.0006 | 0.0102 | 0.142 | 0.00368 | 0.0008 |  | 0.264 | 189.36 | 26874 | 99.23
[16 empty] | 1122 |  | P24 | 0.27 | 0.14 | 0.11 | 0.0006 | 0.012 | 0.13 | 0.0041 | 0.0008 |  | 0.21 | 75.744
[16 empty] | 1125 |  | P24 | 0.28 | 0.12 | 0.07 | 0.0006 | 0.009 | 0.15 | 0.0034 | 0.0008 |  | 0.3 | 113.616
61 | 2021-06-19 21:01 | 2021-06-29 21:52 | PRZ | 1 | 78641 | 38 | 0 | 1 | 0 | 1 | 1.4 | 1 | 1.3 | 3.5 | 9.3 |  |  | HMG 4 | 0.29 | 0.1275 | 0.0925 | 0.0006 | 0.01125 | 0.1125 | 0.003825 | 0.000475 |  | 0.2875 | 195.16 | 24742 | 99.46
[16 empty] | 3346 |  | P4 | 0.24 | 0.13 | 0.09 | 0.0006 | 0.012 | 0.13 | 0.0035 | 0.0006 |  | 0.27 | 48.79
[16 empty] | 3349 |  | P4 | 0.2 | 0.11 | 0.13 | 0.0006 | 0.013 | 0.11 | 0.0038 | 0.0004 |  | 0.24 | 48.79
[16 empty] | 3350 |  | P4 | 0.44 | 0.15 | 0.1 | 0.0006 | 0.011 | 0.11 | 0.0039 | 0.0007 |  | 0.3 | 48.79
[16 empty] | 3351 |  | P4 | 0.28 | 0.12 | 0.05 | 0.0006 | 0.009 | 0.1 | 0.0041 | 0.0002 |  | 0.34 | 48.79
13 | 2021-06-19 21:08 | 2021-07-01 08:41 | PROD | 1 | 87173 | 47 | 0 | 3 | 0 | 1 | 1.4 | 1 | 1.3 | 4.3 | 6 |  |  | HMG 2 | 0.355 | 0.135 | 0.065 | 0.0006 | 0.0115 | 0.065 | 0.00445 | 0.00085 |  | 0.28 | 189.36 | 20519 | 97.24
[16 empty] | 3375 |  | P4 | 0.33 | 0.14 | 0.08 | 0.0006 | 0.013 | 0.07 | 0.0048 | 0.0011 |  | 0.28 | 94.68
[16 empty] | 3376 |  | P4 | 0.38 | 0.13 | 0.05 | 0.0006 | 0.01 | 0.06 | 0.0041 | 0.0006 |  | 0.28 | 94.68
74 | 2021-06-19 21:58 | 2021-07-02 09:11 | PROD | 2 | 96914 | 46 | 0 | 1 | 0 | 1 | 1.4 | 1 | 1.2 | 5.6 | 9.9 | 3360 |  | HMG 1 | 0.29 | 0.15 | 0.15 | 0.0006 | 0.012 | 0.09 | 0.004 | 0.0005 |  | 0.24 | 189.36 | 26005 | 99.3
56 | 2021-06-20 05:24 | 2021-07-01 16:20 | PROD | 1 | 88503 | 36 | 0 | 7 | 0 | 1 | 1.4 | 1 | 1.3 | 3.5 | 6 |  |  | HMG 4 | 0.2325 | 0.125 | 0.0775 | 0.000725 | 0.00975 | 0.105 | 0.003625 | 0.000675 |  | 0.26 | 189.36 | 20284 | 97.21
[16 empty] | 2075 |  | P24 | 0.24 | 0.12 | 0.06 | 0.0011 | 0.008 | 0.08 | 0.0033 | 0.0006 |  | 0.28 | 47.34
[16 empty] | 1138 |  | P24 | 0.26 | 0.11 | 0.08 | 0.0006 | 0.009 | 0.12 | 0.0035 | 0.0007 |  | 0.28 | 47.34
[16 empty] | 1139 |  | P24 | 0.2 | 0.1 | 0.08 | 0.0006 | 0.01 | 0.12 | 0.004 | 0.0006 |  | 0.25 | 47.34
[16 empty] | 1140 |  | P24 | 0.23 | 0.17 | 0.09 | 0.0006 | 0.012 | 0.1 | 0.0037 | 0.0008 |  | 0.23 | 47.34
41 | 2021-06-20 05:25 | 2021-07-01 04:58 | PROD | 1 | 83220 | 39 | 0 | 4 | 0 | 1 | 1.4 | 1 | 1.2 | 6.9 | 5.1 |  |  | HMG 3 | 0.237 | 0.1115 | 0.072 | 0.0008 | 0.00885 | 0.104 | 0.003545 | 0.000635 |  | 0.2725 | 189.36 | 19151 | 94.93
[16 empty] | 2075 |  | P24 | 0.24 | 0.12 | 0.06 | 0.0011 | 0.008 | 0.08 | 0.0033 | 0.0006 |  | 0.28 | 75.744
[16 empty] | 1138 |  | P24 | 0.26 | 0.11 | 0.08 | 0.0006 | 0.009 | 0.12 | 0.0035 | 0.0007 |  | 0.28 | 66.276
[16 empty] | 1139 |  | P24 | 0.2 | 0.1 | 0.08 | 0.0006 | 0.01 | 0.12 | 0.004 | 0.0006 |  | 0.25 | 47.34
26 | 2021-06-20 10:51 | 2021-07-02 17:59 | PROD | 2 | 93717 | 48 | 0 | 1 | 0 | 1 | 1.4 | 1 | 1.2 | 3.3 | 9.6 |  |  | HMG 4 | 0.188 | 0.125 | 0.1065 | 0.0006 | 0.01035 | 0.098 | 0.00358 | 0.00036 |  | 0.282 | 189.36 | 26365 | 99.13
[16 empty] | 3348 |  | P4 | 0.16 | 0.15 | 0.1 | 0.0006 | 0.01 | 0.09 | 0.0036 | 0.0002 |  | 0.3 | 47.34
[16 empty] | 3349 |  | P4 | 0.2 | 0.11 | 0.13 | 0.0006 | 0.013 | 0.11 | 0.0038 | 0.0004 |  | 0.24 | 28.404
[16 empty] | 3355 |  | P4 | 0.13 | 0.16 | 0.12 | 0.0006 | 0.014 | 0.09 | 0.0041 | 0.0005 |  | 0.26 | 18.936
[16 empty] | 3358 |  | P4 | 0.21 | 0.11 | 0.1 | 0.0006 | 0.009 | 0.1 | 0.0034 | 0.0004 |  | 0.29 | 94.68
45 | 2021-06-20 14:06 | 2021-07-03 01:55 | PROD | 2 | 98192 | 47 | 0 | 3 | 0 | 1 | 1.4 | 1 | 1.2 | 5.5 | 8.1 |  |  | HMG 4 | 0.284 | 0.105 | 0.0815 | 0.0006 | 0.01055 | 0.158 | 0.00362 | 0.000765 |  | 0.2565 | 189.36 | 29441 | 99.26
[16 empty] | 1120 |  | P24 | 0.35 | 0.11 | 0.07 | 0.0006 | 0.009 | 0.14 | 0.0034 | 0.0008 |  | 0.26 | 47.34
[16 empty] | 1126 |  | P24 | 0.25 | 0.15 | 0.1 | 0.0006 | 0.012 | 0.14 | 0.004 | 0.0007 |  | 0.23 | 47.34
[16 empty] | 2066 |  | P24 | 0.23 | 0.07 | 0.07 | 0.0006 | 0.01 | 0.18 | 0.0035 | 0.0007 |  | 0.27 | 75.744
[16 empty] | 1127 |  | P24 | 0.42 | 0.12 | 0.11 | 0.0006 | 0.013 | 0.16 | 0.0037 | 0.0011 |  | 0.26 | 18.936
12 | 2021-06-20 18:47 | 2021-07-02 10:50 | PROD | 2 | 90032 | 45 | 0 | 1 | 0 | 1 | 1.4 | 1 | 1.3 | 4 | 9.8 |  |  | HMG 2 | 0.195 | 0.14 | 0.085 | 0.0006 | 0.01275 | 0.055 | 0.003775 | 0.00025 |  | 0.3125 | 189.36 | 25036 | 98.97
[16 empty] | 3358 |  | P4 | 0.21 | 0.11 | 0.1 | 0.0006 | 0.009 | 0.1 | 0.0034 | 0.0004 |  | 0.29 | 47.34
[16 empty] | 3359 |  | P4 | 0.19 | 0.15 | 0.08 | 0.0006 | 0.014 | 0.04 | 0.0039 | 0.0002 |  | 0.32 | 142.02
58 | 2021-06-20 21:10 | 2021-06-30 20:52 | PRZ | 1 | 78902 | 38 | 0 | 1 | 0 | 1.8 | 1.4 | 1 | 1.2 | 3.4 | 10.1 |  |  | HMG 4 | 0.1725 | 0.1225 | 0.095 | 0.0006 | 0.00925 | 0.1025 | 0.0037 | 0.00035 |  | 0.295 | 195.16 | 25205 | 99.55
[16 empty] | 3345 |  | P4 | 0.2 | 0.11 | 0.05 | 0.0006 | 0.006 | 0.15 | 0.003 | 0.0005 |  | 0.33 | 48.79
[16 empty] | 3348 |  | P4 | 0.16 | 0.15 | 0.1 | 0.0006 | 0.01 | 0.09 | 0.0036 | 0.0002 |  | 0.3 | 48.79
[16 empty] | 3352 |  | P4 | 0.18 | 0.11 | 0.14 | 0.0006 | 0.012 | 0.07 | 0.0042 | 0.0004 |  | 0.25 | 48.79
[16 empty] | 3353 |  | P4 | 0.15 | 0.12 | 0.09 | 0.0006 | 0.009 | 0.1 | 0.004 | 0.0003 |  | 0.3 | 48.79
52 | 2021-06-20 21:21 | 2021-07-02 05:03 | PROD | 1 | 86504 | 38 | 0 | 5 | 0 | 1 | 1.4 | 1 | 1.2 | 3.5 | 6.6 |  |  | HMG 3 | 0.265 | 0.1475 | 0.0725 | 0.0007 | 0.00925 | 0.085 | 0.00375 | 0.000525 |  | 0.255 | 189.36 | 20582 | 96.03
[16 empty] | 1116 |  | P24 | 0.27 | 0.1 | 0.04 | 0.0006 | 0.005 | 0.12 | 0.0031 | 0.0003 |  | 0.29 | 47.34
[16 empty] | 1135 |  | P24 | 0.28 | 0.16 | 0.08 | 0.0008 | 0.01 | 0.06 | 0.0041 | 0.0005 |  | 0.25 | 94.68
[16 empty] | 1140 |  | P24 | 0.23 | 0.17 | 0.09 | 0.0006 | 0.012 | 0.1 | 0.0037 | 0.0008 |  | 0.23 | 47.34
62 | 2021-06-20 22:03 | 2021-07-03 00:50 | PROD | 2 | 95410 | 49 | 0 | 1 | 0 | 1 | 1.4 | 1 | 1.2 | 3.3 | 9.8 | 3361 |  | HMG 1 | 0.14 | 0.11 | 0.08 | 0.0006 | 0.01 | 0.1 | 0.0039 | 0.0002 |  | 0.29 | 189.36 | 26195 | 99.44
95 | 2021-06-21 07:04 | 2021-07-01 13:14 | PROD | 1 | 80265 | 45 | 0 | 2 | 0 | 1 | 1.4 | 1 | 1.2 | 4.2 | 4.8 |  |  | HMG 4 | 0.287 | 0.118 | 0.065 | 0.00062 | 0.0082 | 0.101 | 0.00377 | 0.00042 |  | 0.266 | 189.36 | 17748 | 98.45
[16 empty] | 1116 |  | P24 | 0.27 | 0.1 | 0.04 | 0.0006 | 0.005 | 0.12 | 0.0031 | 0.0003 |  | 0.29 | 75.744
[16 empty] | 1135 |  | P24 | 0.28 | 0.16 | 0.08 | 0.0008 | 0.01 | 0.06 | 0.0041 | 0.0005 |  | 0.25 | 18.936
[16 empty] | 2073 |  | P24 | 0.3 | 0.12 | 0.08 | 0.0006 | 0.01 | 0.09 | 0.0042 | 0.0005 |  | 0.25 | 75.744
[16 empty] | 2074 |  | P24 | 0.31 | 0.14 | 0.09 | 0.0006 | 0.012 | 0.11 | 0.0044 | 0.0005 |  | 0.25 | 18.936
47 | 2021-06-21 09:59 | 2021-07-02 13:10 | PROD | 1 | 85299 | 38 | 0 | 6 | 0 | 1 | 1.4 | 1 | 1.2 | 6.1 | 6.9 |  |  | HMG 3 | 0.4525 | 0.15 | 0.08 | 0.0006 | 0.013 | 0.1 | 0.0045 | 0.001 |  | 0.26 | 189.36 | 20484 | 96.09
[16 empty] | 3376 |  | P4 | 0.38 | 0.13 | 0.05 | 0.0006 | 0.01 | 0.06 | 0.0041 | 0.0006 |  | 0.28 | 47.34
[16 empty] | 3378 |  | P4 | 0.52 | 0.15 | 0.08 | 0.0006 | 0.013 | 0.13 | 0.0047 | 0.0012 |  | 0.26 | 94.68
[16 empty] | 3379 |  | P4 | 0.39 | 0.17 | 0.11 | 0.0006 | 0.016 | 0.08 | 0.0045 | 0.001 |  | 0.24 | 47.34
92 | 2021-06-21 11:15 | 2021-07-04 01:54 | PROD | 2 | 97123 | 47 | 0 | 0 | 0 | 1 | 3.6 | 1 | 1.3 | 5.1 | 7.7 |  |  | HMG 3 | 0.33 | 0.115 | 0.0975 | 0.0006 | 0.012 | 0.16 | 0.003725 | 0.0009 |  | 0.255 | 189.36 | 26145 | 99.6
[16 empty] | 1126 |  | P24 | 0.25 | 0.15 | 0.1 | 0.0006 | 0.012 | 0.14 | 0.004 | 0.0007 |  | 0.23 | 47.34
[16 empty] | 2066 |  | P24 | 0.23 | 0.07 | 0.07 | 0.0006 | 0.01 | 0.18 | 0.0035 | 0.0007 |  | 0.27 | 47.34
[16 empty] | 1127 |  | P24 | 0.42 | 0.12 | 0.11 | 0.0006 | 0.013 | 0.16 | 0.0037 | 0.0011 |  | 0.26 | 94.68
51 | 2021-06-21 13:50 | 2021-07-04 00:54 | PROD | 2 | 98018 | 48 | 0 | 1 | 0 | 1 | 1.4 | 1 | 1.2 | 4.2 | 9.6 |  |  | HMG 2 | 0.3475 | 0.1475 | 0.1075 | 0.0006 | 0.0135 | 0.125 | 0.004025 | 0.0007 |  | 0.275 | 189.36 | 26938 | 99.45
[16 empty] | 3357 |  | P4 | 0.19 | 0.08 | 0.07 | 0.0006 | 0.012 | 0.14 | 0.0038 | 0.0004 |  | 0.32 | 47.34
[16 empty] | 3362 |  | P4 | 0.4 | 0.17 | 0.12 | 0.0006 | 0.014 | 0.12 | 0.0041 | 0.0008 |  | 0.26 | 142.02
57 | 2021-06-21 13:51 | 2021-07-04 00:57 | PROD | 2 | 98022 | 49 | 0 | 1 | 0 | 1 | 1.4 | 1 | 1.2 | 5 | 9.4 |  |  | HMG 2 | 0.24 | 0.135 | 0.115 | 0.0006 | 0.015 | 0.09 | 0.0042 | 0.00095 |  | 0.2 | 189.36 | 27275 | 99.43
[16 empty] | 2067 |  | P24 | 0.26 | 0.17 | 0.13 | 0.0006 | 0.017 | 0.12 | 0.0043 | 0.0011 |  | 0.21 | 94.68
[16 empty] | 2068 |  | P24 | 0.22 | 0.1 | 0.1 | 0.0006 | 0.013 | 0.06 | 0.0041 | 0.0008 |  | 0.19 | 94.68
30 | 2021-06-21 21:11 | 2021-07-02 08:29 | PROD | 1 | 78759 | 40 | 0 | 2 | 0 | 1 | 1.4 | 1 | 1.3 | 4.1 | 6.4 |  |  | HMG 2 | 0.27 | 0.15 | 0.09 | 0.0006 | 0.0145 | 0.08 | 0.00465 | 0.001 |  | 0.28 | 189.36 | 18138 | 97.43
[16 empty] | 3374 |  | P4 | 0.21 | 0.16 | 0.1 | 0.0006 | 0.016 | 0.09 | 0.0045 | 0.0009 |  | 0.28 | 94.68
[16 empty] | 3375 |  | P4 | 0.33 | 0.14 | 0.08 | 0.0006 | 0.013 | 0.07 | 0.0048 | 0.0011 |  | 0.28 | 94.68
63 | 2021-06-21 23:54 | 2021-07-02 16:21 | PROD | 1 | 83865 | 39 | 0 | 3 | 0 | 1 | 1.4 | 1 | 1.2 | 4.4 | 6.6 |  |  | HMG 2 | 0.303 | 0.143 | 0.075 | 0.0006 | 0.0096 | 0.076 | 0.00434 | 0.0006 |  | 0.291 | 189.36 | 19182 | 98.49
[16 empty] | 3365 |  | P4 | 0.31 | 0.15 | 0.11 | 0.0006 | 0.011 | 0.09 | 0.0042 | 0.0006 |  | 0.27 | 56.808
[16 empty] | 3377 |  | P4 | 0.3 | 0.14 | 0.06 | 0.0006 | 0.009 | 0.07 | 0.0044 | 0.0006 |  | 0.3 | 132.552
53 | 2021-06-22 05:14 | 2021-07-03 08:22 | PROD | 1 | 84377 | 35 | 0 | 8 | 0 | 1 | 1.4 | 1 | 1.2 | 7 | 7.5 |  |  | HMG 3 | 0.2865 | 0.1605 | 0.0975 | 0.0006 | 0.01495 | 0.0835 | 0.004485 | 0.00089 |  | 0.269 | 189.36 | 20887 | 95.13
[16 empty] | 3374 |  | P4 | 0.21 | 0.16 | 0.1 | 0.0006 | 0.016 | 0.09 | 0.0045 | 0.0009 |  | 0.28 | 94.68
[16 empty] | 3377 |  | P4 | 0.3 | 0.14 | 0.06 | 0.0006 | 0.009 | 0.07 | 0.0044 | 0.0006 |  | 0.3 | 28.404
[16 empty] | 3379 |  | P4 | 0.39 | 0.17 | 0.11 | 0.0006 | 0.016 | 0.08 | 0.0045 | 0.001 |  | 0.24 | 66.276
25 | 2021-06-22 11:00 | 2021-07-03 22:53 | PROD | 2 | 87538 | 44 | 0 | 0 | 0 | 1 | 1.4 | 1 | 1.3 | 4.4 | 10.9 |  |  | HMG 4 | 0.178 | 0.1325 | 0.11 | 0.0006 | 0.01165 | 0.0955 | 0.00397 | 0.00036 |  | 0.2675 | 189.36 | 25357 | 98.91
[16 empty] | 3349 |  | P4 | 0.2 | 0.11 | 0.13 | 0.0006 | 0.013 | 0.11 | 0.0038 | 0.0004 |  | 0.24 | 9.468
[16 empty] | 3355 |  | P4 | 0.13 | 0.16 | 0.12 | 0.0006 | 0.014 | 0.09 | 0.0041 | 0.0005 |  | 0.26 | 47.34
[16 empty] | 3360 |  | P4 | 0.29 | 0.15 | 0.15 | 0.0006 | 0.012 | 0.09 | 0.004 | 0.0005 |  | 0.24 | 47.34
[16 empty] | 3361 |  | P4 | 0.14 | 0.11 | 0.08 | 0.0006 | 0.01 | 0.1 | 0.0039 | 0.0002 |  | 0.29 | 85.212
78 | 2021-06-22 14:06 | 2021-07-05 13:01 | PROD | 2 | 100273 | 45 | 0 | 1 | 0 | 1 | 1.4 | 1 | 1.2 | 4.1 | 11.9 |  |  | HMG 4 | 0.239 | 0.141 | 0.1065 | 0.0006 | 0.01125 | 0.08 | 0.004345 | 0.000355 |  | 0.269 | 189.36 | 26939 | 99.05
[16 empty] | 3355 |  | P4 | 0.13 | 0.16 | 0.12 | 0.0006 | 0.014 | 0.09 | 0.0041 | 0.0005 |  | 0.26 | 18.936
[16 empty] | 3356 |  | P4 | 0.21 | 0.15 | 0.07 | 0.0006 | 0.013 | 0.1 | 0.0046 | 0.0003 |  | 0.3 | 47.34
[16 empty] | 3359 |  | P4 | 0.19 | 0.15 | 0.08 | 0.0006 | 0.014 | 0.04 | 0.0039 | 0.0002 |  | 0.32 | 28.404
[16 empty] | 3364 |  | P4 | 0.29 | 0.13 | 0.13 | 0.0006 | 0.009 | 0.08 | 0.0044 | 0.0004 |  | 0.24 | 94.68
10 | 2021-06-22 18:02 | 2021-07-05 14:56 | PROD | 2 | 98523 | 45 | 0 | 2 | 0 | 1 | 1.4 | 1 | 1.4 | 4.7 | 10.5 | 3363 |  | HMG 1 | 0.26 | 0.16 | 0.09 | 0.0006 | 0.013 | 0.16 | 0.0044 | 0.0002 |  | 0.29 | 189.36 | 27147 | 98.6
87 | 2021-06-22 21:06 | 2021-07-03 13:19 | PROD | 1 | 80446 | 40 | 0 | 2 | 0 | 1 | 1.4 | 1 | 1.2 | 4.3 | 6.3 |  |  | HMG 4 | 0.21 | 0.145 | 0.095 | 0.0006 | 0.012 | 0.0875 | 0.004375 | 0.0006 |  | 0.285 | 189.36 | 17881 | 96.47
[16 empty] | 3355 |  | P4 | 0.13 | 0.16 | 0.12 | 0.0006 | 0.014 | 0.09 | 0.0041 | 0.0005 |  | 0.26 | 47.34
[16 empty] | 3366 |  | P4 | 0.19 | 0.12 | 0.08 | 0.0006 | 0.006 | 0.1 | 0.004 | 0.0002 |  | 0.3 | 47.34
[16 empty] | 3372 |  | P4 | 0.19 | 0.16 | 0.1 | 0.0006 | 0.015 | 0.09 | 0.0046 | 0.0006 |  | 0.3 | 47.34
[16 empty] | 3375 |  | P4 | 0.33 | 0.14 | 0.08 | 0.0006 | 0.013 | 0.07 | 0.0048 | 0.0011 |  | 0.28 | 47.34
59 | 2021-06-22 22:07 | 2021-07-05 15:49 | PROD | 2 | 99560 | 49 | 0 | 1 | 0 | 1 | 1.4 | 1 | 1.2 | 4.1 | 10.2 | 3364 |  | HMG 1 | 0.29 | 0.13 | 0.13 | 0.0006 | 0.009 | 0.08 | 0.0044 | 0.0004 |  | 0.24 | 189.36 | 26789 | 98.87
15 | 2021-06-22 23:52 | 2021-07-03 05:03 | PROD | 1 | 76169 | 39 | 0 | 3 | 0 | 1 | 1.4 | 1 | 1.2 | 5.6 | 5.8 |  |  | HMG 3 | 0.2875 | 0.145 | 0.115 | 0.0006 | 0.01675 | 0.085 | 0.004825 | 0.000575 |  | 0.25 | 189.36 | 17815 | 94.78
[16 empty] | 3355 |  | P4 | 0.13 | 0.16 | 0.12 | 0.0006 | 0.014 | 0.09 | 0.0041 | 0.0005 |  | 0.26 | 47.34
[16 empty] | 3377 |  | P4 | 0.3 | 0.14 | 0.06 | 0.0006 | 0.009 | 0.07 | 0.0044 | 0.0006 |  | 0.3 | 47.34
[16 empty] | 3380 |  | P4 | 0.36 | 0.14 | 0.14 | 0.0006 | 0.022 | 0.09 | 0.0054 | 0.0006 |  | 0.22 | 94.68
84 | 2021-06-23 05:15 | 2021-07-03 16:06 | PROD | 1 | 80165 | 38 | 0 | 2 | 0 | 1 | 1.4 | 1 | 1.2 | 4.8 | 6.9 | 3381 |  | HMG 1 | 0.67 | 0.14 | 0.13 | 0.0006 | 0.018 | 0.12 | 0.0052 | 0.0009 |  | 0.21 | 189.36 | 17808 | 98.29
89 | 2021-06-23 05:17 | 2021-07-04 05:16 | PROD | 1 | 79836 | 38 | 0 | 4 | 0 | 1 | 1.4 | 1 | 1.2 | 4.3 | 6.4 |  |  | HMG 2 | 0.3 | 0.095 | 0.06 | 0.0008 | 0.0095 | 0.155 | 0.0041 | 0.00065 |  | 0.235 | 189.36 | 17265 | 93.34
[16 empty] | 1141 |  | P24 | 0.26 | 0.07 | 0.08 | 0.0006 | 0.011 | 0.17 | 0.0042 | 0.0006 |  | 0.19 | 94.68
[16 empty] | 2077 |  | P24 | 0.34 | 0.12 | 0.04 | 0.001 | 0.008 | 0.14 | 0.004 | 0.0007 |  | 0.28 | 94.68
21 | 2021-06-23 10:23 | 2021-07-06 10:19 | PROD | 2 | 99027 | 48 | 0 | 1 | 0 | 1 | 1.4 | 1 | 1.2 | 3.8 | 7.2 |  |  | HMG 3 | 0.3265 | 0.092 | 0.051 | 0.0006 | 0.00765 | 0.1245 | 0.003305 | 0.00088 |  | 0.2715 | 189.36 | 27393 | 99.2
[16 empty] | 2069 |  | P24 | 0.46 | 0.14 | 0.09 | 0.0006 | 0.012 | 0.13 | 0.0037 | 0.0008 |  | 0.27 | 9.468
[16 empty] | 1131 |  | P24 | 0.33 | 0.1 | 0.07 | 0.0006 | 0.009 | 0.14 | 0.0036 | 0.0012 |  | 0.24 | 85.212
[16 empty] | 2070 |  | P24 | 0.31 | 0.08 | 0.03 | 0.0006 | 0.006 | 0.11 | 0.003 | 0.0006 |  | 0.3 | 94.68
69 | 2021-06-23 13:31 | 2021-07-06 21:09 | PROD | 2 | 101719 | 44 | 0 | 3 | 0 | 1 | 1.4 | 1 | 1.2 | 4.3 | 10.4 |  |  | HMG 2 | 0.22 | 0.1275 | 0.0875 | 0.0006 | 0.00725 | 0.0975 | 0.00405 | 0.0003 |  | 0.2925 | 189.36 | 29251 | 97.79
[16 empty] | 3365 |  | P4 | 0.31 | 0.15 | 0.11 | 0.0006 | 0.011 | 0.09 | 0.0042 | 0.0006 |  | 0.27 | 47.34
[16 empty] | 3366 |  | P4 | 0.19 | 0.12 | 0.08 | 0.0006 | 0.006 | 0.1 | 0.004 | 0.0002 |  | 0.3 | 142.02
90 | 2021-06-23 18:52 | 2021-07-05 01:56 | PROD | 2 | 86522 | 40 | 0 | 1 | 0 | 1 | 1.4 | 1 | 1.3 | 4.1 | 6.7 |  |  | HMG 3 | 0.292 | 0.16 | 0.114 | 0.0006 | 0.0149 | 0.117 | 0.00414 | 0.000995 |  | 0.2195 | 189.36 | 22346 | 99.58
[16 empty] | 2065 |  | P24 | 0.38 | 0.15 | 0.09 | 0.0006 | 0.011 | 0.1 | 0.0039 | 0.0008 |  | 0.22 | 47.34
[16 empty] | 2067 |  | P24 | 0.26 | 0.17 | 0.13 | 0.0006 | 0.017 | 0.12 | 0.0043 | 0.0011 |  | 0.21 | 123.084
[16 empty] | 1128 |  | P24 | 0.28 | 0.12 | 0.07 | 0.0006 | 0.011 | 0.14 | 0.0037 | 0.0008 |  | 0.28 | 18.936
66 | 2021-06-23 22:13 | 2021-07-05 14:49 | PROD | 2 | 91095 | 46 | 0 | 1 | 0 | 1 | 1.4 | 1 | 1.2 | 4.7 | 9.8 |  |  | HMG 2 | 0.3325 | 0.155 | 0.1125 | 0.0006 | 0.01175 | 0.0975 | 0.004175 | 0.00065 |  | 0.2675 | 189.36 | 25578 | 99.25
[16 empty] | 3362 |  | P4 | 0.4 | 0.17 | 0.12 | 0.0006 | 0.014 | 0.12 | 0.0041 | 0.0008 |  | 0.26 | 47.34
[16 empty] | 3365 |  | P4 | 0.31 | 0.15 | 0.11 | 0.0006 | 0.011 | 0.09 | 0.0042 | 0.0006 |  | 0.27 | 142.02
50 | 2021-06-23 22:13 | 2021-07-04 13:08 | PROD | 1 | 82932 | 38 | 0 | 4 | 0 | 1 | 1.4 | 1 | 1.3 | 3.9 | 5.3 |  |  | HMG 2 | 0.315 | 0.14 | 0.1 | 0.0006 | 0.0125 | 0.11 | 0.0038 | 0.00105 |  | 0.26 | 189.36 | 18994 | 97.91
[16 empty] | 2049 |  | P24 | 0.29 | 0.15 | 0.11 | 0.0006 | 0.014 | 0.1 | 0.0039 | 0.001 |  | 0.25 | 94.68
[16 empty] | 1111 |  | P24 | 0.34 | 0.13 | 0.09 | 0.0006 | 0.011 | 0.12 | 0.0037 | 0.0011 |  | 0.27 | 94.68
73 | 2021-06-23 22:15 | 2021-07-04 16:44 | PROD | 1 | 80176 | 39 | 0 | 3 | 0 | 1 | 1.4 | 1 | 1.4 | 4.6 | 5.2 | 4001 |  | HMG 1 | 0.4 | 0.12 | 0.07 | 0.0006 | 0.013 | 0.05 | 0.0042 | 0.0007 |  | 0.29 | 189.36 | 18558 | 94.2
42 | 2021-06-24 05:07 | 2021-07-04 08:21 | PROD | 1 | 74052 | 39 | 0 | 2 | 0 | 1 | 1.4 | 1 | 1.2 | 4.8 | 5.7 |  |  | HMG 4 | 0.2555 | 0.118 | 0.0515 | 0.00078 | 0.00805 | 0.1365 | 0.003325 | 0.00075 |  | 0.262 | 189.36 | 16755 | 90.89
[16 empty] | 1139 |  | P24 | 0.2 | 0.1 | 0.08 | 0.0006 | 0.01 | 0.12 | 0.004 | 0.0006 |  | 0.25 | 18.936
[16 empty] | 1140 |  | P24 | 0.23 | 0.17 | 0.09 | 0.0006 | 0.012 | 0.1 | 0.0037 | 0.0008 |  | 0.23 | 28.404
[16 empty] | 2076 |  | P24 | 0.27 | 0.12 | 0.03 | 0.0009 | 0.006 | 0.14 | 0.0029 | 0.0008 |  | 0.29 | 113.616
[16 empty] | 1141 |  | P24 | 0.26 | 0.07 | 0.08 | 0.0006 | 0.011 | 0.17 | 0.0042 | 0.0006 |  | 0.19 | 28.404
68 | 2021-06-24 05:14 | 2021-07-05 05:04 | PROD | 1 | 85144 | 40 | 0 | 1 | 0 | 1 | 1.4 | 1 | 1.3 | 4 | 6.4 |  |  | HMG 2 | 0.24 | 0.11 | 0.0775 | 0.0006 | 0.011 | 0.105 | 0.004225 | 0.00035 |  | 0.27 | 189.36 | 19184 | 98.34
[16 empty] | 4544 |  | P4 | 0.18 | 0.17 | 0.07 | 0.0006 | 0.008 | 0.12 | 0.0034 | 0.0005 |  | 0.24 | 47.34
[16 empty] | 3382 |  | P4 | 0.26 | 0.09 | 0.08 | 0.0006 | 0.012 | 0.1 | 0.0045 | 0.0003 |  | 0.28 | 142.02
34 | 2021-06-24 11:10 | 2021-07-04 16:03 | PROD | 2 | 80701 | 42 | 0 | 0 | 0 | 1 | 1.4 | 1 | 1.5 | 5 | 10.6 |  |  | HMG 2 | 0.33 | 0.165 | 0.105 | 0.0006 | 0.0135 | 0.14 | 0.00425 | 0.0005 |  | 0.275 | 189.36 | 23415 | 98.87
[16 empty] | 3362 |  | P4 | 0.4 | 0.17 | 0.12 | 0.0006 | 0.014 | 0.12 | 0.0041 | 0.0008 |  | 0.26 | 94.68
[16 empty] | 3363 |  | P4 | 0.26 | 0.16 | 0.09 | 0.0006 | 0.013 | 0.16 | 0.0044 | 0.0002 |  | 0.29 | 94.68
19 | 2021-06-24 13:14 | 2021-07-06 13:37 | PROD | 2 | 91759 | 46 | 0 | 1 | 0 | 1 | 1.4 | 1 | 1.2 | 4.7 | 9.1 |  |  | HMG 3 | 0.27 | 0.11 | 0.075 | 0.000625 | 0.00975 | 0.1475 | 0.003725 | 0.0006 |  | 0.2475 | 189.36 | 25216 | 99.28
[16 empty] | 2069 |  | P24 | 0.46 | 0.14 | 0.09 | 0.0006 | 0.012 | 0.13 | 0.0037 | 0.0008 |  | 0.27 | 47.34
[16 empty] | 2071 |  | P24 | 0.18 | 0.1 | 0.08 | 0.0006 | 0.01 | 0.17 | 0.0039 | 0.0005 |  | 0.22 | 94.68
[16 empty] | 1132 |  | P24 | 0.26 | 0.1 | 0.05 | 0.0007 | 0.007 | 0.12 | 0.0034 | 0.0006 |  | 0.28 | 47.34
17 | 2021-06-24 19:00 | 2021-07-05 16:49 | PROD | 2 | 83305 | 41 | 0 | 1 | 0 | 1 | 1.4 | 1 | 1.2 | 3.3 | 6.4 |  |  | HMG 2 | 0.418 | 0.14 | 0.09 | 0.0006 | 0.012 | 0.109 | 0.00391 | 0.00094 |  | 0.242 | 189.36 | 23094 | 99.49
[16 empty] | 1129 |  | P24 | 0.4 | 0.14 | 0.09 | 0.0006 | 0.012 | 0.1 | 0.004 | 0.001 |  | 0.23 | 132.552
[16 empty] | 2069 |  | P24 | 0.46 | 0.14 | 0.09 | 0.0006 | 0.012 | 0.13 | 0.0037 | 0.0008 |  | 0.27 | 56.808
24 | 2021-06-24 21:08 | 2021-07-05 08:16 | PROD | 1 | 79218 | 39 | 0 | 2 | 0 | 1 | 1.4 | 1 | 1.2 | 3.9 | 4.7 |  |  | HMG 3 | 0.347 | 0.1455 | 0.097 | 0.000765 | 0.0113 | 0.1045 | 0.00416 | 0.000915 |  | 0.236 | 189.36 | 18095 | 98.09
[16 empty] | 2063 |  | P24 | 0.23 | 0.12 | 0.1 | 0.0006 | 0.011 | 0.1 | 0.0035 | 0.0009 |  | 0.23 | 47.34
[16 empty] | 1133 |  | P24 | 0.37 | 0.13 | 0.08 | 0.0009 | 0.009 | 0.09 | 0.0039 | 0.0006 |  | 0.23 | 28.404
[16 empty] | 1144 |  | P24 | 0.39 | 0.16 | 0.1 | 0.0008 | 0.012 | 0.11 | 0.0045 | 0.001 |  | 0.24 | 113.616
67 | 2021-06-25 03:55 | 2021-07-06 16:19 | PROD | 1 | 88583 | 42 | 0 | 2 | 0 | 1 | 1.4 | 1 | 1.2 | 4.3 | 8.7 |  |  | HMG 3 | 0.26 | 0.14 | 0.0675 | 0.0006 | 0.012 | 0.085 | 0.00455 | 0.000425 |  | 0.2825 | 189.36 | 20295 | 97.86
[16 empty] | 3377 |  | P4 | 0.3 | 0.14 | 0.06 | 0.0006 | 0.009 | 0.07 | 0.0044 | 0.0006 |  | 0.3 | 47.34
[16 empty] | 4001 |  | P4 | 0.4 | 0.12 | 0.07 | 0.0006 | 0.013 | 0.05 | 0.0042 | 0.0007 |  | 0.29 | 47.34
[16 empty] | 4002 |  | P4 | 0.17 | 0.15 | 0.07 | 0.0006 | 0.013 | 0.11 | 0.0048 | 0.0002 |  | 0.27 | 94.68
23 | 2021-06-25 05:12 | 2021-07-06 13:12 | PROD | 1 | 85996 | 43 | 0 | 2 | 0 | 1 | 1.5 | 1 | 1.2 | 4.9 | 7.3 |  |  | HMG 2 | 0.31 | 0.12 | 0.115 | 0.0011 | 0.012 | 0.115 | 0.005 | 0.0007 |  | 0.23 | 189.36 | 19611 | 98.49
[16 empty] | 1146 |  | P24 | 0.33 | 0.15 | 0.08 | 0.0016 | 0.011 | 0.09 | 0.0049 | 0.0007 |  | 0.26 | 94.68
[16 empty] | 1147 |  | P24 | 0.29 | 0.09 | 0.15 | 0.0006 | 0.013 | 0.14 | 0.0051 | 0.0007 |  | 0.2 | 94.68
75 | 2021-06-25 05:14 | 2021-07-05 08:13 | PROD | 1 | 78754 | 39 | 0 | 3 | 0 | 1 | 1.4 | 1 | 1.2 | 5 | 5.6 |  |  | HMG 2 | 0.295 | 0.1475 | 0.085 | 0.0006 | 0.01425 | 0.1125 | 0.0049 | 0.000375 |  | 0.255 | 189.36 | 17517 | 98.34
[16 empty] | 3381 |  | P4 | 0.67 | 0.14 | 0.13 | 0.0006 | 0.018 | 0.12 | 0.0052 | 0.0009 |  | 0.21 | 47.34
[16 empty] | 4002 |  | P4 | 0.17 | 0.15 | 0.07 | 0.0006 | 0.013 | 0.11 | 0.0048 | 0.0002 |  | 0.27 | 142.02
96 | 2021-06-25 11:02 | 2021-07-07 20:59 | PROD | 2 | 92835 | 46 | 0 | 0 | 0 | 1 | 1.4 | 1 | 1.2 | 4.1 | 7.3 |  |  | HMG 4 | 0.2825 | 0.114 | 0.0775 | 0.00061 | 0.0117 | 0.112 | 0.00377 | 0.000855 |  | 0.238 | 189.36 | 24436 | 99.35
[16 empty] | 2064 |  | P24 | 0.28 | 0.14 | 0.06 | 0.0006 | 0.011 | 0.1 | 0.0034 | 0.0007 |  | 0.28 | 47.34
[16 empty] | 1130 |  | P24 | 0.26 | 0.11 | 0.1 | 0.0006 | 0.015 | 0.1 | 0.0042 | 0.0008 |  | 0.2 | 75.744
[16 empty] | 1131 |  | P24 | 0.33 | 0.1 | 0.07 | 0.0006 | 0.009 | 0.14 | 0.0036 | 0.0012 |  | 0.24 | 47.34
[16 empty] | 1132 |  | P24 | 0.26 | 0.1 | 0.05 | 0.0007 | 0.007 | 0.12 | 0.0034 | 0.0006 |  | 0.28 | 18.936
46 | 2021-06-25 13:46 | 2021-07-07 08:48 | PROD | 2 | 93227 | 45 | 0 | 1 | 0 | 1 | 1.4 | 1 | 1.2 | 5.1 | 7.2 |  |  | HMG 4 | 0.2685 | 0.123 | 0.0695 | 0.000625 | 0.01105 | 0.107 | 0.00363 | 0.0007 |  | 0.2575 | 189.36 | 27190 | 99.58
[16 empty] | 2064 |  | P24 | 0.28 | 0.14 | 0.06 | 0.0006 | 0.011 | 0.1 | 0.0034 | 0.0007 |  | 0.28 | 85.212
[16 empty] | 1126 |  | P24 | 0.25 | 0.15 | 0.1 | 0.0006 | 0.012 | 0.14 | 0.004 | 0.0007 |  | 0.23 | 9.468
[16 empty] | 1130 |  | P24 | 0.26 | 0.11 | 0.1 | 0.0006 | 0.015 | 0.1 | 0.0042 | 0.0008 |  | 0.2 | 47.34
[16 empty] | 1132 |  | P24 | 0.26 | 0.1 | 0.05 | 0.0007 | 0.007 | 0.12 | 0.0034 | 0.0006 |  | 0.28 | 47.34
71 | 2021-06-25 18:45 | 2021-07-08 06:14 | PROD | 2 | 95885 | 46 | 0 | 2 | 0 | 1 | 1.4 | 1 | 1.2 | 3.5 | 9.5 |  |  | HMG 2 | 0.18 | 0.15 | 0.0925 | 0.0006 | 0.0075 | 0.1275 | 0.004025 | 0.0002 |  | 0.3 | 189.36 | 26245 | 98.13
[16 empty] | 3368 |  | P4 | 0.18 | 0.15 | 0.04 | 0.0006 | 0.006 | 0.12 | 0.0041 | 0.0002 |  | 0.33 | 47.34
[16 empty] | 3369 |  | P4 | 0.18 | 0.15 | 0.11 | 0.0006 | 0.008 | 0.13 | 0.004 | 0.0002 |  | 0.29 | 142.02
39 | 2021-06-25 20:58 | 2021-07-06 08:30 | PROD | 1 | 81904 | 40 | 0 | 2 | 0 | 1 | 1.4 | 1 | 1.5 | 3.8 | 7.2 | 4003 |  | HMG 1 | 0.33 | 0.16 | 0.14 | 0.0006 | 0.015 | 0.06 | 0.0054 | 0.0006 |  | 0.22 | 189.36 | 19393 | 97.78
16 | 2021-06-25 21:02 | 2021-07-07 16:05 | PROD | 1 | 86999 | 44 | 0 | 2 | 0 | 1 | 1.4 | 1 | 1.2 | 4.9 | 8.4 |  |  | HMG 3 | 0.284 | 0.167 | 0.106 | 0.0006 | 0.01415 | 0.091 | 0.0044 | 0.000925 |  | 0.2685 | 189.36 | 20487 | 95.97
[16 empty] | 3259 |  | P4 | 0.29 | 0.18 | 0.1 | 0.0006 | 0.016 | 0.08 | 0.0046 | 0.0013 |  | 0.29 | 66.276
[16 empty] | 4461 |  | P4 | 0.25 | 0.16 | 0.09 | 0.0006 | 0.012 | 0.12 | 0.0036 | 0.0008 |  | 0.28 | 75.744
[16 empty] | 4003 |  | P4 | 0.33 | 0.16 | 0.14 | 0.0006 | 0.015 | 0.06 | 0.0054 | 0.0006 |  | 0.22 | 47.34
85 | 2021-06-25 21:57 | 2021-07-08 21:14 | PROD | 2 | 96459 | 46 | 0 | 1 | 0 | 1 | 1.4 | 1 | 1.2 | 6.6 | 8.7 |  |  | HMG 4 | 0.1975 | 0.125 | 0.0825 | 0.0006 | 0.00875 | 0.0975 | 0.004125 | 0.000325 |  | 0.285 | 189.36 | 25180 | 99.5
[16 empty] | 3353 |  | P4 | 0.15 | 0.12 | 0.09 | 0.0006 | 0.009 | 0.1 | 0.004 | 0.0003 |  | 0.3 | 47.34
[16 empty] | 3365 |  | P4 | 0.31 | 0.15 | 0.11 | 0.0006 | 0.011 | 0.09 | 0.0042 | 0.0006 |  | 0.27 | 47.34
[16 empty] | 3367 |  | P4 | 0.15 | 0.08 | 0.09 | 0.0006 | 0.009 | 0.08 | 0.0042 | 0.0002 |  | 0.24 | 47.34
[16 empty] | 3368 |  | P4 | 0.18 | 0.15 | 0.04 | 0.0006 | 0.006 | 0.12 | 0.0041 | 0.0002 |  | 0.33 | 47.34
44 | 2021-06-26 05:13 | 2021-07-06 05:03 | PROD | 1 | 78373 | 40 | 0 | 2 | 0 | 1 | 1.4 | 1 | 1.4 | 4.8 | 5 |  |  | HMG 3 | 0.25 | 0.085 | 0.0775 | 0.0006 | 0.011 | 0.095 | 0.003825 | 0.000825 |  | 0.24 | 189.36 | 17499 | 97.9
[16 empty] | 1117 |  | P24 | 0.25 | 0.06 | 0.07 | 0.0006 | 0.009 | 0.12 | 0.0038 | 0.0008 |  | 0.23 | 47.34
[16 empty] | 1118 |  | P24 | 0.26 | 0.08 | 0.07 | 0.0006 | 0.012 | 0.08 | 0.004 | 0.0008 |  | 0.25 | 94.68
[16 empty] | 2063 |  | P24 | 0.23 | 0.12 | 0.1 | 0.0006 | 0.011 | 0.1 | 0.0035 | 0.0009 |  | 0.23 | 47.34
64 | 2021-06-26 05:16 | 2021-07-07 13:11 | PROD | 1 | 88887 | 42 | 0 | 2 | 0 | 1 | 1.4 | 1 | 1.2 | 4.6 | 6.8 | 3384 |  | HMG 1 | 0.23 | 0.1 | 0.04 | 0.0008 | 0.008 | 0.13 | 0.0041 | 0.0004 |  | 0.3 | 189.36 | 19974 | 99.01
36 | 2021-06-26 11:15 | 2021-07-08 06:24 | PROD | 2 | 93593 | 46 | 0 | 1 | 1 | 1 | 1.4 | 1 | 1.2 | 4.9 | 7.4 |  |  | HMG 3 | 0.1725 | 0.1425 | 0.0875 | 0.0006 | 0.00775 | 0.12 | 0.004025 | 0.000225 |  | 0.3025 | 189.36 | 26133 | 99.94
[16 empty] | 3353 |  | P4 | 0.15 | 0.12 | 0.09 | 0.0006 | 0.009 | 0.1 | 0.004 | 0.0003 |  | 0.3 | 47.34
[16 empty] | 3368 |  | P4 | 0.18 | 0.15 | 0.04 | 0.0006 | 0.006 | 0.12 | 0.0041 | 0.0002 |  | 0.33 | 47.34
[16 empty] | 3369 |  | P4 | 0.18 | 0.15 | 0.11 | 0.0006 | 0.008 | 0.13 | 0.004 | 0.0002 |  | 0.29 | 94.68
65 | 2021-06-26 18:19 | 2021-07-09 02:26 | PROD | 2 | 95947 | 46 | 0 | 0 | 0 | 1 | 1.4 | 1 | 1.2 | 6.6 | 9.8 | 3371 |  | HMG 1 | 0.16 | 0.15 | 0.08 | 0.0006 | 0.012 | 0.08 | 0.0041 | 0.0004 |  | 0.3 | 189.36 | 26175 | 99.3
70 | 2021-06-26 20:07 | 2021-07-08 16:14 | PROD | 1 | 90243 | 46 | 0 | 4 | 0 | 1 | 1.4 | 1 | 1.2 | 3.7 | 6.5 |  |  | HMG 4 | 0.311 | 0.153 | 0.0665 | 0.0006 | 0.00955 | 0.1075 | 0.00397 | 0.00059 |  | 0.297 | 189.36 | 21012 | 97.06
[16 empty] | 4445 |  | P4 | 0.24 | 0.14 | 0.1 | 0.0006 | 0.011 | 0.1 | 0.0041 | 0.0007 |  | 0.27 | 47.34
[16 empty] | 4446 |  | P4 | 0.32 | 0.12 | 0.09 | 0.0006 | 0.014 | 0.15 | 0.0039 | 0.0009 |  | 0.25 | 28.404
[16 empty] | 3274 |  | P4 | 0.33 | 0.15 | 0.03 | 0.0006 | 0.007 | 0.1 | 0.0036 | 0.0008 |  | 0.37 | 18.936
[16 empty] | 4004 |  | P4 | 0.34 | 0.17 | 0.05 | 0.0006 | 0.008 | 0.1 | 0.004 | 0.0004 |  | 0.31 | 94.68
18 | 2021-06-26 22:12 | 2021-07-09 07:49 | PROD | 2 | 97047 | 49 | 0 | 0 | 0 | 1 | 1.4 | 1 | 1.2 | 3.8 | 7.1 |  |  | HMG 3 | 0.185 | 0.1025 | 0.0475 | 0.0006 | 0.01175 | 0.08 | 0.004275 | 0.0002 |  | 0.3 | 189.36 | 26757 | 99.17
[16 empty] | 3359 |  | P4 | 0.19 | 0.15 | 0.08 | 0.0006 | 0.014 | 0.04 | 0.0039 | 0.0002 |  | 0.32 | 47.34
[16 empty] | 3367 |  | P4 | 0.15 | 0.08 | 0.09 | 0.0006 | 0.009 | 0.08 | 0.0042 | 0.0002 |  | 0.24 | 47.34
[16 empty] | 3370 |  | P4 | 0.2 | 0.09 | 0.01 | 0.0006 | 0.012 | 0.1 | 0.0045 | 0.0002 |  | 0.32 | 94.68
32 | 2021-06-26 22:13 | 2021-07-08 08:44 | PROD | 1 | 88923 | 42 | 0 | 2 | 0 | 1 | 1.4 | 1 | 1.2 | 5.1 | 7.5 |  |  | HMG 3 | 0.31 | 0.15 | 0.0725 | 0.0006 | 0.01025 | 0.1125 | 0.004 | 0.0006 |  | 0.285 | 189.36 | 21189 | 98.12
[16 empty] | 4445 |  | P4 | 0.24 | 0.14 | 0.1 | 0.0006 | 0.011 | 0.1 | 0.0041 | 0.0007 |  | 0.27 | 47.34
[16 empty] | 4446 |  | P4 | 0.32 | 0.12 | 0.09 | 0.0006 | 0.014 | 0.15 | 0.0039 | 0.0009 |  | 0.25 | 47.34
[16 empty] | 4004 |  | P4 | 0.34 | 0.17 | 0.05 | 0.0006 | 0.008 | 0.1 | 0.004 | 0.0004 |  | 0.31 | 94.68
35 | 2021-06-27 05:25 | 2021-07-07 06:46 | PROD | 1 | 76712 | 40 | 0 | 1 | 0 | 1 | 1.4 | 1 | 1.2 | 4 | 7.3 |  |  | HMG 3 | 0.22 | 0.165 | 0.0825 | 0.0006 | 0.01025 | 0.0875 | 0.004075 | 0.00065 |  | 0.26 | 189.36 | 18227 | 95.11
[16 empty] | 3335 |  | P4 | 0.33 | 0.18 | 0.03 | 0.0006 | 0.006 | 0.11 | 0.0033 | 0.0008 |  | 0.34 | 47.34
[16 empty] | 4003 |  | P4 | 0.33 | 0.16 | 0.14 | 0.0006 | 0.015 | 0.06 | 0.0054 | 0.0006 |  | 0.22 | 47.34
[16 empty] | 3385 |  | P4 | 0.11 | 0.16 | 0.08 | 0.0006 | 0.01 | 0.09 | 0.0038 | 0.0006 |  | 0.24 | 94.68
27 | 2021-06-27 05:33 | 2021-07-07 05:16 | PROD | 1 | 78237 | 40 | 0 | 1 | 0 | 1 | 1.4 | 1 | 1.2 | 4.1 | 7.4 |  |  | HMG 2 | 0.12 | 0.14 | 0.0825 | 0.0006 | 0.00975 | 0.0875 | 0.0039 | 0.0005 |  | 0.24 | 189.36 | 18177 | 98.21
[16 empty] | 3367 |  | P4 | 0.15 | 0.08 | 0.09 | 0.0006 | 0.009 | 0.08 | 0.0042 | 0.0002 |  | 0.24 | 47.34
[16 empty] | 3385 |  | P4 | 0.11 | 0.16 | 0.08 | 0.0006 | 0.01 | 0.09 | 0.0038 | 0.0006 |  | 0.24 | 142.02
22 | 2021-06-27 18:35 | 2021-07-09 21:55 | PROD | 2 | 94107 | 41 | 0 | 6 | 0 | 1 | 1.4 | 1 | 1.2 | 4.1 | 8 |  |  | HMG 2 | 0.3085 | 0.1565 | 0.0705 | 0.0006 | 0.0097 | 0.0675 | 0.003705 | 0.00067 |  | 0.259 | 189.36 | 26000 | 98.09
[16 empty] | 2065 |  | P24 | 0.38 | 0.15 | 0.09 | 0.0006 | 0.011 | 0.1 | 0.0039 | 0.0008 |  | 0.22 | 66.276
[16 empty] | 2072 |  | P24 | 0.27 | 0.16 | 0.06 | 0.0006 | 0.009 | 0.05 | 0.0036 | 0.0006 |  | 0.28 | 123.084
86 | 2021-06-27 19:54 | 2021-07-08 05:19 | PROD | 1 | 75402 | 38 | 0 | 1 | 0 | 1 | 1.4 | 1 | 1.2 | 3.9 | 6.6 |  |  | HMG 2 | 0.285 | 0.1725 | 0.06 | 0.0006 | 0.0105 | 0.095 | 0.003975 | 0.00095 |  | 0.295 | 189.36 | 15922 | 96.61
[16 empty] | 3335 |  | P4 | 0.33 | 0.18 | 0.03 | 0.0006 | 0.006 | 0.11 | 0.0033 | 0.0008 |  | 0.34 | 47.34
[16 empty] | 4005 |  | P4 | 0.27 | 0.17 | 0.07 | 0.0006 | 0.012 | 0.09 | 0.0042 | 0.001 |  | 0.28 | 142.02
37 | 2021-06-27 19:54 | 2021-07-08 13:10 | PROD | 1 | 83229 | 39 | 0 | 3 | 0 | 1 | 1.4 | 1 | 1.2 | 4.3 | 11.4 |  |  | HMG 2 | 0.265 | 0.14 | 0.065 | 0.0006 | 0.011 | 0.075 | 0.0043 | 0.0008 |  | 0.31 | 189.36 | 20251 | 97.25
[16 empty] | 3249 |  | P4 | 0.26 | 0.15 | 0.08 | 0.0006 | 0.01 | 0.09 | 0.0045 | 0.0008 |  | 0.3 | 94.68
[16 empty] | 3386 |  | P4 | 0.27 | 0.13 | 0.05 | 0.0006 | 0.012 | 0.06 | 0.0041 | 0.0008 |  | 0.32 | 94.68
81 | 2021-06-27 20:59 | 2021-07-09 18:41 | PRZ | 1 | 85467 | 43 | 0 | 1 | 0 | 1 | 1.4 | 1 | 1.2 | 4.1 | 8.1 |  |  | HMG 4 | 0.225 | 0.1275 | 0.0825 | 0.0006 | 0.00975 | 0.095 | 0.003325 | 0.000575 |  | 0.3025 | 195.16 | 25731 | 98.41
[16 empty] | 3339 |  | P4 | 0.28 | 0.14 | 0.12 | 0.0006 | 0.01 | 0.1 | 0.0033 | 0.0008 |  | 0.25 | 48.79
[16 empty] | 3340 |  | P4 | 0.29 | 0.11 | 0.02 | 0.0006 | 0.006 | 0.07 | 0.0024 | 0.0005 |  | 0.36 | 48.79
[16 empty] | 3354 |  | P4 | 0.2 | 0.1 | 0.07 | 0.0006 | 0.009 | 0.12 | 0.0035 | 0.0005 |  | 0.34 | 48.79
[16 empty] | 3355 |  | P4 | 0.13 | 0.16 | 0.12 | 0.0006 | 0.014 | 0.09 | 0.0041 | 0.0005 |  | 0.26 | 48.79
72 | 2021-06-28 05:11 | 2021-07-09 16:13 | PROD | 1 | 86990 | 45 | 0 | 4 | 0 | 1 | 1.4 | 1 | 1.2 | 3.3 | 6.1 |  |  | HMG 2 | 0.355 | 0.135 | 0.075 | 0.0006 | 0.015 | 0.12 | 0.0042 | 0.00105 |  | 0.29 | 189.36 | 19333 | 96.49
[16 empty] | 3386 |  | P4 | 0.27 | 0.13 | 0.05 | 0.0006 | 0.012 | 0.06 | 0.0041 | 0.0008 |  | 0.32 | 94.68
[16 empty] | 4006 |  | P4 | 0.44 | 0.14 | 0.1 | 0.0006 | 0.018 | 0.18 | 0.0043 | 0.0013 |  | 0.26 | 94.68
1 | 2021-06-28 06:03 | 2021-07-09 05:18 | PROD | 1 | 84114 | 42 | 0 | 2 | 0 | 1 | 1.4 | 1 | 1.2 | 5 | 5.4 |  |  | HMG 3 | 0.3275 | 0.14 | 0.085 | 0.0006 | 0.01425 | 0.09 | 0.004475 | 0.000875 |  | 0.28 | 189.36 | 18672 | 98.02
[16 empty] | 4003 |  | P4 | 0.33 | 0.16 | 0.14 | 0.0006 | 0.015 | 0.06 | 0.0054 | 0.0006 |  | 0.22 | 47.34
[16 empty] | 3386 |  | P4 | 0.27 | 0.13 | 0.05 | 0.0006 | 0.012 | 0.06 | 0.0041 | 0.0008 |  | 0.32 | 94.68
[16 empty] | 4006 |  | P4 | 0.44 | 0.14 | 0.1 | 0.0006 | 0.018 | 0.18 | 0.0043 | 0.0013 |  | 0.26 | 47.34
82 | 2021-06-28 11:35 | 2021-07-10 06:38 | PROD | 2 | 86527 | 43 | 0 | 1 | 0 | 1 | 1.4 | 1 | 1.2 | 3.2 | 8.7 |  |  | HMG 3 | 0.1725 | 0.1425 | 0.07 | 0.0006 | 0.009 | 0.095 | 0.004075 | 0.0003 |  | 0.3075 | 189.36 | 22713 | 99.33
[16 empty] | 3366 |  | P4 | 0.19 | 0.12 | 0.08 | 0.0006 | 0.006 | 0.1 | 0.004 | 0.0002 |  | 0.3 | 47.34
[16 empty] | 3368 |  | P4 | 0.18 | 0.15 | 0.04 | 0.0006 | 0.006 | 0.12 | 0.0041 | 0.0002 |  | 0.33 | 47.34
[16 empty] | 3371 |  | P4 | 0.16 | 0.15 | 0.08 | 0.0006 | 0.012 | 0.08 | 0.0041 | 0.0004 |  | 0.3 | 94.68
55 | 2021-06-28 14:04 | 2021-07-09 02:32 | PROD | 2 | 83370 | 41 | 0 | 1 | 0 | 1 | 1.4 | 1 | 1.2 | 3.6 | 8.2 |  |  | HMG 2 | 0.3205 | 0.119 | 0.08 | 0.00123 | 0.00955 | 0.1285 | 0.00412 | 0.0006 |  | 0.2355 | 189.36 | 23907 | 99.42
[16 empty] | 1133 |  | P24 | 0.37 | 0.13 | 0.08 | 0.0009 | 0.009 | 0.09 | 0.0039 | 0.0006 |  | 0.23 | 85.212
[16 empty] | 1134 |  | P24 | 0.28 | 0.11 | 0.08 | 0.0015 | 0.01 | 0.16 | 0.0043 | 0.0006 |  | 0.24 | 104.148
60 | 2021-06-28 20:57 | 2021-07-09 13:10 | PROD | 1 | 83568 | 38 | 0 | 3 | 0 | 1 | 1.4 | 1 | 1.2 | 4.7 | 5.8 |  |  | HMG 4 | 0.2825 | 0.12 | 0.0625 | 0.0006 | 0.01175 | 0.115 | 0.00425 | 0.000525 |  | 0.2825 | 189.36 | 19092 | 98.21
[16 empty] | 3367 |  | P4 | 0.15 | 0.08 | 0.09 | 0.0006 | 0.009 | 0.08 | 0.0042 | 0.0002 |  | 0.24 | 47.34
[16 empty] | 3370 |  | P4 | 0.2 | 0.09 | 0.01 | 0.0006 | 0.012 | 0.1 | 0.0045 | 0.0002 |  | 0.32 | 47.34
[16 empty] | 4004 |  | P4 | 0.34 | 0.17 | 0.05 | 0.0006 | 0.008 | 0.1 | 0.004 | 0.0004 |  | 0.31 | 47.34
[16 empty] | 4006 |  | P4 | 0.44 | 0.14 | 0.1 | 0.0006 | 0.018 | 0.18 | 0.0043 | 0.0013 |  | 0.26 | 47.34
31 | 2021-06-28 20:58 | 2021-07-09 09:12 | PROD | 1 | 82896 | 40 | 0 | 2 | 1 | 1 | 2 | 1 | 1.2 | 6.7 | 5.9 |  |  | HMG 5 | 0.215 | 0.114 | 0.0555 | 0.00065 | 0.0106 | 0.092 | 0.00425 | 0.00043 |  | 0.288 | 189.36 | 19629 | 99.18
[16 empty] | 3367 |  | P4 | 0.15 | 0.08 | 0.09 | 0.0006 | 0.009 | 0.08 | 0.0042 | 0.0002 |  | 0.24 | 18.936
[16 empty] | 3370 |  | P4 | 0.2 | 0.09 | 0.01 | 0.0006 | 0.012 | 0.1 | 0.0045 | 0.0002 |  | 0.32 | 37.872
[16 empty] | 3377 |  | P4 | 0.3 | 0.14 | 0.06 | 0.0006 | 0.009 | 0.07 | 0.0044 | 0.0006 |  | 0.3 | 37.872
[16 empty] | 3384 |  | P4 | 0.23 | 0.1 | 0.04 | 0.0008 | 0.008 | 0.13 | 0.0041 | 0.0004 |  | 0.3 | 47.34
[16 empty] | 3387 |  | P4 | 0.17 | 0.14 | 0.09 | 0.0006 | 0.014 | 0.07 | 0.0041 | 0.0006 |  | 0.26 | 47.34
76 | 2021-06-28 20:59 | 2021-07-10 08:11 | PROD | 1 | 85611 | 40 | 0 | 5 | 0 | 1 | 3.2 | 1 | 1.2 | 3.8 | 6.1 |  |  | HMG 2 | 0.1925 | 0.1425 | 0.0875 | 0.0006 | 0.013 | 0.075 | 0.0042 | 0.00065 |  | 0.27 | 189.36 | 19414 | 94.83
[16 empty] | 3249 |  | P4 | 0.26 | 0.15 | 0.08 | 0.0006 | 0.01 | 0.09 | 0.0045 | 0.0008 |  | 0.3 | 47.34
[16 empty] | 3387 |  | P4 | 0.17 | 0.14 | 0.09 | 0.0006 | 0.014 | 0.07 | 0.0041 | 0.0006 |  | 0.26 | 142.02
11 | 2021-06-29 10:51 | 2021-07-10 08:45 | PROD | 2 | 83686 | 41 | 0 | 1 | 0 | 1 | 1.4 | 1 | 1.2 | 4.3 | 10.8 |  |  | HMG 3 | 0.2975 | 0.1525 | 0.08 | 0.0006 | 0.01425 | 0.085 | 0.004225 | 0.000575 |  | 0.285 | 189.36 | 24705 | 98.01
[16 empty] | 3305 |  | P4 | 0.26 | 0.14 | 0.03 | 0.0006 | 0.004 | 0.11 | 0.0035 | 0.0004 |  | 0.33 | 47.34
[16 empty] | 3315 |  | P4 | 0.43 | 0.17 | 0.09 | 0.0006 | 0.015 | 0.11 | 0.0042 | 0.0005 |  | 0.31 | 47.34
[16 empty] | 3373 |  | P4 | 0.25 | 0.15 | 0.1 | 0.0006 | 0.019 | 0.06 | 0.0046 | 0.0007 |  | 0.25 | 94.68
33 | 2021-06-29 13:47 | 2021-07-10 08:49 | PROD | 2 | 85280 | 42 | 0 | 1 | 0 | 1 | 2.1 | 1 | 1.2 | 4.3 | 10.2 |  |  | HMG 5 | 0.2145 | 0.124 | 0.079 | 0.0006 | 0.0087 | 0.096 | 0.004085 | 0.00032 |  | 0.2905 | 189.36 | 24093 | 99.1
[16 empty] | 3305 |  | P4 | 0.26 | 0.14 | 0.03 | 0.0006 | 0.004 | 0.11 | 0.0035 | 0.0004 |  | 0.33 | 28.404
[16 empty] | 3315 |  | P4 | 0.43 | 0.17 | 0.09 | 0.0006 | 0.015 | 0.11 | 0.0042 | 0.0005 |  | 0.31 | 18.936
[16 empty] | 3366 |  | P4 | 0.19 | 0.12 | 0.08 | 0.0006 | 0.006 | 0.1 | 0.004 | 0.0002 |  | 0.3 | 66.276
[16 empty] | 3367 |  | P4 | 0.15 | 0.08 | 0.09 | 0.0006 | 0.009 | 0.08 | 0.0042 | 0.0002 |  | 0.24 | 47.34
[16 empty] | 3372 |  | P4 | 0.19 | 0.16 | 0.1 | 0.0006 | 0.015 | 0.09 | 0.0046 | 0.0006 |  | 0.3 | 28.404
88 | 2021-06-29 18:53 | 2021-07-11 06:09 | PROD | 2 | 84860 | 41 | 0 | 0 | 1 | 1 | 1.4 | 1 | 1.8 | 3.4 | 10.3 | 3373 |  | HMG 1 | 0.25 | 0.15 | 0.1 | 0.0006 | 0.019 | 0.06 | 0.0046 | 0.0007 |  | 0.25 | 189.36 | 22419 | 101.14
94 | 2021-06-29 19:54 | 2021-07-10 16:15 | PROD | 1 | 78612 | 39 | 0 | 1 | 0 | 1 | 1.4 | 1 | 1.2 | 3.2 | 5.7 |  |  | HMG 4 | 0.275 | 0.1205 | 0.109 | 0.0006 | 0.0121 | 0.108 | 0.00493 | 0.000865 |  | 0.2085 | 189.36 | 16242 | 98.62
[16 empty] | 1147 |  | P24 | 0.29 | 0.09 | 0.15 | 0.0006 | 0.013 | 0.14 | 0.0051 | 0.0007 |  | 0.2 | 9.468
[16 empty] | 1149 |  | P24 | 0.27 | 0.14 | 0.15 | 0.0006 | 0.016 | 0.1 | 0.0056 | 0.0008 |  | 0.17 | 37.872
[16 empty] | 1153 |  | P24 | 0.28 | 0.08 | 0.1 | 0.0006 | 0.011 | 0.08 | 0.0046 | 0.0008 |  | 0.21 | 75.744
[16 empty] | 2080 |  | P24 | 0.27 | 0.16 | 0.09 | 0.0006 | 0.011 | 0.14 | 0.0049 | 0.001 |  | 0.23 | 66.276
14 | 2021-06-29 20:47 | 2021-07-10 03:57 | PRZ | 1 | 78845 | 39 | 0 | 0 | 0 | 1 | 1.4 | 1 | 1.8 | 3.8 | 9.3 |  |  | HMG 4 | 0.245 | 0.1225 | 0.105 | 0.0006 | 0.0105 | 0.095 | 0.00415 | 0.0004 |  | 0.2575 | 195.16 | 24215 | 99.38
[16 empty] | 3361 |  | P4 | 0.14 | 0.11 | 0.08 | 0.0006 | 0.01 | 0.1 | 0.0039 | 0.0002 |  | 0.29 | 48.79
[16 empty] | 3362 |  | P4 | 0.4 | 0.17 | 0.12 | 0.0006 | 0.014 | 0.12 | 0.0041 | 0.0008 |  | 0.26 | 48.79
[16 empty] | 3364 |  | P4 | 0.29 | 0.13 | 0.13 | 0.0006 | 0.009 | 0.08 | 0.0044 | 0.0004 |  | 0.24 | 48.79
[16 empty] | 3367 |  | P4 | 0.15 | 0.08 | 0.09 | 0.0006 | 0.009 | 0.08 | 0.0042 | 0.0002 |  | 0.24 | 48.79
29 | 2021-06-29 21:51 | 2021-07-10 19:26 | PROD | 2 | 85780 | 43 | 0 | 0 | 0 | 1 | 1.4 | 1 | 1.7 | 3.8 | 9 | 3372 |  | HMG 1 | 0.19 | 0.16 | 0.1 | 0.0006 | 0.015 | 0.09 | 0.0046 | 0.0006 |  | 0.3 | 189.36 | 25548 | 99.14
38 | 2021-06-30 05:09 | 2021-07-10 13:08 | PROD | 1 | 81067 | 39 | 0 | 2 | 0 | 1 | 1.4 | 1 | 1.4 | 4.5 | 7.8 |  |  | HMG 2 | 0.2425 | 0.165 | 0.0925 | 0.0006 | 0.012 | 0.1125 | 0.004625 | 0.0008 |  | 0.2775 | 189.36 | 18615 | 98.14
[16 empty] | 3383 |  | P4 | 0.22 | 0.12 | 0.04 | 0.0006 | 0.006 | 0.12 | 0.0041 | 0.0002 |  | 0.33 | 47.34
[16 empty] | 4008 |  | P4 | 0.25 | 0.18 | 0.11 | 0.0006 | 0.014 | 0.11 | 0.0048 | 0.001 |  | 0.26 | 142.02
48 | 2021-06-30 05:10 | 2021-07-10 05:07 | PROD | 1 | 78174 | 37 | 0 | 3 | 0 | 1 | 1.4 | 1 | 1.2 | 4.3 | 5 |  |  | HMG 2 | 0.231 | 0.127 | 0.111 | 0.00099 | 0.01145 | 0.087 | 0.004625 | 0.0008 |  | 0.196 | 189.36 | 18434 | 97.61
[16 empty] | 1148 |  | P24 | 0.21 | 0.12 | 0.09 | 0.0012 | 0.009 | 0.08 | 0.0041 | 0.0008 |  | 0.21 | 123.084
[16 empty] | 1149 |  | P24 | 0.27 | 0.14 | 0.15 | 0.0006 | 0.016 | 0.1 | 0.0056 | 0.0008 |  | 0.17 | 66.276
54 | 2021-06-30 10:51 | 2021-07-10 21:58 | PROD | 2 | 83019 | 40 | 0 | 1 | 0 | 1 | 1.4 | 1 | 1.2 | 3.9 | 7.8 |  |  | HMG 3 | 0.2585 | 0.127 | 0.113 | 0.0006 | 0.01155 | 0.128 | 0.003715 | 0.00068 |  | 0.2485 | 189.36 | 23568 | 99.48
[16 empty] | 1136 |  | P24 | 0.26 | 0.14 | 0.13 | 0.0006 | 0.018 | 0.13 | 0.004 | 0.0007 |  | 0.27 | 47.34
[16 empty] | 2074 |  | P24 | 0.31 | 0.14 | 0.09 | 0.0006 | 0.012 | 0.11 | 0.0044 | 0.0005 |  | 0.25 | 18.936
[16 empty] | 1137 |  | P24 | 0.25 | 0.12 | 0.11 | 0.0006 | 0.009 | 0.13 | 0.0035 | 0.0007 |  | 0.24 | 123.084
43 | 2021-06-30 19:24 | 2021-07-11 20:57 | PROD | 2 | 83408 | 40 | 0 | 1 | 0 | 1 | 1.4 | 1 | 1.8 | 4.3 | 8.5 |  |  | HMG 3 | 0.293 | 0.136 | 0.1 | 0.0006 | 0.0134 | 0.112 | 0.00424 | 0.00056 |  | 0.256 | 189.36 | 24863 | 96.12
[16 empty] | 1136 |  | P24 | 0.26 | 0.14 | 0.13 | 0.0006 | 0.018 | 0.13 | 0.004 | 0.0007 |  | 0.27 | 56.808
[16 empty] | 2073 |  | P24 | 0.3 | 0.12 | 0.08 | 0.0006 | 0.01 | 0.09 | 0.0042 | 0.0005 |  | 0.25 | 37.872
[16 empty] | 2074 |  | P24 | 0.31 | 0.14 | 0.09 | 0.0006 | 0.012 | 0.11 | 0.0044 | 0.0005 |  | 0.25 | 94.68
77 | 2021-06-30 21:55 | 2021-07-11 08:52 | PROD | 2 | 83638 | 41 | 0 | 1 | 1 | 1 | 1.4 | 1 | 1.6 | 3.6 | 7.5 |  |  | HMG 2 | 0.205 | 0.125 | 0.055 | 0.0006 | 0.014 | 0.095 | 0.0045 | 0.00055 |  | 0.3 | 189.36 | 23349 | 101.45
[16 empty] | 3370 |  | P4 | 0.2 | 0.09 | 0.01 | 0.0006 | 0.012 | 0.1 | 0.0045 | 0.0002 |  | 0.32 | 94.68
[16 empty] | 3374 |  | P4 | 0.21 | 0.16 | 0.1 | 0.0006 | 0.016 | 0.09 | 0.0045 | 0.0009 |  | 0.28 | 94.68
9 | 2021-07-01 05:01 | 2021-07-11 05:10 | PROD | 1 | 77376 | 39 | 0 | 1 | 0 | 1 | 1.5 | 1 | 1.2 | 4.6 | 7 |  |  | HMG 3 | 0.27 | 0.1425 | 0.0725 | 0.0006 | 0.01 | 0.09 | 0.004075 | 0.001 |  | 0.275 | 189.36 | 17365 | 98.4
[16 empty] | 4007 |  | P4 | 0.32 | 0.14 | 0.08 | 0.0006 | 0.01 | 0.1 | 0.004 | 0.0012 |  | 0.27 | 94.68
[16 empty] | 3388 |  | P4 | 0.22 | 0.14 | 0.08 | 0.0006 | 0.011 | 0.07 | 0.0042 | 0.0008 |  | 0.26 | 47.34
[16 empty] | 4009 |  | P4 | 0.22 | 0.15 | 0.05 | 0.0006 | 0.009 | 0.09 | 0.0041 | 0.0008 |  | 0.3 | 47.34
80 | 2021-07-01 05:06 | 2021-07-11 08:16 | PROD | 1 | 78365 | 37 | 0 | 3 | 0 | 1 | 1.8 | 1 | 1.4 | 4.3 | 6.5 | 3388 |  | HMG 1 | 0.22 | 0.14 | 0.08 | 0.0006 | 0.011 | 0.07 | 0.0042 | 0.0008 |  | 0.26 | 189.36 | 17649 | 97.77
2 | 2021-07-01 08:49 | 2021-07-11 16:03 | PROD | 1 | 79337 | 38 | 0 | 2 | 0 | 1 | 1.4 | 1 | 1.9 | 3.2 | 6.8 |  |  | HMG 2 | 0.245 | 0.14 | 0.06 | 0.000675 | 0.0095 | 0.07 | 0.004175 | 0.000675 |  | 0.305 | 189.36 | 18390 | 98.13
[16 empty] | 3387 |  | P4 | 0.17 | 0.14 | 0.09 | 0.0006 | 0.014 | 0.07 | 0.0041 | 0.0006 |  | 0.26 | 47.34
[16 empty] | 3389 |  | P4 | 0.27 | 0.14 | 0.05 | 0.0007 | 0.008 | 0.07 | 0.0042 | 0.0007 |  | 0.32 | 142.02
83 | 2021-07-01 08:54 | 2021-07-13 05:05 | PROD | 1 | 84922 | 46 | 0 | 1 | 0 | 1 | 1.4 | 1 | 1.2 | 3.7 | 6.4 |  |  | HMG 3 | 0.2525 | 0.15 | 0.0725 | 0.00065 | 0.01025 | 0.08 | 0.00435 | 0.0008 |  | 0.29 | 189.36 | 18253 | 99.24
[16 empty] | 3388 |  | P4 | 0.22 | 0.14 | 0.08 | 0.0006 | 0.011 | 0.07 | 0.0042 | 0.0008 |  | 0.26 | 47.34
[16 empty] | 4008 |  | P4 | 0.25 | 0.18 | 0.11 | 0.0006 | 0.014 | 0.11 | 0.0048 | 0.001 |  | 0.26 | 47.34
[16 empty] | 3389 |  | P4 | 0.27 | 0.14 | 0.05 | 0.0007 | 0.008 | 0.07 | 0.0042 | 0.0007 |  | 0.32 | 94.68
41 | 2021-07-01 10:36 | 2021-07-12 22:59 | PROD | 2 | 90646 | 41 | 0 | 2 | 0 | 1 | 1.4 | 1 | 1.8 | 4.1 | 8.3 |  |  | HMG 3 | 0.237 | 0.1115 | 0.072 | 0.0008 | 0.00885 | 0.104 | 0.003545 | 0.000635 |  | 0.2725 | 189.36 | 26136 | 99.03
[16 empty] | 2075 |  | P24 | 0.24 | 0.12 | 0.06 | 0.0011 | 0.008 | 0.08 | 0.0033 | 0.0006 |  | 0.28 | 75.744
[16 empty] | 1138 |  | P24 | 0.26 | 0.11 | 0.08 | 0.0006 | 0.009 | 0.12 | 0.0035 | 0.0007 |  | 0.28 | 66.276
[16 empty] | 1139 |  | P24 | 0.2 | 0.1 | 0.08 | 0.0006 | 0.01 | 0.12 | 0.004 | 0.0006 |  | 0.25 | 47.34
13 | 2021-07-01 13:58 | 2021-07-12 10:11 | PROD | 2 | 84265 | 41 | 0 | 0 | 0 | 1 | 1.4 | 1 | 1.3 | 4.5 | 8.9 |  |  | HMG 2 | 0.355 | 0.135 | 0.065 | 0.0006 | 0.0115 | 0.065 | 0.00445 | 0.00085 |  | 0.28 | 189.36 | 24452 | 99.36
[16 empty] | 3375 |  | P4 | 0.33 | 0.14 | 0.08 | 0.0006 | 0.013 | 0.07 | 0.0048 | 0.0011 |  | 0.28 | 94.68
[16 empty] | 3376 |  | P4 | 0.38 | 0.13 | 0.05 | 0.0006 | 0.01 | 0.06 | 0.0041 | 0.0006 |  | 0.28 | 94.68
95 | 2021-07-01 18:58 | 2021-07-14 22:48 | PROD | 2 | 94116 | 46 | 0 | 0 | 0 | 1 | 1.4 | 1 | 1.3 | 4.1 | 7 |  |  | HMG 4 | 0.287 | 0.118 | 0.065 | 0.00062 | 0.0082 | 0.101 | 0.00377 | 0.00042 |  | 0.266 | 189.36 | 23891 | 99.49
[16 empty] | 1116 |  | P24 | 0.27 | 0.1 | 0.04 | 0.0006 | 0.005 | 0.12 | 0.0031 | 0.0003 |  | 0.29 | 75.744
[16 empty] | 1135 |  | P24 | 0.28 | 0.16 | 0.08 | 0.0008 | 0.01 | 0.06 | 0.0041 | 0.0005 |  | 0.25 | 18.936
[16 empty] | 2073 |  | P24 | 0.3 | 0.12 | 0.08 | 0.0006 | 0.01 | 0.09 | 0.0042 | 0.0005 |  | 0.25 | 75.744
[16 empty] | 2074 |  | P24 | 0.31 | 0.14 | 0.09 | 0.0006 | 0.012 | 0.11 | 0.0044 | 0.0005 |  | 0.25 | 18.936
61 | 2021-07-01 19:59 | 2021-07-12 05:14 | PROD | 1 | 82439 | 38 | 0 | 4 | 0 | 1 | 1.4 | 1 | 1.6 | 3.8 | 6.3 |  |  | HMG 2 | 0.2 | 0.135 | 0.065 | 0.0006 | 0.0095 | 0.095 | 0.00455 | 0.00055 |  | 0.28 | 189.36 | 19511 | 99.5
[16 empty] | 4009 |  | P4 | 0.22 | 0.15 | 0.05 | 0.0006 | 0.009 | 0.09 | 0.0041 | 0.0008 |  | 0.3 | 94.68
[16 empty] | 3390 |  | P4 | 0.18 | 0.12 | 0.08 | 0.0006 | 0.01 | 0.1 | 0.005 | 0.0003 |  | 0.26 | 94.68
56 | 2021-07-01 21:54 | 2021-07-12 18:57 | PROD | 2 | 86204 | 40 | 0 | 1 | 0 | 1 | 1.4 | 1 | 1.3 | 4.8 | 8.4 |  |  | HMG 4 | 0.2325 | 0.125 | 0.0775 | 0.000725 | 0.00975 | 0.105 | 0.003625 | 0.000675 |  | 0.26 | 189.36 | 25099 | 99.57
[16 empty] | 2075 |  | P24 | 0.24 | 0.12 | 0.06 | 0.0011 | 0.008 | 0.08 | 0.0033 | 0.0006 |  | 0.28 | 47.34
[16 empty] | 1138 |  | P24 | 0.26 | 0.11 | 0.08 | 0.0006 | 0.009 | 0.12 | 0.0035 | 0.0007 |  | 0.28 | 47.34
[16 empty] | 1139 |  | P24 | 0.2 | 0.1 | 0.08 | 0.0006 | 0.01 | 0.12 | 0.004 | 0.0006 |  | 0.25 | 47.34
[16 empty] | 1140 |  | P24 | 0.23 | 0.17 | 0.09 | 0.0006 | 0.012 | 0.1 | 0.0037 | 0.0008 |  | 0.23 | 47.34
91 | 2021-07-01 21:58 | 2021-07-14 08:39 | PROD | 1 | 88944 | 42 | 0 | 1 | 0 | 1 | 1.4 | 1 | 1.5 | 3.2 | 4.7 |  |  | HMG 3 | 0.2725 | 0.107 | 0.0925 | 0.0006 | 0.0099 | 0.1085 | 0.00488 | 0.00062 |  | 0.2195 | 189.36 | 18636 | 99.16
[16 empty] | 1153 |  | P24 | 0.28 | 0.08 | 0.1 | 0.0006 | 0.011 | 0.08 | 0.0046 | 0.0008 |  | 0.21 | 47.34
[16 empty] | 2080 |  | P24 | 0.27 | 0.16 | 0.09 | 0.0006 | 0.011 | 0.14 | 0.0049 | 0.001 |  | 0.23 | 37.872
[16 empty] | 1154 |  | P24 | 0.27 | 0.1 | 0.09 | 0.0006 | 0.009 | 0.11 | 0.005 | 0.0004 |  | 0.22 | 104.148
40 | 2021-07-02 05:06 | 2021-07-12 08:17 | PROD | 1 | 78814 | 37 | 0 | 3 | 0 | 1 | 1.8 | 1 | 1.7 | 4.8 | 7.2 | 3391 |  | HMG 1 | 0.31 | 0.19 | 0.1 | 0.0006 | 0.013 | 0.09 | 0.0046 | 0.0006 |  | 0.26 | 189.36 | 18065 | 97.14
20 | 2021-07-02 05:28 | 2021-07-13 13:11 | PROD | 1 | 86680 | 42 | 0 | 2 | 0 | 1 | 1.4 | 1 | 1.7 | 4.2 | 6.5 |  |  | HMG 2 | 0.34 | 0.1675 | 0.1075 | 0.0006 | 0.01375 | 0.0975 | 0.00475 | 0.0009 |  | 0.2675 | 189.36 | 20035 | 97.18
[16 empty] | 4010 |  | P4 | 0.35 | 0.16 | 0.11 | 0.0006 | 0.014 | 0.1 | 0.0048 | 0.001 |  | 0.27 | 142.02
[16 empty] | 3391 |  | P4 | 0.31 | 0.19 | 0.1 | 0.0006 | 0.013 | 0.09 | 0.0046 | 0.0006 |  | 0.26 | 47.34
52 | 2021-07-02 10:56 | 2021-07-13 09:00 | PROD | 2 | 86071 | 41 | 0 | 0 | 0 | 1 | 1.4 | 1 | 1.6 | 4.1 | 8.7 |  |  | HMG 3 | 0.265 | 0.1475 | 0.0725 | 0.0007 | 0.00925 | 0.085 | 0.00375 | 0.000525 |  | 0.255 | 189.36 | 24599 | 99.04
[16 empty] | 1116 |  | P24 | 0.27 | 0.1 | 0.04 | 0.0006 | 0.005 | 0.12 | 0.0031 | 0.0003 |  | 0.29 | 47.34
[16 empty] | 1135 |  | P24 | 0.28 | 0.16 | 0.08 | 0.0008 | 0.01 | 0.06 | 0.0041 | 0.0005 |  | 0.25 | 94.68
[16 empty] | 1140 |  | P24 | 0.23 | 0.17 | 0.09 | 0.0006 | 0.012 | 0.1 | 0.0037 | 0.0008 |  | 0.23 | 47.34
30 | 2021-07-02 13:48 | 2021-07-14 14:37 | PROD | 2 | 93818 | 46 | 0 | 1 | 0 | 1 | 1.4 | 1 | 1.7 | 3.6 | 8.7 |  |  | HMG 2 | 0.27 | 0.15 | 0.09 | 0.0006 | 0.0145 | 0.08 | 0.00465 | 0.001 |  | 0.28 | 189.36 | 27372 | 99.32
[16 empty] | 3374 |  | P4 | 0.21 | 0.16 | 0.1 | 0.0006 | 0.016 | 0.09 | 0.0045 | 0.0009 |  | 0.28 | 94.68
[16 empty] | 3375 |  | P4 | 0.33 | 0.14 | 0.08 | 0.0006 | 0.013 | 0.07 | 0.0048 | 0.0011 |  | 0.28 | 94.68
47 | 2021-07-02 18:26 | 2021-07-13 20:57 | PROD | 2 | 87465 | 42 | 0 | 2 | 0 | 1 | 1.4 | 1 | 1.7 | 5.2 | 10.2 |  |  | HMG 3 | 0.4525 | 0.15 | 0.08 | 0.0006 | 0.013 | 0.1 | 0.0045 | 0.001 |  | 0.26 | 189.36 | 25597 | 98.93
[16 empty] | 3376 |  | P4 | 0.38 | 0.13 | 0.05 | 0.0006 | 0.01 | 0.06 | 0.0041 | 0.0006 |  | 0.28 | 47.34
[16 empty] | 3378 |  | P4 | 0.52 | 0.15 | 0.08 | 0.0006 | 0.013 | 0.13 | 0.0047 | 0.0012 |  | 0.26 | 94.68
[16 empty] | 3379 |  | P4 | 0.39 | 0.17 | 0.11 | 0.0006 | 0.016 | 0.08 | 0.0045 | 0.001 |  | 0.24 | 47.34
28 | 2021-07-02 21:00 | 2021-07-13 08:16 | PROD | 1 | 81578 | 39 | 0 | 2 | 0 | 1 | 1.6 | 1 | 1.2 | 3.7 | 6.6 |  |  | HMG 2 | 0.2975 | 0.13 | 0.095 | 0.0006 | 0.011 | 0.1 | 0.004275 | 0.00055 |  | 0.2475 | 189.36 | 19027 | 97.9
[16 empty] | 4010 |  | P4 | 0.35 | 0.16 | 0.11 | 0.0006 | 0.014 | 0.1 | 0.0048 | 0.001 |  | 0.27 | 47.34
[16 empty] | 3392 |  | P4 | 0.28 | 0.12 | 0.09 | 0.0006 | 0.01 | 0.1 | 0.0041 | 0.0004 |  | 0.24 | 142.02
58 | 2021-07-02 21:00 | 2021-07-12 21:02 | PRZ | 1 | 78457 | 38 | 0 | 1 | 0 | 1 | 1.4 | 1 | 1.7 | 3.2 | 5.4 |  |  | HMG 4 | 0.2075 | 0.1425 | 0.0975 | 0.0006 | 0.011 | 0.0775 | 0.004 | 0.000325 |  | 0.29 | 195.16 | 23705 | 99.56
[16 empty] | 3359 |  | P4 | 0.19 | 0.15 | 0.08 | 0.0006 | 0.014 | 0.04 | 0.0039 | 0.0002 |  | 0.32 | 48.79
[16 empty] | 3360 |  | P4 | 0.29 | 0.15 | 0.15 | 0.0006 | 0.012 | 0.09 | 0.004 | 0.0005 |  | 0.24 | 48.79
[16 empty] | 3366 |  | P4 | 0.19 | 0.12 | 0.08 | 0.0006 | 0.006 | 0.1 | 0.004 | 0.0002 |  | 0.3 | 48.79
[16 empty] | 3371 |  | P4 | 0.16 | 0.15 | 0.08 | 0.0006 | 0.012 | 0.08 | 0.0041 | 0.0004 |  | 0.3 | 48.79
63 | 2021-07-02 21:56 | 2021-07-14 05:33 | PROD | 2 | 89392 | 43 | 0 | 1 | 0 | 1 | 1.4 | 1 | 1.6 | 3.8 | 9.6 |  |  | HMG 2 | 0.303 | 0.143 | 0.075 | 0.0006 | 0.0096 | 0.076 | 0.00434 | 0.0006 |  | 0.291 | 189.36 | 25250 | 99.43
[16 empty] | 3365 |  | P4 | 0.31 | 0.15 | 0.11 | 0.0006 | 0.011 | 0.09 | 0.0042 | 0.0006 |  | 0.27 | 56.808
[16 empty] | 3377 |  | P4 | 0.3 | 0.14 | 0.06 | 0.0006 | 0.009 | 0.07 | 0.0044 | 0.0006 |  | 0.3 | 132.552
74 | 2021-07-03 05:12 | 2021-07-13 16:27 | PROD | 1 | 81341 | 38 | 0 | 4 | 0 | 1 | 1.4 | 1 | 1.6 | 4 | 6.3 |  |  | HMG 2 | 0.235 | 0.1425 | 0.105 | 0.0006 | 0.01225 | 0.0925 | 0.004625 | 0.00055 |  | 0.2475 | 189.36 | 18041 | 98.4
[16 empty] | 4011 |  | P4 | 0.22 | 0.15 | 0.11 | 0.0006 | 0.013 | 0.09 | 0.0048 | 0.0006 |  | 0.25 | 142.02
[16 empty] | 3392 |  | P4 | 0.28 | 0.12 | 0.09 | 0.0006 | 0.01 | 0.1 | 0.0041 | 0.0004 |  | 0.24 | 47.34
93 | 2021-07-03 05:13 | 2021-07-15 05:11 | PROD | 1 | 85693 | 40 | 0 | 1 | 0 | 1 | 1.4 | 1 | 1.7 | 5.7 | 5 |  |  | HMG 3 | 0.305 | 0.1475 | 0.115 | 0.0007 | 0.0145 | 0.1125 | 0.005125 | 0.000675 |  | 0.1825 | 189.36 | 18841 | 98.89
[16 empty] | 1150 |  | P24 | 0.27 | 0.14 | 0.1 | 0.001 | 0.011 | 0.12 | 0.0051 | 0.0005 |  | 0.2 | 47.34
[16 empty] | 2081 |  | P24 | 0.43 | 0.13 | 0.08 | 0.0006 | 0.011 | 0.17 | 0.0046 | 0.0008 |  | 0.23 | 47.34
[16 empty] | 1156 |  | P24 | 0.26 | 0.16 | 0.14 | 0.0006 | 0.018 | 0.08 | 0.0054 | 0.0007 |  | 0.15 | 94.68
15 | 2021-07-03 11:34 | 2021-07-15 20:54 | PROD | 2 | 95434 | 48 | 0 | 1 | 0 | 1 | 1.4 | 1 | 1.4 | 3.5 | 8.9 |  |  | HMG 3 | 0.2875 | 0.145 | 0.115 | 0.0006 | 0.01675 | 0.085 | 0.004825 | 0.000575 |  | 0.25 | 189.36 | 27288 | 99.1
[16 empty] | 3355 |  | P4 | 0.13 | 0.16 | 0.12 | 0.0006 | 0.014 | 0.09 | 0.0041 | 0.0005 |  | 0.26 | 47.34
[16 empty] | 3377 |  | P4 | 0.3 | 0.14 | 0.06 | 0.0006 | 0.009 | 0.07 | 0.0044 | 0.0006 |  | 0.3 | 47.34
[16 empty] | 3380 |  | P4 | 0.36 | 0.14 | 0.14 | 0.0006 | 0.022 | 0.09 | 0.0054 | 0.0006 |  | 0.22 | 94.68
53 | 2021-07-03 13:17 | 2021-07-14 09:35 | PROD | 2 | 86563 | 40 | 0 | 1 | 1 | 1 | 1.4 | 1 | 1.4 | 3.2 | 9.3 |  |  | HMG 3 | 0.2865 | 0.1605 | 0.0975 | 0.0006 | 0.01495 | 0.0835 | 0.004485 | 0.00089 |  | 0.269 | 189.36 | 25413 | 100.32
[16 empty] | 3374 |  | P4 | 0.21 | 0.16 | 0.1 | 0.0006 | 0.016 | 0.09 | 0.0045 | 0.0009 |  | 0.28 | 94.68
[16 empty] | 3377 |  | P4 | 0.3 | 0.14 | 0.06 | 0.0006 | 0.009 | 0.07 | 0.0044 | 0.0006 |  | 0.3 | 28.404
[16 empty] | 3379 |  | P4 | 0.39 | 0.17 | 0.11 | 0.0006 | 0.016 | 0.08 | 0.0045 | 0.001 |  | 0.24 | 66.276
87 | 2021-07-03 18:19 | 2021-07-16 09:00 | PROD | 2 | 90337 | 43 | 0 | 1 | 0 | 1 | 1.4 | 1 | 1.4 | 4.5 | 11 |  |  | HMG 4 | 0.21 | 0.145 | 0.095 | 0.0006 | 0.012 | 0.0875 | 0.004375 | 0.0006 |  | 0.285 | 189.36 | 22466 | 99.43
[16 empty] | 3355 |  | P4 | 0.13 | 0.16 | 0.12 | 0.0006 | 0.014 | 0.09 | 0.0041 | 0.0005 |  | 0.26 | 47.34
[16 empty] | 3366 |  | P4 | 0.19 | 0.12 | 0.08 | 0.0006 | 0.006 | 0.1 | 0.004 | 0.0002 |  | 0.3 | 47.34
[16 empty] | 3372 |  | P4 | 0.19 | 0.16 | 0.1 | 0.0006 | 0.015 | 0.09 | 0.0046 | 0.0006 |  | 0.3 | 47.34
[16 empty] | 3375 |  | P4 | 0.33 | 0.14 | 0.08 | 0.0006 | 0.013 | 0.07 | 0.0048 | 0.0011 |  | 0.28 | 47.34
62 | 2021-07-03 21:01 | 2021-07-14 05:09 | PROD | 1 | 81701 | 37 | 0 | 4 | 0 | 1 | 1.4 | 1 | 1.8 | 3.2 | 9.8 | 4012 |  | HMG 1 | 0.28 | 0.09 | 0.03 | 0.0006 | 0.007 | 0.11 | 0.004 | 0.0002 |  | 0.34 | 189.36 | 18283 | 99.01
84 | 2021-07-03 21:57 | 2021-07-16 21:14 | PROD | 2 | 92644 | 46 | 0 | 1 | 0 | 1 | 1.4 | 1 | 1.2 | 3.8 | 9.5 | 3381 |  | HMG 1 | 0.67 | 0.14 | 0.13 | 0.0006 | 0.018 | 0.12 | 0.0052 | 0.0009 |  | 0.21 | 189.36 | 23794 | 99.3
26 | 2021-07-03 22:53 | 2021-07-13 22:00 | PRZ | 1 | 77350 | 41 | 0 | 1 | 0 | 1.8 | 1.4 | 1 | 1.7 | 4.6 | 9.7 |  |  | HMG 4 | 0.2925 | 0.145 | 0.0825 | 0.0006 | 0.0145 | 0.07 | 0.0045 | 0.000825 |  | 0.2725 | 195.16 | 24828 | 99.56
[16 empty] | 3373 |  | P4 | 0.25 | 0.15 | 0.1 | 0.0006 | 0.019 | 0.06 | 0.0046 | 0.0007 |  | 0.25 | 48.79
[16 empty] | 3374 |  | P4 | 0.21 | 0.16 | 0.1 | 0.0006 | 0.016 | 0.09 | 0.0045 | 0.0009 |  | 0.28 | 48.79
[16 empty] | 3375 |  | P4 | 0.33 | 0.14 | 0.08 | 0.0006 | 0.013 | 0.07 | 0.0048 | 0.0011 |  | 0.28 | 48.79
[16 empty] | 3376 |  | P4 | 0.38 | 0.13 | 0.05 | 0.0006 | 0.01 | 0.06 | 0.0041 | 0.0006 |  | 0.28 | 48.79
45 | 2021-07-04 05:22 | 2021-07-14 13:16 | PROD | 1 | 78911 | 36 | 0 | 5 | 0 | 1 | 1.4 | 1 | 1.6 | 4.3 | 5.3 |  |  | HMG 4 | 0.26 | 0.125 | 0.09 | 0.0007 | 0.01125 | 0.1075 | 0.004625 | 0.0006 |  | 0.2325 | 189.36 | 19658 | 95.47
[16 empty] | 1123 |  | P24 | 0.22 | 0.1 | 0.12 | 0.0006 | 0.017 | 0.06 | 0.0041 | 0.0007 |  | 0.19 | 47.34
[16 empty] | 1150 |  | P24 | 0.27 | 0.14 | 0.1 | 0.001 | 0.011 | 0.12 | 0.0051 | 0.0005 |  | 0.2 | 47.34
[16 empty] | 1151 |  | P24 | 0.29 | 0.16 | 0.1 | 0.0006 | 0.011 | 0.11 | 0.005 | 0.0005 |  | 0.23 | 47.34
[16 empty] | 2079 |  | P24 | 0.26 | 0.1 | 0.04 | 0.0006 | 0.006 | 0.14 | 0.0043 | 0.0007 |  | 0.31 | 47.34
79 | 2021-07-04 06:49 | 2021-07-14 16:38 | PROD | 1 | 80483 | 38 | 0 | 4 | 0 | 1 | 1.4 | 1 | 1.6 | 4.3 | 7.9 | 3393 |  | HMG 1 | 0.14 | 0.2 | 0.12 | 0.0006 | 0.015 | 0.04 | 0.0046 | 0.0003 |  | 0.27 | 189.36 | 18729 | 97.9
89 | 2021-07-04 10:38 | 2021-07-17 09:50 | PROD | 2 | 92504 | 45 | 0 | 2 | 0 | 1 | 1.4 | 1 | 1.3 | 3.4 | 6.7 |  |  | HMG 2 | 0.3 | 0.095 | 0.06 | 0.0008 | 0.0095 | 0.155 | 0.0041 | 0.00065 |  | 0.235 | 189.36 | 22763 | 99.14
[16 empty] | 1141 |  | P24 | 0.26 | 0.07 | 0.08 | 0.0006 | 0.011 | 0.17 | 0.0042 | 0.0006 |  | 0.19 | 94.68
[16 empty] | 2077 |  | P24 | 0.34 | 0.12 | 0.04 | 0.001 | 0.008 | 0.14 | 0.004 | 0.0007 |  | 0.28 | 94.68
42 | 2021-07-04 13:57 | 2021-07-17 06:20 | PROD | 2 | 99749 | 42 | 0 | 8 | 0 | 1 | 1.4 | 1 | 1.3 | 3.2 | 8.2 |  |  | HMG 4 | 0.2555 | 0.118 | 0.0515 | 0.00078 | 0.00805 | 0.1365 | 0.003325 | 0.00075 |  | 0.262 | 189.36 | 27653 | 99.43
[16 empty] | 1139 |  | P24 | 0.2 | 0.1 | 0.08 | 0.0006 | 0.01 | 0.12 | 0.004 | 0.0006 |  | 0.25 | 18.936
[16 empty] | 1140 |  | P24 | 0.23 | 0.17 | 0.09 | 0.0006 | 0.012 | 0.1 | 0.0037 | 0.0008 |  | 0.23 | 28.404
[16 empty] | 2076 |  | P24 | 0.27 | 0.12 | 0.03 | 0.0009 | 0.006 | 0.14 | 0.0029 | 0.0008 |  | 0.29 | 113.616
[16 empty] | 1141 |  | P24 | 0.26 | 0.07 | 0.08 | 0.0006 | 0.011 | 0.17 | 0.0042 | 0.0006 |  | 0.19 | 28.404
50 | 2021-07-04 19:14 | 2021-07-16 01:51 | PROD | 2 | 89170 | 43 | 0 | 1 | 0 | 1 | 1.4 | 1 | 1.2 | 4.4 | 7 |  |  | HMG 2 | 0.315 | 0.14 | 0.1 | 0.0006 | 0.0125 | 0.11 | 0.0038 | 0.00105 |  | 0.26 | 189.36 | 24759 | 99.56
[16 empty] | 2049 |  | P24 | 0.29 | 0.15 | 0.11 | 0.0006 | 0.014 | 0.1 | 0.0039 | 0.001 |  | 0.25 | 94.68
[16 empty] | 1111 |  | P24 | 0.34 | 0.13 | 0.09 | 0.0006 | 0.011 | 0.12 | 0.0037 | 0.0011 |  | 0.27 | 94.68
51 | 2021-07-04 21:02 | 2021-07-14 20:50 | PRZ | 1 | 77668 | 39 | 0 | 1 | 0 | 1 | 1.4 | 1 | 1.2 | 4 | 8.1 |  |  | HMG 5 | 0.244 | 0.1245 | 0.074 | 0.0006 | 0.01085 | 0.092 | 0.004145 | 0.00045 |  | 0.295 | 195.16 | 24668 | 99.07
[16 empty] | 3358 |  | P4 | 0.21 | 0.11 | 0.1 | 0.0006 | 0.009 | 0.1 | 0.0034 | 0.0004 |  | 0.29 | 48.79
[16 empty] | 3365 |  | P4 | 0.31 | 0.15 | 0.11 | 0.0006 | 0.011 | 0.09 | 0.0042 | 0.0006 |  | 0.27 | 48.79
[16 empty] | 3370 |  | P4 | 0.2 | 0.09 | 0.01 | 0.0006 | 0.012 | 0.1 | 0.0045 | 0.0002 |  | 0.32 | 48.79
[16 empty] | 3372 |  | P4 | 0.19 | 0.16 | 0.1 | 0.0006 | 0.015 | 0.09 | 0.0046 | 0.0006 |  | 0.3 | 19.516
[16 empty] | 3377 |  | P4 | 0.3 | 0.14 | 0.06 | 0.0006 | 0.009 | 0.07 | 0.0044 | 0.0006 |  | 0.3 | 29.274
73 | 2021-07-04 21:59 | 2021-07-16 21:06 | PROD | 2 | 93168 | 41 | 0 | 5 | 0 | 1 | 1.4 | 1 | 1.2 | 3.9 | 8.4 | 4001 |  | HMG 1 | 0.4 | 0.12 | 0.07 | 0.0006 | 0.013 | 0.05 | 0.0042 | 0.0007 |  | 0.29 | 189.36 | 25885 | 99.33
57 | 2021-07-04 22:59 | 2021-07-15 08:39 | PROD | 1 | 81901 | 39 | 0 | 3 | 0 | 1 | 1.4 | 1 | 1.2 | 3.6 | 8.1 |  |  | HMG 2 | 0.3325 | 0.1575 | 0.09 | 0.0006 | 0.0115 | 0.1 | 0.00425 | 0.001 |  | 0.2625 | 189.36 | 18812 | 98.66
[16 empty] | 3392 |  | P4 | 0.28 | 0.12 | 0.09 | 0.0006 | 0.01 | 0.1 | 0.0041 | 0.0004 |  | 0.24 | 47.34
[16 empty] | 4013 |  | P4 | 0.35 | 0.17 | 0.09 | 0.0006 | 0.012 | 0.1 | 0.0043 | 0.0012 |  | 0.27 | 142.02
92 | 2021-07-05 05:06 | 2021-07-16 16:35 | PROD | 1 | 79955 | 39 | 0 | 2 | 0 | 1 | 1.4 | 1 | 1.4 | 3.7 | 6 |  |  | HMG 2 | 0.325 | 0.105 | 0.03 | 0.0007 | 0.006 | 0.12 | 0.0034 | 0.00055 |  | 0.285 | 189.36 | 16762 | 96.8
[16 empty] | 1099 |  | P24 | 0.35 | 0.1 | 0.03 | 0.0006 | 0.006 | 0.1 | 0.0034 | 0.0006 |  | 0.28 | 94.68
[16 empty] | 2082 |  | P24 | 0.3 | 0.11 | 0.03 | 0.0008 | 0.006 | 0.14 | 0.0034 | 0.0005 |  | 0.29 | 94.68
25 | 2021-07-05 05:09 | 2021-07-15 13:09 | PROD | 1 | 79983 | 37 | 0 | 3 | 0 | 1 | 1.4 | 1 | 1.2 | 5.1 | 7.5 |  |  | HMG 4 | 0.215 | 0.16 | 0.095 | 0.0006 | 0.01275 | 0.08 | 0.004225 | 0.000475 |  | 0.2625 | 189.36 | 19276 | 97.97
[16 empty] | 3393 |  | P4 | 0.14 | 0.2 | 0.12 | 0.0006 | 0.015 | 0.04 | 0.0046 | 0.0003 |  | 0.27 | 47.34
[16 empty] | 4013 |  | P4 | 0.35 | 0.17 | 0.09 | 0.0006 | 0.012 | 0.1 | 0.0043 | 0.0012 |  | 0.27 | 47.34
[16 empty] | 4014 |  | P4 | 0.19 | 0.12 | 0.09 | 0.0006 | 0.013 | 0.09 | 0.0041 | 0.0002 |  | 0.25 | 47.34
[16 empty] | 3394 |  | P4 | 0.18 | 0.15 | 0.08 | 0.0006 | 0.011 | 0.09 | 0.0039 | 0.0002 |  | 0.26 | 47.34
68 | 2021-07-05 10:59 | 2021-07-16 08:57 | PROD | 2 | 85054 | 44 | 0 | 0 | 0 | 1 | 1.4 | 1 | 1.4 | 4.1 | 9.2 |  |  | HMG 2 | 0.24 | 0.11 | 0.0775 | 0.0006 | 0.011 | 0.105 | 0.004225 | 0.00035 |  | 0.27 | 189.36 | 24181 | 98.94
[16 empty] | 4544 |  | P4 | 0.18 | 0.17 | 0.07 | 0.0006 | 0.008 | 0.12 | 0.0034 | 0.0005 |  | 0.24 | 47.34
[16 empty] | 3382 |  | P4 | 0.26 | 0.09 | 0.08 | 0.0006 | 0.012 | 0.1 | 0.0045 | 0.0003 |  | 0.28 | 142.02
75 | 2021-07-05 13:55 | 2021-07-17 21:09 | PROD | 2 | 95537 | 45 | 0 | 1 | 0 | 1 | 1.4 | 1 | 1.3 | 4.2 | 10.6 |  |  | HMG 2 | 0.295 | 0.1475 | 0.085 | 0.0006 | 0.01425 | 0.1125 | 0.0049 | 0.000375 |  | 0.255 | 189.36 | 25936 | 99.16
[16 empty] | 3381 |  | P4 | 0.67 | 0.14 | 0.13 | 0.0006 | 0.018 | 0.12 | 0.0052 | 0.0009 |  | 0.21 | 47.34
[16 empty] | 4002 |  | P4 | 0.17 | 0.15 | 0.07 | 0.0006 | 0.013 | 0.11 | 0.0048 | 0.0002 |  | 0.27 | 142.02
24 | 2021-07-05 13:58 | 2021-07-17 18:38 | PROD | 2 | 94895 | 43 | 0 | 2 | 0 | 1 | 1.4 | 1 | 1.4 | 4.4 | 7.1 |  |  | HMG 3 | 0.347 | 0.1455 | 0.097 | 0.000765 | 0.0113 | 0.1045 | 0.00416 | 0.000915 |  | 0.236 | 189.36 | 27089 | 99.31
[16 empty] | 2063 |  | P24 | 0.23 | 0.12 | 0.1 | 0.0006 | 0.011 | 0.1 | 0.0035 | 0.0009 |  | 0.23 | 47.34
[16 empty] | 1133 |  | P24 | 0.37 | 0.13 | 0.08 | 0.0009 | 0.009 | 0.09 | 0.0039 | 0.0006 |  | 0.23 | 28.404
[16 empty] | 1144 |  | P24 | 0.39 | 0.16 | 0.1 | 0.0008 | 0.012 | 0.11 | 0.0045 | 0.001 |  | 0.24 | 113.616
34 | 2021-07-05 20:56 | 2021-07-15 16:44 | PROD | 1 | 76779 | 38 | 0 | 2 | 0 | 1 | 1.4 | 1 | 1.2 | 4 | 6.6 | 3395 |  | HMG 1 | 0.19 | 0.12 | 0.08 | 0.0006 | 0.009 | 0.08 | 0.0039 | 0.0002 |  | 0.24 | 189.36 | 18203 | 97.5
90 | 2021-07-05 21:00 | 2021-07-16 05:11 | PROD | 1 | 74808 | 38 | 0 | 1 | 0 | 1 | 1.4 | 1 | 1.4 | 4.1 | 5.5 |  |  | HMG 3 | 0.325 | 0.113 | 0.0615 | 0.0006 | 0.008 | 0.1535 | 0.003825 | 0.00067 |  | 0.2575 | 189.36 | 15031 | 99.42
[16 empty] | 1122 |  | P24 | 0.27 | 0.14 | 0.11 | 0.0006 | 0.012 | 0.13 | 0.0041 | 0.0008 |  | 0.21 | 47.34
[16 empty] | 2081 |  | P24 | 0.43 | 0.13 | 0.08 | 0.0006 | 0.011 | 0.17 | 0.0046 | 0.0008 |  | 0.23 | 18.936
[16 empty] | 2083 |  | P24 | 0.33 | 0.1 | 0.04 | 0.0006 | 0.006 | 0.16 | 0.0036 | 0.0006 |  | 0.28 | 123.084
12 | 2021-07-05 23:02 | 2021-07-16 13:16 | PROD | 1 | 79436 | 44 | 0 | 3 | 0 | 1 | 1.4 | 1 | 1.5 | 5.4 | 7.7 |  |  | HMG 4 | 0.2525 | 0.1325 | 0.0875 | 0.0006 | 0.011 | 0.0925 | 0.0041 | 0.0005 |  | 0.25 | 189.36 | 18532 | 95.62
[16 empty] | 3392 |  | P4 | 0.28 | 0.12 | 0.09 | 0.0006 | 0.01 | 0.1 | 0.0041 | 0.0004 |  | 0.24 | 47.34
[16 empty] | 4013 |  | P4 | 0.35 | 0.17 | 0.09 | 0.0006 | 0.012 | 0.1 | 0.0043 | 0.0012 |  | 0.27 | 47.34
[16 empty] | 4014 |  | P4 | 0.19 | 0.12 | 0.09 | 0.0006 | 0.013 | 0.09 | 0.0041 | 0.0002 |  | 0.25 | 47.34
[16 empty] | 3395 |  | P4 | 0.19 | 0.12 | 0.08 | 0.0006 | 0.009 | 0.08 | 0.0039 | 0.0002 |  | 0.24 | 47.34
44 | 2021-07-06 10:59 | 2021-07-18 21:01 | PROD | 2 | 97270 | 45 | 0 | 4 | 0 | 1 | 1.4 | 1 | 1.2 | 4.2 | 8.1 |  |  | HMG 3 | 0.25 | 0.085 | 0.0775 | 0.0006 | 0.011 | 0.095 | 0.003825 | 0.000825 |  | 0.24 | 189.36 | 27037 | 98.93
[16 empty] | 1117 |  | P24 | 0.25 | 0.06 | 0.07 | 0.0006 | 0.009 | 0.12 | 0.0038 | 0.0008 |  | 0.23 | 47.34
[16 empty] | 1118 |  | P24 | 0.26 | 0.08 | 0.07 | 0.0006 | 0.012 | 0.08 | 0.004 | 0.0008 |  | 0.25 | 94.68
[16 empty] | 2063 |  | P24 | 0.23 | 0.12 | 0.1 | 0.0006 | 0.011 | 0.1 | 0.0035 | 0.0009 |  | 0.23 | 47.34
39 | 2021-07-06 13:31 | 2021-07-18 01:48 | PROD | 2 | 90753 | 45 | 0 | 1 | 0 | 1 | 1.4 | 1 | 1.2 | 4.2 | 10.8 | 4003 |  | HMG 1 | 0.33 | 0.16 | 0.14 | 0.0006 | 0.015 | 0.06 | 0.0054 | 0.0006 |  | 0.22 | 189.36 | 25813 | 99.23
23 | 2021-07-06 18:28 | 2021-07-17 23:56 | PROD | 2 | 87649 | 46 | 0 | 1 | 0 | 1 | 1.4 | 1 | 1.2 | 4.7 | 7.7 |  |  | HMG 2 | 0.31 | 0.12 | 0.115 | 0.0011 | 0.012 | 0.115 | 0.005 | 0.0007 |  | 0.23 | 189.36 | 25413 | 99.29
[16 empty] | 1146 |  | P24 | 0.33 | 0.15 | 0.08 | 0.0016 | 0.011 | 0.09 | 0.0049 | 0.0007 |  | 0.26 | 94.68
[16 empty] | 1147 |  | P24 | 0.29 | 0.09 | 0.15 | 0.0006 | 0.013 | 0.14 | 0.0051 | 0.0007 |  | 0.2 | 94.68
78 | 2021-07-06 21:02 | 2021-07-16 08:45 | PROD | 1 | 74399 | 37 | 0 | 2 | 0 | 1 | 1.4 | 1 | 1.3 | 4.5 | 6.8 |  |  | HMG 2 | 0.2475 | 0.18 | 0.0575 | 0.0006 | 0.0095 | 0.0825 | 0.00375 | 0.000425 |  | 0.29 | 189.36 | 16521 | 98.81
[16 empty] | 3394 |  | P4 | 0.18 | 0.15 | 0.08 | 0.0006 | 0.011 | 0.09 | 0.0039 | 0.0002 |  | 0.26 | 47.34
[16 empty] | 4015 |  | P4 | 0.27 | 0.19 | 0.05 | 0.0006 | 0.009 | 0.08 | 0.0037 | 0.0005 |  | 0.3 | 142.02
10 | 2021-07-06 21:16 | 2021-07-17 05:14 | PROD | 1 | 78262 | 39 | 0 | 2 | 0 | 1 | 1.4 | 1 | 1.2 | 4.4 | 7.4 |  |  | HMG 3 | 0.205 | 0.165 | 0.075 | 0.0006 | 0.01075 | 0.0875 | 0.00405 | 0.00035 |  | 0.2625 | 189.36 | 17978 | 96.51
[16 empty] | 3394 |  | P4 | 0.18 | 0.15 | 0.08 | 0.0006 | 0.011 | 0.09 | 0.0039 | 0.0002 |  | 0.26 | 94.68
[16 empty] | 4015 |  | P4 | 0.27 | 0.19 | 0.05 | 0.0006 | 0.009 | 0.08 | 0.0037 | 0.0005 |  | 0.3 | 47.34
[16 empty] | 3396 |  | P4 | 0.19 | 0.17 | 0.09 | 0.0006 | 0.012 | 0.09 | 0.0047 | 0.0005 |  | 0.23 | 47.34
67 | 2021-07-06 22:08 | 2021-07-17 09:44 | PROD | 2 | 82225 | 41 | 0 | 1 | 0 | 1 | 1.4 | 1 | 1.3 | 4.1 | 10.4 |  |  | HMG 3 | 0.26 | 0.14 | 0.0675 | 0.0006 | 0.012 | 0.085 | 0.00455 | 0.000425 |  | 0.2825 | 189.36 | 23425 | 99.4
[16 empty] | 3377 |  | P4 | 0.3 | 0.14 | 0.06 | 0.0006 | 0.009 | 0.07 | 0.0044 | 0.0006 |  | 0.3 | 47.34
[16 empty] | 4001 |  | P4 | 0.4 | 0.12 | 0.07 | 0.0006 | 0.013 | 0.05 | 0.0042 | 0.0007 |  | 0.29 | 47.34
[16 empty] | 4002 |  | P4 | 0.17 | 0.15 | 0.07 | 0.0006 | 0.013 | 0.11 | 0.0048 | 0.0002 |  | 0.27 | 94.68
59 | 2021-07-07 05:20 | 2021-07-17 08:44 | PROD | 1 | 80131 | 26 | 1 | 13 | 0 | 1 | 1.4 | 1 | 1.2 | 3.2 | 7.3 |  |  | HMG 2 | 0.1975 | 0.1475 | 0.075 | 0.0006 | 0.009 | 0.075 | 0.00395 | 0.00035 |  | 0.275 | 189.36 | 18126 | 98.89
[16 empty] | 3396 |  | P4 | 0.19 | 0.17 | 0.09 | 0.0006 | 0.012 | 0.09 | 0.0047 | 0.0005 |  | 0.23 | 47.34
[16 empty] | 4016 |  | P4 | 0.2 | 0.14 | 0.07 | 0.0006 | 0.008 | 0.07 | 0.0037 | 0.0003 |  | 0.29 | 142.02
66 | 2021-07-07 05:23 | 2021-07-18 08:24 | PROD | 1 | 86317 | 39 | 0 | 4 | 0 | 1 | 1.4 | 1 | 1.2 | 3.5 | 8.2 |  |  | HMG 3 | 0.215 | 0.16 | 0.07 | 0.0006 | 0.00925 | 0.0775 | 0.00395 | 0.0004 |  | 0.2775 | 189.36 | 19952 | 98.57
[16 empty] | 4015 |  | P4 | 0.27 | 0.19 | 0.05 | 0.0006 | 0.009 | 0.08 | 0.0037 | 0.0005 |  | 0.3 | 47.34
[16 empty] | 3396 |  | P4 | 0.19 | 0.17 | 0.09 | 0.0006 | 0.012 | 0.09 | 0.0047 | 0.0005 |  | 0.23 | 47.34
[16 empty] | 4016 |  | P4 | 0.2 | 0.14 | 0.07 | 0.0006 | 0.008 | 0.07 | 0.0037 | 0.0003 |  | 0.29 | 94.68
27 | 2021-07-07 10:59 | 2021-07-19 15:01 | PROD | 2 | 95793 | 46 | 0 | 1 | 1 | 1 | 1.4 | 1 | 1.4 | 7.8 | 6.2 |  |  | HMG 2 | 0.12 | 0.14 | 0.0825 | 0.0006 | 0.00975 | 0.0875 | 0.0039 | 0.0005 |  | 0.24 | 189.36 | 26852 | 100.58
[16 empty] | 3367 |  | P4 | 0.15 | 0.08 | 0.09 | 0.0006 | 0.009 | 0.08 | 0.0042 | 0.0002 |  | 0.24 | 47.34
[16 empty] | 3385 |  | P4 | 0.11 | 0.16 | 0.08 | 0.0006 | 0.01 | 0.09 | 0.0038 | 0.0006 |  | 0.24 | 142.02
35 | 2021-07-07 13:52 | 2021-07-19 13:04 | PROD | 2 | 93411 | 48 | 0 | 2 | 0 | 1 | 1.4 | 1 | 1.5 | 3.6 | 11.2 |  |  | HMG 3 | 0.22 | 0.165 | 0.0825 | 0.0006 | 0.01025 | 0.0875 | 0.004075 | 0.00065 |  | 0.26 | 189.36 | 26551 | 98.43
[16 empty] | 3335 |  | P4 | 0.33 | 0.18 | 0.03 | 0.0006 | 0.006 | 0.11 | 0.0033 | 0.0008 |  | 0.34 | 47.34
[16 empty] | 4003 |  | P4 | 0.33 | 0.16 | 0.14 | 0.0006 | 0.015 | 0.06 | 0.0054 | 0.0006 |  | 0.22 | 47.34
[16 empty] | 3385 |  | P4 | 0.11 | 0.16 | 0.08 | 0.0006 | 0.01 | 0.09 | 0.0038 | 0.0006 |  | 0.24 | 94.68
64 | 2021-07-07 18:53 | 2021-07-18 13:58 | PROD | 2 | 85466 | 41 | 0 | 1 | 0 | 1 | 1.4 | 1 | 1.2 | 3.9 | 10.1 | 3384 |  | HMG 1 | 0.23 | 0.1 | 0.04 | 0.0008 | 0.008 | 0.13 | 0.0041 | 0.0004 |  | 0.3 | 189.36 | 23969 | 99.45
17 | 2021-07-07 21:06 | 2021-07-18 05:19 | PROD | 1 | 80075 | 40 | 0 | 2 | 0 | 1 | 1.4 | 1 | 1.2 | 4.6 | 5.9 |  |  | HMG 2 | 0.27 | 0.12 | 0.09 | 0.0006 | 0.011 | 0.095 | 0.00435 | 0.0005 |  | 0.215 | 189.36 | 18387 | 98.72
[16 empty] | 2084 |  | P24 | 0.3 | 0.11 | 0.07 | 0.0006 | 0.01 | 0.06 | 0.0041 | 0.0006 |  | 0.24 | 94.68
[16 empty] | 2086 |  | P24 | 0.24 | 0.13 | 0.11 | 0.0006 | 0.012 | 0.13 | 0.0046 | 0.0004 |  | 0.19 | 94.68
16 | 2021-07-07 21:07 | 2021-07-18 17:16 | PROD | 2 | 84104 | 41 | 0 | 1 | 0 | 1 | 1.4 | 1 | 1.2 | 4.7 | 11.3 |  |  | HMG 3 | 0.284 | 0.167 | 0.106 | 0.0006 | 0.01415 | 0.091 | 0.0044 | 0.000925 |  | 0.2685 | 189.36 | 24295 | 99.25
[16 empty] | 3259 |  | P4 | 0.29 | 0.18 | 0.1 | 0.0006 | 0.016 | 0.08 | 0.0046 | 0.0013 |  | 0.29 | 66.276
[16 empty] | 4461 |  | P4 | 0.25 | 0.16 | 0.09 | 0.0006 | 0.012 | 0.12 | 0.0036 | 0.0008 |  | 0.28 | 75.744
[16 empty] | 4003 |  | P4 | 0.33 | 0.16 | 0.14 | 0.0006 | 0.015 | 0.06 | 0.0054 | 0.0006 |  | 0.22 | 47.34
69 | 2021-07-07 22:12 | 2021-07-19 05:18 | PROD | 1 | 85589 | 41 | 0 | 3 | 0 | 1 | 1.4 | 1 | 1.2 | 3.3 | 7.4 |  |  | HMG 2 | 0.3 | 0.13 | 0.085 | 0.0006 | 0.009 | 0.11 | 0.0037 | 0.0006 |  | 0.255 | 189.36 | 21153 | 96.24
[16 empty] | 3397 |  | P4 | 0.2 | 0.1 | 0.07 | 0.0006 | 0.007 | 0.1 | 0.0036 | 0.0002 |  | 0.26 | 94.68
[16 empty] | 4017 |  | P4 | 0.4 | 0.16 | 0.1 | 0.0006 | 0.011 | 0.12 | 0.0038 | 0.001 |  | 0.25 | 94.68
46 | 2021-07-08 05:14 | 2021-07-20 05:14 | PROD | 1 | 91019 | 40 | 0 | 7 | 0 | 1 | 1.4 | 1 | 1.4 | 4.3 | 12.2 |  |  | HMG 2 | 0.205 | 0.1125 | 0.08 | 0.0006 | 0.0085 | 0.0975 | 0.0039 | 0.0003 |  | 0.2575 | 189.36 | 22141 | 95.61
[16 empty] | 4011 |  | P4 | 0.22 | 0.15 | 0.11 | 0.0006 | 0.013 | 0.09 | 0.0048 | 0.0006 |  | 0.25 | 47.34
[16 empty] | 3397 |  | P4 | 0.2 | 0.1 | 0.07 | 0.0006 | 0.007 | 0.1 | 0.0036 | 0.0002 |  | 0.26 | 142.02
21 | 2021-07-08 05:16 | 2021-07-18 16:12 | PROD | 1 | 80670 | 34 | 0 | 6 | 0 | 1 | 1.4 | 1 | 1.2 | 4.7 | 7.5 |  |  | HMG 4 | 0.196 | 0.1395 | 0.083 | 0.0006 | 0.01085 | 0.0935 | 0.00454 | 0.000425 |  | 0.2635 | 189.36 | 19509 | 97.78
[16 empty] | 4009 |  | P4 | 0.22 | 0.15 | 0.05 | 0.0006 | 0.009 | 0.09 | 0.0041 | 0.0008 |  | 0.3 | 28.404
[16 empty] | 3390 |  | P4 | 0.18 | 0.12 | 0.08 | 0.0006 | 0.01 | 0.1 | 0.005 | 0.0003 |  | 0.26 | 66.276
[16 empty] | 4011 |  | P4 | 0.22 | 0.15 | 0.11 | 0.0006 | 0.013 | 0.09 | 0.0048 | 0.0006 |  | 0.25 | 47.34
[16 empty] | 3394 |  | P4 | 0.18 | 0.15 | 0.08 | 0.0006 | 0.011 | 0.09 | 0.0039 | 0.0002 |  | 0.26 | 47.34
86 | 2021-07-08 10:58 | 2021-07-22 00:50 | PROD | 2 | 96546 | 49 | 0 | 1 | 0 | 1 | 1.4 | 1 | 1.4 | 3.5 | 11.4 |  |  | HMG 2 | 0.285 | 0.1725 | 0.06 | 0.0006 | 0.0105 | 0.095 | 0.003975 | 0.00095 |  | 0.295 | 189.36 | 23943 | 99.01
[16 empty] | 3335 |  | P4 | 0.33 | 0.18 | 0.03 | 0.0006 | 0.006 | 0.11 | 0.0033 | 0.0008 |  | 0.34 | 47.34
[16 empty] | 4005 |  | P4 | 0.27 | 0.17 | 0.07 | 0.0006 | 0.012 | 0.09 | 0.0042 | 0.001 |  | 0.28 | 142.02
32 | 2021-07-08 13:13 | 2021-07-19 01:54 | PROD | 2 | 81606 | 41 | 0 | 1 | 0 | 1 | 1.4 | 1 | 1.2 | 4.2 | 10.4 |  |  | HMG 3 | 0.31 | 0.15 | 0.0725 | 0.0006 | 0.01025 | 0.1125 | 0.004 | 0.0006 |  | 0.285 | 189.36 | 24075 | 98.91
[16 empty] | 4445 |  | P4 | 0.24 | 0.14 | 0.1 | 0.0006 | 0.011 | 0.1 | 0.0041 | 0.0007 |  | 0.27 | 47.34
[16 empty] | 4446 |  | P4 | 0.32 | 0.12 | 0.09 | 0.0006 | 0.014 | 0.15 | 0.0039 | 0.0009 |  | 0.25 | 47.34
[16 empty] | 4004 |  | P4 | 0.34 | 0.17 | 0.05 | 0.0006 | 0.008 | 0.1 | 0.004 | 0.0004 |  | 0.31 | 94.68
37 | 2021-07-08 18:33 | 2021-07-19 21:13 | PROD | 2 | 87671 | 41 | 0 | 2 | 0 | 1 | 3.3 | 1 | 1.5 | 4.4 | 12.3 |  |  | HMG 2 | 0.265 | 0.14 | 0.065 | 0.0006 | 0.011 | 0.075 | 0.0043 | 0.0008 |  | 0.31 | 189.36 | 26175 | 99.24
[16 empty] | 3249 |  | P4 | 0.26 | 0.15 | 0.08 | 0.0006 | 0.01 | 0.09 | 0.0045 | 0.0008 |  | 0.3 | 94.68
[16 empty] | 3386 |  | P4 | 0.27 | 0.13 | 0.05 | 0.0006 | 0.012 | 0.06 | 0.0041 | 0.0008 |  | 0.32 | 94.68
19 | 2021-07-08 21:08 | 2021-07-18 13:11 | PROD | 1 | 75642 | 38 | 0 | 2 | 0 | 1 | 1.7 | 1 | 1.2 | 5.1 | 6.9 |  |  | HMG 3 | 0.26 | 0.155 | 0.0675 | 0.0006 | 0.0085 | 0.1125 | 0.003825 | 0.000625 |  | 0.23 | 189.36 | 17088 | 98.88
[16 empty] | 1142 |  | P24 | 0.28 | 0.12 | 0.08 | 0.0006 | 0.009 | 0.15 | 0.0039 | 0.0005 |  | 0.21 | 47.34
[16 empty] | 1155 |  | P24 | 0.26 | 0.18 | 0.04 | 0.0006 | 0.007 | 0.11 | 0.0036 | 0.0007 |  | 0.27 | 94.68
[16 empty] | 2085 |  | P24 | 0.24 | 0.14 | 0.11 | 0.0006 | 0.011 | 0.08 | 0.0042 | 0.0006 |  | 0.17 | 47.34
96 | 2021-07-08 21:11 | 2021-07-21 13:08 | PROD | 1 | 89225 | 41 | 0 | 3 | 0 | 1 | 1.4 | 1 | 1.2 | 3.2 | 6.6 |  |  | HMG 2 | 0.253 | 0.1365 | 0.1 | 0.0006 | 0.01165 | 0.0775 | 0.00467 | 0.000435 |  | 0.2 | 189.36 | 18866 | 97.72
[16 empty] | 2087 |  | P24 | 0.24 | 0.13 | 0.1 | 0.0006 | 0.011 | 0.11 | 0.0048 | 0.0005 |  | 0.2 | 66.276
[16 empty] | 2088 |  | P24 | 0.26 | 0.14 | 0.1 | 0.0006 | 0.012 | 0.06 | 0.0046 | 0.0004 |  | 0.2 | 123.084
70 | 2021-07-08 22:09 | 2021-07-19 06:28 | PROD | 2 | 81054 | 40 | 0 | 1 | 0 | 1 | 1.4 | 1 | 1.4 | 4 | 9.2 |  |  | HMG 4 | 0.311 | 0.153 | 0.0665 | 0.0006 | 0.00955 | 0.1075 | 0.00397 | 0.00059 |  | 0.297 | 189.36 | 22996 | 99.23
[16 empty] | 4445 |  | P4 | 0.24 | 0.14 | 0.1 | 0.0006 | 0.011 | 0.1 | 0.0041 | 0.0007 |  | 0.27 | 47.34
[16 empty] | 4446 |  | P4 | 0.32 | 0.12 | 0.09 | 0.0006 | 0.014 | 0.15 | 0.0039 | 0.0009 |  | 0.25 | 28.404
[16 empty] | 3274 |  | P4 | 0.33 | 0.15 | 0.03 | 0.0006 | 0.007 | 0.1 | 0.0036 | 0.0008 |  | 0.37 | 18.936
[16 empty] | 4004 |  | P4 | 0.34 | 0.17 | 0.05 | 0.0006 | 0.008 | 0.1 | 0.004 | 0.0004 |  | 0.31 | 94.68
71 | 2021-07-09 03:59 | 2021-07-19 08:56 | PROD | 1 | 78170 | 38 | 0 | 3 | 0 | 1 | 1.4 | 1 | 1.2 | 3.8 | 7.9 |  |  | HMG 2 | 0.2525 | 0.16 | 0.065 | 0.0006 | 0.00875 | 0.0925 | 0.0036 | 0.000625 |  | 0.3 | 189.36 | 18426 | 96.81
[16 empty] | 4010 |  | P4 | 0.35 | 0.16 | 0.11 | 0.0006 | 0.014 | 0.1 | 0.0048 | 0.001 |  | 0.27 | 47.34
[16 empty] | 3398 |  | P4 | 0.22 | 0.16 | 0.05 | 0.0006 | 0.007 | 0.09 | 0.0032 | 0.0005 |  | 0.31 | 142.02
36 | 2021-07-09 04:03 | 2021-07-21 05:16 | PROD | 1 | 89617 | 42 | 0 | 4 | 0 | 1 | 1.4 | 1 | 1.6 | 5.9 | 8.6 | 4018 |  | HMG 1 | 0.25 | 0.1 | 0.04 | 0.0006 | 0.008 | 0.11 | 0.0029 | 0.0006 |  | 0.35 | 189.36 | 21010 | 93.77
1 | 2021-07-09 10:53 | 2021-07-20 21:07 | PROD | 2 | 88193 | 43 | 0 | 1 | 0 | 1 | 1.4 | 1 | 1.2 | 3.5 | 7.6 |  |  | HMG 3 | 0.3275 | 0.14 | 0.085 | 0.0006 | 0.01425 | 0.09 | 0.004475 | 0.000875 |  | 0.28 | 189.36 | 24295 | 98.99
[16 empty] | 4003 |  | P4 | 0.33 | 0.16 | 0.14 | 0.0006 | 0.015 | 0.06 | 0.0054 | 0.0006 |  | 0.22 | 47.34
[16 empty] | 3386 |  | P4 | 0.27 | 0.13 | 0.05 | 0.0006 | 0.012 | 0.06 | 0.0041 | 0.0008 |  | 0.32 | 94.68
[16 empty] | 4006 |  | P4 | 0.44 | 0.14 | 0.1 | 0.0006 | 0.018 | 0.18 | 0.0043 | 0.0013 |  | 0.26 | 47.34
31 | 2021-07-09 13:29 | 2021-07-21 00:53 | PROD | 2 | 89154 | 43 | 0 | 1 | 0 | 1 | 1.4 | 1 | 1.3 | 4.4 | 12 |  |  | HMG 5 | 0.215 | 0.114 | 0.0555 | 0.00065 | 0.0106 | 0.092 | 0.00425 | 0.00043 |  | 0.288 | 189.36 | 26312 | 99.15
[16 empty] | 3367 |  | P4 | 0.15 | 0.08 | 0.09 | 0.0006 | 0.009 | 0.08 | 0.0042 | 0.0002 |  | 0.24 | 18.936
[16 empty] | 3370 |  | P4 | 0.2 | 0.09 | 0.01 | 0.0006 | 0.012 | 0.1 | 0.0045 | 0.0002 |  | 0.32 | 37.872
[16 empty] | 3377 |  | P4 | 0.3 | 0.14 | 0.06 | 0.0006 | 0.009 | 0.07 | 0.0044 | 0.0006 |  | 0.3 | 37.872
[16 empty] | 3384 |  | P4 | 0.23 | 0.1 | 0.04 | 0.0008 | 0.008 | 0.13 | 0.0041 | 0.0004 |  | 0.3 | 47.34
[16 empty] | 3387 |  | P4 | 0.17 | 0.14 | 0.09 | 0.0006 | 0.014 | 0.07 | 0.0041 | 0.0006 |  | 0.26 | 47.34
60 | 2021-07-09 18:54 | 2021-07-20 21:59 | PROD | 2 | 87710 | 42 | 0 | 1 | 0 | 1 | 1.4 | 1 | 1.2 | 3.4 | 10.9 |  |  | HMG 4 | 0.2825 | 0.12 | 0.0625 | 0.0006 | 0.01175 | 0.115 | 0.00425 | 0.000525 |  | 0.2825 | 189.36 | 23888 | 99.37
[16 empty] | 3367 |  | P4 | 0.15 | 0.08 | 0.09 | 0.0006 | 0.009 | 0.08 | 0.0042 | 0.0002 |  | 0.24 | 47.34
[16 empty] | 3370 |  | P4 | 0.2 | 0.09 | 0.01 | 0.0006 | 0.012 | 0.1 | 0.0045 | 0.0002 |  | 0.32 | 47.34
[16 empty] | 4004 |  | P4 | 0.34 | 0.17 | 0.05 | 0.0006 | 0.008 | 0.1 | 0.004 | 0.0004 |  | 0.31 | 47.34
[16 empty] | 4006 |  | P4 | 0.44 | 0.14 | 0.1 | 0.0006 | 0.018 | 0.18 | 0.0043 | 0.0013 |  | 0.26 | 47.34
65 | 2021-07-09 21:05 | 2021-07-20 13:09 | PROD | 1 | 82864 | 39 | 0 | 3 | 0 | 1 | 1.4 | 1 | 1.6 | 3.5 | 8.9 |  |  | HMG 5 | 0.2355 | 0.1295 | 0.0635 | 0.0006 | 0.00865 | 0.1025 | 0.00426 | 0.000595 |  | 0.289 | 189.36 | 19007 | 98.67
[16 empty] | 3383 |  | P4 | 0.22 | 0.12 | 0.04 | 0.0006 | 0.006 | 0.12 | 0.0041 | 0.0002 |  | 0.33 | 47.34
[16 empty] | 4007 |  | P4 | 0.32 | 0.14 | 0.08 | 0.0006 | 0.01 | 0.1 | 0.004 | 0.0012 |  | 0.27 | 47.34
[16 empty] | 4009 |  | P4 | 0.22 | 0.15 | 0.05 | 0.0006 | 0.009 | 0.09 | 0.0041 | 0.0008 |  | 0.3 | 37.872
[16 empty] | 3390 |  | P4 | 0.18 | 0.12 | 0.08 | 0.0006 | 0.01 | 0.1 | 0.005 | 0.0003 |  | 0.26 | 47.34
[16 empty] | 3399 |  | P4 | 0.23 | 0.09 | 0.07 | 0.0006 | 0.007 | 0.09 | 0.0033 | 0.0002 |  | 0.28 | 9.468
72 | 2021-07-09 21:48 | 2021-07-20 18:32 | PROD | 2 | 84488 | 41 | 0 | 0 | 0 | 1 | 1.4 | 1 | 1.5 | 3.4 | 8.7 |  |  | HMG 2 | 0.355 | 0.135 | 0.075 | 0.0006 | 0.015 | 0.12 | 0.0042 | 0.00105 |  | 0.29 | 189.36 | 23782 | 98.94
[16 empty] | 3386 |  | P4 | 0.27 | 0.13 | 0.05 | 0.0006 | 0.012 | 0.06 | 0.0041 | 0.0008 |  | 0.32 | 94.68
[16 empty] | 4006 |  | P4 | 0.44 | 0.14 | 0.1 | 0.0006 | 0.018 | 0.18 | 0.0043 | 0.0013 |  | 0.26 | 94.68
85 | 2021-07-10 00:56 | 2021-07-21 16:35 | PROD | 1 | 83136 | 40 | 0 | 1 | 0 | 1 | 1.4 | 1 | 1.2 | 3.2 | 7.4 | 3399 |  | HMG 1 | 0.23 | 0.09 | 0.07 | 0.0006 | 0.007 | 0.09 | 0.0033 | 0.0002 |  | 0.28 | 189.36 | 17441 | 98.6
55 | 2021-07-10 05:13 | 2021-07-20 16:14 | PROD | 1 | 82008 | 39 | 0 | 2 | 0 | 1 | 1.4 | 1 | 1.5 | 4 | 7.5 |  |  | HMG 4 | 0.295 | 0.13 | 0.0875 | 0.0006 | 0.00925 | 0.1325 | 0.00415 | 0.000525 |  | 0.2 | 189.36 | 18716 | 98.5
[16 empty] | 1552 |  | P24 | 0.26 | 0.15 | 0.06 | 0.0006 | 0.008 | 0.18 | 0.0035 | 0.0004 |  | 0.17 | 47.34
[16 empty] | 1143 |  | P24 | 0.42 | 0.1 | 0.09 | 0.0006 | 0.009 | 0.15 | 0.0044 | 0.0006 |  | 0.22 | 47.34
[16 empty] | 2085 |  | P24 | 0.24 | 0.14 | 0.11 | 0.0006 | 0.011 | 0.08 | 0.0042 | 0.0006 |  | 0.17 | 47.34
[16 empty] | 2090 |  | P24 | 0.26 | 0.13 | 0.09 | 0.0006 | 0.009 | 0.12 | 0.0045 | 0.0005 |  | 0.24 | 47.34
18 | 2021-07-10 05:21 | 2021-07-21 13:12 | PROD | 1 | 86756 | 40 | 0 | 4 | 0 | 1 | 2 | 1 | 1.3 | 5.2 | 6.2 |  |  | HMG 4 | 0.2425 | 0.1325 | 0.0925 | 0.0006 | 0.0095 | 0.1375 | 0.00415 | 0.00045 |  | 0.2075 | 189.36 | 20213 | 97.71
[16 empty] | 1552 |  | P24 | 0.26 | 0.15 | 0.06 | 0.0006 | 0.008 | 0.18 | 0.0035 | 0.0004 |  | 0.17 | 47.34
[16 empty] | 1142 |  | P24 | 0.28 | 0.12 | 0.08 | 0.0006 | 0.009 | 0.15 | 0.0039 | 0.0005 |  | 0.21 | 47.34
[16 empty] | 2090 |  | P24 | 0.26 | 0.13 | 0.09 | 0.0006 | 0.009 | 0.12 | 0.0045 | 0.0005 |  | 0.24 | 47.34
[16 empty] | 2089 |  | P24 | 0.17 | 0.13 | 0.14 | 0.0006 | 0.012 | 0.1 | 0.0047 | 0.0004 |  | 0.21 | 47.34
48 | 2021-07-10 11:14 | 2021-07-22 18:03 | PROD | 2 | 95933 | 47 | 0 | 3 | 0 | 1 | 1.4 | 1 | 1.7 | 3.5 | 7.3 |  |  | HMG 2 | 0.231 | 0.127 | 0.111 | 0.00099 | 0.01145 | 0.087 | 0.004625 | 0.0008 |  | 0.196 | 189.36 | 27045 | 98.98
[16 empty] | 1148 |  | P24 | 0.21 | 0.12 | 0.09 | 0.0012 | 0.009 | 0.08 | 0.0041 | 0.0008 |  | 0.21 | 123.084
[16 empty] | 1149 |  | P24 | 0.27 | 0.14 | 0.15 | 0.0006 | 0.016 | 0.1 | 0.0056 | 0.0008 |  | 0.17 | 66.276
76 | 2021-07-10 13:51 | 2021-07-21 16:34 | PROD | 2 | 86124 | 42 | 0 | 2 | 0 | 1 | 3.3 | 1 | 1.3 | 4.1 | 11.7 |  |  | HMG 2 | 0.1925 | 0.1425 | 0.0875 | 0.0006 | 0.013 | 0.075 | 0.0042 | 0.00065 |  | 0.27 | 189.36 | 23258 | 98.76
[16 empty] | 3249 |  | P4 | 0.26 | 0.15 | 0.08 | 0.0006 | 0.01 | 0.09 | 0.0045 | 0.0008 |  | 0.3 | 47.34
[16 empty] | 3387 |  | P4 | 0.17 | 0.14 | 0.09 | 0.0006 | 0.014 | 0.07 | 0.0041 | 0.0006 |  | 0.26 | 142.02
38 | 2021-07-10 18:41 | 2021-07-22 09:26 | PROD | 2 | 91133 | 45 | 0 | 1 | 0 | 1 | 1.4 | 1 | 1.3 | 3.6 | 9.9 |  |  | HMG 2 | 0.2425 | 0.165 | 0.0925 | 0.0006 | 0.012 | 0.1125 | 0.004625 | 0.0008 |  | 0.2775 | 189.36 | 26116 | 99.18
[16 empty] | 3383 |  | P4 | 0.22 | 0.12 | 0.04 | 0.0006 | 0.006 | 0.12 | 0.0041 | 0.0002 |  | 0.33 | 47.34
[16 empty] | 4008 |  | P4 | 0.25 | 0.18 | 0.11 | 0.0006 | 0.014 | 0.11 | 0.0048 | 0.001 |  | 0.26 | 142.02
22 | 2021-07-10 21:07 | 2021-07-21 08:48 | PROD | 1 | 78737 | 40 | 0 | 5 | 0 | 1 | 1.4 | 1 | 1.5 | 5 | 6.9 |  |  | HMG 2 | 0.275 | 0.1 | 0.1 | 0.0006 | 0.012 | 0.095 | 0.00485 | 0.00055 |  | 0.23 | 189.36 | 18231 | 95.34
[16 empty] | 1145 |  | P24 | 0.28 | 0.06 | 0.1 | 0.0006 | 0.013 | 0.11 | 0.005 | 0.0006 |  | 0.22 | 94.68
[16 empty] | 2091 |  | P24 | 0.27 | 0.14 | 0.1 | 0.0006 | 0.011 | 0.08 | 0.0047 | 0.0005 |  | 0.24 | 94.68
94 | 2021-07-10 22:00 | 2021-07-24 01:59 | PROD | 2 | 94187 | 46 | 0 | 0 | 0 | 1 | 1.4 | 1 | 1.2 | 3.2 | 9.1 |  |  | HMG 4 | 0.275 | 0.1205 | 0.109 | 0.0006 | 0.0121 | 0.108 | 0.00493 | 0.000865 |  | 0.2085 | 189.36 | 23544 | 99.52
[16 empty] | 1147 |  | P24 | 0.29 | 0.09 | 0.15 | 0.0006 | 0.013 | 0.14 | 0.0051 | 0.0007 |  | 0.2 | 9.468
[16 empty] | 1149 |  | P24 | 0.27 | 0.14 | 0.15 | 0.0006 | 0.016 | 0.1 | 0.0056 | 0.0008 |  | 0.17 | 37.872
[16 empty] | 1153 |  | P24 | 0.28 | 0.08 | 0.1 | 0.0006 | 0.011 | 0.08 | 0.0046 | 0.0008 |  | 0.21 | 75.744
[16 empty] | 2080 |  | P24 | 0.27 | 0.16 | 0.09 | 0.0006 | 0.011 | 0.14 | 0.0049 | 0.001 |  | 0.23 | 66.276
49 | 2021-07-10 23:58 | 2021-07-21 05:14 | PROD | 1 | 80939 | 44 | 0 | 1 | 0 | 1 | 1.4 | 1 | 1.6 | 3.3 | 8.1 | 3400 |  | HMG 1 | 0.13 | 0.16 | 0.1 | 0.0006 | 0.009 | 0.09 | 0.0041 | 0.0002 |  | 0.26 | 189.36 | 18555 | 99.51
11 | 2021-07-11 05:11 | 2021-07-22 16:55 | PROD | 1 | 86054 | 41 | 0 | 2 | 1 | 1 | 1.4 | 1 | 1.2 | 4.1 | 8.4 |  |  | HMG 3 | 0.2425 | 0.155 | 0.065 | 0.0006 | 0.008 | 0.095 | 0.003275 | 0.0005 |  | 0.3 | 189.36 | 19850 | 95.91
[16 empty] | 3398 |  | P4 | 0.22 | 0.16 | 0.05 | 0.0006 | 0.007 | 0.09 | 0.0032 | 0.0005 |  | 0.31 | 47.34
[16 empty] | 4019 |  | P4 | 0.27 | 0.16 | 0.07 | 0.0006 | 0.009 | 0.09 | 0.0033 | 0.0006 |  | 0.31 | 94.68
[16 empty] | 3401 |  | P4 | 0.21 | 0.14 | 0.07 | 0.0006 | 0.007 | 0.11 | 0.0033 | 0.0003 |  | 0.27 | 47.34
82 | 2021-07-11 05:15 | 2021-07-22 05:21 | PROD | 1 | 79324 | 39 | 0 | 0 | 0 | 1 | 1.4 | 1 | 1.2 | 3.2 | 7.2 |  |  | HMG 2 | 0.23 | 0.15 | 0.085 | 0.0006 | 0.009 | 0.105 | 0.0038 | 0.0003 |  | 0.275 | 189.36 | 16299 | 99.37
[16 empty] | 3400 |  | P4 | 0.13 | 0.16 | 0.1 | 0.0006 | 0.009 | 0.09 | 0.0041 | 0.0002 |  | 0.26 | 94.68
[16 empty] | 4020 |  | P4 | 0.33 | 0.14 | 0.07 | 0.0006 | 0.009 | 0.12 | 0.0035 | 0.0004 |  | 0.29 | 94.68
9 | 2021-07-11 10:31 | 2021-07-23 21:02 | PROD | 2 | 96618 | 49 | 0 | 0 | 1 | 1 | 1.4 | 1 | 1.2 | 3.7 | 9.6 |  |  | HMG 3 | 0.27 | 0.1425 | 0.0725 | 0.0006 | 0.01 | 0.09 | 0.004075 | 0.001 |  | 0.275 | 189.36 | 26160 | 100.03
[16 empty] | 4007 |  | P4 | 0.32 | 0.14 | 0.08 | 0.0006 | 0.01 | 0.1 | 0.004 | 0.0012 |  | 0.27 | 94.68
[16 empty] | 3388 |  | P4 | 0.22 | 0.14 | 0.08 | 0.0006 | 0.011 | 0.07 | 0.0042 | 0.0008 |  | 0.26 | 47.34
[16 empty] | 4009 |  | P4 | 0.22 | 0.15 | 0.05 | 0.0006 | 0.009 | 0.09 | 0.0041 | 0.0008 |  | 0.3 | 47.34
80 | 2021-07-11 13:42 | 2021-07-23 09:53 | PROD | 2 | 91897 | 45 | 0 | 1 | 0 | 1 | 1.4 | 1 | 1.5 | 3.3 | 11.2 | 3388 |  | HMG 1 | 0.22 | 0.14 | 0.08 | 0.0006 | 0.011 | 0.07 | 0.0042 | 0.0008 |  | 0.26 | 189.36 | 25264 | 99.41
33 | 2021-07-11 21:00 | 2021-07-21 20:57 | PRZ | 1 | 77452 | 39 | 0 | 1 | 0 | 1 | 1.4 | 1 | 1.2 | 4 | 11 |  |  | HMG 4 | 0.19 | 0.1325 | 0.0725 | 0.0006 | 0.00975 | 0.1225 | 0.004125 | 0.000275 |  | 0.31 | 195.16 | 24999 | 99.03
[16 empty] | 3356 |  | P4 | 0.21 | 0.15 | 0.07 | 0.0006 | 0.013 | 0.1 | 0.0046 | 0.0003 |  | 0.3 | 48.79
[16 empty] | 3357 |  | P4 | 0.19 | 0.08 | 0.07 | 0.0006 | 0.012 | 0.14 | 0.0038 | 0.0004 |  | 0.32 | 48.79
[16 empty] | 3368 |  | P4 | 0.18 | 0.15 | 0.04 | 0.0006 | 0.006 | 0.12 | 0.0041 | 0.0002 |  | 0.33 | 48.79
[16 empty] | 3369 |  | P4 | 0.18 | 0.15 | 0.11 | 0.0006 | 0.008 | 0.13 | 0.004 | 0.0002 |  | 0.29 | 48.79
54 | 2021-07-11 21:01 | 2021-07-22 13:10 | PROD | 1 | 83361 | 40 | 0 | 1 | 0 | 1 | 1.4 | 1 | 1.3 | 4.1 | 7.6 |  |  | HMG 4 | 0.255 | 0.133 | 0.106 | 0.0006 | 0.0111 | 0.094 | 0.00469 | 0.00052 |  | 0.224 | 189.36 | 18390 | 98.44
[16 empty] | 1151 |  | P24 | 0.29 | 0.16 | 0.1 | 0.0006 | 0.011 | 0.11 | 0.005 | 0.0005 |  | 0.23 | 75.744
[16 empty] | 1153 |  | P24 | 0.28 | 0.08 | 0.1 | 0.0006 | 0.011 | 0.08 | 0.0046 | 0.0008 |  | 0.21 | 18.936
[16 empty] | 2084 |  | P24 | 0.3 | 0.11 | 0.07 | 0.0006 | 0.01 | 0.06 | 0.0041 | 0.0006 |  | 0.24 | 37.872
[16 empty] | 2089 |  | P24 | 0.17 | 0.13 | 0.14 | 0.0006 | 0.012 | 0.1 | 0.0047 | 0.0004 |  | 0.21 | 56.808
2 | 2021-07-11 21:59 | 2021-07-23 23:12 | PROD | 2 | 94547 | 46 | 0 | 1 | 1 | 1 | 1.4 | 1 | 1.3 | 4.6 | 9.5 |  |  | HMG 2 | 0.245 | 0.14 | 0.06 | 0.000675 | 0.0095 | 0.07 | 0.004175 | 0.000675 |  | 0.305 | 189.36 | 26585 | 100.95
[16 empty] | 3387 |  | P4 | 0.17 | 0.14 | 0.09 | 0.0006 | 0.014 | 0.07 | 0.0041 | 0.0006 |  | 0.26 | 47.34
[16 empty] | 3389 |  | P4 | 0.27 | 0.14 | 0.05 | 0.0007 | 0.008 | 0.07 | 0.0042 | 0.0007 |  | 0.32 | 142.02
14 | 2021-07-12 05:11 | 2021-07-22 08:18 | PROD | 1 | 78314 | 38 | 0 | 1 | 0 | 1 | 1.4 | 1 | 1.2 | 3.7 | 6.4 |  |  | HMG 2 | 0.2125 | 0.14 | 0.0725 | 0.0006 | 0.007 | 0.1125 | 0.00345 | 0.000275 |  | 0.2725 | 189.36 | 17640 | 98.5
[16 empty] | 3401 |  | P4 | 0.21 | 0.14 | 0.07 | 0.0006 | 0.007 | 0.11 | 0.0033 | 0.0003 |  | 0.27 | 142.02
[16 empty] | 4021 |  | P4 | 0.22 | 0.14 | 0.08 | 0.0006 | 0.007 | 0.12 | 0.0039 | 0.0002 |  | 0.28 | 47.34
77 | 2021-07-12 05:15 | 2021-07-23 16:37 | PROD | 1 | 87987 | 40 | 0 | 3 | 0 | 1 | 1.4 | 1 | 1.5 | 3.7 | 7.8 |  |  | HMG 2 | 0.2175 | 0.14 | 0.0775 | 0.0006 | 0.007 | 0.1175 | 0.00375 | 0.000225 |  | 0.2775 | 189.36 | 20657 | 98.09
[16 empty] | 3401 |  | P4 | 0.21 | 0.14 | 0.07 | 0.0006 | 0.007 | 0.11 | 0.0033 | 0.0003 |  | 0.27 | 47.34
[16 empty] | 4021 |  | P4 | 0.22 | 0.14 | 0.08 | 0.0006 | 0.007 | 0.12 | 0.0039 | 0.0002 |  | 0.28 | 142.02
61 | 2021-07-12 10:59 | 2021-07-23 22:03 | PROD | 2 | 91046 | 44 | 0 | 0 | 1 | 1 | 1.4 | 1 | 1.2 | 3.8 | 9.3 |  |  | HMG 2 | 0.2 | 0.135 | 0.065 | 0.0006 | 0.0095 | 0.095 | 0.00455 | 0.00055 |  | 0.28 | 189.36 | 25781 | 100.72
[16 empty] | 4009 |  | P4 | 0.22 | 0.15 | 0.05 | 0.0006 | 0.009 | 0.09 | 0.0041 | 0.0008 |  | 0.3 | 94.68
[16 empty] | 3390 |  | P4 | 0.18 | 0.12 | 0.08 | 0.0006 | 0.01 | 0.1 | 0.005 | 0.0003 |  | 0.26 | 94.68
40 | 2021-07-12 14:00 | 2021-07-24 17:20 | PROD | 2 | 94904 | 46 | 0 | 0 | 0 | 1 | 1.4 | 1 | 1.2 | 3.7 | 9.3 | 3391 |  | HMG 1 | 0.31 | 0.19 | 0.1 | 0.0006 | 0.013 | 0.09 | 0.0046 | 0.0006 |  | 0.26 | 189.36 | 26847 | 99.27
29 | 2021-07-12 20:58 | 2021-07-23 07:59 | PROD | 1 | 79798 | 39 | 0 | 1 | 0 | 1 | 1.8 | 1 | 1.3 | 4.1 | 10.4 | 4022 |  | HMG 1 | 0.16 | 0.15 | 0.07 | 0.0006 | 0.006 | 0.07 | 0.0038 | 0.0002 |  | 0.3 | 189.36 | 19428 | 97.25
43 | 2021-07-12 21:00 | 2021-07-23 05:14 | PROD | 1 | 81097 | 44 | 0 | 2 | 0 | 1 | 1.4 | 1 | 1.3 | 4.6 | 7.2 |  |  | HMG 3 | 0.2725 | 0.14 | 0.0725 | 0.0006 | 0.008 | 0.1175 | 0.00355 | 0.000325 |  | 0.2825 | 189.36 | 18584 | 98.68
[16 empty] | 4020 |  | P4 | 0.33 | 0.14 | 0.07 | 0.0006 | 0.009 | 0.12 | 0.0035 | 0.0004 |  | 0.29 | 94.68
[16 empty] | 3401 |  | P4 | 0.21 | 0.14 | 0.07 | 0.0006 | 0.007 | 0.11 | 0.0033 | 0.0003 |  | 0.27 | 47.34
[16 empty] | 4021 |  | P4 | 0.22 | 0.14 | 0.08 | 0.0006 | 0.007 | 0.12 | 0.0039 | 0.0002 |  | 0.28 | 47.34
88 | 2021-07-12 22:56 | 2021-07-25 05:10 | PROD | 1 | 88181 | 41 | 0 | 1 | 0 | 1 | 1.4 | 1 | 1.2 | 3.6 | 6.4 |  |  | HMG 2 | 0.18 | 0.155 | 0.1 | 0.0006 | 0.0095 | 0.08 | 0.0041 | 0.00035 |  | 0.255 | 189.36 | 18993 | 99.73
[16 empty] | 3402 |  | P4 | 0.2 | 0.16 | 0.13 | 0.0006 | 0.013 | 0.09 | 0.0044 | 0.0005 |  | 0.21 | 94.68
[16 empty] | 4022 |  | P4 | 0.16 | 0.15 | 0.07 | 0.0006 | 0.006 | 0.07 | 0.0038 | 0.0002 |  | 0.3 | 94.68
83 | 2021-07-13 10:23 | 2021-07-25 14:37 | PROD | 2 | 88140 | 44 | 0 | 0 | 1 | 1 | 1.4 | 1 | 1.4 | 3.2 | 8.1 |  |  | HMG 3 | 0.2525 | 0.15 | 0.0725 | 0.00065 | 0.01025 | 0.08 | 0.00435 | 0.0008 |  | 0.29 | 189.36 | 22592 | 100.36
[16 empty] | 3388 |  | P4 | 0.22 | 0.14 | 0.08 | 0.0006 | 0.011 | 0.07 | 0.0042 | 0.0008 |  | 0.26 | 47.34
[16 empty] | 4008 |  | P4 | 0.25 | 0.18 | 0.11 | 0.0006 | 0.014 | 0.11 | 0.0048 | 0.001 |  | 0.26 | 47.34
[16 empty] | 3389 |  | P4 | 0.27 | 0.14 | 0.05 | 0.0007 | 0.008 | 0.07 | 0.0042 | 0.0007 |  | 0.32 | 94.68
28 | 2021-07-13 13:59 | 2021-07-25 02:05 | PROD | 2 | 89828 | 44 | 0 | 0 | 0 | 1 | 1.4 | 1 | 1.2 | 4.5 | 9.8 |  |  | HMG 2 | 0.2975 | 0.13 | 0.095 | 0.0006 | 0.011 | 0.1 | 0.004275 | 0.00055 |  | 0.2475 | 189.36 | 25302 | 99.53
[16 empty] | 4010 |  | P4 | 0.35 | 0.16 | 0.11 | 0.0006 | 0.014 | 0.1 | 0.0048 | 0.001 |  | 0.27 | 47.34
[16 empty] | 3392 |  | P4 | 0.28 | 0.12 | 0.09 | 0.0006 | 0.01 | 0.1 | 0.0041 | 0.0004 |  | 0.24 | 142.02
20 | 2021-07-13 18:05 | 2021-07-24 18:32 | PROD | 2 | 86194 | 40 | 0 | 3 | 0 | 1 | 1.4 | 1 | 1.4 | 4.7 | 6.9 |  |  | HMG 2 | 0.34 | 0.1675 | 0.1075 | 0.0006 | 0.01375 | 0.0975 | 0.00475 | 0.0009 |  | 0.2675 | 189.36 | 24329 | 99.5
[16 empty] | 4010 |  | P4 | 0.35 | 0.16 | 0.11 | 0.0006 | 0.014 | 0.1 | 0.0048 | 0.001 |  | 0.27 | 142.02
[16 empty] | 3391 |  | P4 | 0.31 | 0.19 | 0.1 | 0.0006 | 0.013 | 0.09 | 0.0046 | 0.0006 |  | 0.26 | 47.34
13 | 2021-07-13 21:00 | 2021-07-23 18:08 | PRZ | 1 | 76945 | 39 | 0 | 0 | 1 | 1 | 1.4 | 1 | 1.2 | 4.7 | 8.8 |  |  | HMG 4 | 0.1925 | 0.1375 | 0.0925 | 0.0006 | 0.009 | 0.095 | 0.003775 | 0.0003 |  | 0.255 | 195.16 | 23891 | 100.93
[16 empty] | 3399 |  | P4 | 0.23 | 0.09 | 0.07 | 0.0006 | 0.007 | 0.09 | 0.0033 | 0.0002 |  | 0.28 | 48.79
[16 empty] | 3400 |  | P4 | 0.13 | 0.16 | 0.1 | 0.0006 | 0.009 | 0.09 | 0.0041 | 0.0002 |  | 0.26 | 48.79
[16 empty] | 3401 |  | P4 | 0.21 | 0.14 | 0.07 | 0.0006 | 0.007 | 0.11 | 0.0033 | 0.0003 |  | 0.27 | 48.79
[16 empty] | 3402 |  | P4 | 0.2 | 0.16 | 0.13 | 0.0006 | 0.013 | 0.09 | 0.0044 | 0.0005 |  | 0.21 | 48.79
56 | 2021-07-13 21:02 | 2021-07-23 13:06 | PROD | 1 | 75878 | 41 | 0 | 1 | 0 | 1 | 1.6 | 1 | 1.6 | 4.6 | 7.5 |  |  | HMG 2 | 0.1875 | 0.155 | 0.115 | 0.0006 | 0.01175 | 0.09 | 0.0042 | 0.00045 |  | 0.22 | 189.36 | 16990 | 98.59
[16 empty] | 3402 |  | P4 | 0.2 | 0.16 | 0.13 | 0.0006 | 0.013 | 0.09 | 0.0044 | 0.0005 |  | 0.21 | 142.02
[16 empty] | 3403 |  | P4 | 0.15 | 0.14 | 0.07 | 0.0006 | 0.008 | 0.09 | 0.0036 | 0.0003 |  | 0.25 | 47.34
74 | 2021-07-13 22:02 | 2021-07-25 10:01 | PROD | 2 | 89102 | 43 | 0 | 1 | 0 | 1 | 1.4 | 1 | 1.2 | 4.2 | 9 |  |  | HMG 2 | 0.235 | 0.1425 | 0.105 | 0.0006 | 0.01225 | 0.0925 | 0.004625 | 0.00055 |  | 0.2475 | 189.36 | 24053 | 99.37
[16 empty] | 4011 |  | P4 | 0.22 | 0.15 | 0.11 | 0.0006 | 0.013 | 0.09 | 0.0048 | 0.0006 |  | 0.25 | 142.02
[16 empty] | 3392 |  | P4 | 0.28 | 0.12 | 0.09 | 0.0006 | 0.01 | 0.1 | 0.0041 | 0.0004 |  | 0.24 | 47.34
52 | 2021-07-14 02:58 | 2021-07-25 08:32 | PROD | 1 | 86583 | 42 | 0 | 2 | 0 | 1 | 1.4 | 1 | 1.2 | 4.6 | 6.1 |  |  | HMG 2 | 0.31 | 0.15 | 0.115 | 0.0015 | 0.0125 | 0.12 | 0.00435 | 0.00055 |  | 0.235 | 189.36 | 19828 | 97.69
[16 empty] | 2096 |  | P24 | 0.39 | 0.15 | 0.09 | 0.0024 | 0.01 | 0.14 | 0.0039 | 0.0008 |  | 0.29 | 94.68
[16 empty] | 2097 |  | P24 | 0.23 | 0.15 | 0.14 | 0.0006 | 0.015 | 0.1 | 0.0048 | 0.0003 |  | 0.18 | 94.68
41 | 2021-07-14 05:13 | 2021-07-24 05:11 | PROD | 1 | 78654 | 37 | 0 | 2 | 0 | 1 | 1.4 | 1 | 1.2 | 4.7 | 6.9 |  |  | HMG 4 | 0.2275 | 0.1325 | 0.0875 | 0.0006 | 0.00925 | 0.1075 | 0.00375 | 0.0005 |  | 0.2475 | 189.36 | 17709 | 99.01
[16 empty] | 4017 |  | P4 | 0.4 | 0.16 | 0.1 | 0.0006 | 0.011 | 0.12 | 0.0038 | 0.001 |  | 0.25 | 47.34
[16 empty] | 3402 |  | P4 | 0.2 | 0.16 | 0.13 | 0.0006 | 0.013 | 0.09 | 0.0044 | 0.0005 |  | 0.21 | 47.34
[16 empty] | 3403 |  | P4 | 0.15 | 0.14 | 0.07 | 0.0006 | 0.008 | 0.09 | 0.0036 | 0.0003 |  | 0.25 | 47.34
[16 empty] | 4023 |  | P4 | 0.16 | 0.07 | 0.05 | 0.0006 | 0.005 | 0.13 | 0.0032 | 0.0002 |  | 0.28 | 47.34
62 | 2021-07-14 10:37 | 2021-07-26 02:03 | PROD | 2 | 91006 | 44 | 0 | 0 | 0 | 1 | 1.4 | 1 | 1.2 | 3.2 | 10 | 4012 |  | HMG 1 | 0.28 | 0.09 | 0.03 | 0.0006 | 0.007 | 0.11 | 0.004 | 0.0002 |  | 0.34 | 189.36 | 24624 | 99.36
91 | 2021-07-14 13:50 | 2021-07-26 01:59 | PROD | 2 | 82422 | 41 | 0 | 1 | 0 | 1 | 1.4 | 1 | 1.2 | 3.6 | 10.2 |  |  | HMG 3 | 0.2725 | 0.107 | 0.0925 | 0.0006 | 0.0099 | 0.1085 | 0.00488 | 0.00062 |  | 0.2195 | 189.36 | 21607 | 98.97
[16 empty] | 1153 |  | P24 | 0.28 | 0.08 | 0.1 | 0.0006 | 0.011 | 0.08 | 0.0046 | 0.0008 |  | 0.21 | 47.34
[16 empty] | 2080 |  | P24 | 0.27 | 0.16 | 0.09 | 0.0006 | 0.011 | 0.14 | 0.0049 | 0.001 |  | 0.23 | 37.872
[16 empty] | 1154 |  | P24 | 0.27 | 0.1 | 0.09 | 0.0006 | 0.009 | 0.11 | 0.005 | 0.0004 |  | 0.22 | 104.148
45 | 2021-07-14 19:02 | 2021-07-26 20:58 | PROD | 2 | 94468 | 44 | 0 | 2 | 0 | 1 | 1.4 | 1 | 1.2 | 3.2 | 8.3 |  |  | HMG 4 | 0.26 | 0.125 | 0.09 | 0.0007 | 0.01125 | 0.1075 | 0.004625 | 0.0006 |  | 0.2325 | 189.36 | 27326 | 99.54
[16 empty] | 1123 |  | P24 | 0.22 | 0.1 | 0.12 | 0.0006 | 0.017 | 0.06 | 0.0041 | 0.0007 |  | 0.19 | 47.34
[16 empty] | 1150 |  | P24 | 0.27 | 0.14 | 0.1 | 0.001 | 0.011 | 0.12 | 0.0051 | 0.0005 |  | 0.2 | 47.34
[16 empty] | 1151 |  | P24 | 0.29 | 0.16 | 0.1 | 0.0006 | 0.011 | 0.11 | 0.005 | 0.0005 |  | 0.23 | 47.34
[16 empty] | 2079 |  | P24 | 0.26 | 0.1 | 0.04 | 0.0006 | 0.006 | 0.14 | 0.0043 | 0.0007 |  | 0.31 | 47.34
58 | 2021-07-14 20:51 | 2021-07-26 08:09 | PROD | 1 | 89838 | 43 | 0 | 1 | 0 | 1 | 1.4 | 1 | 1.2 | 4.3 | 8.8 |  |  | HMG 3 | 0.2735 | 0.175 | 0.1075 | 0.0006 | 0.01175 | 0.0765 | 0.00463 | 0.000455 |  | 0.2235 | 189.36 | 19902 | 99.54
[16 empty] | 2086 |  | P24 | 0.24 | 0.13 | 0.11 | 0.0006 | 0.012 | 0.13 | 0.0046 | 0.0004 |  | 0.19 | 28.404
[16 empty] | 2093 |  | P24 | 0.29 | 0.19 | 0.1 | 0.0006 | 0.011 | 0.06 | 0.0046 | 0.0005 |  | 0.24 | 132.552
[16 empty] | 2097 |  | P24 | 0.23 | 0.15 | 0.14 | 0.0006 | 0.015 | 0.1 | 0.0048 | 0.0003 |  | 0.18 | 28.404
47 | 2021-07-14 20:55 | 2021-07-26 13:03 | PROD | 1 | 89205 | 45 | 0 | 5 | 0 | 1 | 1.4 | 1 | 1.2 | 3.5 | 6.8 |  |  | HMG 2 | 0.1575 | 0.155 | 0.0925 | 0.0006 | 0.008 | 0.1125 | 0.004425 | 0.000525 |  | 0.235 | 189.36 | 21357 | 96.98
[16 empty] | 3403 |  | P4 | 0.15 | 0.14 | 0.07 | 0.0006 | 0.008 | 0.09 | 0.0036 | 0.0003 |  | 0.25 | 47.34
[16 empty] | 3404 |  | P4 | 0.16 | 0.16 | 0.1 | 0.0006 | 0.008 | 0.12 | 0.0047 | 0.0006 |  | 0.23 | 142.02
79 | 2021-07-14 21:50 | 2021-07-26 21:02 | PROD | 2 | 92696 | 45 | 0 | 2 | 0 | 1 | 1.4 | 1 | 1.5 | 3.8 | 14.1 | 3393 |  | HMG 1 | 0.14 | 0.2 | 0.12 | 0.0006 | 0.015 | 0.04 | 0.0046 | 0.0003 |  | 0.27 | 189.36 | 25719 | 99.7
63 | 2021-07-15 05:09 | 2021-07-25 13:09 | PROD | 1 | 80944 | 41 | 0 | 1 | 0 | 1 | 1.4 | 1 | 1.2 | 4.4 | 6.3 |  |  | HMG 2 | 0.325 | 0.135 | 0.07 | 0.0007 | 0.0095 | 0.14 | 0.00415 | 0.0006 |  | 0.27 | 189.36 | 18010 | 99
[16 empty] | 2094 |  | P24 | 0.36 | 0.15 | 0.11 | 0.0006 | 0.013 | 0.12 | 0.0049 | 0.0008 |  | 0.23 | 94.68
[16 empty] | 2098 |  | P24 | 0.29 | 0.12 | 0.03 | 0.0008 | 0.006 | 0.16 | 0.0034 | 0.0004 |  | 0.31 | 94.68
26 | 2021-07-15 05:15 | 2021-07-26 05:13 | PROD | 1 | 85770 | 43 | 0 | 1 | 0 | 1 | 1.4 | 1 | 1.2 | 4.8 | 11.1 |  |  | HMG 3 | 0.235 | 0.135 | 0.05 | 0.0006 | 0.00625 | 0.095 | 0.003475 | 0.000325 |  | 0.325 | 189.36 | 19696 | 99.33
[16 empty] | 4019 |  | P4 | 0.27 | 0.16 | 0.07 | 0.0006 | 0.009 | 0.09 | 0.0033 | 0.0006 |  | 0.31 | 47.34
[16 empty] | 3403 |  | P4 | 0.15 | 0.14 | 0.07 | 0.0006 | 0.008 | 0.09 | 0.0036 | 0.0003 |  | 0.25 | 47.34
[16 empty] | 4024 |  | P4 | 0.26 | 0.12 | 0.03 | 0.0006 | 0.004 | 0.1 | 0.0035 | 0.0002 |  | 0.37 | 94.68
93 | 2021-07-15 10:35 | 2021-07-27 18:42 | PROD | 2 | 88474 | 43 | 0 | 0 | 0 | 1 | 1.4 | 1 | 1.4 | 3.5 | 6.9 |  |  | HMG 3 | 0.305 | 0.1475 | 0.115 | 0.0007 | 0.0145 | 0.1125 | 0.005125 | 0.000675 |  | 0.1825 | 189.36 | 23761 | 99.43
[16 empty] | 1150 |  | P24 | 0.27 | 0.14 | 0.1 | 0.001 | 0.011 | 0.12 | 0.0051 | 0.0005 |  | 0.2 | 47.34
[16 empty] | 2081 |  | P24 | 0.43 | 0.13 | 0.08 | 0.0006 | 0.011 | 0.17 | 0.0046 | 0.0008 |  | 0.23 | 47.34
[16 empty] | 1156 |  | P24 | 0.26 | 0.16 | 0.14 | 0.0006 | 0.018 | 0.08 | 0.0054 | 0.0007 |  | 0.15 | 94.68
57 | 2021-07-15 13:11 | 2021-07-27 01:53 | PROD | 2 | 90335 | 43 | 0 | 1 | 0 | 1 | 1.4 | 1 | 1.2 | 3.2 | 10.4 |  |  | HMG 2 | 0.3325 | 0.1575 | 0.09 | 0.0006 | 0.0115 | 0.1 | 0.00425 | 0.001 |  | 0.2625 | 189.36 | 25078 | 99.7
[16 empty] | 3392 |  | P4 | 0.28 | 0.12 | 0.09 | 0.0006 | 0.01 | 0.1 | 0.0041 | 0.0004 |  | 0.24 | 47.34
[16 empty] | 4013 |  | P4 | 0.35 | 0.17 | 0.09 | 0.0006 | 0.012 | 0.1 | 0.0043 | 0.0012 |  | 0.27 | 142.02
25 | 2021-07-15 18:43 | 2021-07-27 15:41 | PROD | 2 | 92254 | 44 | 0 | 1 | 0 | 1 | 1.4 | 1 | 1.3 | 4 | 9.3 |  |  | HMG 4 | 0.215 | 0.16 | 0.095 | 0.0006 | 0.01275 | 0.08 | 0.004225 | 0.000475 |  | 0.2625 | 189.36 | 25996 | 99.33
[16 empty] | 3393 |  | P4 | 0.14 | 0.2 | 0.12 | 0.0006 | 0.015 | 0.04 | 0.0046 | 0.0003 |  | 0.27 | 47.34
[16 empty] | 4013 |  | P4 | 0.35 | 0.17 | 0.09 | 0.0006 | 0.012 | 0.1 | 0.0043 | 0.0012 |  | 0.27 | 47.34
[16 empty] | 4014 |  | P4 | 0.19 | 0.12 | 0.09 | 0.0006 | 0.013 | 0.09 | 0.0041 | 0.0002 |  | 0.25 | 47.34
[16 empty] | 3394 |  | P4 | 0.18 | 0.15 | 0.08 | 0.0006 | 0.011 | 0.09 | 0.0039 | 0.0002 |  | 0.26 | 47.34
30 | 2021-07-15 20:53 | 2021-07-26 21:04 | PRZ | 1 | 85570 | 40 | 0 | 1 | 0 | 1 | 1.4 | 1 | 1.4 | 4.3 | 9 |  |  | HMG 4 | 0.275 | 0.1575 | 0.0875 | 0.0006 | 0.01075 | 0.0875 | 0.0043 | 0.0007 |  | 0.26 | 195.16 | 26022 | 99.28
[16 empty] | 4003 |  | P4 | 0.33 | 0.16 | 0.14 | 0.0006 | 0.015 | 0.06 | 0.0054 | 0.0006 |  | 0.22 | 48.79
[16 empty] | 4004 |  | P4 | 0.34 | 0.17 | 0.05 | 0.0006 | 0.008 | 0.1 | 0.004 | 0.0004 |  | 0.31 | 48.79
[16 empty] | 3385 |  | P4 | 0.11 | 0.16 | 0.08 | 0.0006 | 0.01 | 0.09 | 0.0038 | 0.0006 |  | 0.24 | 48.79
[16 empty] | 4007 |  | P4 | 0.32 | 0.14 | 0.08 | 0.0006 | 0.01 | 0.1 | 0.004 | 0.0012 |  | 0.27 | 48.79
34 | 2021-07-15 21:52 | 2021-07-28 06:11 | PROD | 2 | 95996 | 45 | 0 | 1 | 0 | 1 | 1.4 | 1 | 1.4 | 5.1 | 10.2 | 3395 |  | HMG 1 | 0.19 | 0.12 | 0.08 | 0.0006 | 0.009 | 0.08 | 0.0039 | 0.0002 |  | 0.24 | 189.36 | 26825 | 99.18
53 | 2021-07-15 21:58 | 2021-07-27 13:06 | PROD | 1 | 89347 | 40 | 0 | 6 | 0 | 1 | 1.4 | 1 | 1.3 | 3.8 | 6.8 |  |  | HMG 2 | 0.355 | 0.12 | 0.095 | 0.0006 | 0.0105 | 0.145 | 0.0042 | 0.0008 |  | 0.23 | 189.36 | 21989 | 97.73
[16 empty] | 1117 |  | P24 | 0.25 | 0.06 | 0.07 | 0.0006 | 0.009 | 0.12 | 0.0038 | 0.0008 |  | 0.23 | 94.68
[16 empty] | 2092 |  | P24 | 0.46 | 0.18 | 0.12 | 0.0006 | 0.012 | 0.17 | 0.0046 | 0.0008 |  | 0.23 | 94.68
51 | 2021-07-16 05:08 | 2021-07-27 05:09 | PROD | 1 | 85318 | 38 | 0 | 3 | 0 | 1 | 1.4 | 1 | 1.2 | 3.8 | 8.1 |  |  | HMG 2 | 0.19 | 0.14 | 0.08 | 0.0006 | 0.008 | 0.08 | 0.00425 | 0.00025 |  | 0.27 | 189.36 | 19651 | 98.46
[16 empty] | 3405 |  | P4 | 0.16 | 0.17 | 0.11 | 0.0006 | 0.011 | 0.08 | 0.0051 | 0.0003 |  | 0.22 | 94.68
[16 empty] | 4025 |  | P4 | 0.22 | 0.11 | 0.05 | 0.0006 | 0.005 | 0.08 | 0.0034 | 0.0002 |  | 0.32 | 94.68
95 | 2021-07-16 05:10 | 2021-07-28 16:29 | PROD | 1 | 89272 | 43 | 0 | 1 | 0 | 1 | 1.4 | 1 | 1.2 | 3.3 | 6.2 |  |  | HMG 2 | 0.295 | 0.14 | 0.115 | 0.0006 | 0.0135 | 0.125 | 0.0041 | 0.0009 |  | 0.23 | 189.36 | 18547 | 99.32
[16 empty] | 2049 |  | P24 | 0.29 | 0.15 | 0.11 | 0.0006 | 0.014 | 0.1 | 0.0039 | 0.001 |  | 0.25 | 94.68
[16 empty] | 2101 |  | P24 | 0.3 | 0.13 | 0.12 | 0.0006 | 0.013 | 0.15 | 0.0043 | 0.0008 |  | 0.21 | 94.68
90 | 2021-07-16 10:55 | 2021-07-30 13:18 | PROD | 2 | 96988 | 49 | 0 | 1 | 0 | 1 | 1.4 | 1 | 1.6 | 4 | 7.5 |  |  | HMG 3 | 0.325 | 0.113 | 0.0615 | 0.0006 | 0.008 | 0.1535 | 0.003825 | 0.00067 |  | 0.2575 | 189.36 | 25098 | 96.23
[16 empty] | 1122 |  | P24 | 0.27 | 0.14 | 0.11 | 0.0006 | 0.012 | 0.13 | 0.0041 | 0.0008 |  | 0.21 | 47.34
[16 empty] | 2081 |  | P24 | 0.43 | 0.13 | 0.08 | 0.0006 | 0.011 | 0.17 | 0.0046 | 0.0008 |  | 0.23 | 18.936
[16 empty] | 2083 |  | P24 | 0.33 | 0.1 | 0.04 | 0.0006 | 0.006 | 0.16 | 0.0036 | 0.0006 |  | 0.28 | 123.084
78 | 2021-07-16 13:14 | 2021-07-29 06:15 | PROD | 2 | 96934 | 47 | 0 | 3 | 0 | 1 | 1.4 | 1 | 1.6 | 5.4 | 7.6 |  |  | HMG 2 | 0.2475 | 0.18 | 0.0575 | 0.0006 | 0.0095 | 0.0825 | 0.00375 | 0.000425 |  | 0.29 | 189.36 | 26490 | 98.57
[16 empty] | 3394 |  | P4 | 0.18 | 0.15 | 0.08 | 0.0006 | 0.011 | 0.09 | 0.0039 | 0.0002 |  | 0.26 | 47.34
[16 empty] | 4015 |  | P4 | 0.27 | 0.19 | 0.05 | 0.0006 | 0.009 | 0.08 | 0.0037 | 0.0005 |  | 0.3 | 142.02
12 | 2021-07-16 18:44 | 2021-07-28 18:17 | PROD | 2 | 92463 | 45 | 0 | 2 | 0 | 2 | 1.4 | 1 | 1.2 | 4.6 | 12.1 |  |  | HMG 4 | 0.2525 | 0.1325 | 0.0875 | 0.0006 | 0.011 | 0.0925 | 0.0041 | 0.0005 |  | 0.25 | 189.36 | 25349 | 99.12
[16 empty] | 3392 |  | P4 | 0.28 | 0.12 | 0.09 | 0.0006 | 0.01 | 0.1 | 0.0041 | 0.0004 |  | 0.24 | 47.34
[16 empty] | 4013 |  | P4 | 0.35 | 0.17 | 0.09 | 0.0006 | 0.012 | 0.1 | 0.0043 | 0.0012 |  | 0.27 | 47.34
[16 empty] | 4014 |  | P4 | 0.19 | 0.12 | 0.09 | 0.0006 | 0.013 | 0.09 | 0.0041 | 0.0002 |  | 0.25 | 47.34
[16 empty] | 3395 |  | P4 | 0.19 | 0.12 | 0.08 | 0.0006 | 0.009 | 0.08 | 0.0039 | 0.0002 |  | 0.24 | 47.34
15 | 2021-07-16 20:52 | 2021-07-28 05:09 | PROD | 1 | 86768 | 46 | 0 | 3 | 0 | 1 | 1.4 | 1 | 1.2 | 4.5 | 7.2 |  |  | HMG 2 | 0.1825 | 0.1275 | 0.095 | 0.0006 | 0.00775 | 0.0875 | 0.004175 | 0.00045 |  | 0.26 | 189.36 | 20528 | 97.91
[16 empty] | 3406 |  | P4 | 0.25 | 0.09 | 0.08 | 0.0006 | 0.007 | 0.08 | 0.0041 | 0.0006 |  | 0.29 | 47.34
[16 empty] | 4026 |  | P4 | 0.16 | 0.14 | 0.1 | 0.0006 | 0.008 | 0.09 | 0.0042 | 0.0004 |  | 0.25 | 142.02
92 | 2021-07-16 22:14 | 2021-07-30 02:50 | PROD | 2 | 94436 | 46 | 0 | 1 | 0 | 1 | 1.4 | 1 | 1.4 | 3.4 | 9.3 |  |  | HMG 2 | 0.325 | 0.105 | 0.03 | 0.0007 | 0.006 | 0.12 | 0.0034 | 0.00055 |  | 0.285 | 189.36 | 23890 | 99.58
[16 empty] | 1099 |  | P24 | 0.35 | 0.1 | 0.03 | 0.0006 | 0.006 | 0.1 | 0.0034 | 0.0006 |  | 0.28 | 94.68
[16 empty] | 2082 |  | P24 | 0.3 | 0.11 | 0.03 | 0.0008 | 0.006 | 0.14 | 0.0034 | 0.0005 |  | 0.29 | 94.68
50 | 2021-07-17 03:04 | 2021-07-28 08:42 | PROD | 1 | 86539 | 38 | 0 | 4 | 0 | 1 | 1.4 | 1 | 1.3 | 4.3 | 5.1 |  |  | HMG 4 | 0.316 | 0.159 | 0.1195 | 0.00062 | 0.0153 | 0.1655 | 0.00443 | 0.00071 |  | 0.19 | 189.36 | 19314 | 98
[16 empty] | 2098 |  | P24 | 0.29 | 0.12 | 0.03 | 0.0008 | 0.006 | 0.16 | 0.0034 | 0.0004 |  | 0.31 | 18.936
[16 empty] | 2099 |  | P24 | 0.28 | 0.14 | 0.11 | 0.0006 | 0.014 | 0.12 | 0.0043 | 0.0006 |  | 0.2 | 47.34
[16 empty] | 2100 |  | P24 | 0.34 | 0.18 | 0.14 | 0.0006 | 0.018 | 0.19 | 0.0047 | 0.0008 |  | 0.16 | 104.148
[16 empty] | 2101 |  | P24 | 0.3 | 0.13 | 0.12 | 0.0006 | 0.013 | 0.15 | 0.0043 | 0.0008 |  | 0.21 | 18.936
68 | 2021-07-17 05:08 | 2021-07-27 16:32 | PROD | 1 | 81108 | 39 | 0 | 0 | 0 | 1 | 1.4 | 1 | 1.4 | 3.5 | 8.3 |  |  | HMG 4 | 0.185 | 0.15 | 0.085 | 0.0006 | 0.00825 | 0.0975 | 0.00395 | 0.000475 |  | 0.26 | 189.36 | 18474 | 99.21
[16 empty] | 4019 |  | P4 | 0.27 | 0.16 | 0.07 | 0.0006 | 0.009 | 0.09 | 0.0033 | 0.0006 |  | 0.31 | 47.34
[16 empty] | 3403 |  | P4 | 0.15 | 0.14 | 0.07 | 0.0006 | 0.008 | 0.09 | 0.0036 | 0.0003 |  | 0.25 | 47.34
[16 empty] | 3404 |  | P4 | 0.16 | 0.16 | 0.1 | 0.0006 | 0.008 | 0.12 | 0.0047 | 0.0006 |  | 0.23 | 47.34
[16 empty] | 4026 |  | P4 | 0.16 | 0.14 | 0.1 | 0.0006 | 0.008 | 0.09 | 0.0042 | 0.0004 |  | 0.25 | 47.34
87 | 2021-07-17 05:09 | 2021-07-29 16:09 | PROD | 1 | 90268 | 42 | 0 | 2 | 1 | 1 | 1.4 | 1 | 1.6 | 4.6 | 6.2 |  |  | HMG 2 | 0.16 | 0.1775 | 0.14 | 0.0006 | 0.01175 | 0.08 | 0.004575 | 0.000525 |  | 0.2575 | 189.36 | 19354 | 100.59
[16 empty] | 3405 |  | P4 | 0.16 | 0.17 | 0.11 | 0.0006 | 0.011 | 0.08 | 0.0051 | 0.0003 |  | 0.22 | 47.34
[16 empty] | 3407 |  | P4 | 0.16 | 0.18 | 0.15 | 0.0006 | 0.012 | 0.08 | 0.0044 | 0.0006 |  | 0.27 | 142.02
10 | 2021-07-17 11:21 | 2021-07-29 16:57 | PROD | 2 | 94575 | 46 | 0 | 1 | 0 | 1 | 1.4 | 1 | 1.5 | 5 | 8.8 |  |  | HMG 3 | 0.205 | 0.165 | 0.075 | 0.0006 | 0.01075 | 0.0875 | 0.00405 | 0.00035 |  | 0.2625 | 189.36 | 26215 | 99.4
[16 empty] | 3394 |  | P4 | 0.18 | 0.15 | 0.08 | 0.0006 | 0.011 | 0.09 | 0.0039 | 0.0002 |  | 0.26 | 94.68
[16 empty] | 4015 |  | P4 | 0.27 | 0.19 | 0.05 | 0.0006 | 0.009 | 0.08 | 0.0037 | 0.0005 |  | 0.3 | 47.34
[16 empty] | 3396 |  | P4 | 0.19 | 0.17 | 0.09 | 0.0006 | 0.012 | 0.09 | 0.0047 | 0.0005 |  | 0.23 | 47.34
59 | 2021-07-17 13:44 | 2021-07-29 08:55 | PROD | 2 | 91932 | 45 | 0 | 1 | 0 | 1 | 1.4 | 1 | 1.7 | 3.7 | 8.9 |  |  | HMG 2 | 0.1975 | 0.1475 | 0.075 | 0.0006 | 0.009 | 0.075 | 0.00395 | 0.00035 |  | 0.275 | 189.36 | 25370 | 99.5
[16 empty] | 3396 |  | P4 | 0.19 | 0.17 | 0.09 | 0.0006 | 0.012 | 0.09 | 0.0047 | 0.0005 |  | 0.23 | 47.34
[16 empty] | 4016 |  | P4 | 0.2 | 0.14 | 0.07 | 0.0006 | 0.008 | 0.07 | 0.0037 | 0.0003 |  | 0.29 | 142.02
84 | 2021-07-17 21:01 | 2021-07-29 08:08 | PROD | 1 | 82457 | 38 | 0 | 3 | 0 | 1 | 1.4 | 1 | 1.2 | 3.2 | 6.1 |  |  | HMG 3 | 0.3255 | 0.134 | 0.0755 | 0.0006 | 0.0071 | 0.0875 | 0.004175 | 0.000645 |  | 0.3055 | 189.36 | 17536 | 99.4
[16 empty] | 3406 |  | P4 | 0.25 | 0.09 | 0.08 | 0.0006 | 0.007 | 0.08 | 0.0041 | 0.0006 |  | 0.29 | 47.34
[16 empty] | 4026 |  | P4 | 0.16 | 0.14 | 0.1 | 0.0006 | 0.008 | 0.09 | 0.0042 | 0.0004 |  | 0.25 | 18.936
[16 empty] | 4027 |  | P4 | 0.38 | 0.15 | 0.07 | 0.0006 | 0.007 | 0.09 | 0.0042 | 0.0007 |  | 0.32 | 123.084
73 | 2021-07-17 21:57 | 2021-07-27 22:55 | PRZ | 1 | 76872 | 38 | 0 | 2 | 1 | 2.6 | 1.4 | 1 | 1.2 | 5.8 | 10.5 |  |  | HMG 4 | 0.29 | 0.1475 | 0.0875 | 0.0006 | 0.01175 | 0.0975 | 0.00455 | 0.0006 |  | 0.28 | 195.16 | 24131 | 99.65
[16 empty] | 4010 |  | P4 | 0.35 | 0.16 | 0.11 | 0.0006 | 0.014 | 0.1 | 0.0048 | 0.001 |  | 0.27 | 48.79
[16 empty] | 3391 |  | P4 | 0.31 | 0.19 | 0.1 | 0.0006 | 0.013 | 0.09 | 0.0046 | 0.0006 |  | 0.26 | 48.79
[16 empty] | 4011 |  | P4 | 0.22 | 0.15 | 0.11 | 0.0006 | 0.013 | 0.09 | 0.0048 | 0.0006 |  | 0.25 | 48.79
[16 empty] | 4012 |  | P4 | 0.28 | 0.09 | 0.03 | 0.0006 | 0.007 | 0.11 | 0.004 | 0.0002 |  | 0.34 | 48.79
42 | 2021-07-18 05:23 | 2021-07-28 13:19 | PROD | 1 | 79978 | 37 | 0 | 3 | 0 | 1 | 1.4 | 1 | 1.3 | 4.5 | 7.4 |  |  | HMG 2 | 0.275 | 0.145 | 0.09 | 0.0006 | 0.009 | 0.1 | 0.0046 | 0.0007 |  | 0.285 | 189.36 | 18303 | 98.08
[16 empty] | 4027 |  | P4 | 0.38 | 0.15 | 0.07 | 0.0006 | 0.007 | 0.09 | 0.0042 | 0.0007 |  | 0.32 | 94.68
[16 empty] | 3408 |  | P4 | 0.17 | 0.14 | 0.11 | 0.0006 | 0.011 | 0.11 | 0.005 | 0.0007 |  | 0.25 | 94.68
89 | 2021-07-18 05:25 | 2021-07-30 16:11 | PROD | 1 | 89156 | 42 | 0 | 2 | 0 | 1 | 1.4 | 1 | 1.5 | 3.5 | 5.6 |  |  | HMG 3 | 0.263 | 0.141 | 0.121 | 0.00096 | 0.0112 | 0.14 | 0.00433 | 0.00058 |  | 0.227 | 189.36 | 18827 | 99.38
[16 empty] | 2096 |  | P24 | 0.39 | 0.15 | 0.09 | 0.0024 | 0.01 | 0.14 | 0.0039 | 0.0008 |  | 0.29 | 37.872
[16 empty] | 2095 |  | P24 | 0.35 | 0.12 | 0.16 | 0.0006 | 0.014 | 0.14 | 0.0045 | 0.0009 |  | 0.23 | 56.808
[16 empty] | 2102 |  | P24 | 0.16 | 0.15 | 0.11 | 0.0006 | 0.01 | 0.14 | 0.0044 | 0.0003 |  | 0.2 | 94.68
67 | 2021-07-18 05:27 | 2021-07-29 05:05 | PROD | 1 | 84367 | 41 | 0 | 1 | 0 | 1 | 1.4 | 1 | 1.2 | 3.2 | 6.9 |  |  | HMG 4 | 0.1625 | 0.1575 | 0.1175 | 0.0006 | 0.0105 | 0.09 | 0.004675 | 0.0005 |  | 0.2475 | 189.36 | 19237 | 98.79
[16 empty] | 3405 |  | P4 | 0.16 | 0.17 | 0.11 | 0.0006 | 0.011 | 0.08 | 0.0051 | 0.0003 |  | 0.22 | 47.34
[16 empty] | 4026 |  | P4 | 0.16 | 0.14 | 0.1 | 0.0006 | 0.008 | 0.09 | 0.0042 | 0.0004 |  | 0.25 | 47.34
[16 empty] | 3407 |  | P4 | 0.16 | 0.18 | 0.15 | 0.0006 | 0.012 | 0.08 | 0.0044 | 0.0006 |  | 0.27 | 47.34
[16 empty] | 3408 |  | P4 | 0.17 | 0.14 | 0.11 | 0.0006 | 0.011 | 0.11 | 0.005 | 0.0007 |  | 0.25 | 47.34
17 | 2021-07-18 10:34 | 2021-07-30 20:56 | PROD | 2 | 96133 | 46 | 0 | 0 | 0 | 1 | 1.4 | 1 | 1.7 | 3.2 | 8.8 |  |  | HMG 2 | 0.27 | 0.12 | 0.09 | 0.0006 | 0.011 | 0.095 | 0.00435 | 0.0005 |  | 0.215 | 189.36 | 26797 | 99.38
[16 empty] | 2084 |  | P24 | 0.3 | 0.11 | 0.07 | 0.0006 | 0.01 | 0.06 | 0.0041 | 0.0006 |  | 0.24 | 94.68
[16 empty] | 2086 |  | P24 | 0.24 | 0.13 | 0.11 | 0.0006 | 0.012 | 0.13 | 0.0046 | 0.0004 |  | 0.19 | 94.68
66 | 2021-07-18 13:08 | 2021-07-29 17:33 | PROD | 2 | 86273 | 43 | 0 | 1 | 0 | 1 | 1.4 | 1 | 1.7 | 7.6 | 11.8 |  |  | HMG 3 | 0.215 | 0.16 | 0.07 | 0.0006 | 0.00925 | 0.0775 | 0.00395 | 0.0004 |  | 0.2775 | 189.36 | 24104 | 99.4
[16 empty] | 4015 |  | P4 | 0.27 | 0.19 | 0.05 | 0.0006 | 0.009 | 0.08 | 0.0037 | 0.0005 |  | 0.3 | 47.34
[16 empty] | 3396 |  | P4 | 0.19 | 0.17 | 0.09 | 0.0006 | 0.012 | 0.09 | 0.0047 | 0.0005 |  | 0.23 | 47.34
[16 empty] | 4016 |  | P4 | 0.2 | 0.14 | 0.07 | 0.0006 | 0.008 | 0.07 | 0.0037 | 0.0003 |  | 0.29 | 94.68
19 | 2021-07-18 18:32 | 2021-07-31 13:14 | PROD | 2 | 99113 | 47 | 0 | 2 | 0 | 1 | 1.4 | 1 | 1.6 | 4 | 7.5 |  |  | HMG 3 | 0.26 | 0.155 | 0.0675 | 0.0006 | 0.0085 | 0.1125 | 0.003825 | 0.000625 |  | 0.23 | 189.36 | 26709 | 99.83
[16 empty] | 1142 |  | P24 | 0.28 | 0.12 | 0.08 | 0.0006 | 0.009 | 0.15 | 0.0039 | 0.0005 |  | 0.21 | 47.34
[16 empty] | 1155 |  | P24 | 0.26 | 0.18 | 0.04 | 0.0006 | 0.007 | 0.11 | 0.0036 | 0.0007 |  | 0.27 | 94.68
[16 empty] | 2085 |  | P24 | 0.24 | 0.14 | 0.11 | 0.0006 | 0.011 | 0.08 | 0.0042 | 0.0006 |  | 0.17 | 47.34
75 | 2021-07-18 21:07 | 2021-07-30 05:10 | PROD | 1 | 85523 | 42 | 0 | 1 | 0 | 1 | 1.4 | 1 | 1.8 | 4.1 | 6.4 |  |  | HMG 2 | 0.265 | 0.0975 | 0.0575 | 0.0006 | 0.00775 | 0.0875 | 0.004025 | 0.00075 |  | 0.32 | 189.36 | 19040 | 97.2
[16 empty] | 3406 |  | P4 | 0.25 | 0.09 | 0.08 | 0.0006 | 0.007 | 0.08 | 0.0041 | 0.0006 |  | 0.29 | 47.34
[16 empty] | 4028 |  | P4 | 0.27 | 0.1 | 0.05 | 0.0006 | 0.008 | 0.09 | 0.004 | 0.0008 |  | 0.33 | 142.02
21 | 2021-07-18 21:53 | 2021-07-30 16:57 | PROD | 2 | 91448 | 45 | 0 | 1 | 0 | 1 | 1.4 | 1 | 1.2 | 4.7 | 7.8 |  |  | HMG 4 | 0.196 | 0.1395 | 0.083 | 0.0006 | 0.01085 | 0.0935 | 0.00454 | 0.000425 |  | 0.2635 | 189.36 | 25921 | 99.44
[16 empty] | 4009 |  | P4 | 0.22 | 0.15 | 0.05 | 0.0006 | 0.009 | 0.09 | 0.0041 | 0.0008 |  | 0.3 | 28.404
[16 empty] | 3390 |  | P4 | 0.18 | 0.12 | 0.08 | 0.0006 | 0.01 | 0.1 | 0.005 | 0.0003 |  | 0.26 | 66.276
[16 empty] | 4011 |  | P4 | 0.22 | 0.15 | 0.11 | 0.0006 | 0.013 | 0.09 | 0.0048 | 0.0006 |  | 0.25 | 47.34
[16 empty] | 3394 |  | P4 | 0.18 | 0.15 | 0.08 | 0.0006 | 0.011 | 0.09 | 0.0039 | 0.0002 |  | 0.26 | 47.34
24 | 2021-07-18 23:53 | 2021-07-29 02:24 | PRZ | 1 | 78102 | 38 | 0 | 2 | 0 | 1 | 1.4 | 1 | 1.7 | 4.4 | 9.9 |  |  | HMG 4 | 0.2375 | 0.16 | 0.095 | 0.0006 | 0.012 | 0.0825 | 0.004225 | 0.000525 |  | 0.26 | 195.16 | 25312 | 99.33
[16 empty] | 3392 |  | P4 | 0.28 | 0.12 | 0.09 | 0.0006 | 0.01 | 0.1 | 0.0041 | 0.0004 |  | 0.24 | 48.79
[16 empty] | 3393 |  | P4 | 0.14 | 0.2 | 0.12 | 0.0006 | 0.015 | 0.04 | 0.0046 | 0.0003 |  | 0.27 | 48.79
[16 empty] | 4013 |  | P4 | 0.35 | 0.17 | 0.09 | 0.0006 | 0.012 | 0.1 | 0.0043 | 0.0012 |  | 0.27 | 48.79
[16 empty] | 3394 |  | P4 | 0.18 | 0.15 | 0.08 | 0.0006 | 0.011 | 0.09 | 0.0039 | 0.0002 |  | 0.26 | 48.79
39 | 2021-07-19 05:13 | 2021-07-29 13:10 | PROD | 1 | 80052 | 41 | 0 | 1 | 0 | 1 | 1.4 | 1 | 1.7 | 5.2 | 6.8 |  |  | HMG 2 | 0.275 | 0.09 | 0.085 | 0.0006 | 0.0085 | 0.1125 | 0.0042 | 0.000625 |  | 0.2825 | 189.36 | 17720 | 98.33
[16 empty] | 4027 |  | P4 | 0.38 | 0.15 | 0.07 | 0.0006 | 0.007 | 0.09 | 0.0042 | 0.0007 |  | 0.32 | 47.34
[16 empty] | 3409 |  | P4 | 0.24 | 0.07 | 0.09 | 0.0006 | 0.009 | 0.12 | 0.0042 | 0.0006 |  | 0.27 | 142.02
23 | 2021-07-19 05:14 | 2021-07-31 05:05 | PROD | 1 | 89437 | 41 | 0 | 5 | 0 | 1 | 1.4 | 1 | 1.6 | 4.1 | 6.9 |  |  | HMG 3 | 0.3805 | 0.15 | 0.09 | 0.000765 | 0.0099 | 0.146 | 0.004525 | 0.00074 |  | 0.257 | 189.36 | 20624 | 95.57
[16 empty] | 2079 |  | P24 | 0.26 | 0.1 | 0.04 | 0.0006 | 0.006 | 0.14 | 0.0043 | 0.0007 |  | 0.31 | 56.808
[16 empty] | 1152 |  | P24 | 0.33 | 0.14 | 0.08 | 0.0017 | 0.01 | 0.07 | 0.0047 | 0.0006 |  | 0.25 | 28.404
[16 empty] | 2092 |  | P24 | 0.46 | 0.18 | 0.12 | 0.0006 | 0.012 | 0.17 | 0.0046 | 0.0008 |  | 0.23 | 104.148
69 | 2021-07-19 11:22 | 2021-07-30 16:50 | PROD | 2 | 85834 | 34 | 0 | 10 | 0 | 1.4 | 1.4 | 1 | 1.8 | 4.1 | 10.7 |  |  | HMG 2 | 0.3 | 0.13 | 0.085 | 0.0006 | 0.009 | 0.11 | 0.0037 | 0.0006 |  | 0.255 | 189.36 | 24486 | 98.55
[16 empty] | 3397 |  | P4 | 0.2 | 0.1 | 0.07 | 0.0006 | 0.007 | 0.1 | 0.0036 | 0.0002 |  | 0.26 | 94.68
[16 empty] | 4017 |  | P4 | 0.4 | 0.16 | 0.1 | 0.0006 | 0.011 | 0.12 | 0.0038 | 0.001 |  | 0.25 | 94.68
71 | 2021-07-19 13:55 | 2021-07-31 18:38 | PROD | 2 | 93504 | 49 | 0 | 0 | 0 | 1 | 1.4 | 1 | 1.6 | 3.9 | 9.3 |  |  | HMG 2 | 0.2525 | 0.16 | 0.065 | 0.0006 | 0.00875 | 0.0925 | 0.0036 | 0.000625 |  | 0.3 | 189.36 | 26199 | 99.26
[16 empty] | 4010 |  | P4 | 0.35 | 0.16 | 0.11 | 0.0006 | 0.014 | 0.1 | 0.0048 | 0.001 |  | 0.27 | 47.34
[16 empty] | 3398 |  | P4 | 0.22 | 0.16 | 0.05 | 0.0006 | 0.007 | 0.09 | 0.0032 | 0.0005 |  | 0.31 | 142.02
64 | 2021-07-19 21:12 | 2021-07-30 13:17 | PROD | 1 | 83265 | 40 | 0 | 2 | 0 | 1 | 1.4 | 1 | 1.5 | 4.3 | 7.4 | 4029 |  | HMG 1 | 0.29 | 0.15 | 0.11 | 0.0006 | 0.013 | 0.1 | 0.0044 | 0.001 |  | 0.3 | 189.36 | 18600 | 99.35
44 | 2021-07-19 21:13 | 2021-07-31 13:32 | PROD | 1 | 89647 | 39 | 0 | 7 | 0 | 1 | 2.1 | 1 | 1.6 | 5.4 | 5.9 |  |  | HMG 2 | 0.301 | 0.093 | 0.119 | 0.0006 | 0.0142 | 0.121 | 0.00425 | 0.000765 |  | 0.2145 | 189.36 | 20313 | 97.97
[16 empty] | 2061 |  | P24 | 0.28 | 0.1 | 0.14 | 0.0006 | 0.017 | 0.1 | 0.0046 | 0.0008 |  | 0.19 | 123.084
[16 empty] | 1121 |  | P24 | 0.34 | 0.08 | 0.08 | 0.0006 | 0.009 | 0.16 | 0.0036 | 0.0007 |  | 0.26 | 66.276
16 | 2021-07-20 00:53 | 2021-07-30 08:42 | PROD | 1 | 79661 | 38 | 0 | 1 | 0 | 1 | 1.4 | 1 | 1.5 | 5 | 6.5 |  |  | HMG 3 | 0.2675 | 0.105 | 0.075 | 0.0006 | 0.0095 | 0.1 | 0.00415 | 0.0008 |  | 0.3075 | 189.36 | 17996 | 98.31
[16 empty] | 4028 |  | P4 | 0.27 | 0.1 | 0.05 | 0.0006 | 0.008 | 0.09 | 0.004 | 0.0008 |  | 0.33 | 94.68
[16 empty] | 3409 |  | P4 | 0.24 | 0.07 | 0.09 | 0.0006 | 0.009 | 0.12 | 0.0042 | 0.0006 |  | 0.27 | 47.34
[16 empty] | 4029 |  | P4 | 0.29 | 0.15 | 0.11 | 0.0006 | 0.013 | 0.1 | 0.0044 | 0.001 |  | 0.3 | 47.34
46 | 2021-07-20 10:29 | 2021-07-30 21:56 | PROD | 2 | 81900 | 41 | 0 | 1 | 0 | 1 | 1.4 | 1 | 1.6 | 4.5 | 8.7 |  |  | HMG 2 | 0.205 | 0.1125 | 0.08 | 0.0006 | 0.0085 | 0.0975 | 0.0039 | 0.0003 |  | 0.2575 | 189.36 | 23900 | 99.32
[16 empty] | 4011 |  | P4 | 0.22 | 0.15 | 0.11 | 0.0006 | 0.013 | 0.09 | 0.0048 | 0.0006 |  | 0.25 | 47.34
[16 empty] | 3397 |  | P4 | 0.2 | 0.1 | 0.07 | 0.0006 | 0.007 | 0.1 | 0.0036 | 0.0002 |  | 0.26 | 142.02
65 | 2021-07-20 18:51 | 2021-08-01 06:57 | PROD | 2 | 88832 | 42 | 0 | 1 | 0 | 1 | 1.4 | 1 | 1.2 | 3.3 | 8.9 |  |  | HMG 5 | 0.2355 | 0.1295 | 0.0635 | 0.0006 | 0.00865 | 0.1025 | 0.00426 | 0.000595 |  | 0.289 | 189.36 | 24423 | 99.72
[16 empty] | 3383 |  | P4 | 0.22 | 0.12 | 0.04 | 0.0006 | 0.006 | 0.12 | 0.0041 | 0.0002 |  | 0.33 | 47.34
[16 empty] | 4007 |  | P4 | 0.32 | 0.14 | 0.08 | 0.0006 | 0.01 | 0.1 | 0.004 | 0.0012 |  | 0.27 | 47.34
[16 empty] | 4009 |  | P4 | 0.22 | 0.15 | 0.05 | 0.0006 | 0.009 | 0.09 | 0.0041 | 0.0008 |  | 0.3 | 37.872
[16 empty] | 3390 |  | P4 | 0.18 | 0.12 | 0.08 | 0.0006 | 0.01 | 0.1 | 0.005 | 0.0003 |  | 0.26 | 47.34
[16 empty] | 3399 |  | P4 | 0.23 | 0.09 | 0.07 | 0.0006 | 0.007 | 0.09 | 0.0033 | 0.0002 |  | 0.28 | 9.468
70 | 2021-07-20 20:58 | 2021-08-01 08:51 | PROD | 1 | 86427 | 41 | 0 | 3 | 0 | 1 | 1.4 | 1 | 1.6 | 4.7 | 6.2 |  |  | HMG 3 | 0.2125 | 0.1025 | 0.0875 | 0.0006 | 0.00725 | 0.08 | 0.00415 | 0.000525 |  | 0.28 | 189.36 | 19307 | 96.96
[16 empty] | 4025 |  | P4 | 0.22 | 0.11 | 0.05 | 0.0006 | 0.005 | 0.08 | 0.0034 | 0.0002 |  | 0.32 | 47.34
[16 empty] | 3406 |  | P4 | 0.25 | 0.09 | 0.08 | 0.0006 | 0.007 | 0.08 | 0.0041 | 0.0006 |  | 0.29 | 94.68
[16 empty] | 3410 |  | P4 | 0.13 | 0.12 | 0.14 | 0.0006 | 0.01 | 0.08 | 0.005 | 0.0007 |  | 0.22 | 47.34
27 | 2021-07-20 21:11 | 2021-08-01 05:13 | PROD | 1 | 87124 | 43 | 0 | 1 | 0 | 1 | 1.4 | 1 | 1.6 | 5 | 7 |  |  | HMG 2 | 0.1825 | 0.1425 | 0.0875 | 0.0006 | 0.0085 | 0.095 | 0.004475 | 0.00055 |  | 0.3175 | 189.36 | 19883 | 98.39
[16 empty] | 3410 |  | P4 | 0.13 | 0.12 | 0.14 | 0.0006 | 0.01 | 0.08 | 0.005 | 0.0007 |  | 0.22 | 47.34
[16 empty] | 4030 |  | P4 | 0.2 | 0.15 | 0.07 | 0.0006 | 0.008 | 0.1 | 0.0043 | 0.0005 |  | 0.35 | 142.02
55 | 2021-07-20 21:57 | 2021-08-01 20:58 | PROD | 2 | 92034 | 44 | 0 | 2 | 0 | 1.3 | 1.4 | 1 | 1.2 | 4.7 | 6.8 |  |  | HMG 4 | 0.295 | 0.13 | 0.0875 | 0.0006 | 0.00925 | 0.1325 | 0.00415 | 0.000525 |  | 0.2 | 189.36 | 26002 | 98.4
[16 empty] | 1552 |  | P24 | 0.26 | 0.15 | 0.06 | 0.0006 | 0.008 | 0.18 | 0.0035 | 0.0004 |  | 0.17 | 47.34
[16 empty] | 1143 |  | P24 | 0.42 | 0.1 | 0.09 | 0.0006 | 0.009 | 0.15 | 0.0044 | 0.0006 |  | 0.22 | 47.34
[16 empty] | 2085 |  | P24 | 0.24 | 0.14 | 0.11 | 0.0006 | 0.011 | 0.08 | 0.0042 | 0.0006 |  | 0.17 | 47.34
[16 empty] | 2090 |  | P24 | 0.26 | 0.13 | 0.09 | 0.0006 | 0.009 | 0.12 | 0.0045 | 0.0005 |  | 0.24 | 47.34
35 | 2021-07-21 05:17 | 2021-07-31 08:30 | PROD | 1 | 74036 | 44 | 0 | 2 | 0 | 1 | 1.4 | 1 | 1.6 | 5.1 | 7.4 |  |  | HMG 3 | 0.1765 | 0.147 | 0.0995 | 0.0006 | 0.0091 | 0.092 | 0.00449 | 0.000565 |  | 0.3055 | 189.36 | 17062 | 92.26
[16 empty] | 3407 |  | P4 | 0.16 | 0.18 | 0.15 | 0.0006 | 0.012 | 0.08 | 0.0044 | 0.0006 |  | 0.27 | 28.404
[16 empty] | 3410 |  | P4 | 0.13 | 0.12 | 0.14 | 0.0006 | 0.01 | 0.08 | 0.005 | 0.0007 |  | 0.22 | 47.34
[16 empty] | 4030 |  | P4 | 0.2 | 0.15 | 0.07 | 0.0006 | 0.008 | 0.1 | 0.0043 | 0.0005 |  | 0.35 | 113.616
37 | 2021-07-21 07:59 | 2021-08-01 16:35 | PROD | 1 | 87495 | 41 | 0 | 3 | 0 | 1 | 1.4 | 1 | 1.2 | 4.4 | 6.5 |  |  | HMG 4 | 0.1825 | 0.115 | 0.105 | 0.0006 | 0.00825 | 0.0825 | 0.004625 | 0.00055 |  | 0.2625 | 189.36 | 20937 | 98.14
[16 empty] | 4025 |  | P4 | 0.22 | 0.11 | 0.05 | 0.0006 | 0.005 | 0.08 | 0.0034 | 0.0002 |  | 0.32 | 47.34
[16 empty] | 3406 |  | P4 | 0.25 | 0.09 | 0.08 | 0.0006 | 0.007 | 0.08 | 0.0041 | 0.0006 |  | 0.29 | 47.34
[16 empty] | 3410 |  | P4 | 0.13 | 0.12 | 0.14 | 0.0006 | 0.01 | 0.08 | 0.005 | 0.0007 |  | 0.22 | 47.34
[16 empty] | 3411 |  | P4 | 0.13 | 0.14 | 0.15 | 0.0006 | 0.011 | 0.09 | 0.006 | 0.0007 |  | 0.22 | 47.34
36 | 2021-07-21 10:35 | 2021-07-31 18:36 | PROD | 2 | 81699 | 40 | 0 | 0 | 1 | 1 | 1.4 | 1 | 1.2 | 4.8 | 9.7 | 4018 |  | HMG 1 | 0.25 | 0.1 | 0.04 | 0.0006 | 0.008 | 0.11 | 0.0029 | 0.0006 |  | 0.35 | 189.36 | 22836 | 100.43
49 | 2021-07-21 10:36 | 2021-08-02 04:02 | PROD | 2 | 91216 | 44 | 0 | 1 | 0 | 1 | 1.4 | 1 | 1.2 | 3.3 | 8.9 | 3400 |  | HMG 1 | 0.13 | 0.16 | 0.1 | 0.0006 | 0.009 | 0.09 | 0.0041 | 0.0002 |  | 0.26 | 189.36 | 25456 | 99.36
22 | 2021-07-21 13:42 | 2021-08-02 13:02 | PROD | 2 | 93183 | 45 | 0 | 1 | 0 | 1 | 1.4 | 1 | 1.4 | 3.6 | 7.7 |  |  | HMG 2 | 0.275 | 0.1 | 0.1 | 0.0006 | 0.012 | 0.095 | 0.00485 | 0.00055 |  | 0.23 | 189.36 | 25416 | 99.79
[16 empty] | 1145 |  | P24 | 0.28 | 0.06 | 0.1 | 0.0006 | 0.013 | 0.11 | 0.005 | 0.0006 |  | 0.22 | 94.68
[16 empty] | 2091 |  | P24 | 0.27 | 0.14 | 0.1 | 0.0006 | 0.011 | 0.08 | 0.0047 | 0.0005 |  | 0.24 | 94.68
96 | 2021-07-21 18:36 | 2021-08-02 13:06 | PROD | 2 | 84741 | 46 | 0 | 1 | 0 | 1 | 1.4 | 1 | 1.3 | 3.6 | 7 |  |  | HMG 2 | 0.253 | 0.1365 | 0.1 | 0.0006 | 0.01165 | 0.0775 | 0.00467 | 0.000435 |  | 0.2 | 189.36 | 21929 | 99.69
[16 empty] | 2087 |  | P24 | 0.24 | 0.13 | 0.1 | 0.0006 | 0.011 | 0.11 | 0.0048 | 0.0005 |  | 0.2 | 66.276
[16 empty] | 2088 |  | P24 | 0.26 | 0.14 | 0.1 | 0.0006 | 0.012 | 0.06 | 0.0046 | 0.0004 |  | 0.2 | 123.084
18 | 2021-07-21 18:39 | 2021-08-02 00:52 | PROD | 2 | 87731 | 44 | 0 | 0 | 0 | 1 | 1.4 | 1 | 1.2 | 3.2 | 7.4 |  |  | HMG 4 | 0.2425 | 0.1325 | 0.0925 | 0.0006 | 0.0095 | 0.1375 | 0.00415 | 0.00045 |  | 0.2075 | 189.36 | 24972 | 99.67
[16 empty] | 1552 |  | P24 | 0.26 | 0.15 | 0.06 | 0.0006 | 0.008 | 0.18 | 0.0035 | 0.0004 |  | 0.17 | 47.34
[16 empty] | 1142 |  | P24 | 0.28 | 0.12 | 0.08 | 0.0006 | 0.009 | 0.15 | 0.0039 | 0.0005 |  | 0.21 | 47.34
[16 empty] | 2090 |  | P24 | 0.26 | 0.13 | 0.09 | 0.0006 | 0.009 | 0.12 | 0.0045 | 0.0005 |  | 0.24 | 47.34
[16 empty] | 2089 |  | P24 | 0.17 | 0.13 | 0.14 | 0.0006 | 0.012 | 0.1 | 0.0047 | 0.0004 |  | 0.21 | 47.34
72 | 2021-07-21 21:01 | 2021-08-01 13:09 | PROD | 1 | 78062 | 39 | 0 | 2 | 0 | 1 | 1.4 | 1 | 1.2 | 4.5 | 6.9 | 4031 |  | HMG 1 | 0.23 | 0.12 | 0.05 | 0.0006 | 0.007 | 0.12 | 0.0045 | 0.0007 |  | 0.37 | 189.36 | 17399 | 93.82
85 | 2021-07-21 21:49 | 2021-08-03 10:14 | PROD | 2 | 89238 | 43 | 0 | 0 | 0 | 1 | 1.4 | 1 | 1.2 | 3.5 | 8.2 | 3399 |  | HMG 1 | 0.23 | 0.09 | 0.07 | 0.0006 | 0.007 | 0.09 | 0.0033 | 0.0002 |  | 0.28 | 189.36 | 23350 | 98.95
60 | 2021-07-22 05:19 | 2021-08-03 05:03 | PROD | 1 | 90887 | 44 | 0 | 3 | 0 | 1 | 1.4 | 1 | 1.3 | 3.4 | 6.8 |  |  | HMG 4 | 0.222 | 0.1175 | 0.0745 | 0.0006 | 0.0068 | 0.0945 | 0.004375 | 0.000475 |  | 0.3125 | 189.36 | 20933 | 96.7
[16 empty] | 4024 |  | P4 | 0.26 | 0.12 | 0.03 | 0.0006 | 0.004 | 0.1 | 0.0035 | 0.0002 |  | 0.37 | 75.744
[16 empty] | 3406 |  | P4 | 0.25 | 0.09 | 0.08 | 0.0006 | 0.007 | 0.08 | 0.0041 | 0.0006 |  | 0.29 | 47.34
[16 empty] | 3411 |  | P4 | 0.13 | 0.14 | 0.15 | 0.0006 | 0.011 | 0.09 | 0.006 | 0.0007 |  | 0.22 | 47.34
[16 empty] | 4031 |  | P4 | 0.23 | 0.12 | 0.05 | 0.0006 | 0.007 | 0.12 | 0.0045 | 0.0007 |  | 0.37 | 18.936
82 | 2021-07-22 10:44 | 2021-08-04 16:39 | PROD | 2 | 94757 | 46 | 0 | 0 | 0 | 1 | 1.4 | 1 | 1.4 | 3.4 | 10.8 |  |  | HMG 2 | 0.23 | 0.15 | 0.085 | 0.0006 | 0.009 | 0.105 | 0.0038 | 0.0003 |  | 0.275 | 189.36 | 24341 | 99.57
[16 empty] | 3400 |  | P4 | 0.13 | 0.16 | 0.1 | 0.0006 | 0.009 | 0.09 | 0.0041 | 0.0002 |  | 0.26 | 94.68
[16 empty] | 4020 |  | P4 | 0.33 | 0.14 | 0.07 | 0.0006 | 0.009 | 0.12 | 0.0035 | 0.0004 |  | 0.29 | 94.68
14 | 2021-07-22 13:15 | 2021-08-03 18:49 | PROD | 2 | 94227 | 46 | 0 | 0 | 0 | 1 | 1.4 | 1 | 1.2 | 3.6 | 9.1 |  |  | HMG 2 | 0.2125 | 0.14 | 0.0725 | 0.0006 | 0.007 | 0.1125 | 0.00345 | 0.000275 |  | 0.2725 | 189.36 | 25788 | 98.99
[16 empty] | 3401 |  | P4 | 0.21 | 0.14 | 0.07 | 0.0006 | 0.007 | 0.11 | 0.0033 | 0.0003 |  | 0.27 | 142.02
[16 empty] | 4021 |  | P4 | 0.22 | 0.14 | 0.08 | 0.0006 | 0.007 | 0.12 | 0.0039 | 0.0002 |  | 0.28 | 47.34
54 | 2021-07-22 19:02 | 2021-08-03 14:09 | PROD | 2 | 92047 | 43 | 0 | 1 | 0 | 1 | 1.4 | 1 | 1.2 | 4.1 | 8.6 |  |  | HMG 4 | 0.255 | 0.133 | 0.106 | 0.0006 | 0.0111 | 0.094 | 0.00469 | 0.00052 |  | 0.224 | 189.36 | 25492 | 99.55
[16 empty] | 1151 |  | P24 | 0.29 | 0.16 | 0.1 | 0.0006 | 0.011 | 0.11 | 0.005 | 0.0005 |  | 0.23 | 75.744
[16 empty] | 1153 |  | P24 | 0.28 | 0.08 | 0.1 | 0.0006 | 0.011 | 0.08 | 0.0046 | 0.0008 |  | 0.21 | 18.936
[16 empty] | 2084 |  | P24 | 0.3 | 0.11 | 0.07 | 0.0006 | 0.01 | 0.06 | 0.0041 | 0.0006 |  | 0.24 | 37.872
[16 empty] | 2089 |  | P24 | 0.17 | 0.13 | 0.14 | 0.0006 | 0.012 | 0.1 | 0.0047 | 0.0004 |  | 0.21 | 56.808
32 | 2021-07-22 21:00 | 2021-08-02 07:55 | PROD | 1 | 81057 | 37 | 0 | 2 | 1 | 1 | 1.4 | 1 | 1.2 | 5.4 | 4.3 |  |  | HMG 3 | 0.2275 | 0.135 | 0.085 | 0.0006 | 0.00825 | 0.1175 | 0.0045 | 0.000725 |  | 0.285 | 189.36 | 18226 | 98.72
[16 empty] | 4031 |  | P4 | 0.23 | 0.12 | 0.05 | 0.0006 | 0.007 | 0.12 | 0.0045 | 0.0007 |  | 0.37 | 47.34
[16 empty] | 3412 |  | P4 | 0.18 | 0.14 | 0.12 | 0.0006 | 0.01 | 0.12 | 0.0047 | 0.0008 |  | 0.21 | 94.68
[16 empty] | 4032 |  | P4 | 0.32 | 0.14 | 0.05 | 0.0006 | 0.006 | 0.11 | 0.0041 | 0.0006 |  | 0.35 | 47.34
76 | 2021-07-22 21:33 | 2021-08-03 08:14 | PROD | 1 | 84309 | 42 | 0 | 2 | 0 | 1 | 1.4 | 1 | 1.4 | 5.1 | 6.8 |  |  | HMG 2 | 0.1775 | 0.14 | 0.1175 | 0.0006 | 0.01025 | 0.1175 | 0.004775 | 0.000775 |  | 0.22 | 189.36 | 19088 | 94.68
[16 empty] | 3408 |  | P4 | 0.17 | 0.14 | 0.11 | 0.0006 | 0.011 | 0.11 | 0.005 | 0.0007 |  | 0.25 | 47.34
[16 empty] | 3412 |  | P4 | 0.18 | 0.14 | 0.12 | 0.0006 | 0.01 | 0.12 | 0.0047 | 0.0008 |  | 0.21 | 142.02
11 | 2021-07-22 22:01 | 2021-08-02 23:51 | PROD | 2 | 85198 | 44 | 0 | 0 | 0 | 1 | 1.4 | 1 | 1.2 | 3.5 | 9.5 |  |  | HMG 3 | 0.2425 | 0.155 | 0.065 | 0.0006 | 0.008 | 0.095 | 0.003275 | 0.0005 |  | 0.3 | 189.36 | 24242 | 98.35
[16 empty] | 3398 |  | P4 | 0.22 | 0.16 | 0.05 | 0.0006 | 0.007 | 0.09 | 0.0032 | 0.0005 |  | 0.31 | 47.34
[16 empty] | 4019 |  | P4 | 0.27 | 0.16 | 0.07 | 0.0006 | 0.009 | 0.09 | 0.0033 | 0.0006 |  | 0.31 | 94.68
[16 empty] | 3401 |  | P4 | 0.21 | 0.14 | 0.07 | 0.0006 | 0.007 | 0.11 | 0.0033 | 0.0003 |  | 0.27 | 47.34
38 | 2021-07-23 05:15 | 2021-08-03 16:26 | PROD | 1 | 90002 | 42 | 0 | 3 | 1 | 1 | 1.4 | 1 | 1.2 | 4 | 5.8 |  |  | HMG 2 | 0.2075 | 0.155 | 0.0875 | 0.0006 | 0.00825 | 0.08 | 0.00455 | 0.00075 |  | 0.275 | 189.36 | 20315 | 99.87
[16 empty] | 4032 |  | P4 | 0.32 | 0.14 | 0.05 | 0.0006 | 0.006 | 0.11 | 0.0041 | 0.0006 |  | 0.35 | 47.34
[16 empty] | 3413 |  | P4 | 0.17 | 0.16 | 0.1 | 0.0006 | 0.009 | 0.07 | 0.0047 | 0.0008 |  | 0.25 | 142.02
1 | 2021-07-23 05:19 | 2021-08-03 13:18 | PROD | 1 | 86841 | 42 | 0 | 2 | 0 | 1 | 1.4 | 1 | 1.2 | 3.6 | 6.4 |  |  | HMG 3 | 0.1625 | 0.145 | 0.115 | 0.0006 | 0.01 | 0.095 | 0.00505 | 0.00065 |  | 0.25 | 189.36 | 19459 | 98.06
[16 empty] | 3398 |  | P4 | 0.22 | 0.16 | 0.05 | 0.0006 | 0.007 | 0.09 | 0.0032 | 0.0005 |  | 0.31 | 47.34
[16 empty] | 3408 |  | P4 | 0.17 | 0.14 | 0.11 | 0.0006 | 0.011 | 0.11 | 0.005 | 0.0007 |  | 0.25 | 47.34
[16 empty] | 3411 |  | P4 | 0.13 | 0.14 | 0.15 | 0.0006 | 0.011 | 0.09 | 0.006 | 0.0007 |  | 0.22 | 94.68
43 | 2021-07-23 10:11 | 2021-08-04 01:49 | PROD | 2 | 90942 | 44 | 0 | 0 | 0 | 1 | 1.4 | 1 | 1.2 | 3.5 | 8.2 |  |  | HMG 3 | 0.2725 | 0.14 | 0.0725 | 0.0006 | 0.008 | 0.1175 | 0.00355 | 0.000325 |  | 0.2825 | 189.36 | 25362 | 99.32
[16 empty] | 4020 |  | P4 | 0.33 | 0.14 | 0.07 | 0.0006 | 0.009 | 0.12 | 0.0035 | 0.0004 |  | 0.29 | 94.68
[16 empty] | 3401 |  | P4 | 0.21 | 0.14 | 0.07 | 0.0006 | 0.007 | 0.11 | 0.0033 | 0.0003 |  | 0.27 | 47.34
[16 empty] | 4021 |  | P4 | 0.22 | 0.14 | 0.08 | 0.0006 | 0.007 | 0.12 | 0.0039 | 0.0002 |  | 0.28 | 47.34
29 | 2021-07-23 13:46 | 2021-08-04 16:36 | PROD | 2 | 94107 | 47 | 0 | 0 | 0 | 1 | 1.4 | 1 | 1.2 | 4 | 10.1 | 4022 |  | HMG 1 | 0.16 | 0.15 | 0.07 | 0.0006 | 0.006 | 0.07 | 0.0038 | 0.0002 |  | 0.3 | 189.36 | 27336 | 99.32
56 | 2021-07-23 19:00 | 2021-08-05 09:09 | PROD | 2 | 98176 | 45 | 0 | 4 | 0 | 1 | 1.4 | 1 | 1.2 | 3.5 | 10.6 |  |  | HMG 2 | 0.1875 | 0.155 | 0.115 | 0.0006 | 0.01175 | 0.09 | 0.0042 | 0.00045 |  | 0.22 | 189.36 | 27197 | 99.59
[16 empty] | 3402 |  | P4 | 0.2 | 0.16 | 0.13 | 0.0006 | 0.013 | 0.09 | 0.0044 | 0.0005 |  | 0.21 | 142.02
[16 empty] | 3403 |  | P4 | 0.15 | 0.14 | 0.07 | 0.0006 | 0.008 | 0.09 | 0.0036 | 0.0003 |  | 0.25 | 47.34
86 | 2021-07-23 20:59 | 2021-08-05 05:20 | PROD | 1 | 87227 | 48 | 0 | 1 | 0 | 1 | 1.4 | 1 | 1.4 | 3.3 | 7 |  |  | HMG 3 | 0.1475 | 0.155 | 0.1375 | 0.0006 | 0.01075 | 0.0825 | 0.005275 | 0.0007 |  | 0.24 | 189.36 | 18595 | 97.93
[16 empty] | 3407 |  | P4 | 0.16 | 0.18 | 0.15 | 0.0006 | 0.012 | 0.08 | 0.0044 | 0.0006 |  | 0.27 | 47.34
[16 empty] | 3411 |  | P4 | 0.13 | 0.14 | 0.15 | 0.0006 | 0.011 | 0.09 | 0.006 | 0.0007 |  | 0.22 | 94.68
[16 empty] | 3413 |  | P4 | 0.17 | 0.16 | 0.1 | 0.0006 | 0.009 | 0.07 | 0.0047 | 0.0008 |  | 0.25 | 47.34
31 | 2021-07-23 21:00 | 2021-08-04 13:08 | PROD | 1 | 88458 | 43 | 0 | 4 | 0 | 1 | 1.4 | 1 | 1.2 | 4.8 | 7 | 4033 |  | HMG 1 | 0.38 | 0.17 | 0.06 | 0.0006 | 0.007 | 0.1 | 0.0042 | 0.0007 |  | 0.35 | 189.36 | 20823 | 96.65
77 | 2021-07-23 22:01 | 2021-08-03 21:08 | PROD | 2 | 85925 | 41 | 0 | 1 | 1 | 1 | 1.4 | 1 | 1.2 | 4.4 | 10.4 |  |  | HMG 2 | 0.2175 | 0.14 | 0.0775 | 0.0006 | 0.007 | 0.1175 | 0.00375 | 0.000225 |  | 0.2775 | 189.36 | 24134 | 100.74
[16 empty] | 3401 |  | P4 | 0.21 | 0.14 | 0.07 | 0.0006 | 0.007 | 0.11 | 0.0033 | 0.0003 |  | 0.27 | 47.34
[16 empty] | 4021 |  | P4 | 0.22 | 0.14 | 0.08 | 0.0006 | 0.007 | 0.12 | 0.0039 | 0.0002 |  | 0.28 | 142.02
80 | 2021-07-24 05:41 | 2021-08-04 08:12 | PROD | 1 | 85881 | 43 | 0 | 1 | 0 | 1 | 1.4 | 1 | 1.2 | 5 | 6.4 | 3414 |  | HMG 1 | 0.16 | 0.14 | 0.1 | 0.0006 | 0.007 | 0.07 | 0.0043 | 0.0006 |  | 0.25 | 189.36 | 19306 | 99.35
48 | 2021-07-24 05:46 | 2021-08-04 16:23 | PROD | 1 | 87980 | 41 | 0 | 2 | 0 | 1 | 1.4 | 1 | 1.2 | 4.1 | 6.7 |  |  | HMG 3 | 0.317 | 0.121 | 0.1165 | 0.0006 | 0.01055 | 0.1105 | 0.004455 | 0.000855 |  | 0.2155 | 189.36 | 20204 | 97.59
[16 empty] | 2092 |  | P24 | 0.46 | 0.18 | 0.12 | 0.0006 | 0.012 | 0.17 | 0.0046 | 0.0008 |  | 0.23 | 18.936
[16 empty] | 2108 |  | P24 | 0.34 | 0.13 | 0.12 | 0.0006 | 0.01 | 0.1 | 0.0044 | 0.0009 |  | 0.21 | 104.148
[16 empty] | 2109 |  | P24 | 0.24 | 0.09 | 0.11 | 0.0006 | 0.011 | 0.11 | 0.0045 | 0.0008 |  | 0.22 | 66.276
41 | 2021-07-24 10:36 | 2021-08-05 16:53 | PROD | 2 | 95511 | 44 | 0 | 0 | 0 | 1.1 | 1.4 | 1 | 1.4 | 4.3 | 8.7 |  |  | HMG 4 | 0.2275 | 0.1325 | 0.0875 | 0.0006 | 0.00925 | 0.1075 | 0.00375 | 0.0005 |  | 0.2475 | 189.36 | 26883 | 99.16
[16 empty] | 4017 |  | P4 | 0.4 | 0.16 | 0.1 | 0.0006 | 0.011 | 0.12 | 0.0038 | 0.001 |  | 0.25 | 47.34
[16 empty] | 3402 |  | P4 | 0.2 | 0.16 | 0.13 | 0.0006 | 0.013 | 0.09 | 0.0044 | 0.0005 |  | 0.21 | 47.34
[16 empty] | 3403 |  | P4 | 0.15 | 0.14 | 0.07 | 0.0006 | 0.008 | 0.09 | 0.0036 | 0.0003 |  | 0.25 | 47.34
[16 empty] | 4023 |  | P4 | 0.16 | 0.07 | 0.05 | 0.0006 | 0.005 | 0.13 | 0.0032 | 0.0002 |  | 0.28 | 47.34
33 | 2021-07-24 21:55 | 2021-08-05 08:39 | PROD | 1 | 84900 | 47 | 0 | 2 | 0 | 1 | 1.4 | 1 | 1.2 | 6 | 6.2 | 3415 |  | HMG 1 | 0.2 | 0.14 | 0.11 | 0.0006 | 0.01 | 0.07 | 0.0061 | 0.0007 |  | 0.24 | 189.36 | 20018 | 93.88
94 | 2021-07-24 22:02 | 2021-08-06 08:43 | PROD | 1 | 89144 | 43 | 0 | 1 | 0 | 1 | 1.4 | 1 | 1.5 | 3.2 | 6.1 |  |  | HMG 3 | 0.1725 | 0.1325 | 0.1275 | 0.0006 | 0.01175 | 0.13 | 0.00465 | 0.000725 |  | 0.215 | 189.36 | 18430 | 99.42
[16 empty] | 2109 |  | P24 | 0.24 | 0.09 | 0.11 | 0.0006 | 0.011 | 0.11 | 0.0045 | 0.0008 |  | 0.22 | 47.34
[16 empty] | 2110 |  | P24 | 0.1 | 0.15 | 0.15 | 0.0006 | 0.013 | 0.12 | 0.0048 | 0.0006 |  | 0.2 | 94.68
[16 empty] | 2111 |  | P24 | 0.25 | 0.14 | 0.1 | 0.0006 | 0.01 | 0.17 | 0.0045 | 0.0009 |  | 0.24 | 47.34
61 | 2021-07-25 05:08 | 2021-08-05 13:08 | PROD | 1 | 88313 | 42 | 0 | 2 | 0 | 1 | 1.4 | 1 | 1.2 | 4.1 | 6.3 | 4034 |  | HMG 1 | 0.3 | 0.12 | 0.14 | 0.0006 | 0.01 | 0.13 | 0.0047 | 0.0008 |  | 0.26 | 189.36 | 20745 | 98.94
13 | 2021-07-25 05:14 | 2021-08-06 05:15 | PROD | 1 | 91804 | 46 | 0 | 1 | 0 | 1 | 1.4 | 1 | 1.2 | 4.6 | 6.3 |  |  | HMG 2 | 0.24 | 0.105 | 0.05 | 0.0006 | 0.0055 | 0.12 | 0.00365 | 0.0004 |  | 0.315 | 189.36 | 21219 | 98.17
[16 empty] | 4023 |  | P4 | 0.16 | 0.07 | 0.05 | 0.0006 | 0.005 | 0.13 | 0.0032 | 0.0002 |  | 0.28 | 94.68
[16 empty] | 4032 |  | P4 | 0.32 | 0.14 | 0.05 | 0.0006 | 0.006 | 0.11 | 0.0041 | 0.0006 |  | 0.35 | 94.68
9 | 2021-07-25 06:27 | 2021-08-05 16:18 | PROD | 1 | 87480 | 43 | 0 | 1 | 0 | 1 | 1.4 | 1 | 1.2 | 3.7 | 6.6 |  |  | HMG 4 | 0.2775 | 0.13 | 0.08 | 0.0006 | 0.00775 | 0.1125 | 0.00385 | 0.000575 |  | 0.3 | 189.36 | 19587 | 98.15
[16 empty] | 4019 |  | P4 | 0.27 | 0.16 | 0.07 | 0.0006 | 0.009 | 0.09 | 0.0033 | 0.0006 |  | 0.31 | 47.34
[16 empty] | 4023 |  | P4 | 0.16 | 0.07 | 0.05 | 0.0006 | 0.005 | 0.13 | 0.0032 | 0.0002 |  | 0.28 | 47.34
[16 empty] | 4033 |  | P4 | 0.38 | 0.17 | 0.06 | 0.0006 | 0.007 | 0.1 | 0.0042 | 0.0007 |  | 0.35 | 47.34
[16 empty] | 4034 |  | P4 | 0.3 | 0.12 | 0.14 | 0.0006 | 0.01 | 0.13 | 0.0047 | 0.0008 |  | 0.26 | 47.34
88 | 2021-07-25 10:17 | 2021-08-06 01:47 | PROD | 2 | 83318 | 46 | 0 | 0 | 0 | 1 | 1.4 | 1 | 1.2 | 3.8 | 8.8 |  |  | HMG 2 | 0.18 | 0.155 | 0.1 | 0.0006 | 0.0095 | 0.08 | 0.0041 | 0.00035 |  | 0.255 | 189.36 | 22057 | 98.94
[16 empty] | 3402 |  | P4 | 0.2 | 0.16 | 0.13 | 0.0006 | 0.013 | 0.09 | 0.0044 | 0.0005 |  | 0.21 | 94.68
[16 empty] | 4022 |  | P4 | 0.16 | 0.15 | 0.07 | 0.0006 | 0.006 | 0.07 | 0.0038 | 0.0002 |  | 0.3 | 94.68
52 | 2021-07-25 13:56 | 2021-08-05 21:59 | PROD | 2 | 88722 | 40 | 0 | 1 | 0 | 1 | 1.4 | 1 | 1.4 | 4.3 | 9 |  |  | HMG 2 | 0.31 | 0.15 | 0.115 | 0.0015 | 0.0125 | 0.12 | 0.00435 | 0.00055 |  | 0.235 | 189.36 | 25161 | 99.36
[16 empty] | 2096 |  | P24 | 0.39 | 0.15 | 0.09 | 0.0024 | 0.01 | 0.14 | 0.0039 | 0.0008 |  | 0.29 | 94.68
[16 empty] | 2097 |  | P24 | 0.23 | 0.15 | 0.14 | 0.0006 | 0.015 | 0.1 | 0.0048 | 0.0003 |  | 0.18 | 94.68
63 | 2021-07-25 19:16 | 2021-08-06 14:34 | PROD | 2 | 92391 | 47 | 0 | 0 | 0 | 1 | 1.4 | 1 | 1.2 | 3.9 | 8.8 |  |  | HMG 2 | 0.325 | 0.135 | 0.07 | 0.0007 | 0.0095 | 0.14 | 0.00415 | 0.0006 |  | 0.27 | 189.36 | 26212 | 99.49
[16 empty] | 2094 |  | P24 | 0.36 | 0.15 | 0.11 | 0.0006 | 0.013 | 0.12 | 0.0049 | 0.0008 |  | 0.23 | 94.68
[16 empty] | 2098 |  | P24 | 0.29 | 0.12 | 0.03 | 0.0008 | 0.006 | 0.16 | 0.0034 | 0.0004 |  | 0.31 | 94.68
2 | 2021-07-25 21:58 | 2021-08-05 02:07 | PRZ | 1 | 78037 | 39 | 0 | 0 | 0 | 1.6 | 1.4 | 1 | 1.2 | 3.8 | 10.6 |  |  | HMG 4 | 0.215 | 0.1325 | 0.0675 | 0.000625 | 0.01 | 0.0875 | 0.00435 | 0.0005 |  | 0.2825 | 195.16 | 24061 | 98.87
[16 empty] | 3389 |  | P4 | 0.27 | 0.14 | 0.05 | 0.0007 | 0.008 | 0.07 | 0.0042 | 0.0007 |  | 0.32 | 48.79
[16 empty] | 4009 |  | P4 | 0.22 | 0.15 | 0.05 | 0.0006 | 0.009 | 0.09 | 0.0041 | 0.0008 |  | 0.3 | 48.79
[16 empty] | 3390 |  | P4 | 0.18 | 0.12 | 0.08 | 0.0006 | 0.01 | 0.1 | 0.005 | 0.0003 |  | 0.26 | 48.79
[16 empty] | 4014 |  | P4 | 0.19 | 0.12 | 0.09 | 0.0006 | 0.013 | 0.09 | 0.0041 | 0.0002 |  | 0.25 | 48.79
40 | 2021-07-26 01:56 | 2021-08-06 13:12 | PROD | 1 | 88915 | 40 | 0 | 3 | 0 | 1 | 1.4 | 1 | 1.3 | 4.4 | 7.8 | 3416 |  | HMG 1 | 0.16 | 0.16 | 0.12 | 0.0006 | 0.009 | 0.06 | 0.0049 | 0.0006 |  | 0.25 | 189.36 | 20924 | 98.19
28 | 2021-07-26 05:15 | 2021-08-07 08:15 | PROD | 1 | 93371 | 45 | 0 | 2 | 0 | 1 | 1.4 | 1 | 1.2 | 4 | 6.1 |  |  | HMG 3 | 0.205 | 0.13 | 0.0975 | 0.0006 | 0.00875 | 0.0725 | 0.00535 | 0.000675 |  | 0.2775 | 189.36 | 21767 | 98.13
[16 empty] | 3415 |  | P4 | 0.2 | 0.14 | 0.11 | 0.0006 | 0.01 | 0.07 | 0.0061 | 0.0007 |  | 0.24 | 47.34
[16 empty] | 4035 |  | P4 | 0.23 | 0.11 | 0.08 | 0.0006 | 0.008 | 0.08 | 0.0052 | 0.0007 |  | 0.31 | 94.68
[16 empty] | 3416 |  | P4 | 0.16 | 0.16 | 0.12 | 0.0006 | 0.009 | 0.06 | 0.0049 | 0.0006 |  | 0.25 | 47.34
74 | 2021-07-26 05:18 | 2021-08-06 16:37 | PROD | 1 | 84515 | 39 | 0 | 5 | 0 | 1 | 1.4 | 1 | 1.2 | 4.3 | 6.6 |  |  | HMG 4 | 0.18 | 0.145 | 0.0925 | 0.0006 | 0.008 | 0.08 | 0.0046 | 0.000675 |  | 0.28 | 189.36 | 19258 | 94.26
[16 empty] | 4031 |  | P4 | 0.23 | 0.12 | 0.05 | 0.0006 | 0.007 | 0.12 | 0.0045 | 0.0007 |  | 0.37 | 47.34
[16 empty] | 3413 |  | P4 | 0.17 | 0.16 | 0.1 | 0.0006 | 0.009 | 0.07 | 0.0047 | 0.0008 |  | 0.25 | 47.34
[16 empty] | 3414 |  | P4 | 0.16 | 0.14 | 0.1 | 0.0006 | 0.007 | 0.07 | 0.0043 | 0.0006 |  | 0.25 | 47.34
[16 empty] | 3416 |  | P4 | 0.16 | 0.16 | 0.12 | 0.0006 | 0.009 | 0.06 | 0.0049 | 0.0006 |  | 0.25 | 47.34
26 | 2021-07-26 10:29 | 2021-08-06 14:27 | PROD | 2 | 86986 | 44 | 0 | 0 | 0 | 1 | 1.4 | 1 | 1.4 | 5 | 8.5 |  |  | HMG 3 | 0.235 | 0.135 | 0.05 | 0.0006 | 0.00625 | 0.095 | 0.003475 | 0.000325 |  | 0.325 | 189.36 | 24168 | 98.95
[16 empty] | 4019 |  | P4 | 0.27 | 0.16 | 0.07 | 0.0006 | 0.009 | 0.09 | 0.0033 | 0.0006 |  | 0.31 | 47.34
[16 empty] | 3403 |  | P4 | 0.15 | 0.14 | 0.07 | 0.0006 | 0.008 | 0.09 | 0.0036 | 0.0003 |  | 0.25 | 47.34
[16 empty] | 4024 |  | P4 | 0.26 | 0.12 | 0.03 | 0.0006 | 0.004 | 0.1 | 0.0035 | 0.0002 |  | 0.37 | 94.68
58 | 2021-07-26 14:03 | 2021-08-06 08:53 | PROD | 2 | 86621 | 40 | 0 | 1 | 1 | 1 | 1.4 | 1 | 1.4 | 4.5 | 7.6 |  |  | HMG 3 | 0.2735 | 0.175 | 0.1075 | 0.0006 | 0.01175 | 0.0765 | 0.00463 | 0.000455 |  | 0.2235 | 189.36 | 23841 | 101.75
[16 empty] | 2086 |  | P24 | 0.24 | 0.13 | 0.11 | 0.0006 | 0.012 | 0.13 | 0.0046 | 0.0004 |  | 0.19 | 28.404
[16 empty] | 2093 |  | P24 | 0.29 | 0.19 | 0.1 | 0.0006 | 0.011 | 0.06 | 0.0046 | 0.0005 |  | 0.24 | 132.552
[16 empty] | 2097 |  | P24 | 0.23 | 0.15 | 0.14 | 0.0006 | 0.015 | 0.1 | 0.0048 | 0.0003 |  | 0.18 | 28.404
83 | 2021-07-26 21:04 | 2021-08-07 05:15 | PROD | 1 | 81064 | 39 | 0 | 1 | 0 | 1 | 1.4 | 1 | 1.3 | 4.4 | 6.1 | 4036 |  | HMG 1 | 0.22 | 0.15 | 0.08 | 0.0006 | 0.009 | 0.06 | 0.0053 | 0.0006 |  | 0.32 | 189.36 | 17361 | 98.7
91 | 2021-07-26 21:55 | 2021-08-08 05:15 | PROD | 1 | 86378 | 42 | 0 | 2 | 0 | 1 | 1.4 | 1 | 1.3 | 4.4 | 6.4 |  |  | HMG 2 | 0.237 | 0.1225 | 0.117 | 0.0006 | 0.01 | 0.1105 | 0.0049 | 0.0006 |  | 0.213 | 189.36 | 18285 | 96.47
[16 empty] | 2106 |  | P24 | 0.25 | 0.09 | 0.13 | 0.0006 | 0.01 | 0.13 | 0.0049 | 0.0006 |  | 0.2 | 66.276
[16 empty] | 2107 |  | P24 | 0.23 | 0.14 | 0.11 | 0.0006 | 0.01 | 0.1 | 0.0049 | 0.0006 |  | 0.22 | 123.084
20 | 2021-07-27 01:57 | 2021-08-07 13:08 | PROD | 1 | 88773 | 37 | 0 | 7 | 0 | 1 | 1.4 | 1 | 1.2 | 4.4 | 6.5 |  |  | HMG 5 | 0.2345 | 0.1405 | 0.0825 | 0.00062 | 0.00915 | 0.1285 | 0.00412 | 0.00085 |  | 0.236 | 189.36 | 19936 | 98.35
[16 empty] | 2082 |  | P24 | 0.3 | 0.11 | 0.03 | 0.0008 | 0.006 | 0.14 | 0.0034 | 0.0005 |  | 0.29 | 18.936
[16 empty] | 2087 |  | P24 | 0.24 | 0.13 | 0.1 | 0.0006 | 0.011 | 0.11 | 0.0048 | 0.0005 |  | 0.2 | 18.936
[16 empty] | 2090 |  | P24 | 0.26 | 0.13 | 0.09 | 0.0006 | 0.009 | 0.12 | 0.0045 | 0.0005 |  | 0.24 | 9.468
[16 empty] | 2111 |  | P24 | 0.25 | 0.14 | 0.1 | 0.0006 | 0.01 | 0.17 | 0.0045 | 0.0009 |  | 0.24 | 47.34
[16 empty] | 2113 |  | P24 | 0.21 | 0.15 | 0.08 | 0.0006 | 0.009 | 0.11 | 0.0039 | 0.001 |  | 0.23 | 94.68
51 | 2021-07-27 10:54 | 2021-08-07 17:02 | PROD | 2 | 88419 | 43 | 0 | 1 | 0 | 1 | 1.4 | 1 | 1.2 | 3.3 | 10.3 |  |  | HMG 2 | 0.19 | 0.14 | 0.08 | 0.0006 | 0.008 | 0.08 | 0.00425 | 0.00025 |  | 0.27 | 189.36 | 25369 | 99.45
[16 empty] | 3405 |  | P4 | 0.16 | 0.17 | 0.11 | 0.0006 | 0.011 | 0.08 | 0.0051 | 0.0003 |  | 0.22 | 94.68
[16 empty] | 4025 |  | P4 | 0.22 | 0.11 | 0.05 | 0.0006 | 0.005 | 0.08 | 0.0034 | 0.0002 |  | 0.32 | 94.68
47 | 2021-07-27 13:25 | 2021-08-07 09:47 | PROD | 2 | 84935 | 42 | 0 | 1 | 0 | 1 | 1.4 | 1 | 1.3 | 3.8 | 9.6 |  |  | HMG 2 | 0.1575 | 0.155 | 0.0925 | 0.0006 | 0.008 | 0.1125 | 0.004425 | 0.000525 |  | 0.235 | 189.36 | 25275 | 98.77
[16 empty] | 3403 |  | P4 | 0.15 | 0.14 | 0.07 | 0.0006 | 0.008 | 0.09 | 0.0036 | 0.0003 |  | 0.25 | 47.34
[16 empty] | 3404 |  | P4 | 0.16 | 0.16 | 0.1 | 0.0006 | 0.008 | 0.12 | 0.0047 | 0.0006 |  | 0.23 | 142.02
53 | 2021-07-27 18:43 | 2021-08-07 08:42 | PROD | 2 | 83352 | 42 | 0 | 1 | 0 | 1 | 1.4 | 1 | 1.7 | 3.5 | 8.5 |  |  | HMG 2 | 0.355 | 0.12 | 0.095 | 0.0006 | 0.0105 | 0.145 | 0.0042 | 0.0008 |  | 0.23 | 189.36 | 24918 | 99.43
[16 empty] | 1117 |  | P24 | 0.25 | 0.06 | 0.07 | 0.0006 | 0.009 | 0.12 | 0.0038 | 0.0008 |  | 0.23 | 94.68
[16 empty] | 2092 |  | P24 | 0.46 | 0.18 | 0.12 | 0.0006 | 0.012 | 0.17 | 0.0046 | 0.0008 |  | 0.23 | 94.68
57 | 2021-07-27 20:55 | 2021-08-07 17:18 | PROD | 1 | 82843 | 40 | 0 | 4 | 0 | 1 | 1.4 | 1 | 1.2 | 4 | 7.9 |  |  | HMG 2 | 0.3475 | 0.1375 | 0.1025 | 0.0006 | 0.009 | 0.095 | 0.0057 | 0.000675 |  | 0.295 | 189.36 | 18966 | 96.32
[16 empty] | 3417 |  | P4 | 0.16 | 0.16 | 0.11 | 0.0006 | 0.009 | 0.11 | 0.0054 | 0.0006 |  | 0.25 | 47.34
[16 empty] | 4037 |  | P4 | 0.41 | 0.13 | 0.1 | 0.0006 | 0.009 | 0.09 | 0.0058 | 0.0007 |  | 0.31 | 142.02
45 | 2021-07-27 21:08 | 2021-08-07 00:59 | PRZ | 1 | 78803 | 38 | 0 | 1 | 0 | 1 | 1.4 | 1 | 1.6 | 4.2 | 9.6 |  |  | HMG 4 | 0.1925 | 0.1375 | 0.0925 | 0.0006 | 0.009 | 0.095 | 0.003775 | 0.0003 |  | 0.255 | 195.16 | 25135 | 99.26
[16 empty] | 3399 |  | P4 | 0.23 | 0.09 | 0.07 | 0.0006 | 0.007 | 0.09 | 0.0033 | 0.0002 |  | 0.28 | 48.79
[16 empty] | 3400 |  | P4 | 0.13 | 0.16 | 0.1 | 0.0006 | 0.009 | 0.09 | 0.0041 | 0.0002 |  | 0.26 | 48.79
[16 empty] | 3401 |  | P4 | 0.21 | 0.14 | 0.07 | 0.0006 | 0.007 | 0.11 | 0.0033 | 0.0003 |  | 0.27 | 48.79
[16 empty] | 3402 |  | P4 | 0.2 | 0.16 | 0.13 | 0.0006 | 0.013 | 0.09 | 0.0044 | 0.0005 |  | 0.21 | 48.79
68 | 2021-07-27 21:54 | 2021-08-08 20:59 | PROD | 2 | 91568 | 46 | 0 | 0 | 0 | 1 | 1.4 | 1 | 1.4 | 3.9 | 11 |  |  | HMG 4 | 0.185 | 0.15 | 0.085 | 0.0006 | 0.00825 | 0.0975 | 0.00395 | 0.000475 |  | 0.26 | 189.36 | 25218 | 99.41
[16 empty] | 4019 |  | P4 | 0.27 | 0.16 | 0.07 | 0.0006 | 0.009 | 0.09 | 0.0033 | 0.0006 |  | 0.31 | 47.34
[16 empty] | 3403 |  | P4 | 0.15 | 0.14 | 0.07 | 0.0006 | 0.008 | 0.09 | 0.0036 | 0.0003 |  | 0.25 | 47.34
[16 empty] | 3404 |  | P4 | 0.16 | 0.16 | 0.1 | 0.0006 | 0.008 | 0.12 | 0.0047 | 0.0006 |  | 0.23 | 47.34
[16 empty] | 4026 |  | P4 | 0.16 | 0.14 | 0.1 | 0.0006 | 0.008 | 0.09 | 0.0042 | 0.0004 |  | 0.25 | 47.34
79 | 2021-07-28 05:13 | 2021-08-08 08:31 | PROD | 1 | 84264 | 40 | 0 | 3 | 0 | 1 | 1.4 | 1 | 1.2 | 4.4 | 6.6 |  |  | HMG 3 | 0.1675 | 0.15 | 0.1075 | 0.0006 | 0.00875 | 0.0925 | 0.0052 | 0.000575 |  | 0.2675 | 189.36 | 19354 | 98.03
[16 empty] | 3410 |  | P4 | 0.13 | 0.12 | 0.14 | 0.0006 | 0.01 | 0.08 | 0.005 | 0.0007 |  | 0.22 | 47.34
[16 empty] | 3417 |  | P4 | 0.16 | 0.16 | 0.11 | 0.0006 | 0.009 | 0.11 | 0.0054 | 0.0006 |  | 0.25 | 47.34
[16 empty] | 4038 |  | P4 | 0.19 | 0.16 | 0.09 | 0.0006 | 0.008 | 0.09 | 0.0052 | 0.0005 |  | 0.3 | 94.68
30 | 2021-07-28 06:06 | 2021-08-07 05:14 | PROD | 1 | 78173 | 38 | 0 | 1 | 0 | 1 | 1.4 | 1 | 1.3 | 4.8 | 7.6 |  |  | HMG 3 | 0.22 | 0.1475 | 0.0825 | 0.0006 | 0.00825 | 0.0875 | 0.004725 | 0.000575 |  | 0.305 | 189.36 | 17858 | 98.9
[16 empty] | 4019 |  | P4 | 0.27 | 0.16 | 0.07 | 0.0006 | 0.009 | 0.09 | 0.0033 | 0.0006 |  | 0.31 | 47.34
[16 empty] | 4035 |  | P4 | 0.23 | 0.11 | 0.08 | 0.0006 | 0.008 | 0.08 | 0.0052 | 0.0007 |  | 0.31 | 47.34
[16 empty] | 4038 |  | P4 | 0.19 | 0.16 | 0.09 | 0.0006 | 0.008 | 0.09 | 0.0052 | 0.0005 |  | 0.3 | 94.68
15 | 2021-07-28 10:39 | 2021-08-08 08:49 | PROD | 2 | 84928 | 42 | 0 | 0 | 0 | 1 | 1.4 | 1 | 1.4 | 3.4 | 9.6 |  |  | HMG 2 | 0.1825 | 0.1275 | 0.095 | 0.0006 | 0.00775 | 0.0875 | 0.004175 | 0.00045 |  | 0.26 | 189.36 | 24505 | 99.39
[16 empty] | 3406 |  | P4 | 0.25 | 0.09 | 0.08 | 0.0006 | 0.007 | 0.08 | 0.0041 | 0.0006 |  | 0.29 | 47.34
[16 empty] | 4026 |  | P4 | 0.16 | 0.14 | 0.1 | 0.0006 | 0.008 | 0.09 | 0.0042 | 0.0004 |  | 0.25 | 142.02
50 | 2021-07-28 13:08 | 2021-08-08 09:57 | PROD | 2 | 85582 | 41 | 0 | 0 | 0 | 1 | 1.4 | 1 | 1.4 | 3.7 | 8.3 |  |  | HMG 4 | 0.316 | 0.159 | 0.1195 | 0.00062 | 0.0153 | 0.1655 | 0.00443 | 0.00071 |  | 0.19 | 189.36 | 24307 | 99.42
[16 empty] | 2098 |  | P24 | 0.29 | 0.12 | 0.03 | 0.0008 | 0.006 | 0.16 | 0.0034 | 0.0004 |  | 0.31 | 18.936
[16 empty] | 2099 |  | P24 | 0.28 | 0.14 | 0.11 | 0.0006 | 0.014 | 0.12 | 0.0043 | 0.0006 |  | 0.2 | 47.34
[16 empty] | 2100 |  | P24 | 0.34 | 0.18 | 0.14 | 0.0006 | 0.018 | 0.19 | 0.0047 | 0.0008 |  | 0.16 | 104.148
[16 empty] | 2101 |  | P24 | 0.3 | 0.13 | 0.12 | 0.0006 | 0.013 | 0.15 | 0.0043 | 0.0008 |  | 0.21 | 18.936
42 | 2021-07-28 18:40 | 2021-08-09 13:20 | PROD | 2 | 92022 | 46 | 0 | 0 | 0 | 1 | 1.4 | 1 | 1.2 | 4.9 | 10 |  |  | HMG 2 | 0.275 | 0.145 | 0.09 | 0.0006 | 0.009 | 0.1 | 0.0046 | 0.0007 |  | 0.285 | 189.36 | 26366 | 98.75
[16 empty] | 4027 |  | P4 | 0.38 | 0.15 | 0.07 | 0.0006 | 0.007 | 0.09 | 0.0042 | 0.0007 |  | 0.32 | 94.68
[16 empty] | 3408 |  | P4 | 0.17 | 0.14 | 0.11 | 0.0006 | 0.011 | 0.11 | 0.005 | 0.0007 |  | 0.25 | 94.68
62 | 2021-07-28 20:05 | 2021-08-08 16:42 | PROD | 1 | 85304 | 42 | 0 | 2 | 0 | 1 | 1.4 | 1 | 1.5 | 3.5 | 8 |  |  | HMG 3 | 0.25 | 0.1375 | 0.1025 | 0.0006 | 0.00975 | 0.0875 | 0.00545 | 0.0008 |  | 0.285 | 189.36 | 19460 | 99.1
[16 empty] | 4035 |  | P4 | 0.23 | 0.11 | 0.08 | 0.0006 | 0.008 | 0.08 | 0.0052 | 0.0007 |  | 0.31 | 94.68
[16 empty] | 3417 |  | P4 | 0.16 | 0.16 | 0.11 | 0.0006 | 0.009 | 0.11 | 0.0054 | 0.0006 |  | 0.25 | 47.34
[16 empty] | 4039 |  | P4 | 0.38 | 0.17 | 0.14 | 0.0006 | 0.014 | 0.08 | 0.006 | 0.0012 |  | 0.27 | 47.34
25 | 2021-07-28 21:02 | 2021-08-08 13:06 | PROD | 1 | 82660 | 38 | 0 | 3 | 0 | 1 | 1.4 | 1 | 1.5 | 3.6 | 7.1 |  |  | HMG 3 | 0.3125 | 0.16 | 0.115 | 0.0006 | 0.0115 | 0.0975 | 0.005225 | 0.00085 |  | 0.27 | 189.36 | 19704 | 97.83
[16 empty] | 4020 |  | P4 | 0.33 | 0.14 | 0.07 | 0.0006 | 0.009 | 0.12 | 0.0035 | 0.0004 |  | 0.29 | 47.34
[16 empty] | 3417 |  | P4 | 0.16 | 0.16 | 0.11 | 0.0006 | 0.009 | 0.11 | 0.0054 | 0.0006 |  | 0.25 | 47.34
[16 empty] | 4039 |  | P4 | 0.38 | 0.17 | 0.14 | 0.0006 | 0.014 | 0.08 | 0.006 | 0.0012 |  | 0.27 | 94.68
95 | 2021-07-28 21:55 | 2021-08-09 15:05 | PROD | 2 | 85772 | 41 | 0 | 0 | 0 | 1 | 1.4 | 1 | 1.2 | 3.5 | 7.5 |  |  | HMG 2 | 0.295 | 0.14 | 0.115 | 0.0006 | 0.0135 | 0.125 | 0.0041 | 0.0009 |  | 0.23 | 189.36 | 22920 | 99.36
[16 empty] | 2049 |  | P24 | 0.29 | 0.15 | 0.11 | 0.0006 | 0.014 | 0.1 | 0.0039 | 0.001 |  | 0.25 | 94.68
[16 empty] | 2101 |  | P24 | 0.3 | 0.13 | 0.12 | 0.0006 | 0.013 | 0.15 | 0.0043 | 0.0008 |  | 0.21 | 94.68
93 | 2021-07-29 05:07 | 2021-08-10 06:22 | PROD | 1 | 87916 | 42 | 0 | 1 | 0 | 1 | 1.4 | 1 | 1.5 | 4.3 | 6.4 |  |  | HMG 3 | 0.2745 | 0.107 | 0.123 | 0.0006 | 0.0136 | 0.1485 | 0.004695 | 0.000805 |  | 0.211 | 189.36 | 19881 | 98.66
[16 empty] | 2113 |  | P24 | 0.21 | 0.15 | 0.08 | 0.0006 | 0.009 | 0.11 | 0.0039 | 0.001 |  | 0.23 | 9.468
[16 empty] | 2115 |  | P24 | 0.32 | 0.11 | 0.12 | 0.0006 | 0.017 | 0.14 | 0.005 | 0.0009 |  | 0.21 | 85.212
[16 empty] | 2116 |  | P24 | 0.24 | 0.1 | 0.13 | 0.0006 | 0.011 | 0.16 | 0.0045 | 0.0007 |  | 0.21 | 94.68
34 | 2021-07-29 05:10 | 2021-08-09 08:25 | PROD | 1 | 85321 | 41 | 0 | 3 | 0 | 1 | 1.4 | 1 | 1.5 | 3.5 | 6.4 |  |  | HMG 2 | 0.29 | 0.1175 | 0.095 | 0.0006 | 0.0095 | 0.1175 | 0.0054 | 0.0006 |  | 0.315 | 189.36 | 19747 | 96.47
[16 empty] | 4039 |  | P4 | 0.38 | 0.17 | 0.14 | 0.0006 | 0.014 | 0.08 | 0.006 | 0.0012 |  | 0.27 | 47.34
[16 empty] | 4040 |  | P4 | 0.26 | 0.1 | 0.08 | 0.0006 | 0.008 | 0.13 | 0.0052 | 0.0004 |  | 0.33 | 142.02
67 | 2021-07-29 11:27 | 2021-08-09 21:00 | PROD | 2 | 87857 | 43 | 0 | 0 | 0 | 1 | 1.4 | 1 | 1.2 | 3.2 | 10.7 |  |  | HMG 4 | 0.1625 | 0.1575 | 0.1175 | 0.0006 | 0.0105 | 0.09 | 0.004675 | 0.0005 |  | 0.2475 | 189.36 | 25102 | 99.71
[16 empty] | 3405 |  | P4 | 0.16 | 0.17 | 0.11 | 0.0006 | 0.011 | 0.08 | 0.0051 | 0.0003 |  | 0.22 | 47.34
[16 empty] | 4026 |  | P4 | 0.16 | 0.14 | 0.1 | 0.0006 | 0.008 | 0.09 | 0.0042 | 0.0004 |  | 0.25 | 47.34
[16 empty] | 3407 |  | P4 | 0.16 | 0.18 | 0.15 | 0.0006 | 0.012 | 0.08 | 0.0044 | 0.0006 |  | 0.27 | 47.34
[16 empty] | 3408 |  | P4 | 0.17 | 0.14 | 0.11 | 0.0006 | 0.011 | 0.11 | 0.005 | 0.0007 |  | 0.25 | 47.34
84 | 2021-07-29 13:14 | 2021-08-10 18:14 | PROD | 2 | 90092 | 43 | 0 | 0 | 0 | 1 | 1.4 | 1 | 1.6 | 3.4 | 11.1 |  |  | HMG 3 | 0.3255 | 0.134 | 0.0755 | 0.0006 | 0.0071 | 0.0875 | 0.004175 | 0.000645 |  | 0.3055 | 189.36 | 24694 | 99.59
[16 empty] | 3406 |  | P4 | 0.25 | 0.09 | 0.08 | 0.0006 | 0.007 | 0.08 | 0.0041 | 0.0006 |  | 0.29 | 47.34
[16 empty] | 4026 |  | P4 | 0.16 | 0.14 | 0.1 | 0.0006 | 0.008 | 0.09 | 0.0042 | 0.0004 |  | 0.25 | 18.936
[16 empty] | 4027 |  | P4 | 0.38 | 0.15 | 0.07 | 0.0006 | 0.007 | 0.09 | 0.0042 | 0.0007 |  | 0.32 | 123.084
39 | 2021-07-29 17:59 | 2021-08-10 14:58 | PROD | 2 | 93340 | 46 | 0 | 1 | 0 | 1 | 1.4 | 1 | 1.3 | 3.6 | 8.4 |  |  | HMG 2 | 0.275 | 0.09 | 0.085 | 0.0006 | 0.0085 | 0.1125 | 0.0042 | 0.000625 |  | 0.2825 | 189.36 | 25860 | 99.31
[16 empty] | 4027 |  | P4 | 0.38 | 0.15 | 0.07 | 0.0006 | 0.007 | 0.09 | 0.0042 | 0.0007 |  | 0.32 | 47.34
[16 empty] | 3409 |  | P4 | 0.24 | 0.07 | 0.09 | 0.0006 | 0.009 | 0.12 | 0.0042 | 0.0006 |  | 0.27 | 142.02
12 | 2021-07-29 20:58 | 2021-08-10 05:07 | PROD | 1 | 85792 | 42 | 0 | 2 | 0 | 1 | 1.4 | 1 | 1.3 | 3.8 | 7.8 |  |  | HMG 3 | 0.215 | 0.1425 | 0.115 | 0.0006 | 0.00925 | 0.0975 | 0.0054 | 0.00065 |  | 0.2575 | 189.36 | 19624 | 96.76
[16 empty] | 3410 |  | P4 | 0.13 | 0.12 | 0.14 | 0.0006 | 0.01 | 0.08 | 0.005 | 0.0007 |  | 0.22 | 47.34
[16 empty] | 3417 |  | P4 | 0.16 | 0.16 | 0.11 | 0.0006 | 0.009 | 0.11 | 0.0054 | 0.0006 |  | 0.25 | 94.68
[16 empty] | 4037 |  | P4 | 0.41 | 0.13 | 0.1 | 0.0006 | 0.009 | 0.09 | 0.0058 | 0.0007 |  | 0.31 | 47.34
73 | 2021-07-29 21:02 | 2021-08-09 05:19 | PROD | 1 | 78336 | 38 | 0 | 1 | 0 | 1 | 1.4 | 1 | 1.4 | 4.6 | 5.8 | 4041 |  | HMG 1 | 0.24 | 0.08 | 0.11 | 0.0006 | 0.011 | 0.08 | 0.0052 | 0.0007 |  | 0.27 | 189.36 | 17940 | 97.48
87 | 2021-07-29 21:54 | 2021-08-09 23:58 | PROD | 2 | 81503 | 41 | 0 | 0 | 0 | 1 | 1.4 | 1 | 1.3 | 3.4 | 9.7 |  |  | HMG 2 | 0.16 | 0.1775 | 0.14 | 0.0006 | 0.01175 | 0.08 | 0.004575 | 0.000525 |  | 0.2575 | 189.36 | 21888 | 99.05
[16 empty] | 3405 |  | P4 | 0.16 | 0.17 | 0.11 | 0.0006 | 0.011 | 0.08 | 0.0051 | 0.0003 |  | 0.22 | 47.34
[16 empty] | 3407 |  | P4 | 0.16 | 0.18 | 0.15 | 0.0006 | 0.012 | 0.08 | 0.0044 | 0.0006 |  | 0.27 | 142.02
78 | 2021-07-30 05:13 | 2021-08-10 16:11 | PROD | 1 | 86024 | 43 | 0 | 1 | 0 | 1 | 1.4 | 1 | 1.2 | 4 | 5.8 |  |  | HMG 3 | 0.28 | 0.1075 | 0.11 | 0.0006 | 0.011 | 0.0925 | 0.0054 | 0.00075 |  | 0.285 | 189.36 | 19255 | 97.61
[16 empty] | 4039 |  | P4 | 0.38 | 0.17 | 0.14 | 0.0006 | 0.014 | 0.08 | 0.006 | 0.0012 |  | 0.27 | 47.34
[16 empty] | 4040 |  | P4 | 0.26 | 0.1 | 0.08 | 0.0006 | 0.008 | 0.13 | 0.0052 | 0.0004 |  | 0.33 | 47.34
[16 empty] | 4041 |  | P4 | 0.24 | 0.08 | 0.11 | 0.0006 | 0.011 | 0.08 | 0.0052 | 0.0007 |  | 0.27 | 94.68
59 | 2021-07-30 05:16 | 2021-08-10 13:11 | PROD | 1 | 88443 | 42 | 0 | 2 | 0 | 1 | 1.4 | 1 | 1.3 | 3.6 | 6.3 |  |  | HMG 3 | 0.255 | 0.125 | 0.1825 | 0.0006 | 0.01025 | 0.0775 | 0.0054 | 0.000675 |  | 0.275 | 189.36 | 19968 | 98.46
[16 empty] | 4040 |  | P4 | 0.26 | 0.1 | 0.08 | 0.0006 | 0.008 | 0.13 | 0.0052 | 0.0004 |  | 0.33 | 47.34
[16 empty] | 4041 |  | P4 | 0.24 | 0.08 | 0.11 | 0.0006 | 0.011 | 0.08 | 0.0052 | 0.0007 |  | 0.27 | 47.34
[16 empty] | 4042 |  | P4 | 0.26 | 0.16 | 0.27 | 0.0006 | 0.011 | 0.05 | 0.0056 | 0.0008 |  | 0.25 | 94.68
75 | 2021-07-30 11:00 | 2021-08-10 18:15 | PROD | 2 | 87771 | 44 | 0 | 0 | 1 | 1 | 1.4 | 1 | 2.4 | 5.1 | 8.6 |  |  | HMG 2 | 0.265 | 0.0975 | 0.0575 | 0.0006 | 0.00775 | 0.0875 | 0.004025 | 0.00075 |  | 0.32 | 189.36 | 24574 | 101.06
[16 empty] | 3406 |  | P4 | 0.25 | 0.09 | 0.08 | 0.0006 | 0.007 | 0.08 | 0.0041 | 0.0006 |  | 0.29 | 47.34
[16 empty] | 4028 |  | P4 | 0.27 | 0.1 | 0.05 | 0.0006 | 0.008 | 0.09 | 0.004 | 0.0008 |  | 0.33 | 142.02
16 | 2021-07-30 13:53 | 2021-08-11 14:13 | PROD | 2 | 92718 | 47 | 0 | 0 | 0 | 1 | 1.4 | 1 | 1.3 | 3.2 | 9.6 |  |  | HMG 3 | 0.2675 | 0.105 | 0.075 | 0.0006 | 0.0095 | 0.1 | 0.00415 | 0.0008 |  | 0.3075 | 189.36 | 25772 | 99.09
[16 empty] | 4028 |  | P4 | 0.27 | 0.1 | 0.05 | 0.0006 | 0.008 | 0.09 | 0.004 | 0.0008 |  | 0.33 | 94.68
[16 empty] | 3409 |  | P4 | 0.24 | 0.07 | 0.09 | 0.0006 | 0.009 | 0.12 | 0.0042 | 0.0006 |  | 0.27 | 47.34
[16 empty] | 4029 |  | P4 | 0.29 | 0.15 | 0.11 | 0.0006 | 0.013 | 0.1 | 0.0044 | 0.001 |  | 0.3 | 47.34
64 | 2021-07-30 18:55 | 2021-08-11 01:58 | PROD | 2 | 89286 | 43 | 0 | 1 | 0 | 1 | 1.4 | 1 | 1.2 | 3.2 | 8.7 | 4029 |  | HMG 1 | 0.29 | 0.15 | 0.11 | 0.0006 | 0.013 | 0.1 | 0.0044 | 0.001 |  | 0.3 | 189.36 | 24919 | 99.69
24 | 2021-07-30 20:55 | 2021-08-08 21:00 | PRZ | 1 | 71625 | 37 | 0 | 1 | 1 | 1.4 | 1.4 | 1 | 1.4 | 4.8 | 10.5 |  |  | HMG 4 | 0.165 | 0.1225 | 0.075 | 0.0006 | 0.0075 | 0.105 | 0.00385 | 0.000325 |  | 0.25 | 195.16 | 22409 | 101.13
[16 empty] | 3395 |  | P4 | 0.19 | 0.12 | 0.08 | 0.0006 | 0.009 | 0.08 | 0.0039 | 0.0002 |  | 0.24 | 48.79
[16 empty] | 3403 |  | P4 | 0.15 | 0.14 | 0.07 | 0.0006 | 0.008 | 0.09 | 0.0036 | 0.0003 |  | 0.25 | 48.79
[16 empty] | 4023 |  | P4 | 0.16 | 0.07 | 0.05 | 0.0006 | 0.005 | 0.13 | 0.0032 | 0.0002 |  | 0.28 | 48.79
[16 empty] | 3404 |  | P4 | 0.16 | 0.16 | 0.1 | 0.0006 | 0.008 | 0.12 | 0.0047 | 0.0006 |  | 0.23 | 48.79
66 | 2021-07-30 20:59 | 2021-08-11 13:08 | PROD | 1 | 89262 | 44 | 0 | 1 | 0 | 1 | 1.4 | 1 | 1.3 | 4.4 | 8.7 |  |  | HMG 3 | 0.1875 | 0.14 | 0.1125 | 0.0006 | 0.0115 | 0.135 | 0.0054 | 0.000625 |  | 0.2825 | 189.36 | 20153 | 100
[16 empty] | 4038 |  | P4 | 0.19 | 0.16 | 0.09 | 0.0006 | 0.008 | 0.09 | 0.0052 | 0.0005 |  | 0.3 | 47.34
[16 empty] | 4040 |  | P4 | 0.26 | 0.1 | 0.08 | 0.0006 | 0.008 | 0.13 | 0.0052 | 0.0004 |  | 0.33 | 47.34
[16 empty] | 4043 |  | P4 | 0.15 | 0.15 | 0.14 | 0.0006 | 0.015 | 0.16 | 0.0056 | 0.0008 |  | 0.25 | 94.68
89 | 2021-07-30 22:34 | 2021-08-11 14:02 | PROD | 2 | 86826 | 42 | 0 | 0 | 0 | 1 | 1.4 | 1 | 1.4 | 3.7 | 6.9 |  |  | HMG 3 | 0.263 | 0.141 | 0.121 | 0.00096 | 0.0112 | 0.14 | 0.00433 | 0.00058 |  | 0.227 | 189.36 | 23991 | 99.61
[16 empty] | 2096 |  | P24 | 0.39 | 0.15 | 0.09 | 0.0024 | 0.01 | 0.14 | 0.0039 | 0.0008 |  | 0.29 | 37.872
[16 empty] | 2095 |  | P24 | 0.35 | 0.12 | 0.16 | 0.0006 | 0.014 | 0.14 | 0.0045 | 0.0009 |  | 0.23 | 56.808
[16 empty] | 2102 |  | P24 | 0.16 | 0.15 | 0.11 | 0.0006 | 0.01 | 0.14 | 0.0044 | 0.0003 |  | 0.2 | 94.68
10 | 2021-07-31 05:06 | 2021-08-11 16:39 | PROD | 1 | 88002 | 39 | 0 | 1 | 1 | 1 | 1.4 | 1 | 1.4 | 4.5 | 7 |  |  | HMG 2 | 0.215 | 0.145 | 0.13 | 0.0006 | 0.0135 | 0.1425 | 0.00565 | 0.000775 |  | 0.265 | 189.36 | 20008 | 98.16
[16 empty] | 4037 |  | P4 | 0.41 | 0.13 | 0.1 | 0.0006 | 0.009 | 0.09 | 0.0058 | 0.0007 |  | 0.31 | 47.34
[16 empty] | 4043 |  | P4 | 0.15 | 0.15 | 0.14 | 0.0006 | 0.015 | 0.16 | 0.0056 | 0.0008 |  | 0.25 | 142.02
92 | 2021-07-31 05:11 | 2021-08-11 05:06 | PROD | 1 | 82195 | 41 | 0 | 1 | 0 | 1 | 1.4 | 1 | 1.2 | 4.2 | 5.9 |  |  | HMG 2 | 0.242 | 0.153 | 0.093 | 0.000635 | 0.01 | 0.166 | 0.004365 | 0.000715 |  | 0.227 | 189.36 | 17735 | 99.67
[16 empty] | 2103 |  | P24 | 0.2 | 0.16 | 0.1 | 0.0006 | 0.01 | 0.18 | 0.0044 | 0.0004 |  | 0.22 | 123.084
[16 empty] | 2112 |  | P24 | 0.32 | 0.14 | 0.08 | 0.0007 | 0.01 | 0.14 | 0.0043 | 0.0013 |  | 0.24 | 66.276
23 | 2021-07-31 10:45 | 2021-08-10 21:53 | PROD | 2 | 82709 | 41 | 0 | 1 | 0 | 1 | 1.4 | 1 | 1.6 | 3.8 | 7.9 |  |  | HMG 3 | 0.3805 | 0.15 | 0.09 | 0.000765 | 0.0099 | 0.146 | 0.004525 | 0.00074 |  | 0.257 | 189.36 | 24028 | 99.45
[16 empty] | 2079 |  | P24 | 0.26 | 0.1 | 0.04 | 0.0006 | 0.006 | 0.14 | 0.0043 | 0.0007 |  | 0.31 | 56.808
[16 empty] | 1152 |  | P24 | 0.33 | 0.14 | 0.08 | 0.0017 | 0.01 | 0.07 | 0.0047 | 0.0006 |  | 0.25 | 28.404
[16 empty] | 2092 |  | P24 | 0.46 | 0.18 | 0.12 | 0.0006 | 0.012 | 0.17 | 0.0046 | 0.0008 |  | 0.23 | 104.148
35 | 2021-07-31 17:31 | 2021-08-12 22:57 | PROD | 2 | 95928 | 49 | 0 | 1 | 0 | 1 | 1.4 | 1 | 1.2 | 4.5 | 10.2 |  |  | HMG 3 | 0.1765 | 0.147 | 0.0995 | 0.0006 | 0.0091 | 0.092 | 0.00449 | 0.000565 |  | 0.3055 | 189.36 | 27057 | 99
[16 empty] | 3407 |  | P4 | 0.16 | 0.18 | 0.15 | 0.0006 | 0.012 | 0.08 | 0.0044 | 0.0006 |  | 0.27 | 28.404
[16 empty] | 3410 |  | P4 | 0.13 | 0.12 | 0.14 | 0.0006 | 0.01 | 0.08 | 0.005 | 0.0007 |  | 0.22 | 47.34
[16 empty] | 4030 |  | P4 | 0.2 | 0.15 | 0.07 | 0.0006 | 0.008 | 0.1 | 0.0043 | 0.0005 |  | 0.35 | 113.616
44 | 2021-07-31 18:36 | 2021-08-11 16:18 | PROD | 2 | 86147 | 40 | 0 | 0 | 0 | 1 | 1.4 | 1 | 1.7 | 4 | 7.7 |  |  | HMG 2 | 0.301 | 0.093 | 0.119 | 0.0006 | 0.0142 | 0.121 | 0.00425 | 0.000765 |  | 0.2145 | 189.36 | 24523 | 99.16
[16 empty] | 2061 |  | P24 | 0.28 | 0.1 | 0.14 | 0.0006 | 0.017 | 0.1 | 0.0046 | 0.0008 |  | 0.19 | 123.084
[16 empty] | 1121 |  | P24 | 0.34 | 0.08 | 0.08 | 0.0006 | 0.009 | 0.16 | 0.0036 | 0.0007 |  | 0.26 | 66.276
17 | 2021-07-31 20:52 | 2021-08-10 22:26 | PRZ | 1 | 78199 | 40 | 0 | 1 | 0 | 1 | 1.4 | 1 | 1.2 | 5.4 | 8 |  |  | HMG 4 | 0.2375 | 0.14 | 0.1 | 0.0006 | 0.0085 | 0.085 | 0.004225 | 0.000575 |  | 0.2825 | 195.16 | 24660 | 99.09
[16 empty] | 3406 |  | P4 | 0.25 | 0.09 | 0.08 | 0.0006 | 0.007 | 0.08 | 0.0041 | 0.0006 |  | 0.29 | 48.79
[16 empty] | 4026 |  | P4 | 0.16 | 0.14 | 0.1 | 0.0006 | 0.008 | 0.09 | 0.0042 | 0.0004 |  | 0.25 | 48.79
[16 empty] | 3407 |  | P4 | 0.16 | 0.18 | 0.15 | 0.0006 | 0.012 | 0.08 | 0.0044 | 0.0006 |  | 0.27 | 48.79
[16 empty] | 4027 |  | P4 | 0.38 | 0.15 | 0.07 | 0.0006 | 0.007 | 0.09 | 0.0042 | 0.0007 |  | 0.32 | 48.79
69 | 2021-07-31 20:57 | 2021-08-12 05:22 | PROD | 1 | 85822 | 40 | 0 | 2 | 0 | 1 | 1.4 | 1 | 1.2 | 6.8 | 9 | 4044 |  | HMG 1 | 0.16 | 0.17 | 0.13 | 0.0006 | 0.01 | 0.12 | 0.0058 | 0.0007 |  | 0.31 | 189.36 | 21082 | 98.65
46 | 2021-08-01 05:30 | 2021-08-11 08:50 | PROD | 1 | 80996 | 41 | 0 | 1 | 1 | 1 | 1.4 | 1 | 1.2 | 3.7 | 5.1 |  |  | HMG 2 | 0.271 | 0.112 | 0.08 | 0.00063 | 0.0093 | 0.14 | 0.00444 | 0.00074 |  | 0.219 | 189.36 | 18416 | 99.89
[16 empty] | 2078 |  | P24 | 0.25 | 0.1 | 0.08 | 0.0006 | 0.009 | 0.14 | 0.0045 | 0.0005 |  | 0.21 | 132.552
[16 empty] | 2112 |  | P24 | 0.32 | 0.14 | 0.08 | 0.0007 | 0.01 | 0.14 | 0.0043 | 0.0013 |  | 0.24 | 56.808
90 | 2021-08-01 05:36 | 2021-08-13 05:06 | PROD | 1 | 89061 | 45 | 0 | 1 | 0 | 1 | 1.4 | 1 | 1.2 | 4.4 | 6.9 |  |  | HMG 3 | 0.24 | 0.1425 | 0.19 | 0.0006 | 0.011 | 0.0775 | 0.005475 | 0.00075 |  | 0.265 | 189.36 | 19451 | 98.23
[16 empty] | 4040 |  | P4 | 0.26 | 0.1 | 0.08 | 0.0006 | 0.008 | 0.13 | 0.0052 | 0.0004 |  | 0.33 | 47.34
[16 empty] | 4042 |  | P4 | 0.26 | 0.16 | 0.27 | 0.0006 | 0.011 | 0.05 | 0.0056 | 0.0008 |  | 0.25 | 94.68
[16 empty] | 4045 |  | P4 | 0.18 | 0.15 | 0.14 | 0.0006 | 0.014 | 0.08 | 0.0055 | 0.001 |  | 0.23 | 47.34
27 | 2021-08-01 12:20 | 2021-08-12 06:33 | PROD | 2 | 84972 | 42 | 0 | 1 | 0 | 1 | 1.4 | 1 | 1.2 | 4.1 | 12.3 |  |  | HMG 2 | 0.1825 | 0.1425 | 0.0875 | 0.0006 | 0.0085 | 0.095 | 0.004475 | 0.00055 |  | 0.3175 | 189.36 | 24131 | 99.42
[16 empty] | 3410 |  | P4 | 0.13 | 0.12 | 0.14 | 0.0006 | 0.01 | 0.08 | 0.005 | 0.0007 |  | 0.22 | 47.34
[16 empty] | 4030 |  | P4 | 0.2 | 0.15 | 0.07 | 0.0006 | 0.008 | 0.1 | 0.0043 | 0.0005 |  | 0.35 | 142.02
70 | 2021-08-01 14:09 | 2021-08-12 14:40 | PROD | 2 | 84194 | 42 | 1 | 1 | 0 | 1 | 1.4 | 1 | 1.2 | 4.1 | 10.4 |  |  | HMG 3 | 0.2125 | 0.1025 | 0.0875 | 0.0006 | 0.00725 | 0.08 | 0.00415 | 0.000525 |  | 0.28 | 189.36 | 23762 | 99.6
[16 empty] | 4025 |  | P4 | 0.22 | 0.11 | 0.05 | 0.0006 | 0.005 | 0.08 | 0.0034 | 0.0002 |  | 0.32 | 47.34
[16 empty] | 3406 |  | P4 | 0.25 | 0.09 | 0.08 | 0.0006 | 0.007 | 0.08 | 0.0041 | 0.0006 |  | 0.29 | 94.68
[16 empty] | 3410 |  | P4 | 0.13 | 0.12 | 0.14 | 0.0006 | 0.01 | 0.08 | 0.005 | 0.0007 |  | 0.22 | 47.34
72 | 2021-08-01 19:21 | 2021-08-13 23:53 | PROD | 2 | 92696 | 45 | 0 | 1 | 0 | 1 | 1.4 | 1 | 1.2 | 4.3 | 10.9 | 4031 |  | HMG 1 | 0.23 | 0.12 | 0.05 | 0.0006 | 0.007 | 0.12 | 0.0045 | 0.0007 |  | 0.37 | 189.36 | 25580 | 99.38
19 | 2021-08-01 20:58 | 2021-08-12 13:08 | PROD | 1 | 85007 | 40 | 0 | 1 | 1 | 1 | 1.4 | 1 | 1.6 | 4.2 | 6.8 |  |  | HMG 3 | 0.3135 | 0.1425 | 0.1325 | 0.00061 | 0.01035 | 0.132 | 0.004285 | 0.00068 |  | 0.2375 | 189.36 | 19103 | 100.25
[16 empty] | 2104 |  | P24 | 0.45 | 0.15 | 0.16 | 0.0006 | 0.014 | 0.16 | 0.0045 | 0.0009 |  | 0.23 | 47.34
[16 empty] | 2105 |  | P24 | 0.26 | 0.14 | 0.13 | 0.0006 | 0.009 | 0.12 | 0.0042 | 0.0005 |  | 0.24 | 123.084
[16 empty] | 2112 |  | P24 | 0.32 | 0.14 | 0.08 | 0.0007 | 0.01 | 0.14 | 0.0043 | 0.0013 |  | 0.24 | 18.936
71 | 2021-08-01 21:00 | 2021-08-12 01:52 | PRZ | 1 | 77427 | 39 | 0 | 1 | 0 | 1 | 1.4 | 1 | 1.2 | 5 | 10.1 |  |  | HMG 4 | 0.28 | 0.13 | 0.08 | 0.0006 | 0.01125 | 0.1 | 0.004225 | 0.000725 |  | 0.2975 | 195.16 | 23796 | 100.28
[16 empty] | 4509 |  | P4 | 0.29 | 0.13 | 0.07 | 0.0006 | 0.011 | 0.1 | 0.0039 | 0.0002 |  | 0.32 | 48.79
[16 empty] | 4510 |  | P4 | 0.39 | 0.15 | 0.09 | 0.0006 | 0.015 | 0.1 | 0.004 | 0.0012 |  | 0.29 | 48.79
[16 empty] | 3408 |  | P4 | 0.17 | 0.14 | 0.11 | 0.0006 | 0.011 | 0.11 | 0.005 | 0.0007 |  | 0.25 | 48.79
[16 empty] | 4028 |  | P4 | 0.27 | 0.1 | 0.05 | 0.0006 | 0.008 | 0.09 | 0.004 | 0.0008 |  | 0.33 | 48.79
37 | 2021-08-01 22:02 | 2021-08-12 14:32 | PROD | 2 | 84926 | 40 | 0 | 1 | 0 | 1 | 1.4 | 1 | 1.2 | 4.5 | 10.5 |  |  | HMG 4 | 0.1825 | 0.115 | 0.105 | 0.0006 | 0.00825 | 0.0825 | 0.004625 | 0.00055 |  | 0.2625 | 189.36 | 25125 | 99.6
[16 empty] | 4025 |  | P4 | 0.22 | 0.11 | 0.05 | 0.0006 | 0.005 | 0.08 | 0.0034 | 0.0002 |  | 0.32 | 47.34
[16 empty] | 3406 |  | P4 | 0.25 | 0.09 | 0.08 | 0.0006 | 0.007 | 0.08 | 0.0041 | 0.0006 |  | 0.29 | 47.34
[16 empty] | 3410 |  | P4 | 0.13 | 0.12 | 0.14 | 0.0006 | 0.01 | 0.08 | 0.005 | 0.0007 |  | 0.22 | 47.34
[16 empty] | 3411 |  | P4 | 0.13 | 0.14 | 0.15 | 0.0006 | 0.011 | 0.09 | 0.006 | 0.0007 |  | 0.22 | 47.34
36 | 2021-08-02 05:14 | 2021-08-12 16:24 | PROD | 1 | 80094 | 40 | 0 | 1 | 0 | 1 | 1.4 | 1 | 1.5 | 3.6 | 7 |  |  | HMG 2 | 0.215 | 0.135 | 0.08 | 0.0006 | 0.00925 | 0.0925 | 0.0053 | 0.0005 |  | 0.3275 | 189.36 | 18631 | 95.62
[16 empty] | 4046 |  | P4 | 0.26 | 0.12 | 0.05 | 0.0006 | 0.007 | 0.07 | 0.0047 | 0.0008 |  | 0.35 | 47.34
[16 empty] | 4047 |  | P4 | 0.2 | 0.14 | 0.09 | 0.0006 | 0.01 | 0.1 | 0.0055 | 0.0004 |  | 0.32 | 142.02
65 | 2021-08-02 05:16 | 2021-08-12 08:48 | PROD | 1 | 79475 | 41 | 0 | 1 | 1 | 1 | 1.4 | 1 | 1.2 | 4 | 7.4 |  |  | HMG 3 | 0.27 | 0.14 | 0.095 | 0.0006 | 0.0105 | 0.075 | 0.005225 | 0.00095 |  | 0.3 | 189.36 | 17140 | 102.04
[16 empty] | 4039 |  | P4 | 0.38 | 0.17 | 0.14 | 0.0006 | 0.014 | 0.08 | 0.006 | 0.0012 |  | 0.27 | 47.34
[16 empty] | 4045 |  | P4 | 0.18 | 0.15 | 0.14 | 0.0006 | 0.014 | 0.08 | 0.0055 | 0.001 |  | 0.23 | 47.34
[16 empty] | 4046 |  | P4 | 0.26 | 0.12 | 0.05 | 0.0006 | 0.007 | 0.07 | 0.0047 | 0.0008 |  | 0.35 | 94.68
32 | 2021-08-02 14:38 | 2021-08-14 09:57 | PROD | 2 | 92830 | 45 | 0 | 1 | 0 | 1 | 1.4 | 1 | 1.2 | 4.3 | 10.7 |  |  | HMG 3 | 0.2275 | 0.135 | 0.085 | 0.0006 | 0.00825 | 0.1175 | 0.0045 | 0.000725 |  | 0.285 | 189.36 | 26202 | 99.4
[16 empty] | 4031 |  | P4 | 0.23 | 0.12 | 0.05 | 0.0006 | 0.007 | 0.12 | 0.0045 | 0.0007 |  | 0.37 | 47.34
[16 empty] | 3412 |  | P4 | 0.18 | 0.14 | 0.12 | 0.0006 | 0.01 | 0.12 | 0.0047 | 0.0008 |  | 0.21 | 94.68
[16 empty] | 4032 |  | P4 | 0.32 | 0.14 | 0.05 | 0.0006 | 0.006 | 0.11 | 0.0041 | 0.0006 |  | 0.35 | 47.34
18 | 2021-08-02 20:56 | 2021-08-13 13:15 | PROD | 1 | 83868 | 40 | 0 | 2 | 0 | 1 | 1.4 | 1 | 1.2 | 5.8 | 7 |  |  | HMG 3 | 0.21 | 0.1475 | 0.1475 | 0.0006 | 0.01125 | 0.0825 | 0.005525 | 0.00065 |  | 0.28 | 189.36 | 19662 | 98.78
[16 empty] | 4042 |  | P4 | 0.26 | 0.16 | 0.27 | 0.0006 | 0.011 | 0.05 | 0.0056 | 0.0008 |  | 0.25 | 47.34
[16 empty] | 4045 |  | P4 | 0.18 | 0.15 | 0.14 | 0.0006 | 0.014 | 0.08 | 0.0055 | 0.001 |  | 0.23 | 47.34
[16 empty] | 4047 |  | P4 | 0.2 | 0.14 | 0.09 | 0.0006 | 0.01 | 0.1 | 0.0055 | 0.0004 |  | 0.32 | 94.68
55 | 2021-08-02 21:00 | 2021-08-13 08:26 | PROD | 1 | 82385 | 41 | 0 | 1 | 0 | 1 | 1.4 | 1 | 1.2 | 3.8 | 7.5 |  |  | HMG 3 | 0.388 | 0.115 | 0.1245 | 0.0006 | 0.011 | 0.1485 | 0.00456 | 0.000705 |  | 0.2185 | 189.36 | 18629 | 98.54
[16 empty] | 1143 |  | P24 | 0.42 | 0.1 | 0.09 | 0.0006 | 0.009 | 0.15 | 0.0044 | 0.0006 |  | 0.22 | 75.744
[16 empty] | 2104 |  | P24 | 0.45 | 0.15 | 0.16 | 0.0006 | 0.014 | 0.16 | 0.0045 | 0.0009 |  | 0.23 | 66.276
[16 empty] | 2106 |  | P24 | 0.25 | 0.09 | 0.13 | 0.0006 | 0.01 | 0.13 | 0.0049 | 0.0006 |  | 0.2 | 47.34
21 | 2021-08-02 22:50 | 2021-08-14 08:31 | PROD | 1 | 89245 | 43 | 0 | 1 | 0 | 1 | 1.4 | 1 | 1.2 | 4.9 | 7.1 | 4048 |  | HMG 1 | 0.18 | 0.13 | 0.06 | 0.0006 | 0.007 | 0.12 | 0.0051 | 0.0004 |  | 0.3 | 189.36 | 21055 | 98.74
60 | 2021-08-03 10:37 | 2021-08-13 17:42 | PROD | 2 | 81787 | 39 | 0 | 2 | 0 | 1 | 1.4 | 1 | 1.2 | 3.5 | 13.2 |  |  | HMG 4 | 0.222 | 0.1175 | 0.0745 | 0.0006 | 0.0068 | 0.0945 | 0.004375 | 0.000475 |  | 0.3125 | 189.36 | 22998 | 99.51
[16 empty] | 4024 |  | P4 | 0.26 | 0.12 | 0.03 | 0.0006 | 0.004 | 0.1 | 0.0035 | 0.0002 |  | 0.37 | 75.744
[16 empty] | 3406 |  | P4 | 0.25 | 0.09 | 0.08 | 0.0006 | 0.007 | 0.08 | 0.0041 | 0.0006 |  | 0.29 | 47.34
[16 empty] | 3411 |  | P4 | 0.13 | 0.14 | 0.15 | 0.0006 | 0.011 | 0.09 | 0.006 | 0.0007 |  | 0.22 | 47.34
[16 empty] | 4031 |  | P4 | 0.23 | 0.12 | 0.05 | 0.0006 | 0.007 | 0.12 | 0.0045 | 0.0007 |  | 0.37 | 18.936
76 | 2021-08-03 13:48 | 2021-08-14 22:03 | PROD | 2 | 86753 | 43 | 0 | 1 | 0 | 1 | 1.4 | 1 | 1.2 | 4.9 | 10.5 |  |  | HMG 2 | 0.1775 | 0.14 | 0.1175 | 0.0006 | 0.01025 | 0.1175 | 0.004775 | 0.000775 |  | 0.22 | 189.36 | 24396 | 99.8
[16 empty] | 3408 |  | P4 | 0.17 | 0.14 | 0.11 | 0.0006 | 0.011 | 0.11 | 0.005 | 0.0007 |  | 0.25 | 47.34
[16 empty] | 3412 |  | P4 | 0.18 | 0.14 | 0.12 | 0.0006 | 0.01 | 0.12 | 0.0047 | 0.0008 |  | 0.21 | 142.02
1 | 2021-08-03 18:37 | 2021-08-14 17:57 | PROD | 2 | 85016 | 44 | 0 | 0 | 0 | 1 | 1.4 | 1 | 1.2 | 6 | 10.4 |  |  | HMG 3 | 0.1625 | 0.145 | 0.115 | 0.0006 | 0.01 | 0.095 | 0.00505 | 0.00065 |  | 0.25 | 189.36 | 24008 | 99.04
[16 empty] | 3398 |  | P4 | 0.22 | 0.16 | 0.05 | 0.0006 | 0.007 | 0.09 | 0.0032 | 0.0005 |  | 0.31 | 47.34
[16 empty] | 3408 |  | P4 | 0.17 | 0.14 | 0.11 | 0.0006 | 0.011 | 0.11 | 0.005 | 0.0007 |  | 0.25 | 47.34
[16 empty] | 3411 |  | P4 | 0.13 | 0.14 | 0.15 | 0.0006 | 0.011 | 0.09 | 0.006 | 0.0007 |  | 0.22 | 94.68
96 | 2021-08-03 21:09 | 2021-08-13 16:42 | PROD | 1 | 74865 | 39 | 0 | 1 | 0 | 1 | 1.4 | 1 | 1.2 | 4.4 | 5.9 |  |  | HMG 2 | 0.301 | 0.1255 | 0.08 | 0.0006 | 0.01225 | 0.1405 | 0.00386 | 0.000765 |  | 0.234 | 189.36 | 16870 | 98.35
[16 empty] | 2059 |  | P24 | 0.28 | 0.15 | 0.08 | 0.0006 | 0.014 | 0.13 | 0.004 | 0.0008 |  | 0.22 | 123.084
[16 empty] | 1121 |  | P24 | 0.34 | 0.08 | 0.08 | 0.0006 | 0.009 | 0.16 | 0.0036 | 0.0007 |  | 0.26 | 66.276
22 | 2021-08-03 21:17 | 2021-08-14 13:15 | PROD | 1 | 83751 | 41 | 0 | 1 | 0 | 1 | 1.4 | 1 | 1.3 | 4 | 8.1 | 4049 |  | HMG 1 | 0.2 | 0.14 | 0.13 | 0.0006 | 0.011 | 0.09 | 0.0056 | 0.0006 |  | 0.24 | 189.36 | 19174 | 98.78
38 | 2021-08-03 21:57 | 2021-08-14 10:01 | PROD | 2 | 83464 | 41 | 0 | 0 | 0 | 1 | 1.7 | 1 | 1.2 | 3.9 | 10.6 |  |  | HMG 2 | 0.2075 | 0.155 | 0.0875 | 0.0006 | 0.00825 | 0.08 | 0.00455 | 0.00075 |  | 0.275 | 189.36 | 24369 | 99.54
[16 empty] | 4032 |  | P4 | 0.32 | 0.14 | 0.05 | 0.0006 | 0.006 | 0.11 | 0.0041 | 0.0006 |  | 0.35 | 47.34
[16 empty] | 3413 |  | P4 | 0.17 | 0.16 | 0.1 | 0.0006 | 0.009 | 0.07 | 0.0047 | 0.0008 |  | 0.25 | 142.02
49 | 2021-08-04 05:15 | 2021-08-14 05:06 | PROD | 1 | 78930 | 38 | 0 | 1 | 0 | 1 | 1.4 | 1 | 1.2 | 4.6 | 5.4 |  |  | HMG 3 | 0.2275 | 0.09 | 0.105 | 0.0006 | 0.0125 | 0.1 | 0.0043 | 0.00055 |  | 0.19 | 189.36 | 17506 | 98.73
[16 empty] | 2060 |  | P24 | 0.22 | 0.08 | 0.11 | 0.0006 | 0.012 | 0.1 | 0.0043 | 0.0005 |  | 0.18 | 94.68
[16 empty] | 1123 |  | P24 | 0.22 | 0.1 | 0.12 | 0.0006 | 0.017 | 0.06 | 0.0041 | 0.0007 |  | 0.19 | 47.34
[16 empty] | 2078 |  | P24 | 0.25 | 0.1 | 0.08 | 0.0006 | 0.009 | 0.14 | 0.0045 | 0.0005 |  | 0.21 | 47.34
11 | 2021-08-04 05:18 | 2021-08-14 17:04 | PROD | 1 | 83133 | 39 | 0 | 0 | 2 | 1 | 1.4 | 1 | 1.2 | 4.1 | 7 |  |  | HMG 3 | 0.275 | 0.145 | 0.1 | 0.0006 | 0.01 | 0.085 | 0.005125 | 0.0008 |  | 0.2875 | 189.36 | 18880 | 101.17
[16 empty] | 4046 |  | P4 | 0.26 | 0.12 | 0.05 | 0.0006 | 0.007 | 0.07 | 0.0047 | 0.0008 |  | 0.35 | 47.34
[16 empty] | 4049 |  | P4 | 0.2 | 0.14 | 0.13 | 0.0006 | 0.011 | 0.09 | 0.0056 | 0.0006 |  | 0.24 | 47.34
[16 empty] | 4050 |  | P4 | 0.32 | 0.16 | 0.11 | 0.0006 | 0.011 | 0.09 | 0.0051 | 0.0009 |  | 0.28 | 94.68
80 | 2021-08-04 13:47 | 2021-08-15 21:54 | PROD | 2 | 86724 | 43 | 0 | 0 | 0 | 1 | 1.4 | 1 | 1.2 | 4 | 10.8 | 3414 |  | HMG 1 | 0.16 | 0.14 | 0.1 | 0.0006 | 0.007 | 0.07 | 0.0043 | 0.0006 |  | 0.25 | 189.36 | 24454 | 99.83
31 | 2021-08-04 19:10 | 2021-08-15 09:55 | PROD | 2 | 83200 | 41 | 0 | 0 | 2 | 1 | 1.4 | 1 | 1.2 | 4.6 | 12.5 | 4033 |  | HMG 1 | 0.38 | 0.17 | 0.06 | 0.0006 | 0.007 | 0.1 | 0.0042 | 0.0007 |  | 0.35 | 189.36 | 24247 | 99.15
14 | 2021-08-04 21:12 | 2021-08-16 08:24 | PROD | 1 | 87971 | 38 | 0 | 1 | 0 | 1 | 1.4 | 1 | 1.2 | 5.2 | 9.1 | 4051 |  | HMG 1 | 0.21 | 0.11 | 0.09 | 0.0006 | 0.009 | 0.08 | 0.0049 | 0.0006 |  | 0.31 | 189.36 | 20184 | 98.23
43 | 2021-08-04 21:50 | 2021-08-15 13:05 | PROD | 1 | 82351 | 42 | 0 | 3 | 0 | 1 | 1.4 | 1 | 1.2 | 4.5 | 6.7 |  |  | HMG 3 | 0.237 | 0.08 | 0.1085 | 0.0006 | 0.011 | 0.132 | 0.00417 | 0.000925 |  | 0.2035 | 189.36 | 18508 | 96.93
[16 empty] | 2058 |  | P24 | 0.27 | 0.14 | 0.11 | 0.0006 | 0.014 | 0.09 | 0.0039 | 0.001 |  | 0.19 | 47.34
[16 empty] | 2111 |  | P24 | 0.25 | 0.14 | 0.1 | 0.0006 | 0.01 | 0.17 | 0.0045 | 0.0009 |  | 0.24 | 28.404
[16 empty] | 2114 |  | P24 | 0.22 | 0.04 | 0.11 | 0.0006 | 0.01 | 0.14 | 0.0042 | 0.0009 |  | 0.2 | 113.616
48 | 2021-08-04 21:51 | 2021-08-15 20:57 | PROD | 2 | 86861 | 42 | 0 | 0 | 0 | 1 | 1.4 | 1 | 1.2 | 4.4 | 8.3 |  |  | HMG 3 | 0.317 | 0.121 | 0.1165 | 0.0006 | 0.01055 | 0.1105 | 0.004455 | 0.000855 |  | 0.2155 | 189.36 | 25057 | 99.45
[16 empty] | 2092 |  | P24 | 0.46 | 0.18 | 0.12 | 0.0006 | 0.012 | 0.17 | 0.0046 | 0.0008 |  | 0.23 | 18.936
[16 empty] | 2108 |  | P24 | 0.34 | 0.13 | 0.12 | 0.0006 | 0.01 | 0.1 | 0.0044 | 0.0009 |  | 0.21 | 104.148
[16 empty] | 2109 |  | P24 | 0.24 | 0.09 | 0.11 | 0.0006 | 0.011 | 0.11 | 0.0045 | 0.0008 |  | 0.22 | 66.276
54 | 2021-08-05 05:17 | 2021-08-15 08:46 | PROD | 1 | 79707 | 38 | 0 | 2 | 0 | 1 | 1.4 | 1 | 1.2 | 4.5 | 6.6 |  |  | HMG 3 | 0.2565 | 0.1235 | 0.098 | 0.0006 | 0.01145 | 0.114 | 0.00414 | 0.00073 |  | 0.2095 | 189.36 | 18106 | 98.24
[16 empty] | 2058 |  | P24 | 0.27 | 0.14 | 0.11 | 0.0006 | 0.014 | 0.09 | 0.0039 | 0.001 |  | 0.19 | 75.744
[16 empty] | 2062 |  | P24 | 0.24 | 0.15 | 0.12 | 0.0006 | 0.012 | 0.1 | 0.0037 | 0.0007 |  | 0.26 | 28.404
[16 empty] | 2078 |  | P24 | 0.25 | 0.1 | 0.08 | 0.0006 | 0.009 | 0.14 | 0.0045 | 0.0005 |  | 0.21 | 85.212
77 | 2021-08-05 05:18 | 2021-08-15 05:06 | PROD | 1 | 76414 | 38 | 0 | 1 | 0 | 1 | 1.4 | 1 | 1.2 | 6.3 | 7 |  |  | HMG 3 | 0.215 | 0.135 | 0.1125 | 0.0006 | 0.011 | 0.095 | 0.005225 | 0.0007 |  | 0.29 | 189.36 | 17999 | 99.49
[16 empty] | 4043 |  | P4 | 0.15 | 0.15 | 0.14 | 0.0006 | 0.015 | 0.16 | 0.0056 | 0.0008 |  | 0.25 | 47.34
[16 empty] | 4051 |  | P4 | 0.21 | 0.11 | 0.09 | 0.0006 | 0.009 | 0.08 | 0.0049 | 0.0006 |  | 0.31 | 47.34
[16 empty] | 4052 |  | P4 | 0.25 | 0.14 | 0.11 | 0.0006 | 0.01 | 0.07 | 0.0052 | 0.0007 |  | 0.3 | 94.68
86 | 2021-08-05 11:31 | 2021-08-16 10:56 | PROD | 2 | 85263 | 41 | 0 | 0 | 0 | 1 | 1.4 | 1 | 1.5 | 4.5 | 10.6 |  |  | HMG 3 | 0.1475 | 0.155 | 0.1375 | 0.0006 | 0.01075 | 0.0825 | 0.005275 | 0.0007 |  | 0.24 | 189.36 | 23870 | 99.2
[16 empty] | 3407 |  | P4 | 0.16 | 0.18 | 0.15 | 0.0006 | 0.012 | 0.08 | 0.0044 | 0.0006 |  | 0.27 | 47.34
[16 empty] | 3411 |  | P4 | 0.13 | 0.14 | 0.15 | 0.0006 | 0.011 | 0.09 | 0.006 | 0.0007 |  | 0.22 | 94.68
[16 empty] | 3413 |  | P4 | 0.17 | 0.16 | 0.1 | 0.0006 | 0.009 | 0.07 | 0.0047 | 0.0008 |  | 0.25 | 47.34
33 | 2021-08-05 13:22 | 2021-08-16 10:10 | PROD | 2 | 85141 | 44 | 0 | 1 | 0 | 1 | 1.4 | 1 | 1.5 | 3.8 | 10.8 | 3415 |  | HMG 1 | 0.2 | 0.14 | 0.11 | 0.0006 | 0.01 | 0.07 | 0.0061 | 0.0007 |  | 0.24 | 189.36 | 24571 | 98.22
61 | 2021-08-05 18:27 | 2021-08-16 10:57 | PROD | 2 | 84790 | 41 | 0 | 0 | 0 | 1 | 1.4 | 1 | 1.8 | 3.7 | 9.4 | 4034 |  | HMG 1 | 0.3 | 0.12 | 0.14 | 0.0006 | 0.01 | 0.13 | 0.0047 | 0.0008 |  | 0.26 | 189.36 | 25231 | 99.54
82 | 2021-08-05 21:10 | 2021-08-17 05:08 | PROD | 1 | 88042 | 43 | 0 | 0 | 0 | 1 | 1.4 | 1 | 1.4 | 3.7 | 6.9 | 4053 |  | HMG 1 | 0.32 | 0.13 | 0.1 | 0.0006 | 0.01 | 0.1 | 0.0051 | 0.0008 |  | 0.29 | 189.36 | 19985 | 99.01
29 | 2021-08-05 21:15 | 2021-08-17 08:09 | PROD | 1 | 89923 | 42 | 0 | 2 | 0 | 1 | 1.4 | 1 | 1.4 | 4.7 | 8.1 | 4052 |  | HMG 1 | 0.25 | 0.14 | 0.11 | 0.0006 | 0.01 | 0.07 | 0.0052 | 0.0007 |  | 0.3 | 189.36 | 21877 | 99.09
9 | 2021-08-05 21:41 | 2021-08-16 19:58 | PROD | 2 | 84775 | 40 | 0 | 1 | 0 | 1 | 1.4 | 1 | 1.6 | 3.8 | 11.3 |  |  | HMG 4 | 0.2775 | 0.13 | 0.08 | 0.0006 | 0.00775 | 0.1125 | 0.00385 | 0.000575 |  | 0.3 | 189.36 | 24095 | 99.15
[16 empty] | 4019 |  | P4 | 0.27 | 0.16 | 0.07 | 0.0006 | 0.009 | 0.09 | 0.0033 | 0.0006 |  | 0.31 | 47.34
[16 empty] | 4023 |  | P4 | 0.16 | 0.07 | 0.05 | 0.0006 | 0.005 | 0.13 | 0.0032 | 0.0002 |  | 0.28 | 47.34
[16 empty] | 4033 |  | P4 | 0.38 | 0.17 | 0.06 | 0.0006 | 0.007 | 0.1 | 0.0042 | 0.0007 |  | 0.35 | 47.34
[16 empty] | 4034 |  | P4 | 0.3 | 0.12 | 0.14 | 0.0006 | 0.01 | 0.13 | 0.0047 | 0.0008 |  | 0.26 | 47.34
56 | 2021-08-06 05:12 | 2021-08-16 05:09 | PROD | 1 | 77941 | 38 | 0 | 1 | 0 | 1 | 1.4 | 1 | 1.2 | 3.7 | 7.4 |  |  | HMG 2 | 0.36 | 0.15 | 0.11 | 0.0006 | 0.013 | 0.145 | 0.0039 | 0.00085 |  | 0.245 | 189.36 | 17789 | 97.36
[16 empty] | 2043 |  | P24 | 0.34 | 0.14 | 0.1 | 0.0006 | 0.011 | 0.18 | 0.0037 | 0.0007 |  | 0.26 | 94.68
[16 empty] | 1110 |  | P24 | 0.38 | 0.16 | 0.12 | 0.0006 | 0.015 | 0.11 | 0.0041 | 0.001 |  | 0.23 | 94.68
2 | 2021-08-06 05:16 | 2021-08-17 13:08 | PROD | 1 | 87330 | 40 | 0 | 2 | 0 | 1 | 1.4 | 1 | 1.7 | 4.1 | 6.8 |  |  | HMG 2 | 0.2625 | 0.1025 | 0.075 | 0.0006 | 0.0105 | 0.14 | 0.0049 | 0.000675 |  | 0.31 | 189.36 | 20478 | 98.66
[16 empty] | 4051 |  | P4 | 0.21 | 0.11 | 0.09 | 0.0006 | 0.009 | 0.08 | 0.0049 | 0.0006 |  | 0.31 | 47.34
[16 empty] | 4054 |  | P4 | 0.28 | 0.1 | 0.07 | 0.0006 | 0.011 | 0.16 | 0.0049 | 0.0007 |  | 0.31 | 142.02
13 | 2021-08-06 10:24 | 2021-08-16 22:04 | PROD | 2 | 81459 | 42 | 0 | 0 | 0 | 1 | 1.4 | 1 | 1.4 | 4 | 10 |  |  | HMG 2 | 0.24 | 0.105 | 0.05 | 0.0006 | 0.0055 | 0.12 | 0.00365 | 0.0004 |  | 0.315 | 189.36 | 24227 | 99.06
[16 empty] | 4023 |  | P4 | 0.16 | 0.07 | 0.05 | 0.0006 | 0.005 | 0.13 | 0.0032 | 0.0002 |  | 0.28 | 94.68
[16 empty] | 4032 |  | P4 | 0.32 | 0.14 | 0.05 | 0.0006 | 0.006 | 0.11 | 0.0041 | 0.0006 |  | 0.35 | 94.68
94 | 2021-08-06 13:52 | 2021-08-17 14:50 | PROD | 2 | 86539 | 41 | 0 | 0 | 0 | 1 | 1.4 | 1 | 1.4 | 3.2 | 9.2 |  |  | HMG 3 | 0.1725 | 0.1325 | 0.1275 | 0.0006 | 0.01175 | 0.13 | 0.00465 | 0.000725 |  | 0.215 | 189.36 | 24570 | 99.26
[16 empty] | 2109 |  | P24 | 0.24 | 0.09 | 0.11 | 0.0006 | 0.011 | 0.11 | 0.0045 | 0.0008 |  | 0.22 | 47.34
[16 empty] | 2110 |  | P24 | 0.1 | 0.15 | 0.15 | 0.0006 | 0.013 | 0.12 | 0.0048 | 0.0006 |  | 0.2 | 94.68
[16 empty] | 2111 |  | P24 | 0.25 | 0.14 | 0.1 | 0.0006 | 0.01 | 0.17 | 0.0045 | 0.0009 |  | 0.24 | 47.34
40 | 2021-08-06 18:44 | 2021-08-17 06:58 | PROD | 2 | 83178 | 40 | 0 | 2 | 0 | 1 | 1.4 | 1 | 1.3 | 4.7 | 10.6 | 3416 |  | HMG 1 | 0.16 | 0.16 | 0.12 | 0.0006 | 0.009 | 0.06 | 0.0049 | 0.0006 |  | 0.25 | 189.36 | 24793 | 99.12
41 | 2021-08-06 21:52 | 2021-08-16 08:25 | PROD | 1 | 74108 | 38 | 0 | 1 | 0 | 1 | 1.4 | 1 | 1.2 | 5 | 7.7 |  |  | HMG 2 | 0.2525 | 0.1435 | 0.11 | 0.0006 | 0.01365 | 0.097 | 0.0039 | 0.00086 |  | 0.218 | 189.36 | 16588 | 97.68
[16 empty] | 2046 |  | P24 | 0.22 | 0.15 | 0.11 | 0.0006 | 0.013 | 0.11 | 0.0039 | 0.0006 |  | 0.27 | 66.276
[16 empty] | 2058 |  | P24 | 0.27 | 0.14 | 0.11 | 0.0006 | 0.014 | 0.09 | 0.0039 | 0.001 |  | 0.19 | 123.084
88 | 2021-08-06 22:00 | 2021-08-18 08:47 | PROD | 1 | 89448 | 43 | 0 | 1 | 1 | 1 | 1.4 | 1 | 1.5 | 3.7 | 6.2 |  |  | HMG 3 | 0.245 | 0.11 | 0.0875 | 0.0006 | 0.011 | 0.115 | 0.005025 | 0.000675 |  | 0.305 | 189.36 | 19707 | 98.79
[16 empty] | 4051 |  | P4 | 0.21 | 0.11 | 0.09 | 0.0006 | 0.009 | 0.08 | 0.0049 | 0.0006 |  | 0.31 | 47.34
[16 empty] | 4054 |  | P4 | 0.28 | 0.1 | 0.07 | 0.0006 | 0.011 | 0.16 | 0.0049 | 0.0007 |  | 0.31 | 94.68
[16 empty] | 4055 |  | P4 | 0.21 | 0.13 | 0.12 | 0.0006 | 0.013 | 0.06 | 0.0054 | 0.0007 |  | 0.29 | 47.34
74 | 2021-08-06 23:28 | 2021-08-18 09:56 | PROD | 2 | 87775 | 43 | 0 | 1 | 0 | 1 | 1.4 | 1 | 1.3 | 4.6 | 10.1 |  |  | HMG 4 | 0.18 | 0.145 | 0.0925 | 0.0006 | 0.008 | 0.08 | 0.0046 | 0.000675 |  | 0.28 | 189.36 | 24718 | 99.7
[16 empty] | 4031 |  | P4 | 0.23 | 0.12 | 0.05 | 0.0006 | 0.007 | 0.12 | 0.0045 | 0.0007 |  | 0.37 | 47.34
[16 empty] | 3413 |  | P4 | 0.17 | 0.16 | 0.1 | 0.0006 | 0.009 | 0.07 | 0.0047 | 0.0008 |  | 0.25 | 47.34
[16 empty] | 3414 |  | P4 | 0.16 | 0.14 | 0.1 | 0.0006 | 0.007 | 0.07 | 0.0043 | 0.0006 |  | 0.25 | 47.34
[16 empty] | 3416 |  | P4 | 0.16 | 0.16 | 0.12 | 0.0006 | 0.009 | 0.06 | 0.0049 | 0.0006 |  | 0.25 | 47.34
52 | 2021-08-07 05:08 | 2021-08-18 13:04 | PROD | 1 | 86756 | 41 | 0 | 3 | 0 | 1 | 1.4 | 1 | 1.6 | 3.7 | 6.6 |  |  | HMG 4 | 0.3545 | 0.1415 | 0.0915 | 0.0016 | 0.0125 | 0.082 | 0.00419 | 0.001085 |  | 0.2415 | 189.36 | 20508 | 98.29
[16 empty] | 1092 |  | P24 | 0.39 | 0.15 | 0.09 | 0.0006 | 0.012 | 0.08 | 0.0042 | 0.0012 |  | 0.24 | 66.276
[16 empty] | 2040 |  | P24 | 0.23 | 0.13 | 0.11 | 0.0006 | 0.012 | 0.14 | 0.0039 | 0.0008 |  | 0.23 | 18.936
[16 empty] | 1103 |  | P24 | 0.39 | 0.13 | 0.07 | 0.0031 | 0.011 | 0.07 | 0.0038 | 0.0012 |  | 0.28 | 75.744
[16 empty] | 1156 |  | P24 | 0.26 | 0.16 | 0.14 | 0.0006 | 0.018 | 0.08 | 0.0054 | 0.0007 |  | 0.15 | 28.404
58 | 2021-08-07 05:09 | 2021-08-18 05:19 | PROD | 1 | 85316 | 42 | 0 | 2 | 0 | 1 | 1.4 | 1 | 1.3 | 3.6 | 7.1 | 4055 |  | HMG 1 | 0.21 | 0.13 | 0.12 | 0.0006 | 0.013 | 0.06 | 0.0054 | 0.0007 |  | 0.29 | 189.36 | 19221 | 97.29
83 | 2021-08-07 10:10 | 2021-08-18 23:53 | PROD | 2 | 90935 | 44 | 0 | 0 | 0 | 1 | 1.4 | 1 | 1.4 | 4.2 | 11.5 | 4036 |  | HMG 1 | 0.22 | 0.15 | 0.08 | 0.0006 | 0.009 | 0.06 | 0.0053 | 0.0006 |  | 0.32 | 189.36 | 26049 | 99.23
30 | 2021-08-07 10:13 | 2021-08-19 15:06 | PROD | 2 | 95894 | 45 | 0 | 0 | 0 | 1 | 1.4 | 1 | 1.3 | 3.8 | 10.8 |  |  | HMG 3 | 0.22 | 0.1475 | 0.0825 | 0.0006 | 0.00825 | 0.0875 | 0.004725 | 0.000575 |  | 0.305 | 189.36 | 26734 | 99.5
[16 empty] | 4019 |  | P4 | 0.27 | 0.16 | 0.07 | 0.0006 | 0.009 | 0.09 | 0.0033 | 0.0006 |  | 0.31 | 47.34
[16 empty] | 4035 |  | P4 | 0.23 | 0.11 | 0.08 | 0.0006 | 0.008 | 0.08 | 0.0052 | 0.0007 |  | 0.31 | 47.34
[16 empty] | 4038 |  | P4 | 0.19 | 0.16 | 0.09 | 0.0006 | 0.008 | 0.09 | 0.0052 | 0.0005 |  | 0.3 | 94.68
28 | 2021-08-07 13:50 | 2021-08-17 07:01 | PROD | 2 | 77053 | 41 | 0 | 0 | 0 | 1 | 1.4 | 1 | 1.5 | 3.4 | 10.5 |  |  | HMG 3 | 0.205 | 0.13 | 0.0975 | 0.0006 | 0.00875 | 0.0725 | 0.00535 | 0.000675 |  | 0.2775 | 189.36 | 22056 | 99.3
[16 empty] | 3415 |  | P4 | 0.2 | 0.14 | 0.11 | 0.0006 | 0.01 | 0.07 | 0.0061 | 0.0007 |  | 0.24 | 47.34
[16 empty] | 4035 |  | P4 | 0.23 | 0.11 | 0.08 | 0.0006 | 0.008 | 0.08 | 0.0052 | 0.0007 |  | 0.31 | 94.68
[16 empty] | 3416 |  | P4 | 0.16 | 0.16 | 0.12 | 0.0006 | 0.009 | 0.06 | 0.0049 | 0.0006 |  | 0.25 | 47.34
20 | 2021-08-07 19:38 | 2021-08-18 21:55 | PROD | 2 | 87253 | 37 | 0 | 5 | 0 | 1 | 1.4 | 1 | 1.5 | 4.7 | 7.9 |  |  | HMG 5 | 0.2345 | 0.1405 | 0.0825 | 0.00062 | 0.00915 | 0.1285 | 0.00412 | 0.00085 |  | 0.236 | 189.36 | 24547 | 99.1
[16 empty] | 2082 |  | P24 | 0.3 | 0.11 | 0.03 | 0.0008 | 0.006 | 0.14 | 0.0034 | 0.0005 |  | 0.29 | 18.936
[16 empty] | 2087 |  | P24 | 0.24 | 0.13 | 0.1 | 0.0006 | 0.011 | 0.11 | 0.0048 | 0.0005 |  | 0.2 | 18.936
[16 empty] | 2090 |  | P24 | 0.26 | 0.13 | 0.09 | 0.0006 | 0.009 | 0.12 | 0.0045 | 0.0005 |  | 0.24 | 9.468
[16 empty] | 2111 |  | P24 | 0.25 | 0.14 | 0.1 | 0.0006 | 0.01 | 0.17 | 0.0045 | 0.0009 |  | 0.24 | 47.34
[16 empty] | 2113 |  | P24 | 0.21 | 0.15 | 0.08 | 0.0006 | 0.009 | 0.11 | 0.0039 | 0.001 |  | 0.23 | 94.68
26 | 2021-08-07 21:03 | 2021-08-19 05:18 | PROD | 1 | 87082 | 42 | 0 | 2 | 0 | 1 | 1.4 | 1 | 1.4 | 7 | 8.5 | 4056 |  | HMG 1 | 0.43 | 0.14 | 0.06 | 0.0006 | 0.012 | 0.11 | 0.0052 | 0.0006 |  | 0.3 | 189.36 | 19875 | 96.73
57 | 2021-08-07 22:01 | 2021-08-19 09:44 | PROD | 2 | 88016 | 42 | 0 | 1 | 0 | 1 | 1.4 | 1 | 1.4 | 3.7 | 10.6 |  |  | HMG 2 | 0.3475 | 0.1375 | 0.1025 | 0.0006 | 0.009 | 0.095 | 0.0057 | 0.000675 |  | 0.295 | 189.36 | 25082 | 98.37
[16 empty] | 3417 |  | P4 | 0.16 | 0.16 | 0.11 | 0.0006 | 0.009 | 0.11 | 0.0054 | 0.0006 |  | 0.25 | 47.34
[16 empty] | 4037 |  | P4 | 0.41 | 0.13 | 0.1 | 0.0006 | 0.009 | 0.09 | 0.0058 | 0.0007 |  | 0.31 | 142.02
85 | 2021-08-07 22:03 | 2021-08-18 23:56 | PRZ | 1 | 85258 | 40 | 0 | 1 | 0 | 1 | 1.4 | 1 | 1.4 | 4.3 | 9.9 |  |  | HMG 4 | 0.205 | 0.1275 | 0.1125 | 0.0006 | 0.01075 | 0.095 | 0.004675 | 0.00065 |  | 0.2525 | 195.16 | 27345 | 98.24
[16 empty] | 3405 |  | P4 | 0.16 | 0.17 | 0.11 | 0.0006 | 0.011 | 0.08 | 0.0051 | 0.0003 |  | 0.22 | 48.79
[16 empty] | 3409 |  | P4 | 0.24 | 0.07 | 0.09 | 0.0006 | 0.009 | 0.12 | 0.0042 | 0.0006 |  | 0.27 | 48.79
[16 empty] | 4029 |  | P4 | 0.29 | 0.15 | 0.11 | 0.0006 | 0.013 | 0.1 | 0.0044 | 0.001 |  | 0.3 | 48.79
[16 empty] | 3410 |  | P4 | 0.13 | 0.12 | 0.14 | 0.0006 | 0.01 | 0.08 | 0.005 | 0.0007 |  | 0.22 | 48.79
53 | 2021-08-08 05:12 | 2021-08-18 16:18 | PROD | 1 | 79831 | 40 | 0 | 2 | 0 | 1 | 1.4 | 1 | 1.5 | 3.6 | 6.1 |  |  | HMG 3 | 0.334 | 0.1165 | 0.062 | 0.0006 | 0.0091 | 0.1195 | 0.003465 | 0.00074 |  | 0.2825 | 189.36 | 19707 | 97.68
[16 empty] | 1110 |  | P24 | 0.38 | 0.16 | 0.12 | 0.0006 | 0.015 | 0.11 | 0.0041 | 0.001 |  | 0.23 | 9.468
[16 empty] | 1112 |  | P24 | 0.4 | 0.13 | 0.08 | 0.0006 | 0.013 | 0.12 | 0.0038 | 0.0012 |  | 0.28 | 85.212
[16 empty] | 1116 |  | P24 | 0.27 | 0.1 | 0.04 | 0.0006 | 0.005 | 0.12 | 0.0031 | 0.0003 |  | 0.29 | 94.68
63 | 2021-08-08 05:13 | 2021-08-19 08:29 | PROD | 1 | 85865 | 43 | 0 | 1 | 0 | 1 | 1.4 | 1 | 1.5 | 3.9 | 7.4 |  |  | HMG 2 | 0.25 | 0.14 | 0.075 | 0.0006 | 0.015 | 0.0875 | 0.00565 | 0.0006 |  | 0.285 | 189.36 | 20040 | 98.93
[16 empty] | 4056 |  | P4 | 0.43 | 0.14 | 0.06 | 0.0006 | 0.012 | 0.11 | 0.0052 | 0.0006 |  | 0.3 | 47.34
[16 empty] | 4057 |  | P4 | 0.19 | 0.14 | 0.08 | 0.0006 | 0.016 | 0.08 | 0.0058 | 0.0006 |  | 0.28 | 142.02
91 | 2021-08-08 10:18 | 2021-08-19 14:58 | PROD | 2 | 87909 | 43 | 0 | 1 | 0 | 1 | 1.4 | 1 | 1.4 | 3.5 | 8.5 |  |  | HMG 2 | 0.237 | 0.1225 | 0.117 | 0.0006 | 0.01 | 0.1105 | 0.0049 | 0.0006 |  | 0.213 | 189.36 | 25156 | 98.99
[16 empty] | 2106 |  | P24 | 0.25 | 0.09 | 0.13 | 0.0006 | 0.01 | 0.13 | 0.0049 | 0.0006 |  | 0.2 | 66.276
[16 empty] | 2107 |  | P24 | 0.23 | 0.14 | 0.11 | 0.0006 | 0.01 | 0.1 | 0.0049 | 0.0006 |  | 0.22 | 123.084
79 | 2021-08-08 13:52 | 2021-08-19 22:49 | PROD | 2 | 88131 | 44 | 0 | 0 | 0 | 1 | 1.4 | 1 | 1.5 | 3.7 | 10 |  |  | HMG 3 | 0.1675 | 0.15 | 0.1075 | 0.0006 | 0.00875 | 0.0925 | 0.0052 | 0.000575 |  | 0.2675 | 189.36 | 25250 | 99.81
[16 empty] | 3410 |  | P4 | 0.13 | 0.12 | 0.14 | 0.0006 | 0.01 | 0.08 | 0.005 | 0.0007 |  | 0.22 | 47.34
[16 empty] | 3417 |  | P4 | 0.16 | 0.16 | 0.11 | 0.0006 | 0.009 | 0.11 | 0.0054 | 0.0006 |  | 0.25 | 47.34
[16 empty] | 4038 |  | P4 | 0.19 | 0.16 | 0.09 | 0.0006 | 0.008 | 0.09 | 0.0052 | 0.0005 |  | 0.3 | 94.68
25 | 2021-08-08 19:01 | 2021-08-20 06:21 | PROD | 2 | 90036 | 46 | 0 | 1 | 0 | 1 | 1.4 | 1 | 1.4 | 3.3 | 10.7 |  |  | HMG 3 | 0.3125 | 0.16 | 0.115 | 0.0006 | 0.0115 | 0.0975 | 0.005225 | 0.00085 |  | 0.27 | 189.36 | 26275 | 99.09
[16 empty] | 4020 |  | P4 | 0.33 | 0.14 | 0.07 | 0.0006 | 0.009 | 0.12 | 0.0035 | 0.0004 |  | 0.29 | 47.34
[16 empty] | 3417 |  | P4 | 0.16 | 0.16 | 0.11 | 0.0006 | 0.009 | 0.11 | 0.0054 | 0.0006 |  | 0.25 | 47.34
[16 empty] | 4039 |  | P4 | 0.38 | 0.17 | 0.14 | 0.0006 | 0.014 | 0.08 | 0.006 | 0.0012 |  | 0.27 | 94.68
51 | 2021-08-08 20:55 | 2021-08-19 16:24 | PROD | 1 | 83018 | 39 | 0 | 1 | 0 | 1 | 1.4 | 1 | 1.4 | 3.6 | 7.1 |  |  | HMG 2 | 0.2225 | 0.1375 | 0.085 | 0.0006 | 0.01075 | 0.1 | 0.005025 | 0.00065 |  | 0.32 | 189.36 | 19673 | 98.42
[16 empty] | 4053 |  | P4 | 0.32 | 0.13 | 0.1 | 0.0006 | 0.01 | 0.1 | 0.0051 | 0.0008 |  | 0.29 | 47.34
[16 empty] | 4058 |  | P4 | 0.19 | 0.14 | 0.08 | 0.0006 | 0.011 | 0.1 | 0.005 | 0.0006 |  | 0.33 | 142.02
47 | 2021-08-08 20:59 | 2021-08-20 09:03 | PROD | 1 | 90251 | 42 | 0 | 2 | 0 | 1 | 1.4 | 1 | 1.4 | 5.1 | 6.5 |  |  | HMG 2 | 0.35 | 0.135 | 0.12 | 0.0006 | 0.015 | 0.135 | 0.00415 | 0.00075 |  | 0.23 | 189.36 | 21540 | 98.63
[16 empty] | 2041 |  | P24 | 0.27 | 0.14 | 0.15 | 0.0006 | 0.018 | 0.11 | 0.0045 | 0.001 |  | 0.19 | 94.68
[16 empty] | 1104 |  | P24 | 0.43 | 0.13 | 0.09 | 0.0006 | 0.012 | 0.16 | 0.0038 | 0.0005 |  | 0.27 | 94.68
62 | 2021-08-08 21:59 | 2021-08-19 21:55 | PROD | 2 | 85001 | 44 | 0 | 0 | 0 | 1 | 1.4 | 1 | 1.4 | 3.7 | 10.5 |  |  | HMG 3 | 0.25 | 0.1375 | 0.1025 | 0.0006 | 0.00975 | 0.0875 | 0.00545 | 0.0008 |  | 0.285 | 189.36 | 24694 | 99.17
[16 empty] | 4035 |  | P4 | 0.23 | 0.11 | 0.08 | 0.0006 | 0.008 | 0.08 | 0.0052 | 0.0007 |  | 0.31 | 94.68
[16 empty] | 3417 |  | P4 | 0.16 | 0.16 | 0.11 | 0.0006 | 0.009 | 0.11 | 0.0054 | 0.0006 |  | 0.25 | 47.34
[16 empty] | 4039 |  | P4 | 0.38 | 0.17 | 0.14 | 0.0006 | 0.014 | 0.08 | 0.006 | 0.0012 |  | 0.27 | 47.34
50 | 2021-08-09 05:19 | 2021-08-20 16:33 | PROD | 1 | 89563 | 42 | 0 | 2 | 1 | 1 | 1.4 | 1 | 1.5 | 4 | 7 |  |  | HMG 2 | 0.278 | 0.134 | 0.0865 | 0.00067 | 0.0087 | 0.092 | 0.0037 | 0.000775 |  | 0.2445 | 189.36 | 20586 | 100.35
[16 empty] | 1089 |  | P24 | 0.33 | 0.16 | 0.08 | 0.0008 | 0.01 | 0.04 | 0.0037 | 0.0011 |  | 0.29 | 66.276
[16 empty] | 1091 |  | P24 | 0.25 | 0.12 | 0.09 | 0.0006 | 0.008 | 0.12 | 0.0037 | 0.0006 |  | 0.22 | 123.084
15 | 2021-08-09 05:34 | 2021-08-19 13:05 | PROD | 1 | 79942 | 40 | 0 | 2 | 0 | 1 | 1.4 | 1 | 1.3 | 4.3 | 7.5 |  |  | HMG 3 | 0.2075 | 0.1375 | 0.095 | 0.0006 | 0.01225 | 0.095 | 0.005275 | 0.0008 |  | 0.305 | 189.36 | 19170 | 98.73
[16 empty] | 4045 |  | P4 | 0.18 | 0.15 | 0.14 | 0.0006 | 0.014 | 0.08 | 0.0055 | 0.001 |  | 0.23 | 47.34
[16 empty] | 4058 |  | P4 | 0.19 | 0.14 | 0.08 | 0.0006 | 0.011 | 0.1 | 0.005 | 0.0006 |  | 0.33 | 47.34
[16 empty] | 4059 |  | P4 | 0.23 | 0.13 | 0.08 | 0.0006 | 0.012 | 0.1 | 0.0053 | 0.0008 |  | 0.33 | 94.68
73 | 2021-08-09 11:05 | 2021-08-21 21:12 | PROD | 2 | 94463 | 44 | 0 | 1 | 0 | 1 | 1.4 | 1 | 1.5 | 5 | 8.9 | 4041 |  | HMG 1 | 0.24 | 0.08 | 0.11 | 0.0006 | 0.011 | 0.08 | 0.0052 | 0.0007 |  | 0.27 | 189.36 | 26324 | 98.35
34 | 2021-08-09 13:53 | 2021-08-20 17:23 | PROD | 2 | 87624 | 43 | 0 | 1 | 0 | 1 | 1.4 | 1 | 1.5 | 4.9 | 11.2 |  |  | HMG 2 | 0.29 | 0.1175 | 0.095 | 0.0006 | 0.0095 | 0.1175 | 0.0054 | 0.0006 |  | 0.315 | 189.36 | 25277 | 98.71
[16 empty] | 4039 |  | P4 | 0.38 | 0.17 | 0.14 | 0.0006 | 0.014 | 0.08 | 0.006 | 0.0012 |  | 0.27 | 47.34
[16 empty] | 4040 |  | P4 | 0.26 | 0.1 | 0.08 | 0.0006 | 0.008 | 0.13 | 0.0052 | 0.0004 |  | 0.33 | 142.02
24 | 2021-08-09 21:04 | 2021-08-20 05:28 | PROD | 1 | 81172 | 41 | 0 | 1 | 0 | 1 | 1.4 | 1 | 1.3 | 3.2 | 6.7 | 4060 |  | HMG 1 | 0.17 | 0.15 | 0.15 | 0.0006 | 0.018 | 0.1 | 0.0061 | 0.0007 |  | 0.24 | 189.36 | 18882 | 98.48
68 | 2021-08-09 21:04 | 2021-08-21 08:47 | PROD | 1 | 88715 | 39 | 0 | 1 | 0 | 1 | 1.4 | 1 | 1.5 | 5.1 | 7.2 |  |  | HMG 3 | 0.265 | 0.1375 | 0.0925 | 0.0006 | 0.0135 | 0.1025 | 0.005475 | 0.000725 |  | 0.3 | 189.36 | 20422 | 99.63
[16 empty] | 4056 |  | P4 | 0.43 | 0.14 | 0.06 | 0.0006 | 0.012 | 0.11 | 0.0052 | 0.0006 |  | 0.3 | 47.34
[16 empty] | 4059 |  | P4 | 0.23 | 0.13 | 0.08 | 0.0006 | 0.012 | 0.1 | 0.0053 | 0.0008 |  | 0.33 | 94.68
[16 empty] | 4060 |  | P4 | 0.17 | 0.15 | 0.15 | 0.0006 | 0.018 | 0.1 | 0.0061 | 0.0007 |  | 0.24 | 47.34
45 | 2021-08-09 22:56 | 2021-08-20 13:03 | PROD | 1 | 82100 | 38 | 0 | 3 | 0 | 1 | 1.4 | 1 | 1.5 | 4.3 | 6 |  |  | HMG 5 | 0.234 | 0.1325 | 0.128 | 0.0006 | 0.0131 | 0.089 | 0.003705 | 0.000845 |  | 0.2005 | 189.36 | 19845 | 97.02
[16 empty] | 2026 |  | P24 | 0.22 | 0.15 | 0.15 | 0.0006 | 0.013 | 0.09 | 0.0036 | 0.0009 |  | 0.2 | 94.68
[16 empty] | 2038 |  | P24 | 0.3 | 0.15 | 0.12 | 0.0006 | 0.011 | 0.14 | 0.0036 | 0.001 |  | 0.2 | 28.404
[16 empty] | 2039 |  | P24 | 0.24 | 0.1 | 0.07 | 0.0006 | 0.011 | 0.08 | 0.0034 | 0.0006 |  | 0.23 | 18.936
[16 empty] | 1123 |  | P24 | 0.22 | 0.1 | 0.12 | 0.0006 | 0.017 | 0.06 | 0.0041 | 0.0007 |  | 0.19 | 28.404
[16 empty] | 2068 |  | P24 | 0.22 | 0.1 | 0.1 | 0.0006 | 0.013 | 0.06 | 0.0041 | 0.0008 |  | 0.19 | 18.936
12 | 2021-08-10 10:54 | 2021-08-21 07:25 | PROD | 2 | 84314 | 41 | 0 | 1 | 0 | 1 | 1.4 | 1 | 1.4 | 3.7 | 10.5 |  |  | HMG 3 | 0.215 | 0.1425 | 0.115 | 0.0006 | 0.00925 | 0.0975 | 0.0054 | 0.00065 |  | 0.2575 | 189.36 | 24371 | 99.25
[16 empty] | 3410 |  | P4 | 0.13 | 0.12 | 0.14 | 0.0006 | 0.01 | 0.08 | 0.005 | 0.0007 |  | 0.22 | 47.34
[16 empty] | 3417 |  | P4 | 0.16 | 0.16 | 0.11 | 0.0006 | 0.009 | 0.11 | 0.0054 | 0.0006 |  | 0.25 | 94.68
[16 empty] | 4037 |  | P4 | 0.41 | 0.13 | 0.1 | 0.0006 | 0.009 | 0.09 | 0.0058 | 0.0007 |  | 0.31 | 47.34
93 | 2021-08-10 14:02 | 2021-08-21 13:18 | PROD | 2 | 86421 | 42 | 0 | 1 | 0 | 1 | 1.4 | 1 | 1.5 | 5.9 | 9.3 |  |  | HMG 3 | 0.2745 | 0.107 | 0.123 | 0.0006 | 0.0136 | 0.1485 | 0.004695 | 0.000805 |  | 0.211 | 189.36 | 26262 | 99.2
[16 empty] | 2113 |  | P24 | 0.21 | 0.15 | 0.08 | 0.0006 | 0.009 | 0.11 | 0.0039 | 0.001 |  | 0.23 | 9.468
[16 empty] | 2115 |  | P24 | 0.32 | 0.11 | 0.12 | 0.0006 | 0.017 | 0.14 | 0.005 | 0.0009 |  | 0.21 | 85.212
[16 empty] | 2116 |  | P24 | 0.24 | 0.1 | 0.13 | 0.0006 | 0.011 | 0.16 | 0.0045 | 0.0007 |  | 0.21 | 94.68
59 | 2021-08-10 18:02 | 2021-08-21 14:38 | PROD | 2 | 83723 | 41 | 0 | 1 | 0 | 1 | 1.4 | 1 | 1.5 | 3.5 | 10.4 |  |  | HMG 3 | 0.255 | 0.125 | 0.1825 | 0.0006 | 0.01025 | 0.0775 | 0.0054 | 0.000675 |  | 0.275 | 189.36 | 24064 | 98.86
[16 empty] | 4040 |  | P4 | 0.26 | 0.1 | 0.08 | 0.0006 | 0.008 | 0.13 | 0.0052 | 0.0004 |  | 0.33 | 47.34
[16 empty] | 4041 |  | P4 | 0.24 | 0.08 | 0.11 | 0.0006 | 0.011 | 0.08 | 0.0052 | 0.0007 |  | 0.27 | 47.34
[16 empty] | 4042 |  | P4 | 0.26 | 0.16 | 0.27 | 0.0006 | 0.011 | 0.05 | 0.0056 | 0.0008 |  | 0.25 | 94.68
87 | 2021-08-10 21:00 | 2021-08-21 05:42 | PROD | 1 | 81334 | 39 | 0 | 1 | 0 | 1 | 1.4 | 1 | 1.4 | 5 | 8.2 | 4061 |  | HMG 1 | 0.14 | 0.16 | 0.08 | 0.0006 | 0.011 | 0.1 | 0.0051 | 0.0005 |  | 0.3 | 189.36 | 18672 | 98.54
67 | 2021-08-10 22:05 | 2021-08-21 03:00 | PRZ | 1 | 78315 | 41 | 0 | 0 | 0 | 1.2 | 1.4 | 1 | 1.3 | 4.6 | 12.2 |  |  | HMG 4 | 0.2025 | 0.14 | 0.0975 | 0.0006 | 0.009 | 0.0675 | 0.005375 | 0.00065 |  | 0.28 | 195.16 | 25440 | 99.37
[16 empty] | 3415 |  | P4 | 0.2 | 0.14 | 0.11 | 0.0006 | 0.01 | 0.07 | 0.0061 | 0.0007 |  | 0.24 | 48.79
[16 empty] | 4035 |  | P4 | 0.23 | 0.11 | 0.08 | 0.0006 | 0.008 | 0.08 | 0.0052 | 0.0007 |  | 0.31 | 48.79
[16 empty] | 3416 |  | P4 | 0.16 | 0.16 | 0.12 | 0.0006 | 0.009 | 0.06 | 0.0049 | 0.0006 |  | 0.25 | 48.79
[16 empty] | 4036 |  | P4 | 0.22 | 0.15 | 0.08 | 0.0006 | 0.009 | 0.06 | 0.0053 | 0.0006 |  | 0.32 | 48.79
78 | 2021-08-10 22:06 | 2021-08-21 23:51 | PROD | 2 | 86210 | 42 | 0 | 1 | 0 | 1 | 1.4 | 1 | 1.6 | 3.6 | 8.6 |  |  | HMG 3 | 0.28 | 0.1075 | 0.11 | 0.0006 | 0.011 | 0.0925 | 0.0054 | 0.00075 |  | 0.285 | 189.36 | 23588 | 99.66
[16 empty] | 4039 |  | P4 | 0.38 | 0.17 | 0.14 | 0.0006 | 0.014 | 0.08 | 0.006 | 0.0012 |  | 0.27 | 47.34
[16 empty] | 4040 |  | P4 | 0.26 | 0.1 | 0.08 | 0.0006 | 0.008 | 0.13 | 0.0052 | 0.0004 |  | 0.33 | 47.34
[16 empty] | 4041 |  | P4 | 0.24 | 0.08 | 0.11 | 0.0006 | 0.011 | 0.08 | 0.0052 | 0.0007 |  | 0.27 | 94.68
95 | 2021-08-11 05:08 | 2021-08-21 15:59 | PROD | 1 | 81077 | 39 | 0 | 3 | 0 | 1 | 1.4 | 1 | 1.4 | 4.3 | 6.7 |  |  | HMG 3 | 0.366 | 0.1395 | 0.0885 | 0.00066 | 0.0114 | 0.11 | 0.004035 | 0.00087 |  | 0.2625 | 189.08 | 18603 | 97.35
[16 empty] | 1092 |  | P24 | 0.39 | 0.15 | 0.09 | 0.0006 | 0.012 | 0.08 | 0.0042 | 0.0012 |  | 0.24 | 47.27
[16 empty] | 1098 |  | P24 | 0.39 | 0.16 | 0.08 | 0.001 | 0.008 | 0.08 | 0.0039 | 0.0006 |  | 0.27 | 28.362
[16 empty] | 2042 |  | P24 | 0.35 | 0.13 | 0.09 | 0.0006 | 0.012 | 0.13 | 0.004 | 0.0008 |  | 0.27 | 113.448
42 | 2021-08-11 05:54 | 2021-08-22 05:08 | PROD | 1 | 83499 | 47 | 0 | 2 | 0 | 1 | 1.4 | 1 | 1.4 | 3.4 | 6.5 |  |  | HMG 3 | 0.2425 | 0.13 | 0.08 | 0.0006 | 0.012 | 0.09 | 0.005325 | 0.000625 |  | 0.3125 | 189.36 | 18901 | 95.35
[16 empty] | 4058 |  | P4 | 0.19 | 0.14 | 0.08 | 0.0006 | 0.011 | 0.1 | 0.005 | 0.0006 |  | 0.33 | 47.34
[16 empty] | 4061 |  | P4 | 0.14 | 0.16 | 0.08 | 0.0006 | 0.011 | 0.1 | 0.0051 | 0.0005 |  | 0.3 | 47.34
[16 empty] | 4062 |  | P4 | 0.32 | 0.11 | 0.08 | 0.0006 | 0.013 | 0.08 | 0.0056 | 0.0007 |  | 0.31 | 94.68
92 | 2021-08-11 11:02 | 2021-08-22 22:14 | PROD | 2 | 90170 | 46 | 0 | 0 | 0 | 1 | 1.4 | 1 | 1.4 | 3.2 | 7.6 |  |  | HMG 2 | 0.242 | 0.153 | 0.093 | 0.000635 | 0.01 | 0.166 | 0.004365 | 0.000715 |  | 0.227 | 189.36 | 26000 | 99.27
[16 empty] | 2103 |  | P24 | 0.2 | 0.16 | 0.1 | 0.0006 | 0.01 | 0.18 | 0.0044 | 0.0004 |  | 0.22 | 123.084
[16 empty] | 2112 |  | P24 | 0.32 | 0.14 | 0.08 | 0.0007 | 0.01 | 0.14 | 0.0043 | 0.0013 |  | 0.24 | 66.276
46 | 2021-08-11 13:11 | 2021-08-23 01:43 | PROD | 2 | 91147 | 45 | 0 | 1 | 0 | 1 | 1.4 | 1 | 1.2 | 4.8 | 7.9 |  |  | HMG 2 | 0.271 | 0.112 | 0.08 | 0.00063 | 0.0093 | 0.14 | 0.00444 | 0.00074 |  | 0.219 | 189.36 | 25673 | 99.5
[16 empty] | 2078 |  | P24 | 0.25 | 0.1 | 0.08 | 0.0006 | 0.009 | 0.14 | 0.0045 | 0.0005 |  | 0.21 | 132.552
[16 empty] | 2112 |  | P24 | 0.32 | 0.14 | 0.08 | 0.0007 | 0.01 | 0.14 | 0.0043 | 0.0013 |  | 0.24 | 56.808
66 | 2021-08-11 18:52 | 2021-08-22 08:17 | PROD | 2 | 82712 | 41 | 0 | 0 | 0 | 1 | 1.4 | 1 | 1.3 | 3.9 | 12.2 |  |  | HMG 3 | 0.1875 | 0.14 | 0.1125 | 0.0006 | 0.0115 | 0.135 | 0.0054 | 0.000625 |  | 0.2825 | 189.36 | 23467 | 99.48
[16 empty] | 4038 |  | P4 | 0.19 | 0.16 | 0.09 | 0.0006 | 0.008 | 0.09 | 0.0052 | 0.0005 |  | 0.3 | 47.34
[16 empty] | 4040 |  | P4 | 0.26 | 0.1 | 0.08 | 0.0006 | 0.008 | 0.13 | 0.0052 | 0.0004 |  | 0.33 | 47.34
[16 empty] | 4043 |  | P4 | 0.15 | 0.15 | 0.14 | 0.0006 | 0.015 | 0.16 | 0.0056 | 0.0008 |  | 0.25 | 94.68
23 | 2021-08-11 21:00 | 2021-08-21 13:04 | PROD | 1 | 76487 | 39 | 0 | 3 | 0 | 1 | 1.4 | 1 | 1.6 | 5.4 | 6.6 |  |  | HMG 3 | 0.3735 | 0.162 | 0.123 | 0.0008 | 0.0129 | 0.099 | 0.004 | 0.001 |  | 0.239 | 189.08 | 17509 | 98.97
[16 empty] | 2041 |  | P24 | 0.27 | 0.14 | 0.15 | 0.0006 | 0.018 | 0.11 | 0.0045 | 0.001 |  | 0.19 | 28.362
[16 empty] | 2044 |  | P24 | 0.38 | 0.16 | 0.13 | 0.0006 | 0.012 | 0.1 | 0.004 | 0.001 |  | 0.23 | 113.448
[16 empty] | 1108 |  | P24 | 0.42 | 0.18 | 0.09 | 0.0014 | 0.012 | 0.09 | 0.0037 | 0.001 |  | 0.29 | 47.27
64 | 2021-08-11 21:58 | 2021-08-22 13:09 | PROD | 1 | 81574 | 42 | 0 | 0 | 0 | 1 | 1.4 | 1 | 1.4 | 4 | 6.7 | 4063 |  | HMG 1 | 0.27 | 0.14 | 0.06 | 0.0006 | 0.011 | 0.12 | 0.0052 | 0.0005 |  | 0.32 | 189.36 | 18714 | 98.75
10 | 2021-08-11 22:01 | 2021-08-22 21:06 | PROD | 2 | 84817 | 41 | 0 | 1 | 0 | 1 | 1.4 | 1 | 1.5 | 4.8 | 9.6 |  |  | HMG 2 | 0.215 | 0.145 | 0.13 | 0.0006 | 0.0135 | 0.1425 | 0.00565 | 0.000775 |  | 0.265 | 189.36 | 24094 | 98.91
[16 empty] | 4037 |  | P4 | 0.41 | 0.13 | 0.1 | 0.0006 | 0.009 | 0.09 | 0.0058 | 0.0007 |  | 0.31 | 47.34
[16 empty] | 4043 |  | P4 | 0.15 | 0.15 | 0.14 | 0.0006 | 0.015 | 0.16 | 0.0056 | 0.0008 |  | 0.25 | 142.02
75 | 2021-08-12 07:39 | 2021-08-22 08:34 | PROD | 1 | 77688 | 38 | 0 | 1 | 0 | 1 | 1.4 | 1 | 1.5 | 4.6 | 8.5 |  |  | HMG 4 | 0.21 | 0.155 | 0.1325 | 0.0006 | 0.01225 | 0.0975 | 0.005375 | 0.00065 |  | 0.285 | 189.36 | 17740 | 97.95
[16 empty] | 4042 |  | P4 | 0.26 | 0.16 | 0.27 | 0.0006 | 0.011 | 0.05 | 0.0056 | 0.0008 |  | 0.25 | 47.34
[16 empty] | 4061 |  | P4 | 0.14 | 0.16 | 0.08 | 0.0006 | 0.011 | 0.1 | 0.0051 | 0.0005 |  | 0.3 | 47.34
[16 empty] | 4063 |  | P4 | 0.27 | 0.14 | 0.06 | 0.0006 | 0.011 | 0.12 | 0.0052 | 0.0005 |  | 0.32 | 47.34
[16 empty] | 4064 |  | P4 | 0.17 | 0.16 | 0.12 | 0.0006 | 0.016 | 0.12 | 0.0056 | 0.0008 |  | 0.27 | 47.34
39 | 2021-08-12 09:39 | 2021-08-22 15:57 | PROD | 1 | 80841 | 40 | 0 | 1 | 0 | 1 | 1.4 | 1 | 1.4 | 3.4 | 7.4 | 4064 |  | HMG 1 | 0.17 | 0.16 | 0.12 | 0.0006 | 0.016 | 0.12 | 0.0056 | 0.0008 |  | 0.27 | 189.36 | 18798 | 98.47
69 | 2021-08-12 10:36 | 2021-08-23 12:56 | PROD | 2 | 86435 | 41 | 0 | 0 | 0 | 1 | 1.4 | 1 | 1.6 | 3.6 | 10.7 | 4044 |  | HMG 1 | 0.16 | 0.17 | 0.13 | 0.0006 | 0.01 | 0.12 | 0.0058 | 0.0007 |  | 0.31 | 189.36 | 26482 | 99.14
65 | 2021-08-12 13:54 | 2021-08-24 17:26 | PROD | 2 | 94475 | 46 | 0 | 0 | 0 | 1 | 1.4 | 1 | 1.2 | 3.8 | 11.6 |  |  | HMG 3 | 0.27 | 0.14 | 0.095 | 0.0006 | 0.0105 | 0.075 | 0.005225 | 0.00095 |  | 0.3 | 189.36 | 26243 | 99.42
[16 empty] | 4039 |  | P4 | 0.38 | 0.17 | 0.14 | 0.0006 | 0.014 | 0.08 | 0.006 | 0.0012 |  | 0.27 | 47.34
[16 empty] | 4045 |  | P4 | 0.18 | 0.15 | 0.14 | 0.0006 | 0.014 | 0.08 | 0.0055 | 0.001 |  | 0.23 | 47.34
[16 empty] | 4046 |  | P4 | 0.26 | 0.12 | 0.05 | 0.0006 | 0.007 | 0.07 | 0.0047 | 0.0008 |  | 0.35 | 94.68
19 | 2021-08-12 18:12 | 2021-08-23 19:56 | PROD | 2 | 87690 | 41 | 0 | 0 | 0 | 1 | 1.4 | 1 | 1.2 | 3.7 | 9.3 |  |  | HMG 3 | 0.3135 | 0.1425 | 0.1325 | 0.00061 | 0.01035 | 0.132 | 0.004285 | 0.00068 |  | 0.2375 | 189.36 | 24174 | 99.85
[16 empty] | 2104 |  | P24 | 0.45 | 0.15 | 0.16 | 0.0006 | 0.014 | 0.16 | 0.0045 | 0.0009 |  | 0.23 | 47.34
[16 empty] | 2105 |  | P24 | 0.26 | 0.14 | 0.13 | 0.0006 | 0.009 | 0.12 | 0.0042 | 0.0005 |  | 0.24 | 123.084
[16 empty] | 2112 |  | P24 | 0.32 | 0.14 | 0.08 | 0.0007 | 0.01 | 0.14 | 0.0043 | 0.0013 |  | 0.24 | 18.936
84 | 2021-08-12 21:03 | 2021-08-23 05:11 | PROD | 1 | 81991 | 41 | 0 | 1 | 0 | 1 | 1.4 | 1 | 1.5 | 4.2 | 7.4 |  |  | HMG 2 | 0.2225 | 0.1475 | 0.0875 | 0.0006 | 0.01375 | 0.0875 | 0.0053 | 0.000775 |  | 0.295 | 189.36 | 19582 | 99.59
[16 empty] | 4062 |  | P4 | 0.32 | 0.11 | 0.08 | 0.0006 | 0.013 | 0.08 | 0.0056 | 0.0007 |  | 0.31 | 47.34
[16 empty] | 4065 |  | P4 | 0.19 | 0.16 | 0.09 | 0.0006 | 0.014 | 0.09 | 0.0052 | 0.0008 |  | 0.29 | 142.02
17 | 2021-08-12 21:05 | 2021-08-23 22:47 | PRZ | 1 | 86056 | 40 | 0 | 1 | 0 | 1 | 1.4 | 1 | 1.5 | 4.8 | 8.8 |  |  | HMG 4 | 0.3125 | 0.14 | 0.1 | 0.0006 | 0.00825 | 0.0975 | 0.00475 | 0.0007 |  | 0.2925 | 195.16 | 26545 | 99.58
[16 empty] | 4033 |  | P4 | 0.38 | 0.17 | 0.06 | 0.0006 | 0.007 | 0.1 | 0.0042 | 0.0007 |  | 0.35 | 48.79
[16 empty] | 3414 |  | P4 | 0.16 | 0.14 | 0.1 | 0.0006 | 0.007 | 0.07 | 0.0043 | 0.0006 |  | 0.25 | 48.79
[16 empty] | 4034 |  | P4 | 0.3 | 0.12 | 0.14 | 0.0006 | 0.01 | 0.13 | 0.0047 | 0.0008 |  | 0.26 | 48.79
[16 empty] | 4037 |  | P4 | 0.41 | 0.13 | 0.1 | 0.0006 | 0.009 | 0.09 | 0.0058 | 0.0007 |  | 0.31 | 48.79
36 | 2021-08-12 21:59 | 2021-08-24 15:00 | PROD | 2 | 92235 | 46 | 0 | 0 | 0 | 1 | 1.4 | 1 | 1.3 | 5.2 | 13.7 |  |  | HMG 2 | 0.215 | 0.135 | 0.08 | 0.0006 | 0.00925 | 0.0925 | 0.0053 | 0.0005 |  | 0.3275 | 189.36 | 26532 | 99.13
[16 empty] | 4046 |  | P4 | 0.26 | 0.12 | 0.05 | 0.0006 | 0.007 | 0.07 | 0.0047 | 0.0008 |  | 0.35 | 47.34
[16 empty] | 4047 |  | P4 | 0.2 | 0.14 | 0.09 | 0.0006 | 0.01 | 0.1 | 0.0055 | 0.0004 |  | 0.32 | 142.02
89 | 2021-08-13 05:07 | 2021-08-23 05:09 | PROD | 1 | 78483 | 41 | 0 | 1 | 0 | 1 | 1.4 | 1 | 1.4 | 4.1 | 7.4 |  |  | HMG 7 | 0.32 | 0.131 | 0.077 | 0.00075 | 0.00965 | 0.092 | 0.00359 | 0.00095 |  | 0.2745 | 189.08 | 17531 | 98.35
[16 empty] | 1089 |  | P24 | 0.33 | 0.16 | 0.08 | 0.0008 | 0.01 | 0.04 | 0.0037 | 0.0011 |  | 0.29 | 47.27
[16 empty] | 2029 |  | P24 | 0.35 | 0.14 | 0.07 | 0.0006 | 0.009 | 0.1 | 0.0039 | 0.0008 |  | 0.3 | 9.454
[16 empty] | 1105 |  | P24 | 0.4 | 0.13 | 0.04 | 0.001 | 0.007 | 0.08 | 0.0033 | 0.0009 |  | 0.32 | 47.27
[16 empty] | 2050 |  | P24 | 0.26 | 0.13 | 0.14 | 0.0006 | 0.014 | 0.12 | 0.0038 | 0.0013 |  | 0.22 | 37.816
[16 empty] | 2065 |  | P24 | 0.38 | 0.15 | 0.09 | 0.0006 | 0.011 | 0.1 | 0.0039 | 0.0008 |  | 0.22 | 9.454
[16 empty] | 2070 |  | P24 | 0.31 | 0.08 | 0.03 | 0.0006 | 0.006 | 0.11 | 0.003 | 0.0006 |  | 0.3 | 18.908
[16 empty] | 2071 |  | P24 | 0.18 | 0.1 | 0.08 | 0.0006 | 0.01 | 0.17 | 0.0039 | 0.0005 |  | 0.22 | 18.908
44 | 2021-08-13 05:10 | 2021-08-23 08:30 | PROD | 1 | 78606 | 38 | 0 | 2 | 0 | 1 | 1.4 | 1 | 1.2 | 4.6 | 7 |  |  | HMG 3 | 0.2175 | 0.1475 | 0.095 | 0.0006 | 0.01425 | 0.095 | 0.0054 | 0.000775 |  | 0.29 | 189.36 | 17611 | 96.75
[16 empty] | 4062 |  | P4 | 0.32 | 0.11 | 0.08 | 0.0006 | 0.013 | 0.08 | 0.0056 | 0.0007 |  | 0.31 | 47.34
[16 empty] | 4064 |  | P4 | 0.17 | 0.16 | 0.12 | 0.0006 | 0.016 | 0.12 | 0.0056 | 0.0008 |  | 0.27 | 47.34
[16 empty] | 4065 |  | P4 | 0.19 | 0.16 | 0.09 | 0.0006 | 0.014 | 0.09 | 0.0052 | 0.0008 |  | 0.29 | 94.68
90 | 2021-08-13 10:40 | 2021-08-24 02:01 | PROD | 2 | 84319 | 46 | 0 | 0 | 1 | 1 | 1.4 | 1 | 1.3 | 4.2 | 9.9 |  |  | HMG 3 | 0.24 | 0.1425 | 0.19 | 0.0006 | 0.011 | 0.0775 | 0.005475 | 0.00075 |  | 0.265 | 189.36 | 23890 | 99.66
[16 empty] | 4040 |  | P4 | 0.26 | 0.1 | 0.08 | 0.0006 | 0.008 | 0.13 | 0.0052 | 0.0004 |  | 0.33 | 47.34
[16 empty] | 4042 |  | P4 | 0.26 | 0.16 | 0.27 | 0.0006 | 0.011 | 0.05 | 0.0056 | 0.0008 |  | 0.25 | 94.68
[16 empty] | 4045 |  | P4 | 0.18 | 0.15 | 0.14 | 0.0006 | 0.014 | 0.08 | 0.0055 | 0.001 |  | 0.23 | 47.34
55 | 2021-08-13 13:51 | 2021-08-25 09:46 | PROD | 2 | 91472 | 45 | 0 | 2 | 0 | 1 | 1.4 | 1 | 1.3 | 3.9 | 8.6 |  |  | HMG 3 | 0.388 | 0.115 | 0.1245 | 0.0006 | 0.011 | 0.1485 | 0.00456 | 0.000705 |  | 0.2185 | 189.36 | 26470 | 99.38
[16 empty] | 1143 |  | P24 | 0.42 | 0.1 | 0.09 | 0.0006 | 0.009 | 0.15 | 0.0044 | 0.0006 |  | 0.22 | 75.744
[16 empty] | 2104 |  | P24 | 0.45 | 0.15 | 0.16 | 0.0006 | 0.014 | 0.16 | 0.0045 | 0.0009 |  | 0.23 | 66.276
[16 empty] | 2106 |  | P24 | 0.25 | 0.09 | 0.13 | 0.0006 | 0.01 | 0.13 | 0.0049 | 0.0006 |  | 0.2 | 47.34
18 | 2021-08-13 19:26 | 2021-08-25 01:47 | PROD | 2 | 88806 | 43 | 0 | 1 | 0 | 1 | 1.4 | 1 | 1.2 | 4.2 | 10.5 |  |  | HMG 3 | 0.21 | 0.1475 | 0.1475 | 0.0006 | 0.01125 | 0.0825 | 0.005525 | 0.00065 |  | 0.28 | 189.36 | 25730 | 99.46
[16 empty] | 4042 |  | P4 | 0.26 | 0.16 | 0.27 | 0.0006 | 0.011 | 0.05 | 0.0056 | 0.0008 |  | 0.25 | 47.34
[16 empty] | 4045 |  | P4 | 0.18 | 0.15 | 0.14 | 0.0006 | 0.014 | 0.08 | 0.0055 | 0.001 |  | 0.23 | 47.34
[16 empty] | 4047 |  | P4 | 0.2 | 0.14 | 0.09 | 0.0006 | 0.01 | 0.1 | 0.0055 | 0.0004 |  | 0.32 | 94.68
16 | 2021-08-13 21:16 | 2021-08-23 08:31 | PROD | 1 | 72935 | 38 | 0 | 1 | 0 | 1 | 1.4 | 1 | 1.2 | 4.2 | 7.7 | 4066 |  | HMG 1 | 0.19 | 0.17 | 0.07 | 0.0006 | 0.007 | 0.11 | 0.0052 | 0.0006 |  | 0.27 | 189.36 | 17084 | 97.63
27 | 2021-08-13 21:28 | 2021-08-24 05:05 | PROD | 1 | 80789 | 41 | 0 | 1 | 0 | 1 | 1.4 | 1 | 1.3 | 4.7 | 8.6 |  |  | HMG 3 | 0.19 | 0.145 | 0.078 | 0.0006 | 0.0092 | 0.098 | 0.00461 | 0.0004 |  | 0.258 | 189.36 | 18615 | 98.29
[16 empty] | 4014 |  | P4 | 0.19 | 0.12 | 0.09 | 0.0006 | 0.013 | 0.09 | 0.0041 | 0.0002 |  | 0.25 | 56.808
[16 empty] | 3395 |  | P4 | 0.19 | 0.12 | 0.08 | 0.0006 | 0.009 | 0.08 | 0.0039 | 0.0002 |  | 0.24 | 37.872
[16 empty] | 4066 |  | P4 | 0.19 | 0.17 | 0.07 | 0.0006 | 0.007 | 0.11 | 0.0052 | 0.0006 |  | 0.27 | 94.68
96 | 2021-08-13 22:06 | 2021-08-26 09:06 | PROD | 2 | 98070 | 45 | 0 | 1 | 0 | 1 | 1.4 | 1 | 1.3 | 5.4 | 8.6 |  |  | HMG 2 | 0.301 | 0.1255 | 0.08 | 0.0006 | 0.01225 | 0.1405 | 0.00386 | 0.000765 |  | 0.234 | 189.36 | 27738 | 99.73
[16 empty] | 2059 |  | P24 | 0.28 | 0.15 | 0.08 | 0.0006 | 0.014 | 0.13 | 0.004 | 0.0008 |  | 0.22 | 123.084
[16 empty] | 1121 |  | P24 | 0.34 | 0.08 | 0.08 | 0.0006 | 0.009 | 0.16 | 0.0036 | 0.0007 |  | 0.26 | 66.276
37 | 2021-08-14 04:02 | 2021-08-24 13:09 | PROD | 1 | 81659 | 40 | 0 | 1 | 0 | 1 | 1.4 | 1 | 1.4 | 4.8 | 7.5 |  |  | HMG 4 | 0.2325 | 0.1175 | 0.0825 | 0.0006 | 0.01325 | 0.09 | 0.005025 | 0.0006 |  | 0.2875 | 189.36 | 19988 | 98.39
[16 empty] | 4014 |  | P4 | 0.19 | 0.12 | 0.09 | 0.0006 | 0.013 | 0.09 | 0.0041 | 0.0002 |  | 0.25 | 47.34
[16 empty] | 4062 |  | P4 | 0.32 | 0.11 | 0.08 | 0.0006 | 0.013 | 0.08 | 0.0056 | 0.0007 |  | 0.31 | 47.34
[16 empty] | 4065 |  | P4 | 0.19 | 0.16 | 0.09 | 0.0006 | 0.014 | 0.09 | 0.0052 | 0.0008 |  | 0.29 | 47.34
[16 empty] | 4067 |  | P4 | 0.23 | 0.08 | 0.07 | 0.0006 | 0.013 | 0.1 | 0.0052 | 0.0007 |  | 0.3 | 47.34
70 | 2021-08-14 05:08 | 2021-08-24 16:30 | PROD | 1 | 81102 | 40 | 0 | 1 | 1 | 1 | 1.4 | 1 | 1.4 | 4.1 | 9.3 |  |  | HMG 2 | 0.22 | 0.09 | 0.075 | 0.0006 | 0.013 | 0.0975 | 0.004925 | 0.000575 |  | 0.2875 | 189.36 | 17837 | 98.24
[16 empty] | 4014 |  | P4 | 0.19 | 0.12 | 0.09 | 0.0006 | 0.013 | 0.09 | 0.0041 | 0.0002 |  | 0.25 | 47.34
[16 empty] | 4067 |  | P4 | 0.23 | 0.08 | 0.07 | 0.0006 | 0.013 | 0.1 | 0.0052 | 0.0007 |  | 0.3 | 142.02
49 | 2021-08-14 10:48 | 2021-08-26 18:17 | PROD | 2 | 94696 | 47 | 0 | 0 | 0 | 1 | 1.4 | 1 | 1.2 | 3.2 | 9.2 |  |  | HMG 3 | 0.2275 | 0.09 | 0.105 | 0.0006 | 0.0125 | 0.1 | 0.0043 | 0.00055 |  | 0.19 | 189.36 | 26768 | 99.35
[16 empty] | 2060 |  | P24 | 0.22 | 0.08 | 0.11 | 0.0006 | 0.012 | 0.1 | 0.0043 | 0.0005 |  | 0.18 | 94.68
[16 empty] | 1123 |  | P24 | 0.22 | 0.1 | 0.12 | 0.0006 | 0.017 | 0.06 | 0.0041 | 0.0007 |  | 0.19 | 47.34
[16 empty] | 2078 |  | P24 | 0.25 | 0.1 | 0.08 | 0.0006 | 0.009 | 0.14 | 0.0045 | 0.0005 |  | 0.21 | 47.34
21 | 2021-08-14 13:18 | 2021-08-24 23:50 | PROD | 2 | 81968 | 40 | 0 | 1 | 0 | 1 | 1.4 | 1 | 1.3 | 3.7 | 11.7 | 4048 |  | HMG 1 | 0.18 | 0.13 | 0.06 | 0.0006 | 0.007 | 0.12 | 0.0051 | 0.0004 |  | 0.3 | 189.36 | 24352 | 98.63
22 | 2021-08-14 18:37 | 2021-08-25 22:57 | PROD | 2 | 89290 | 42 | 0 | 1 | 1 | 1 | 1.4 | 1 | 1.2 | 3.2 | 8.7 | 4049 |  | HMG 1 | 0.2 | 0.14 | 0.13 | 0.0006 | 0.011 | 0.09 | 0.0056 | 0.0006 |  | 0.24 | 189.36 | 24612 | 100.76
71 | 2021-08-14 21:08 | 2021-08-25 01:47 | PRZ | 1 | 78159 | 38 | 0 | 1 | 0 | 2.5 | 1.4 | 1 | 1.2 | 4.3 | 14.6 |  |  | HMG 4 | 0.2175 | 0.1475 | 0.085 | 0.0006 | 0.00825 | 0.1 | 0.00445 | 0.000675 |  | 0.29 | 195.16 | 24899 | 98.88
[16 empty] | 4030 |  | P4 | 0.2 | 0.15 | 0.07 | 0.0006 | 0.008 | 0.1 | 0.0043 | 0.0005 |  | 0.35 | 48.79
[16 empty] | 3412 |  | P4 | 0.18 | 0.14 | 0.12 | 0.0006 | 0.01 | 0.12 | 0.0047 | 0.0008 |  | 0.21 | 48.79
[16 empty] | 4032 |  | P4 | 0.32 | 0.14 | 0.05 | 0.0006 | 0.006 | 0.11 | 0.0041 | 0.0006 |  | 0.35 | 48.79
[16 empty] | 3413 |  | P4 | 0.17 | 0.16 | 0.1 | 0.0006 | 0.009 | 0.07 | 0.0047 | 0.0008 |  | 0.25 | 48.79
35 | 2021-08-14 21:08 | 2021-08-24 09:20 | PROD | 1 | 72986 | 43 | 0 | 1 | 0 | 1 | 1.4 | 1 | 1.4 | 4.5 | 7 | 4068 |  | HMG 1 | 0.2 | 0.1 | 0.08 | 0.0006 | 0.011 | 0.11 | 0.0051 | 0.0008 |  | 0.28 | 189.36 | 16765 | 95.39
11 | 2021-08-14 22:10 | 2021-08-26 14:39 | PROD | 2 | 89827 | 43 | 0 | 0 | 0 | 1 | 1.4 | 1 | 1.4 | 4.1 | 13.3 |  |  | HMG 3 | 0.275 | 0.145 | 0.1 | 0.0006 | 0.01 | 0.085 | 0.005125 | 0.0008 |  | 0.2875 | 189.36 | 25209 | 98.52
[16 empty] | 4046 |  | P4 | 0.26 | 0.12 | 0.05 | 0.0006 | 0.007 | 0.07 | 0.0047 | 0.0008 |  | 0.35 | 47.34
[16 empty] | 4049 |  | P4 | 0.2 | 0.14 | 0.13 | 0.0006 | 0.011 | 0.09 | 0.0056 | 0.0006 |  | 0.24 | 47.34
[16 empty] | 4050 |  | P4 | 0.32 | 0.16 | 0.11 | 0.0006 | 0.011 | 0.09 | 0.0051 | 0.0009 |  | 0.28 | 94.68
32 | 2021-08-15 03:58 | 2021-08-25 08:03 | PROD | 1 | 81524 | 41 | 0 | 1 | 1 | 1 | 1.4 | 1 | 1.5 | 4.9 | 7.2 |  |  | HMG 3 | 0.2125 | 0.11 | 0.0775 | 0.0006 | 0.012 | 0.0925 | 0.005025 | 0.000725 |  | 0.285 | 189.36 | 18761 | 100.67
[16 empty] | 4067 |  | P4 | 0.23 | 0.08 | 0.07 | 0.0006 | 0.013 | 0.1 | 0.0052 | 0.0007 |  | 0.3 | 47.34
[16 empty] | 4068 |  | P4 | 0.2 | 0.1 | 0.08 | 0.0006 | 0.011 | 0.11 | 0.0051 | 0.0008 |  | 0.28 | 47.34
[16 empty] | 4069 |  | P4 | 0.21 | 0.13 | 0.08 | 0.0006 | 0.012 | 0.08 | 0.0049 | 0.0007 |  | 0.28 | 94.68
38 | 2021-08-15 05:10 | 2021-08-25 13:05 | PROD | 1 | 80858 | 39 | 0 | 2 | 0 | 1 | 1.4 | 1 | 1.2 | 5.1 | 7.8 |  |  | HMG 6 | 0.1995 | 0.1285 | 0.0985 | 0.0006 | 0.01345 | 0.094 | 0.005375 | 0.00073 |  | 0.283 | 189.36 | 18860 | 97.84
[16 empty] | 4045 |  | P4 | 0.18 | 0.15 | 0.14 | 0.0006 | 0.014 | 0.08 | 0.0055 | 0.001 |  | 0.23 | 47.34
[16 empty] | 4057 |  | P4 | 0.19 | 0.14 | 0.08 | 0.0006 | 0.016 | 0.08 | 0.0058 | 0.0006 |  | 0.28 | 18.936
[16 empty] | 4058 |  | P4 | 0.19 | 0.14 | 0.08 | 0.0006 | 0.011 | 0.1 | 0.005 | 0.0006 |  | 0.33 | 47.34
[16 empty] | 4060 |  | P4 | 0.17 | 0.15 | 0.15 | 0.0006 | 0.018 | 0.1 | 0.0061 | 0.0007 |  | 0.24 | 18.936
[16 empty] | 4063 |  | P4 | 0.27 | 0.14 | 0.06 | 0.0006 | 0.011 | 0.12 | 0.0052 | 0.0005 |  | 0.32 | 9.468
[16 empty] | 4067 |  | P4 | 0.23 | 0.08 | 0.07 | 0.0006 | 0.013 | 0.1 | 0.0052 | 0.0007 |  | 0.3 | 47.34
77 | 2021-08-15 10:54 | 2021-08-27 14:52 | PROD | 2 | 95270 | 46 | 0 | 0 | 1 | 1 | 1.4 | 1 | 1.2 | 3.9 | 10.4 |  |  | HMG 3 | 0.215 | 0.135 | 0.1125 | 0.0006 | 0.011 | 0.095 | 0.005225 | 0.0007 |  | 0.29 | 189.36 | 26765 | 100.16
[16 empty] | 4043 |  | P4 | 0.15 | 0.15 | 0.14 | 0.0006 | 0.015 | 0.16 | 0.0056 | 0.0008 |  | 0.25 | 47.34
[16 empty] | 4051 |  | P4 | 0.21 | 0.11 | 0.09 | 0.0006 | 0.009 | 0.08 | 0.0049 | 0.0006 |  | 0.31 | 47.34
[16 empty] | 4052 |  | P4 | 0.25 | 0.14 | 0.11 | 0.0006 | 0.01 | 0.07 | 0.0052 | 0.0007 |  | 0.3 | 94.68
54 | 2021-08-15 13:46 | 2021-08-27 21:58 | PROD | 2 | 94976 | 44 | 0 | 2 | 0 | 1 | 1.4 | 1 | 1.3 | 3.7 | 8 |  |  | HMG 3 | 0.2565 | 0.1235 | 0.098 | 0.0006 | 0.01145 | 0.114 | 0.00414 | 0.00073 |  | 0.2095 | 189.36 | 26345 | 100.36
[16 empty] | 2058 |  | P24 | 0.27 | 0.14 | 0.11 | 0.0006 | 0.014 | 0.09 | 0.0039 | 0.001 |  | 0.19 | 75.744
[16 empty] | 2062 |  | P24 | 0.24 | 0.15 | 0.12 | 0.0006 | 0.012 | 0.1 | 0.0037 | 0.0007 |  | 0.26 | 28.404
[16 empty] | 2078 |  | P24 | 0.25 | 0.1 | 0.08 | 0.0006 | 0.009 | 0.14 | 0.0045 | 0.0005 |  | 0.21 | 85.212
43 | 2021-08-15 18:40 | 2021-08-27 08:01 | PROD | 2 | 91466 | 46 | 0 | 1 | 0 | 1 | 1.4 | 1 | 1.2 | 4.2 | 8.6 |  |  | HMG 3 | 0.237 | 0.08 | 0.1085 | 0.0006 | 0.011 | 0.132 | 0.00417 | 0.000925 |  | 0.2035 | 189.36 | 25582 | 99.64
[16 empty] | 2058 |  | P24 | 0.27 | 0.14 | 0.11 | 0.0006 | 0.014 | 0.09 | 0.0039 | 0.001 |  | 0.19 | 47.34
[16 empty] | 2111 |  | P24 | 0.25 | 0.14 | 0.1 | 0.0006 | 0.01 | 0.17 | 0.0045 | 0.0009 |  | 0.24 | 28.404
[16 empty] | 2114 |  | P24 | 0.22 | 0.04 | 0.11 | 0.0006 | 0.01 | 0.14 | 0.0042 | 0.0009 |  | 0.2 | 113.616
72 | 2021-08-15 21:00 | 2021-08-25 05:05 | PROD | 1 | 72140 | 39 | 0 | 1 | 0 | 1 | 1.4 | 1 | 1.7 | 5 | 7.1 |  |  | HMG 5 | 0.213 | 0.1325 | 0.089 | 0.0006 | 0.01215 | 0.09 | 0.005105 | 0.000745 |  | 0.2785 | 189.36 | 15956 | 97.35
[16 empty] | 4045 |  | P4 | 0.18 | 0.15 | 0.14 | 0.0006 | 0.014 | 0.08 | 0.0055 | 0.001 |  | 0.23 | 37.872
[16 empty] | 4059 |  | P4 | 0.23 | 0.13 | 0.08 | 0.0006 | 0.012 | 0.1 | 0.0053 | 0.0008 |  | 0.33 | 9.468
[16 empty] | 4063 |  | P4 | 0.27 | 0.14 | 0.06 | 0.0006 | 0.011 | 0.12 | 0.0052 | 0.0005 |  | 0.32 | 28.404
[16 empty] | 4068 |  | P4 | 0.2 | 0.1 | 0.08 | 0.0006 | 0.011 | 0.11 | 0.0051 | 0.0008 |  | 0.28 | 18.936
[16 empty] | 4069 |  | P4 | 0.21 | 0.13 | 0.08 | 0.0006 | 0.012 | 0.08 | 0.0049 | 0.0007 |  | 0.28 | 94.68
1 | 2021-08-15 22:54 | 2021-08-26 09:44 | PRZ | 1 | 80130 | 38 | 0 | 1 | 0 | 1 | 1.4 | 1 | 1.3 | 4.4 | 9.4 |  |  | HMG 4 | 0.2325 | 0.14 | 0.0775 | 0.0006 | 0.008 | 0.1 | 0.003975 | 0.000275 |  | 0.2775 | 195.16 | 24835 | 99.18
[16 empty] | 4020 |  | P4 | 0.33 | 0.14 | 0.07 | 0.0006 | 0.009 | 0.12 | 0.0035 | 0.0004 |  | 0.29 | 48.79
[16 empty] | 4021 |  | P4 | 0.22 | 0.14 | 0.08 | 0.0006 | 0.007 | 0.12 | 0.0039 | 0.0002 |  | 0.28 | 48.79
[16 empty] | 3405 |  | P4 | 0.16 | 0.17 | 0.11 | 0.0006 | 0.011 | 0.08 | 0.0051 | 0.0003 |  | 0.22 | 48.79
[16 empty] | 4025 |  | P4 | 0.22 | 0.11 | 0.05 | 0.0006 | 0.005 | 0.08 | 0.0034 | 0.0002 |  | 0.32 | 48.79
76 | 2021-08-16 05:11 | 2021-08-26 08:33 | PROD | 1 | 79182 | 40 | 0 | 2 | 1 | 1 | 1.4 | 1 | 1.2 | 4.3 | 6.4 |  |  | HMG 3 | 0.23 | 0.145 | 0.135 | 0.0006 | 0.01 | 0.075 | 0.005075 | 0.000725 |  | 0.2675 | 189.36 | 17237 | 98.9
[16 empty] | 4042 |  | P4 | 0.26 | 0.16 | 0.27 | 0.0006 | 0.011 | 0.05 | 0.0056 | 0.0008 |  | 0.25 | 47.34
[16 empty] | 4050 |  | P4 | 0.32 | 0.16 | 0.11 | 0.0006 | 0.011 | 0.09 | 0.0051 | 0.0009 |  | 0.28 | 47.34
[16 empty] | 3418 |  | P4 | 0.17 | 0.13 | 0.08 | 0.0006 | 0.009 | 0.08 | 0.0048 | 0.0006 |  | 0.27 | 94.68
31 | 2021-08-16 05:15 | 2021-08-26 13:08 | PROD | 1 | 80934 | 41 | 0 | 0 | 0 | 1 | 1.4 | 1 | 1.3 | 4.7 | 7.2 |  |  | HMG 2 | 0.18 | 0.13 | 0.08 | 0.0006 | 0.00975 | 0.08 | 0.004825 | 0.000625 |  | 0.2725 | 189.36 | 19266 | 98.38
[16 empty] | 4069 |  | P4 | 0.21 | 0.13 | 0.08 | 0.0006 | 0.012 | 0.08 | 0.0049 | 0.0007 |  | 0.28 | 47.34
[16 empty] | 3418 |  | P4 | 0.17 | 0.13 | 0.08 | 0.0006 | 0.009 | 0.08 | 0.0048 | 0.0006 |  | 0.27 | 142.02
56 | 2021-08-16 10:57 | 2021-08-28 22:53 | PROD | 2 | 96291 | 46 | 0 | 1 | 0 | 1 | 1.4 | 1 | 1.2 | 3.3 | 8.2 |  |  | HMG 2 | 0.36 | 0.15 | 0.11 | 0.0006 | 0.013 | 0.145 | 0.0039 | 0.00085 |  | 0.245 | 189.36 | 26839 | 102.33
[16 empty] | 2043 |  | P24 | 0.34 | 0.14 | 0.1 | 0.0006 | 0.011 | 0.18 | 0.0037 | 0.0007 |  | 0.26 | 94.68
[16 empty] | 1110 |  | P24 | 0.38 | 0.16 | 0.12 | 0.0006 | 0.015 | 0.11 | 0.0041 | 0.001 |  | 0.23 | 94.68
41 | 2021-08-16 14:02 | 2021-08-29 09:50 | PROD | 2 | 100257 | 48 | 0 | 2 | 0 | 1 | 1.4 | 1 | 1.2 | 3.3 | 9 |  |  | HMG 2 | 0.2525 | 0.1435 | 0.11 | 0.0006 | 0.01365 | 0.097 | 0.0039 | 0.00086 |  | 0.218 | 189.36 | 27790 | 98.82
[16 empty] | 2046 |  | P24 | 0.22 | 0.15 | 0.11 | 0.0006 | 0.013 | 0.11 | 0.0039 | 0.0006 |  | 0.27 | 66.276
[16 empty] | 2058 |  | P24 | 0.27 | 0.14 | 0.11 | 0.0006 | 0.014 | 0.09 | 0.0039 | 0.001 |  | 0.19 | 123.084
14 | 2021-08-16 14:05 | 2021-08-27 08:12 | PROD | 2 | 83218 | 41 | 0 | 0 | 0 | 1 | 1.4 | 1 | 1.2 | 3.4 | 10.6 | 4051 |  | HMG 1 | 0.21 | 0.11 | 0.09 | 0.0006 | 0.009 | 0.08 | 0.0049 | 0.0006 |  | 0.31 | 189.36 | 23398 | 98.82
48 | 2021-08-16 19:56 | 2021-08-26 04:57 | PROD | 1 | 73381 | 33 | 0 | 6 | 0 | 1 | 1.4 | 1 | 1.2 | 4.1 | 6.5 |  |  | HMG 8 | 0.3465 | 0.136 | 0.0775 | 0.00076 | 0.0094 | 0.099 | 0.0036 | 0.000805 |  | 0.2665 | 189.08 | 17062 | 97.31
[16 empty] | 2026 |  | P24 | 0.22 | 0.15 | 0.15 | 0.0006 | 0.013 | 0.09 | 0.0036 | 0.0009 |  | 0.2 | 18.908
[16 empty] | 2030 |  | P24 | 0.34 | 0.15 | 0.1 | 0.0006 | 0.012 | 0.1 | 0.0042 | 0.001 |  | 0.23 | 9.454
[16 empty] | 1094 |  | P24 | 0.31 | 0.11 | 0.07 | 0.0006 | 0.007 | 0.12 | 0.0039 | 0.0008 |  | 0.25 | 18.908
[16 empty] | 1097 |  | P24 | 0.37 | 0.16 | 0.09 | 0.0006 | 0.01 | 0.09 | 0.004 | 0.0009 |  | 0.23 | 18.908
[16 empty] | 1100 |  | P24 | 0.26 | 0.13 | 0.09 | 0.0006 | 0.012 | 0.12 | 0.0037 | 0.0005 |  | 0.22 | 18.908
[16 empty] | 1101 |  | P24 | 0.21 | 0.17 | 0.15 | 0.0006 | 0.012 | 0.08 | 0.0034 | 0.0007 |  | 0.2 | 9.454
[16 empty] | 1104 |  | P24 | 0.43 | 0.13 | 0.09 | 0.0006 | 0.012 | 0.16 | 0.0038 | 0.0005 |  | 0.27 | 18.908
[16 empty] | 1105 |  | P24 | 0.4 | 0.13 | 0.04 | 0.001 | 0.007 | 0.08 | 0.0033 | 0.0009 |  | 0.32 | 75.632
60 | 2021-08-16 20:55 | 2021-08-27 13:21 | PROD | 1 | 82271 | 37 | 0 | 5 | 0 | 1 | 1.4 | 1 | 1.2 | 4 | 7.8 |  |  | HMG 2 | 0.1975 | 0.1325 | 0.08 | 0.0006 | 0.0115 | 0.08 | 0.004975 | 0.0006 |  | 0.295 | 189.36 | 18468 | 98.66
[16 empty] | 4057 |  | P4 | 0.19 | 0.14 | 0.08 | 0.0006 | 0.016 | 0.08 | 0.0058 | 0.0006 |  | 0.28 | 47.34
[16 empty] | 4070 |  | P4 | 0.2 | 0.13 | 0.08 | 0.0006 | 0.01 | 0.08 | 0.0047 | 0.0006 |  | 0.3 | 142.02
80 | 2021-08-16 22:52 | 2021-08-27 05:06 | PROD | 1 | 78411 | 38 | 0 | 3 | 0 | 1 | 1.4 | 1 | 1.3 | 6 | 6.8 | 4071 |  | HMG 1 | 0.26 | 0.14 | 0.09 | 0.0006 | 0.009 | 0.07 | 0.0049 | 0.0002 |  | 0.31 | 189.36 | 17992 | 96.77
82 | 2021-08-17 10:41 | 2021-08-27 17:11 | PROD | 2 | 81359 | 39 | 0 | 0 | 0 | 1 | 1.4 | 1 | 1.2 | 4 | 9.3 | 4053 |  | HMG 1 | 0.32 | 0.13 | 0.1 | 0.0006 | 0.01 | 0.1 | 0.0051 | 0.0008 |  | 0.29 | 189.36 | 23023 | 99.44
29 | 2021-08-17 13:43 | 2021-08-28 00:54 | PROD | 2 | 83359 | 41 | 0 | 0 | 1 | 1 | 1.4 | 1 | 1.2 | 5.1 | 10.5 | 4052 |  | HMG 1 | 0.25 | 0.14 | 0.11 | 0.0006 | 0.01 | 0.07 | 0.0052 | 0.0007 |  | 0.3 | 189.36 | 24813 | 100.18
2 | 2021-08-17 18:23 | 2021-08-28 19:01 | PROD | 2 | 86049 | 43 | 0 | 0 | 1 | 1 | 1.4 | 1 | 1.2 | 3.9 | 8.4 |  |  | HMG 2 | 0.2625 | 0.1025 | 0.075 | 0.0006 | 0.0105 | 0.14 | 0.0049 | 0.000675 |  | 0.31 | 189.36 | 24502 | 99.84
[16 empty] | 4051 |  | P4 | 0.21 | 0.11 | 0.09 | 0.0006 | 0.009 | 0.08 | 0.0049 | 0.0006 |  | 0.31 | 47.34
[16 empty] | 4054 |  | P4 | 0.28 | 0.1 | 0.07 | 0.0006 | 0.011 | 0.16 | 0.0049 | 0.0007 |  | 0.31 | 142.02
33 | 2021-08-17 20:56 | 2021-08-27 08:15 | PROD | 1 | 72378 | 38 | 0 | 2 | 0 | 1 | 1.4 | 1 | 1.3 | 4 | 6.7 | 3419 |  | HMG 1 | 0.27 | 0.14 | 0.14 | 0.0006 | 0.011 | 0.14 | 0.0066 | 0.0009 |  | 0.23 | 189.36 | 16845 | 95.01
86 | 2021-08-17 21:14 | 2021-08-27 16:50 | PROD | 1 | 75552 | 36 | 0 | 4 | 0 | 1 | 1.4 | 1 | 1.2 | 4.8 | 7.6 | 4072 |  | HMG 1 | 0.21 | 0.12 | 0.11 | 0.0006 | 0.009 | 0.08 | 0.005 | 0.001 |  | 0.28 | 189.36 | 17126 | 96.22
61 | 2021-08-18 05:12 | 2021-08-28 08:26 | PROD | 1 | 78320 | 37 | 0 | 2 | 0 | 1 | 1.4 | 1 | 1.4 | 8.4 | 7.7 |  |  | HMG 5 | 0.27 | 0.1225 | 0.096 | 0.0006 | 0.0114 | 0.0975 | 0.005585 | 0.000635 |  | 0.2905 | 189.36 | 17832 | 102.78
[16 empty] | 4059 |  | P4 | 0.23 | 0.13 | 0.08 | 0.0006 | 0.012 | 0.1 | 0.0053 | 0.0008 |  | 0.33 | 18.936
[16 empty] | 4062 |  | P4 | 0.32 | 0.11 | 0.08 | 0.0006 | 0.013 | 0.08 | 0.0056 | 0.0007 |  | 0.31 | 47.34
[16 empty] | 4067 |  | P4 | 0.23 | 0.08 | 0.07 | 0.0006 | 0.013 | 0.1 | 0.0052 | 0.0007 |  | 0.3 | 28.404
[16 empty] | 4071 |  | P4 | 0.26 | 0.14 | 0.09 | 0.0006 | 0.009 | 0.07 | 0.0049 | 0.0002 |  | 0.31 | 47.34
[16 empty] | 3419 |  | P4 | 0.27 | 0.14 | 0.14 | 0.0006 | 0.011 | 0.14 | 0.0066 | 0.0009 |  | 0.23 | 47.34
9 | 2021-08-18 05:15 | 2021-08-28 05:10 | PROD | 1 | 77909 | 38 | 0 | 1 | 1 | 1 | 1.4 | 1 | 1.2 | 3.4 | 6.7 |  |  | HMG 3 | 0.195 | 0.1225 | 0.0975 | 0.0006 | 0.01025 | 0.085 | 0.00495 | 0.00065 |  | 0.2875 | 189.36 | 17297 | 99.15
[16 empty] | 4070 |  | P4 | 0.2 | 0.13 | 0.08 | 0.0006 | 0.01 | 0.08 | 0.0047 | 0.0006 |  | 0.3 | 94.68
[16 empty] | 4072 |  | P4 | 0.21 | 0.12 | 0.11 | 0.0006 | 0.009 | 0.08 | 0.005 | 0.001 |  | 0.28 | 47.34
[16 empty] | 3420 |  | P4 | 0.17 | 0.11 | 0.12 | 0.0006 | 0.012 | 0.1 | 0.0054 | 0.0004 |  | 0.27 | 47.34
81 | 2021-08-18 05:20 | 2021-08-28 16:20 | PROD | 1 | 82323 | 40 | 0 | 2 | 0 | 1 | 1.4 | 1 | 1.2 | 4.1 | 5.8 |  |  | HMG 4 | 0.215 | 0.13 | 0.105 | 0.0006 | 0.01275 | 0.105 | 0.005775 | 0.000675 |  | 0.2775 | 189.36 | 19041 | 98.87
[16 empty] | 4057 |  | P4 | 0.19 | 0.14 | 0.08 | 0.0006 | 0.016 | 0.08 | 0.0058 | 0.0006 |  | 0.28 | 47.34
[16 empty] | 4059 |  | P4 | 0.23 | 0.13 | 0.08 | 0.0006 | 0.012 | 0.1 | 0.0053 | 0.0008 |  | 0.33 | 47.34
[16 empty] | 3419 |  | P4 | 0.27 | 0.14 | 0.14 | 0.0006 | 0.011 | 0.14 | 0.0066 | 0.0009 |  | 0.23 | 47.34
[16 empty] | 3420 |  | P4 | 0.17 | 0.11 | 0.12 | 0.0006 | 0.012 | 0.1 | 0.0054 | 0.0004 |  | 0.27 | 47.34
58 | 2021-08-18 13:06 | 2021-08-29 21:01 | PROD | 2 | 89554 | 43 | 0 | 1 | 0 | 1 | 1.4 | 1 | 1.4 | 3.6 | 10.4 | 4055 |  | HMG 1 | 0.21 | 0.13 | 0.12 | 0.0006 | 0.013 | 0.06 | 0.0054 | 0.0007 |  | 0.29 | 189.36 | 24575 | 102.84
88 | 2021-08-18 13:45 | 2021-08-29 06:51 | PROD | 2 | 84511 | 41 | 0 | 1 | 0 | 1 | 1.4 | 1 | 1.2 | 3.9 | 7 |  |  | HMG 3 | 0.245 | 0.11 | 0.0875 | 0.0006 | 0.011 | 0.115 | 0.005025 | 0.000675 |  | 0.305 | 189.36 | 21262 | 100.79
[16 empty] | 4051 |  | P4 | 0.21 | 0.11 | 0.09 | 0.0006 | 0.009 | 0.08 | 0.0049 | 0.0006 |  | 0.31 | 47.34
[16 empty] | 4054 |  | P4 | 0.28 | 0.1 | 0.07 | 0.0006 | 0.011 | 0.16 | 0.0049 | 0.0007 |  | 0.31 | 94.68
[16 empty] | 4055 |  | P4 | 0.21 | 0.13 | 0.12 | 0.0006 | 0.013 | 0.06 | 0.0054 | 0.0007 |  | 0.29 | 47.34
52 | 2021-08-18 18:46 | 2021-08-30 01:55 | PROD | 2 | 89191 | 43 | 0 | 0 | 0 | 1 | 1.4 | 1 | 1.3 | 4.5 | 10.5 |  |  | HMG 4 | 0.3545 | 0.1415 | 0.0915 | 0.0016 | 0.0125 | 0.082 | 0.00419 | 0.001085 |  | 0.2415 | 189.36 | 25038 | 102.69
[16 empty] | 1092 |  | P24 | 0.39 | 0.15 | 0.09 | 0.0006 | 0.012 | 0.08 | 0.0042 | 0.0012 |  | 0.24 | 66.276
[16 empty] | 2040 |  | P24 | 0.23 | 0.13 | 0.11 | 0.0006 | 0.012 | 0.14 | 0.0039 | 0.0008 |  | 0.23 | 18.936
[16 empty] | 1103 |  | P24 | 0.39 | 0.13 | 0.07 | 0.0031 | 0.011 | 0.07 | 0.0038 | 0.0012 |  | 0.28 | 75.744
[16 empty] | 1156 |  | P24 | 0.26 | 0.16 | 0.14 | 0.0006 | 0.018 | 0.08 | 0.0054 | 0.0007 |  | 0.15 | 28.404
94 | 2021-08-18 21:02 | 2021-08-29 16:57 | PROD | 1 | 84789 | 39 | 0 | 3 | 0 | 1 | 1.4 | 1 | 1.2 | 5.4 | 6.2 |  |  | HMG 12 | 0.309 | 0.138 | 0.09 | 0.000835 | 0.01095 | 0.11 | 0.00399 | 0.000815 |  | 0.243 | 189.08 | 19581 | 98.5
[16 empty] | 2032 |  | P24 | 0.27 | 0.13 | 0.09 | 0.0006 | 0.011 | 0.09 | 0.004 | 0.0006 |  | 0.24 | 18.908
[16 empty] | 2035 |  | P24 | 0.26 | 0.12 | 0.07 | 0.0006 | 0.008 | 0.11 | 0.0035 | 0.0008 |  | 0.24 | 18.908
[16 empty] | 1102 |  | P24 | 0.4 | 0.14 | 0.04 | 0.0021 | 0.01 | 0.1 | 0.0037 | 0.0015 |  | 0.32 | 28.362
[16 empty] | 2049 |  | P24 | 0.29 | 0.15 | 0.11 | 0.0006 | 0.014 | 0.1 | 0.0039 | 0.001 |  | 0.25 | 28.362
[16 empty] | 1114 |  | P24 | 0.39 | 0.14 | 0.09 | 0.0006 | 0.01 | 0.11 | 0.0038 | 0.0006 |  | 0.25 | 18.908
[16 empty] | 2082 |  | P24 | 0.3 | 0.11 | 0.03 | 0.0008 | 0.006 | 0.14 | 0.0034 | 0.0005 |  | 0.29 | 9.454
[16 empty] | 2085 |  | P24 | 0.24 | 0.14 | 0.11 | 0.0006 | 0.011 | 0.08 | 0.0042 | 0.0006 |  | 0.17 | 18.908
[16 empty] | 2087 |  | P24 | 0.24 | 0.13 | 0.1 | 0.0006 | 0.011 | 0.11 | 0.0048 | 0.0005 |  | 0.2 | 9.454
[16 empty] | 2092 |  | P24 | 0.46 | 0.18 | 0.12 | 0.0006 | 0.012 | 0.17 | 0.0046 | 0.0008 |  | 0.23 | 9.454
[16 empty] | 2095 |  | P24 | 0.35 | 0.12 | 0.16 | 0.0006 | 0.014 | 0.14 | 0.0045 | 0.0009 |  | 0.23 | 9.454
[16 empty] | 2099 |  | P24 | 0.28 | 0.14 | 0.11 | 0.0006 | 0.014 | 0.12 | 0.0043 | 0.0006 |  | 0.2 | 9.454
[16 empty] | 2102 |  | P24 | 0.16 | 0.15 | 0.11 | 0.0006 | 0.01 | 0.14 | 0.0044 | 0.0003 |  | 0.2 | 9.454
53 | 2021-08-18 21:58 | 2021-08-31 01:52 | PROD | 2 | 95307 | 46 | 0 | 1 | 0 | 1 | 1.4 | 1 | 1.2 | 4.2 | 8.7 |  |  | HMG 3 | 0.334 | 0.1165 | 0.062 | 0.0006 | 0.0091 | 0.1195 | 0.003465 | 0.00074 |  | 0.2825 | 189.36 | 27482 | 102.18
[16 empty] | 1110 |  | P24 | 0.38 | 0.16 | 0.12 | 0.0006 | 0.015 | 0.11 | 0.0041 | 0.001 |  | 0.23 | 9.468
[16 empty] | 1112 |  | P24 | 0.4 | 0.13 | 0.08 | 0.0006 | 0.013 | 0.12 | 0.0038 | 0.0012 |  | 0.28 | 85.212
[16 empty] | 1116 |  | P24 | 0.27 | 0.1 | 0.04 | 0.0006 | 0.005 | 0.12 | 0.0031 | 0.0003 |  | 0.29 | 94.68
40 | 2021-08-18 22:56 | 2021-08-29 05:11 | PROD | 1 | 80752 | 40 | 0 | 2 | 0 | 1 | 1.4 | 1 | 1.2 | 3.8 | 6.1 |  |  | HMG 5 | 0.2089953 | 0.1209992 | 0.06799949 | 0.000604996 | 0.008249926 | 0.09549812 | 0.004820022 | 0.000424963 |  | 0.3130031 | 189.352 | 18768 | 98.48
[16 empty] | 2112 |  | P24 | 0.32 | 0.14 | 0.08 | 0.0007 | 0.01 | 0.14 | 0.0043 | 0.0013 |  | 0.24 | 9.46
[16 empty] | 4048 |  | P4 | 0.18 | 0.13 | 0.06 | 0.0006 | 0.007 | 0.12 | 0.0051 | 0.0004 |  | 0.3 | 37.872
[16 empty] | 4068 |  | P4 | 0.2 | 0.1 | 0.08 | 0.0006 | 0.011 | 0.11 | 0.0051 | 0.0008 |  | 0.28 | 9.468
[16 empty] | 4071 |  | P4 | 0.26 | 0.14 | 0.09 | 0.0006 | 0.009 | 0.07 | 0.0049 | 0.0002 |  | 0.31 | 37.872
[16 empty] | 4073 |  | P4 | 0.19 | 0.11 | 0.06 | 0.0006 | 0.008 | 0.09 | 0.0047 | 0.0004 |  | 0.33 | 94.68
13 | 2021-08-19 06:53 | 2021-08-28 13:17 | PROD | 1 | 72099 | 39 | 0 | 1 | 0 | 1 | 1.4 | 1 | 1.2 | 3.4 | 6.7 | 3421 |  | HMG 1 | 0.33 | 0.15 | 0.07 | 0.0006 | 0.012 | 0.08 | 0.005 | 0.0008 |  | 0.29 | 189.36 | 16834 | 98.53
26 | 2021-08-19 10:42 | 2021-08-30 06:27 | PROD | 2 | 85240 | 40 | 0 | 1 | 0 | 1 | 1.4 | 1 | 1.4 | 8 | 9 | 4056 |  | HMG 1 | 0.43 | 0.14 | 0.06 | 0.0006 | 0.012 | 0.11 | 0.0052 | 0.0006 |  | 0.3 | 189.36 | 24465 | 99.17
28 | 2021-08-19 10:42 | 2021-08-29 13:22 | PROD | 1 | 79145 | 39 | 0 | 1 | 0 | 1 | 1.4 | 1 | 1.2 | 3.9 | 6.7 |  |  | HMG 2 | 0.26 | 0.13 | 0.065 | 0.0006 | 0.01 | 0.085 | 0.00485 | 0.0006 |  | 0.31 | 189.36 | 18830 | 98.18
[16 empty] | 4073 |  | P4 | 0.19 | 0.11 | 0.06 | 0.0006 | 0.008 | 0.09 | 0.0047 | 0.0004 |  | 0.33 | 94.68
[16 empty] | 3421 |  | P4 | 0.33 | 0.15 | 0.07 | 0.0006 | 0.012 | 0.08 | 0.005 | 0.0008 |  | 0.29 | 94.68
63 | 2021-08-19 13:41 | 2021-08-30 21:54 | PROD | 2 | 89555 | 42 | 0 | 1 | 0 | 1 | 1.4 | 1 | 1.5 | 3.6 | 10.4 |  |  | HMG 2 | 0.25 | 0.14 | 0.075 | 0.0006 | 0.015 | 0.0875 | 0.00565 | 0.0006 |  | 0.285 | 189.36 | 24828 | 102.87
[16 empty] | 4056 |  | P4 | 0.43 | 0.14 | 0.06 | 0.0006 | 0.012 | 0.11 | 0.0052 | 0.0006 |  | 0.3 | 47.34
[16 empty] | 4057 |  | P4 | 0.19 | 0.14 | 0.08 | 0.0006 | 0.016 | 0.08 | 0.0058 | 0.0006 |  | 0.28 | 142.02
15 | 2021-08-19 18:30 | 2021-08-31 09:53 | PROD | 2 | 89761 | 43 | 0 | 1 | 0 | 1 | 1.4 | 1 | 1.5 | 3.8 | 11.1 |  |  | HMG 3 | 0.2075 | 0.1375 | 0.095 | 0.0006 | 0.01225 | 0.095 | 0.005275 | 0.0008 |  | 0.305 | 189.36 | 25826 | 99.09
[16 empty] | 4045 |  | P4 | 0.18 | 0.15 | 0.14 | 0.0006 | 0.014 | 0.08 | 0.0055 | 0.001 |  | 0.23 | 47.34
[16 empty] | 4058 |  | P4 | 0.19 | 0.14 | 0.08 | 0.0006 | 0.011 | 0.1 | 0.005 | 0.0006 |  | 0.33 | 47.34
[16 empty] | 4059 |  | P4 | 0.23 | 0.13 | 0.08 | 0.0006 | 0.012 | 0.1 | 0.0053 | 0.0008 |  | 0.33 | 94.68
20 | 2021-08-19 21:02 | 2021-08-29 08:30 | PROD | 1 | 73533 | 36 | 0 | 3 | 0 | 1 | 1.4 | 1 | 1.2 | 4.3 | 6.5 |  |  | HMG 3 | 0.225 | 0.12 | 0.0975 | 0.0006 | 0.009 | 0.0975 | 0.0048 | 0.00045 |  | 0.285 | 189.36 | 16613 | 96.91
[16 empty] | 4537 |  | P4 | 0.3 | 0.14 | 0.1 | 0.0006 | 0.005 | 0.12 | 0.0037 | 0.0002 |  | 0.25 | 47.34
[16 empty] | 4046 |  | P4 | 0.26 | 0.12 | 0.05 | 0.0006 | 0.007 | 0.07 | 0.0047 | 0.0008 |  | 0.35 | 47.34
[16 empty] | 3420 |  | P4 | 0.17 | 0.11 | 0.12 | 0.0006 | 0.012 | 0.1 | 0.0054 | 0.0004 |  | 0.27 | 94.68
51 | 2021-08-19 21:54 | 2021-08-31 10:16 | PROD | 2 | 90183 | 43 | 0 | 1 | 0 | 1.1 | 1.4 | 1 | 1.4 | 3.2 | 11.9 |  |  | HMG 2 | 0.2225 | 0.1375 | 0.085 | 0.0006 | 0.01075 | 0.1 | 0.005025 | 0.00065 |  | 0.32 | 189.36 | 25452 | 102.16
[16 empty] | 4053 |  | P4 | 0.32 | 0.13 | 0.1 | 0.0006 | 0.01 | 0.1 | 0.0051 | 0.0008 |  | 0.29 | 47.34
[16 empty] | 4058 |  | P4 | 0.19 | 0.14 | 0.08 | 0.0006 | 0.011 | 0.1 | 0.005 | 0.0006 |  | 0.33 | 142.02
57 | 2021-08-20 05:11 | 2021-08-30 05:22 | PROD | 1 | 77937 | 35 | 0 | 5 | 0 | 1 | 1.4 | 1 | 1.2 | 4.2 | 6.8 |  |  | HMG 6 | 0.25 | 0.1315 | 0.0875 | 0.0006 | 0.009 | 0.0925 | 0.004625 | 0.0006 |  | 0.2785 | 189.36 | 17055 | 101.06
[16 empty] | 4537 |  | P4 | 0.3 | 0.14 | 0.1 | 0.0006 | 0.005 | 0.12 | 0.0037 | 0.0002 |  | 0.25 | 47.34
[16 empty] | 4046 |  | P4 | 0.26 | 0.12 | 0.05 | 0.0006 | 0.007 | 0.07 | 0.0047 | 0.0008 |  | 0.35 | 18.936
[16 empty] | 4069 |  | P4 | 0.21 | 0.13 | 0.08 | 0.0006 | 0.012 | 0.08 | 0.0049 | 0.0007 |  | 0.28 | 56.808
[16 empty] | 4072 |  | P4 | 0.21 | 0.12 | 0.11 | 0.0006 | 0.009 | 0.08 | 0.005 | 0.001 |  | 0.28 | 18.936
[16 empty] | 3420 |  | P4 | 0.17 | 0.11 | 0.12 | 0.0006 | 0.012 | 0.1 | 0.0054 | 0.0004 |  | 0.27 | 18.936
[16 empty] | 4074 |  | P4 | 0.32 | 0.15 | 0.07 | 0.0006 | 0.009 | 0.09 | 0.0048 | 0.0008 |  | 0.28 | 28.404
83 | 2021-08-20 06:16 | 2021-08-30 08:47 | PROD | 1 | 79026 | 36 | 0 | 4 | 0 | 1 | 1.4 | 1 | 1.2 | 4 | 8.8 | 4074 |  | HMG 1 | 0.32 | 0.15 | 0.07 | 0.0006 | 0.009 | 0.09 | 0.0048 | 0.0008 |  | 0.28 | 189.36 | 18978 | 98.05
24 | 2021-08-20 10:40 | 2021-09-01 01:01 | PROD | 2 | 91030 | 46 | 0 | 1 | 0 | 1.1 | 1.4 | 1 | 1.5 | 5.6 | 9.3 | 4060 |  | HMG 1 | 0.17 | 0.15 | 0.15 | 0.0006 | 0.018 | 0.1 | 0.0061 | 0.0007 |  | 0.24 | 189.36 | 26353 | 99.44
47 | 2021-08-20 13:44 | 2021-08-30 22:57 | PROD | 2 | 81700 | 40 | 0 | 1 | 0 | 1 | 1.4 | 1 | 1.3 | 3.9 | 7.5 |  |  | HMG 2 | 0.35 | 0.135 | 0.12 | 0.0006 | 0.015 | 0.135 | 0.00415 | 0.00075 |  | 0.23 | 189.36 | 24119 | 98.59
[16 empty] | 2041 |  | P24 | 0.27 | 0.14 | 0.15 | 0.0006 | 0.018 | 0.11 | 0.0045 | 0.001 |  | 0.19 | 94.68
[16 empty] | 1104 |  | P24 | 0.43 | 0.13 | 0.09 | 0.0006 | 0.012 | 0.16 | 0.0038 | 0.0005 |  | 0.27 | 94.68
45 | 2021-08-20 18:33 | 2021-09-01 15:05 | PROD | 2 | 92937 | 45 | 0 | 2 | 0 | 1 | 1.4 | 1 | 1.2 | 6.1 | 8.2 |  |  | HMG 5 | 0.234 | 0.1325 | 0.128 | 0.0006 | 0.0131 | 0.089 | 0.003705 | 0.000845 |  | 0.2005 | 189.36 | 28007 | 99.1
[16 empty] | 2026 |  | P24 | 0.22 | 0.15 | 0.15 | 0.0006 | 0.013 | 0.09 | 0.0036 | 0.0009 |  | 0.2 | 94.68
[16 empty] | 2038 |  | P24 | 0.3 | 0.15 | 0.12 | 0.0006 | 0.011 | 0.14 | 0.0036 | 0.001 |  | 0.2 | 28.404
[16 empty] | 2039 |  | P24 | 0.24 | 0.1 | 0.07 | 0.0006 | 0.011 | 0.08 | 0.0034 | 0.0006 |  | 0.23 | 18.936
[16 empty] | 1123 |  | P24 | 0.22 | 0.1 | 0.12 | 0.0006 | 0.017 | 0.06 | 0.0041 | 0.0007 |  | 0.19 | 28.404
[16 empty] | 2068 |  | P24 | 0.22 | 0.1 | 0.1 | 0.0006 | 0.013 | 0.06 | 0.0041 | 0.0008 |  | 0.19 | 18.936
30 | 2021-08-20 21:05 | 2021-08-30 05:27 | PROD | 1 | 73900 | 38 | 0 | 1 | 0 | 1 | 1.4 | 1 | 1.2 | 3.4 | 7.5 | 4075 |  | HMG 1 | 0.27 | 0.15 | 0.07 | 0.0006 | 0.008 | 0.12 | 0.0052 | 0.0008 |  | 0.35 | 189.36 | 16791 | 98.77
50 | 2021-08-20 21:57 | 2021-08-31 21:12 | PROD | 2 | 85724 | 40 | 0 | 1 | 0 | 1.1 | 1.4 | 1 | 1.4 | 4 | 7.6 |  |  | HMG 2 | 0.278 | 0.134 | 0.0865 | 0.00067 | 0.0087 | 0.092 | 0.0037 | 0.000775 |  | 0.2445 | 189.36 | 23600 | 102.01
[16 empty] | 1089 |  | P24 | 0.33 | 0.16 | 0.08 | 0.0008 | 0.01 | 0.04 | 0.0037 | 0.0011 |  | 0.29 | 66.276
[16 empty] | 1091 |  | P24 | 0.25 | 0.12 | 0.09 | 0.0006 | 0.008 | 0.12 | 0.0037 | 0.0006 |  | 0.22 | 123.084
74 | 2021-08-20 22:56 | 2021-08-30 08:48 | PROD | 1 | 72438 | 37 | 0 | 2 | 0 | 1 | 1.4 | 1 | 1.3 | 3.2 | 7.8 |  |  | HMG 4 | 0.255 | 0.14 | 0.0675 | 0.00065 | 0.00825 | 0.09 | 0.00495 | 0.000825 |  | 0.3125 | 189.36 | 16118 | 97.02
[16 empty] | 4046 |  | P4 | 0.26 | 0.12 | 0.05 | 0.0006 | 0.007 | 0.07 | 0.0047 | 0.0008 |  | 0.35 | 47.34
[16 empty] | 4048 |  | P4 | 0.18 | 0.13 | 0.06 | 0.0006 | 0.007 | 0.12 | 0.0051 | 0.0004 |  | 0.3 | 47.34
[16 empty] | 4074 |  | P4 | 0.32 | 0.15 | 0.07 | 0.0006 | 0.009 | 0.09 | 0.0048 | 0.0008 |  | 0.28 | 47.34
[16 empty] | 3422 |  | P4 | 0.26 | 0.16 | 0.09 | 0.0008 | 0.01 | 0.08 | 0.0052 | 0.0013 |  | 0.32 | 47.34
91 | 2021-08-21 05:26 | 2021-08-31 13:21 | PROD | 1 | 81017 | 40 | 0 | 2 | 0 | 1 | 1.4 | 1 | 1.4 | 4.5 | 7.3 |  |  | HMG 3 | 0.2 | 0.1325 | 0.0925 | 0.0006 | 0.008 | 0.1075 | 0.005425 | 0.0006 |  | 0.29 | 189.36 | 18811 | 98.7
[16 empty] | 4048 |  | P4 | 0.18 | 0.13 | 0.06 | 0.0006 | 0.007 | 0.12 | 0.0051 | 0.0004 |  | 0.3 | 47.34
[16 empty] | 4049 |  | P4 | 0.2 | 0.14 | 0.13 | 0.0006 | 0.011 | 0.09 | 0.0056 | 0.0006 |  | 0.24 | 47.34
[16 empty] | 3423 |  | P4 | 0.21 | 0.13 | 0.09 | 0.0006 | 0.007 | 0.11 | 0.0055 | 0.0007 |  | 0.31 | 94.68
62 | 2021-08-21 06:29 | 2021-08-31 05:17 | PROD | 1 | 78666 | 43 | 0 | 2 | 0 | 1 | 1.4 | 1 | 1.3 | 4.3 | 7.6 |  |  | HMG 2 | 0.33 | 0.165 | 0.1 | 0.0007 | 0.0095 | 0.09 | 0.0055 | 0.0012 |  | 0.305 | 189.36 | 17361 | 102.89
[16 empty] | 3422 |  | P4 | 0.26 | 0.16 | 0.09 | 0.0008 | 0.01 | 0.08 | 0.0052 | 0.0013 |  | 0.32 | 94.68
[16 empty] | 4076 |  | P4 | 0.4 | 0.17 | 0.11 | 0.0006 | 0.009 | 0.1 | 0.0058 | 0.0011 |  | 0.29 | 94.68
87 | 2021-08-21 11:00 | 2021-09-02 01:09 | PROD | 2 | 91206 | 46 | 0 | 0 | 1 | 1 | 1.4 | 1 | 1.2 | 3.2 | 8.6 | 4061 |  | HMG 1 | 0.14 | 0.16 | 0.08 | 0.0006 | 0.011 | 0.1 | 0.0051 | 0.0005 |  | 0.3 | 189.36 | 25311 | 99.94
68 | 2021-08-21 13:48 | 2021-09-01 08:25 | PROD | 2 | 84018 | 41 | 0 | 0 | 0 | 1 | 1.4 | 1 | 1.2 | 3.2 | 10.5 |  |  | HMG 3 | 0.265 | 0.1375 | 0.0925 | 0.0006 | 0.0135 | 0.1025 | 0.005475 | 0.000725 |  | 0.3 | 189.36 | 23763 | 99.44
[16 empty] | 4056 |  | P4 | 0.43 | 0.14 | 0.06 | 0.0006 | 0.012 | 0.11 | 0.0052 | 0.0006 |  | 0.3 | 47.34
[16 empty] | 4059 |  | P4 | 0.23 | 0.13 | 0.08 | 0.0006 | 0.012 | 0.1 | 0.0053 | 0.0008 |  | 0.33 | 94.68
[16 empty] | 4060 |  | P4 | 0.17 | 0.15 | 0.15 | 0.0006 | 0.018 | 0.1 | 0.0061 | 0.0007 |  | 0.24 | 47.34
23 | 2021-08-21 19:22 | 2021-09-03 01:57 | PROD | 2 | 95646 | 49 | 0 | 1 | 0 | 1 | 1.4 | 1 | 1.3 | 4.9 | 8.5 |  |  | HMG 3 | 0.3735 | 0.162 | 0.123 | 0.0008 | 0.0129 | 0.099 | 0.004 | 0.001 |  | 0.239 | 189.08 | 26837 | 99.15
[16 empty] | 2041 |  | P24 | 0.27 | 0.14 | 0.15 | 0.0006 | 0.018 | 0.11 | 0.0045 | 0.001 |  | 0.19 | 28.362
[16 empty] | 2044 |  | P24 | 0.38 | 0.16 | 0.13 | 0.0006 | 0.012 | 0.1 | 0.004 | 0.001 |  | 0.23 | 113.448
[16 empty] | 1108 |  | P24 | 0.42 | 0.18 | 0.09 | 0.0014 | 0.012 | 0.09 | 0.0037 | 0.001 |  | 0.29 | 47.27
79 | 2021-08-21 21:00 | 2021-09-01 05:27 | PRZ | 1 | 79216 | 41 | 0 | 0 | 0 | 3.3 | 1.4 | 1 | 1.2 | 5 | 10.8 |  |  | HMG 4 | 0.1875 | 0.1625 | 0.09 | 0.0006 | 0.0095 | 0.0825 | 0.00455 | 0.000475 |  | 0.2625 | 195.16 | 24877 | 99.06
[16 empty] | 4015 |  | P4 | 0.27 | 0.19 | 0.05 | 0.0006 | 0.009 | 0.08 | 0.0037 | 0.0005 |  | 0.3 | 48.79
[16 empty] | 3396 |  | P4 | 0.19 | 0.17 | 0.09 | 0.0006 | 0.012 | 0.09 | 0.0047 | 0.0005 |  | 0.23 | 48.79
[16 empty] | 4022 |  | P4 | 0.16 | 0.15 | 0.07 | 0.0006 | 0.006 | 0.07 | 0.0038 | 0.0002 |  | 0.3 | 48.79
[16 empty] | 3411 |  | P4 | 0.13 | 0.14 | 0.15 | 0.0006 | 0.011 | 0.09 | 0.006 | 0.0007 |  | 0.22 | 48.79
25 | 2021-08-21 21:02 | 2021-08-31 09:17 | PROD | 1 | 73800 | 36 | 0 | 3 | 0 | 1 | 1.4 | 1 | 1.4 | 4.1 | 6.8 |  |  | HMG 3 | 0.3355 | 0.147 | 0.0835 | 0.0006 | 0.0081 | 0.1035 | 0.005105 | 0.00083 |  | 0.306 | 189.36 | 17444 | 97.16
[16 empty] | 3383 |  | P4 | 0.22 | 0.12 | 0.04 | 0.0006 | 0.006 | 0.12 | 0.0041 | 0.0002 |  | 0.33 | 47.34
[16 empty] | 4028 |  | P4 | 0.27 | 0.1 | 0.05 | 0.0006 | 0.008 | 0.09 | 0.004 | 0.0008 |  | 0.33 | 28.404
[16 empty] | 4076 |  | P4 | 0.4 | 0.17 | 0.11 | 0.0006 | 0.009 | 0.1 | 0.0058 | 0.0011 |  | 0.29 | 113.616
95 | 2021-08-21 21:57 | 2021-09-02 15:04 | PROD | 2 | 91217 | 43 | 0 | 4 | 0 | 1 | 1.4 | 1 | 1.2 | 3.8 | 9.2 |  |  | HMG 3 | 0.366 | 0.1395 | 0.0885 | 0.00066 | 0.0114 | 0.11 | 0.004035 | 0.00087 |  | 0.2625 | 189.08 | 25844 | 98.82
[16 empty] | 1092 |  | P24 | 0.39 | 0.15 | 0.09 | 0.0006 | 0.012 | 0.08 | 0.0042 | 0.0012 |  | 0.24 | 47.27
[16 empty] | 1098 |  | P24 | 0.39 | 0.16 | 0.08 | 0.001 | 0.008 | 0.08 | 0.0039 | 0.0006 |  | 0.27 | 28.362
[16 empty] | 2042 |  | P24 | 0.35 | 0.13 | 0.09 | 0.0006 | 0.012 | 0.13 | 0.004 | 0.0008 |  | 0.27 | 113.448
67 | 2021-08-22 05:09 | 2021-09-01 08:56 | PROD | 1 | 78573 | 39 | 0 | 1 | 0 | 1 | 1.4 | 1 | 1.4 | 4.5 | 7.1 |  |  | HMG 2 | 0.215 | 0.1175 | 0.0925 | 0.0006 | 0.00725 | 0.0975 | 0.0053 | 0.0006 |  | 0.3075 | 189.36 | 18144 | 98.29
[16 empty] | 4049 |  | P4 | 0.2 | 0.14 | 0.13 | 0.0006 | 0.011 | 0.09 | 0.0056 | 0.0006 |  | 0.24 | 47.34
[16 empty] | 3424 |  | P4 | 0.22 | 0.11 | 0.08 | 0.0006 | 0.006 | 0.1 | 0.0052 | 0.0006 |  | 0.33 | 142.02
34 | 2021-08-22 05:28 | 2021-09-01 05:18 | PROD | 1 | 77074 | 37 | 0 | 3 | 0 | 1 | 1.4 | 1 | 1.3 | 4.4 | 7.4 |  |  | HMG 5 | 0.239 | 0.131 | 0.083 | 0.0006 | 0.0092 | 0.105 | 0.00493 | 0.000515 |  | 0.308 | 189.36 | 17923 | 96.55
[16 empty] | 4525 |  | P4 | 0.19 | 0.16 | 0.1 | 0.0006 | 0.015 | 0.11 | 0.0047 | 0.0006 |  | 0.29 | 47.34
[16 empty] | 3383 |  | P4 | 0.22 | 0.12 | 0.04 | 0.0006 | 0.006 | 0.12 | 0.0041 | 0.0002 |  | 0.33 | 47.34
[16 empty] | 4037 |  | P4 | 0.41 | 0.13 | 0.1 | 0.0006 | 0.009 | 0.09 | 0.0058 | 0.0007 |  | 0.31 | 28.404
[16 empty] | 4049 |  | P4 | 0.2 | 0.14 | 0.13 | 0.0006 | 0.011 | 0.09 | 0.0056 | 0.0006 |  | 0.24 | 18.936
[16 empty] | 3424 |  | P4 | 0.22 | 0.11 | 0.08 | 0.0006 | 0.006 | 0.1 | 0.0052 | 0.0006 |  | 0.33 | 47.34
42 | 2021-08-22 11:31 | 2021-09-02 22:01 | PROD | 2 | 89712 | 42 | 0 | 1 | 0 | 1 | 1.4 | 1 | 1.2 | 6 | 8.2 |  |  | HMG 3 | 0.2425 | 0.13 | 0.08 | 0.0006 | 0.012 | 0.09 | 0.005325 | 0.000625 |  | 0.3125 | 189.36 | 25340 | 99.15
[16 empty] | 4058 |  | P4 | 0.19 | 0.14 | 0.08 | 0.0006 | 0.011 | 0.1 | 0.005 | 0.0006 |  | 0.33 | 47.34
[16 empty] | 4061 |  | P4 | 0.14 | 0.16 | 0.08 | 0.0006 | 0.011 | 0.1 | 0.0051 | 0.0005 |  | 0.3 | 47.34
[16 empty] | 4062 |  | P4 | 0.32 | 0.11 | 0.08 | 0.0006 | 0.013 | 0.08 | 0.0056 | 0.0007 |  | 0.31 | 94.68
75 | 2021-08-22 13:54 | 2021-09-04 01:06 | PROD | 2 | 95851 | 46 | 0 | 0 | 0 | 1 | 1.4 | 1 | 1.3 | 3.2 | 9.1 |  |  | HMG 4 | 0.21 | 0.155 | 0.1325 | 0.0006 | 0.01225 | 0.0975 | 0.005375 | 0.00065 |  | 0.285 | 189.36 | 27229 | 99.07
[16 empty] | 4042 |  | P4 | 0.26 | 0.16 | 0.27 | 0.0006 | 0.011 | 0.05 | 0.0056 | 0.0008 |  | 0.25 | 47.34
[16 empty] | 4061 |  | P4 | 0.14 | 0.16 | 0.08 | 0.0006 | 0.011 | 0.1 | 0.0051 | 0.0005 |  | 0.3 | 47.34
[16 empty] | 4063 |  | P4 | 0.27 | 0.14 | 0.06 | 0.0006 | 0.011 | 0.12 | 0.0052 | 0.0005 |  | 0.32 | 47.34
[16 empty] | 4064 |  | P4 | 0.17 | 0.16 | 0.12 | 0.0006 | 0.016 | 0.12 | 0.0056 | 0.0008 |  | 0.27 | 47.34
64 | 2021-08-22 18:55 | 2021-09-03 18:30 | PROD | 2 | 94102 | 44 | 0 | 2 | 1 | 1 | 1.4 | 1 | 1.3 | 3.3 | 9.3 | 4063 |  | HMG 1 | 0.27 | 0.14 | 0.06 | 0.0006 | 0.011 | 0.12 | 0.0052 | 0.0005 |  | 0.32 | 189.36 | 26044 | 103.21
93 | 2021-08-22 21:02 | 2021-09-02 05:20 | PROD | 1 | 76271 | 37 | 0 | 3 | 0 | 1 | 1.4 | 1 | 1.2 | 3.2 | 5.6 | 4077 |  | HMG 1 | 0.37 | 0.13 | 0.11 | 0.0006 | 0.009 | 0.1 | 0.006 | 0.0011 |  | 0.33 | 189.36 | 19412 | 92.94
73 | 2021-08-22 21:58 | 2021-09-01 13:21 | PROD | 1 | 73968 | 43 | 0 | 1 | 0 | 1 | 1.4 | 1 | 1.2 | 4.9 | 6.7 |  |  | HMG 3 | 0.26 | 0.133 | 0.087 | 0.0006 | 0.0077 | 0.1 | 0.00592 | 0.0008 |  | 0.315 | 189.36 | 16820 | 97.17
[16 empty] | 3424 |  | P4 | 0.22 | 0.11 | 0.08 | 0.0006 | 0.006 | 0.1 | 0.0052 | 0.0006 |  | 0.33 | 18.936
[16 empty] | 4077 |  | P4 | 0.37 | 0.13 | 0.11 | 0.0006 | 0.009 | 0.1 | 0.006 | 0.0011 |  | 0.33 | 75.744
[16 empty] | 3425 |  | P4 | 0.18 | 0.14 | 0.07 | 0.0006 | 0.007 | 0.1 | 0.006 | 0.0006 |  | 0.3 | 94.68
39 | 2021-08-22 22:02 | 2021-09-03 18:37 | PROD | 2 | 93126 | 44 | 0 | 2 | 0 | 1 | 1.4 | 1 | 1.3 | 4.1 | 9.2 | 4064 |  | HMG 1 | 0.17 | 0.16 | 0.12 | 0.0006 | 0.016 | 0.12 | 0.0056 | 0.0008 |  | 0.27 | 189.36 | 27254 | 99.54
59 | 2021-08-23 05:07 | 2021-09-02 16:23 | PROD | 1 | 82204 | 37 | 0 | 3 | 0 | 1 | 1.4 | 1 | 1.4 | 4.4 | 7.6 |  |  | HMG 5 | 0.238 | 0.1325 | 0.103 | 0.0006 | 0.0102 | 0.098 | 0.005425 | 0.000585 |  | 0.2925 | 189.36 | 17602 | 102.96
[16 empty] | 4047 |  | P4 | 0.2 | 0.14 | 0.09 | 0.0006 | 0.01 | 0.1 | 0.0055 | 0.0004 |  | 0.32 | 37.872
[16 empty] | 4049 |  | P4 | 0.2 | 0.14 | 0.13 | 0.0006 | 0.011 | 0.09 | 0.0056 | 0.0006 |  | 0.24 | 9.468
[16 empty] | 3420 |  | P4 | 0.17 | 0.11 | 0.12 | 0.0006 | 0.012 | 0.1 | 0.0054 | 0.0004 |  | 0.27 | 66.276
[16 empty] | 4073 |  | P4 | 0.19 | 0.11 | 0.06 | 0.0006 | 0.008 | 0.09 | 0.0047 | 0.0004 |  | 0.33 | 28.404
[16 empty] | 4076 |  | P4 | 0.4 | 0.17 | 0.11 | 0.0006 | 0.009 | 0.1 | 0.0058 | 0.0011 |  | 0.29 | 47.34
12 | 2021-08-23 05:16 | 2021-09-02 13:22 | PROD | 1 | 79538 | 38 | 0 | 1 | 0 | 1 | 1.4 | 1 | 1.3 | 3.7 | 6.7 |  |  | HMG 3 | 0.21 | 0.13 | 0.075 | 0.0006 | 0.00875 | 0.115 | 0.0056 | 0.000575 |  | 0.3075 | 189.36 | 18212 | 98.3
[16 empty] | 4047 |  | P4 | 0.2 | 0.14 | 0.09 | 0.0006 | 0.01 | 0.1 | 0.0055 | 0.0004 |  | 0.32 | 47.34
[16 empty] | 4054 |  | P4 | 0.28 | 0.1 | 0.07 | 0.0006 | 0.011 | 0.16 | 0.0049 | 0.0007 |  | 0.31 | 47.34
[16 empty] | 3425 |  | P4 | 0.18 | 0.14 | 0.07 | 0.0006 | 0.007 | 0.1 | 0.006 | 0.0006 |  | 0.3 | 94.68
84 | 2021-08-23 11:26 | 2021-09-04 01:04 | PROD | 2 | 90482 | 43 | 0 | 1 | 0 | 1 | 1.4 | 1 | 1.3 | 4.4 | 9.7 |  |  | HMG 2 | 0.2225 | 0.1475 | 0.0875 | 0.0006 | 0.01375 | 0.0875 | 0.0053 | 0.000775 |  | 0.295 | 189.36 | 25445 | 99.46
[16 empty] | 4062 |  | P4 | 0.32 | 0.11 | 0.08 | 0.0006 | 0.013 | 0.08 | 0.0056 | 0.0007 |  | 0.31 | 47.34
[16 empty] | 4065 |  | P4 | 0.19 | 0.16 | 0.09 | 0.0006 | 0.014 | 0.09 | 0.0052 | 0.0008 |  | 0.29 | 142.02
89 | 2021-08-23 11:28 | 2021-09-04 21:12 | PROD | 2 | 96921 | 43 | 0 | 1 | 0 | 1 | 1.4 | 1 | 1.2 | 4.5 | 6.9 |  |  | HMG 7 | 0.32 | 0.131 | 0.077 | 0.00075 | 0.00965 | 0.092 | 0.00359 | 0.00095 |  | 0.2745 | 189.08 | 26340 | 99.79
[16 empty] | 1089 |  | P24 | 0.33 | 0.16 | 0.08 | 0.0008 | 0.01 | 0.04 | 0.0037 | 0.0011 |  | 0.29 | 47.27
[16 empty] | 2029 |  | P24 | 0.35 | 0.14 | 0.07 | 0.0006 | 0.009 | 0.1 | 0.0039 | 0.0008 |  | 0.3 | 9.454
[16 empty] | 1105 |  | P24 | 0.4 | 0.13 | 0.04 | 0.001 | 0.007 | 0.08 | 0.0033 | 0.0009 |  | 0.32 | 47.27
[16 empty] | 2050 |  | P24 | 0.26 | 0.13 | 0.14 | 0.0006 | 0.014 | 0.12 | 0.0038 | 0.0013 |  | 0.22 | 37.816
[16 empty] | 2065 |  | P24 | 0.38 | 0.15 | 0.09 | 0.0006 | 0.011 | 0.1 | 0.0039 | 0.0008 |  | 0.22 | 9.454
[16 empty] | 2070 |  | P24 | 0.31 | 0.08 | 0.03 | 0.0006 | 0.006 | 0.11 | 0.003 | 0.0006 |  | 0.3 | 18.908
[16 empty] | 2071 |  | P24 | 0.18 | 0.1 | 0.08 | 0.0006 | 0.01 | 0.17 | 0.0039 | 0.0005 |  | 0.22 | 18.908
44 | 2021-08-23 13:54 | 2021-09-04 16:55 | PROD | 2 | 94642 | 46 | 0 | 1 | 0 | 1 | 1.4 | 1 | 1.3 | 5.6 | 10.2 |  |  | HMG 3 | 0.2175 | 0.1475 | 0.095 | 0.0006 | 0.01425 | 0.095 | 0.0054 | 0.000775 |  | 0.29 | 189.36 | 26166 | 99.11
[16 empty] | 4062 |  | P4 | 0.32 | 0.11 | 0.08 | 0.0006 | 0.013 | 0.08 | 0.0056 | 0.0007 |  | 0.31 | 47.34
[16 empty] | 4064 |  | P4 | 0.17 | 0.16 | 0.12 | 0.0006 | 0.016 | 0.12 | 0.0056 | 0.0008 |  | 0.27 | 47.34
[16 empty] | 4065 |  | P4 | 0.19 | 0.16 | 0.09 | 0.0006 | 0.014 | 0.09 | 0.0052 | 0.0008 |  | 0.29 | 94.68
16 | 2021-08-23 13:56 | 2021-09-05 10:44 | PROD | 2 | 99708 | 48 | 0 | 1 | 1 | 1 | 1.4 | 1 | 1.3 | 7.8 | 9.4 | 4066 |  | HMG 1 | 0.19 | 0.17 | 0.07 | 0.0006 | 0.007 | 0.11 | 0.0052 | 0.0006 |  | 0.27 | 189.36 | 27702 | 100.06
46 | 2021-08-23 21:02 | 2021-09-03 05:20 | PROD | 1 | 76958 | 36 | 0 | 6 | 0 | 1 | 1.4 | 1 | 1.4 | 5.1 | 6.8 |  |  | HMG 3 | 0.274 | 0.13 | 0.109 | 0.0006 | 0.012 | 0.087 | 0.00555 | 0.00068 |  | 0.276 | 189.36 | 18622 | 93.37
[16 empty] | 4512 |  | P4 | 0.29 | 0.11 | 0.09 | 0.0006 | 0.012 | 0.11 | 0.0042 | 0.0006 |  | 0.3 | 75.744
[16 empty] | 4516 |  | P4 | 0.18 | 0.16 | 0.08 | 0.0006 | 0.012 | 0.08 | 0.0052 | 0.0004 |  | 0.26 | 18.936
[16 empty] | 4078 |  | P4 | 0.28 | 0.14 | 0.13 | 0.0006 | 0.012 | 0.07 | 0.0067 | 0.0008 |  | 0.26 | 94.68
10 | 2021-08-23 21:47 | 2021-09-03 09:35 | PROD | 1 | 80040 | 41 | 0 | 0 | 0 | 1 | 1.4 | 1 | 1.2 | 4.9 | 7.2 | 3426 |  | HMG 1 | 0.26 | 0.16 | 0.12 | 0.0007 | 0.012 | 0.08 | 0.006 | 0.0006 |  | 0.29 | 189.36 | 18398 | 97.5
27 | 2021-08-24 10:56 | 2021-09-05 04:07 | PROD | 2 | 90831 | 44 | 0 | 2 | 0 | 1 | 1.4 | 1 | 1.3 | 4.1 | 9.6 |  |  | HMG 3 | 0.19 | 0.145 | 0.078 | 0.0006 | 0.0092 | 0.098 | 0.00461 | 0.0004 |  | 0.258 | 189.36 | 26540 | 98.68
[16 empty] | 4014 |  | P4 | 0.19 | 0.12 | 0.09 | 0.0006 | 0.013 | 0.09 | 0.0041 | 0.0002 |  | 0.25 | 56.808
[16 empty] | 3395 |  | P4 | 0.19 | 0.12 | 0.08 | 0.0006 | 0.009 | 0.08 | 0.0039 | 0.0002 |  | 0.24 | 37.872
[16 empty] | 4066 |  | P4 | 0.19 | 0.17 | 0.07 | 0.0006 | 0.007 | 0.11 | 0.0052 | 0.0006 |  | 0.27 | 94.68
35 | 2021-08-24 13:49 | 2021-09-06 04:07 | PROD | 2 | 97384 | 47 | 0 | 2 | 0 | 1 | 1.4 | 1 | 1.2 | 5.1 | 10.7 | 4068 |  | HMG 1 | 0.2 | 0.1 | 0.08 | 0.0006 | 0.011 | 0.11 | 0.0051 | 0.0008 |  | 0.28 | 189.36 | 27120 | 98.46
37 | 2021-08-24 18:53 | 2021-09-05 06:22 | PROD | 2 | 90036 | 43 | 0 | 1 | 0 | 1 | 1.4 | 1 | 1.4 | 6.2 | 9.5 |  |  | HMG 4 | 0.2325 | 0.1175 | 0.0825 | 0.0006 | 0.01325 | 0.09 | 0.005025 | 0.0006 |  | 0.2875 | 189.36 | 26493 | 99.49
[16 empty] | 4014 |  | P4 | 0.19 | 0.12 | 0.09 | 0.0006 | 0.013 | 0.09 | 0.0041 | 0.0002 |  | 0.25 | 47.34
[16 empty] | 4062 |  | P4 | 0.32 | 0.11 | 0.08 | 0.0006 | 0.013 | 0.08 | 0.0056 | 0.0007 |  | 0.31 | 47.34
[16 empty] | 4065 |  | P4 | 0.19 | 0.16 | 0.09 | 0.0006 | 0.014 | 0.09 | 0.0052 | 0.0008 |  | 0.29 | 47.34
[16 empty] | 4067 |  | P4 | 0.23 | 0.08 | 0.07 | 0.0006 | 0.013 | 0.1 | 0.0052 | 0.0007 |  | 0.3 | 47.34
19 | 2021-08-24 20:58 | 2021-09-04 05:38 | PROD | 1 | 81134 | 41 | 0 | 1 | 0 | 1 | 1.4 | 1 | 1.3 | 4.3 | 6.1 |  |  | HMG 4 | 0.26 | 0.1625 | 0.0925 | 0.000625 | 0.009 | 0.0925 | 0.004725 | 0.000625 |  | 0.29 | 189.36 | 18623 | 99.09
[16 empty] | 3327 |  | P4 | 0.29 | 0.16 | 0.07 | 0.0006 | 0.007 | 0.09 | 0.0039 | 0.0007 |  | 0.28 | 47.34
[16 empty] | 4535 |  | P4 | 0.29 | 0.17 | 0.06 | 0.0006 | 0.007 | 0.11 | 0.0037 | 0.0006 |  | 0.28 | 47.34
[16 empty] | 3426 |  | P4 | 0.26 | 0.16 | 0.12 | 0.0007 | 0.012 | 0.08 | 0.006 | 0.0006 |  | 0.29 | 47.34
[16 empty] | 4079 |  | P4 | 0.2 | 0.16 | 0.12 | 0.0006 | 0.01 | 0.09 | 0.0053 | 0.0006 |  | 0.31 | 47.34
66 | 2021-08-24 20:59 | 2021-09-03 22:01 | PRZ | 1 | 77390 | 38 | 0 | 2 | 0 | 2.6 | 1.4 | 1 | 1.3 | 4.8 | 10.3 |  |  | HMG 4 | 0.2775 | 0.1275 | 0.0825 | 0.0006 | 0.01175 | 0.1075 | 0.005125 | 0.00065 |  | 0.3075 | 195.16 | 23871 | 99.07
[16 empty] | 4054 |  | P4 | 0.28 | 0.1 | 0.07 | 0.0006 | 0.011 | 0.16 | 0.0049 | 0.0007 |  | 0.31 | 48.79
[16 empty] | 4055 |  | P4 | 0.21 | 0.13 | 0.12 | 0.0006 | 0.013 | 0.06 | 0.0054 | 0.0007 |  | 0.29 | 48.79
[16 empty] | 4056 |  | P4 | 0.43 | 0.14 | 0.06 | 0.0006 | 0.012 | 0.11 | 0.0052 | 0.0006 |  | 0.3 | 48.79
[16 empty] | 4058 |  | P4 | 0.19 | 0.14 | 0.08 | 0.0006 | 0.011 | 0.1 | 0.005 | 0.0006 |  | 0.33 | 48.79
70 | 2021-08-24 21:53 | 2021-09-05 21:13 | PROD | 2 | 92056 | 45 | 0 | 1 | 0 | 1 | 1.4 | 1 | 1.2 | 4 | 7 |  |  | HMG 2 | 0.22 | 0.09 | 0.075 | 0.0006 | 0.013 | 0.0975 | 0.004925 | 0.000575 |  | 0.2875 | 189.36 | 25701 | 99.16
[16 empty] | 4014 |  | P4 | 0.19 | 0.12 | 0.09 | 0.0006 | 0.013 | 0.09 | 0.0041 | 0.0002 |  | 0.25 | 47.34
[16 empty] | 4067 |  | P4 | 0.23 | 0.08 | 0.07 | 0.0006 | 0.013 | 0.1 | 0.0052 | 0.0007 |  | 0.3 | 142.02
78 | 2021-08-25 05:07 | 2021-09-04 08:32 | PROD | 1 | 78484 | 38 | 0 | 2 | 0 | 1 | 1.4 | 1 | 1.4 | 3.8 | 7.1 |  |  | HMG 4 | 0.2025 | 0.155 | 0.08 | 0.000625 | 0.009 | 0.09 | 0.005225 | 0.000525 |  | 0.3 | 189.36 | 17643 | 98.94
[16 empty] | 4535 |  | P4 | 0.29 | 0.17 | 0.06 | 0.0006 | 0.007 | 0.11 | 0.0037 | 0.0006 |  | 0.28 | 47.34
[16 empty] | 4079 |  | P4 | 0.2 | 0.16 | 0.12 | 0.0006 | 0.01 | 0.09 | 0.0053 | 0.0006 |  | 0.31 | 47.34
[16 empty] | 3427 |  | P4 | 0.18 | 0.12 | 0.06 | 0.0007 | 0.009 | 0.08 | 0.0054 | 0.0004 |  | 0.33 | 47.34
[16 empty] | 4080 |  | P4 | 0.14 | 0.17 | 0.08 | 0.0006 | 0.01 | 0.08 | 0.0065 | 0.0005 |  | 0.28 | 47.34
92 | 2021-08-25 05:10 | 2021-09-03 13:14 | PROD | 1 | 72353 | 36 | 0 | 3 | 0 | 1 | 1.4 | 1 | 1.3 | 4.7 | 7.5 |  |  | HMG 2 | 0.2225 | 0.1625 | 0.105 | 0.0006 | 0.00925 | 0.095 | 0.0049 | 0.0006 |  | 0.3025 | 189.36 | 16502 | 97.43
[16 empty] | 4535 |  | P4 | 0.29 | 0.17 | 0.06 | 0.0006 | 0.007 | 0.11 | 0.0037 | 0.0006 |  | 0.28 | 47.34
[16 empty] | 4079 |  | P4 | 0.2 | 0.16 | 0.12 | 0.0006 | 0.01 | 0.09 | 0.0053 | 0.0006 |  | 0.31 | 142.02
72 | 2021-08-25 10:55 | 2021-09-07 06:23 | PROD | 2 | 97733 | 49 | 0 | 0 | 0 | 1 | 1.4 | 1 | 1.3 | 4.3 | 10.2 |  |  | HMG 5 | 0.213 | 0.1325 | 0.089 | 0.0006 | 0.01215 | 0.09 | 0.005105 | 0.000745 |  | 0.2785 | 189.36 | 27158 | 98.75
[16 empty] | 4045 |  | P4 | 0.18 | 0.15 | 0.14 | 0.0006 | 0.014 | 0.08 | 0.0055 | 0.001 |  | 0.23 | 37.872
[16 empty] | 4059 |  | P4 | 0.23 | 0.13 | 0.08 | 0.0006 | 0.012 | 0.1 | 0.0053 | 0.0008 |  | 0.33 | 9.468
[16 empty] | 4063 |  | P4 | 0.27 | 0.14 | 0.06 | 0.0006 | 0.011 | 0.12 | 0.0052 | 0.0005 |  | 0.32 | 28.404
[16 empty] | 4068 |  | P4 | 0.2 | 0.1 | 0.08 | 0.0006 | 0.011 | 0.11 | 0.0051 | 0.0008 |  | 0.28 | 18.936
[16 empty] | 4069 |  | P4 | 0.21 | 0.13 | 0.08 | 0.0006 | 0.012 | 0.08 | 0.0049 | 0.0007 |  | 0.28 | 94.68
32 | 2021-08-25 13:10 | 2021-09-06 09:46 | PROD | 2 | 91998 | 46 | 0 | 0 | 0 | 1 | 1.4 | 1 | 1.5 | 4.5 | 9.8 |  |  | HMG 3 | 0.2125 | 0.11 | 0.0775 | 0.0006 | 0.012 | 0.0925 | 0.005025 | 0.000725 |  | 0.285 | 189.36 | 26897 | 98.97
[16 empty] | 4067 |  | P4 | 0.23 | 0.08 | 0.07 | 0.0006 | 0.013 | 0.1 | 0.0052 | 0.0007 |  | 0.3 | 47.34
[16 empty] | 4068 |  | P4 | 0.2 | 0.1 | 0.08 | 0.0006 | 0.011 | 0.11 | 0.0051 | 0.0008 |  | 0.28 | 47.34
[16 empty] | 4069 |  | P4 | 0.21 | 0.13 | 0.08 | 0.0006 | 0.012 | 0.08 | 0.0049 | 0.0007 |  | 0.28 | 94.68
38 | 2021-08-25 18:30 | 2021-09-06 11:09 | PROD | 2 | 91172 | 43 | 0 | 2 | 0 | 1 | 1.4 | 1 | 1.5 | 4.8 | 8.9 |  |  | HMG 6 | 0.1995 | 0.1285 | 0.0985 | 0.0006 | 0.01345 | 0.094 | 0.005375 | 0.00073 |  | 0.283 | 189.36 | 25694 | 99.07
[16 empty] | 4045 |  | P4 | 0.18 | 0.15 | 0.14 | 0.0006 | 0.014 | 0.08 | 0.0055 | 0.001 |  | 0.23 | 47.34
[16 empty] | 4057 |  | P4 | 0.19 | 0.14 | 0.08 | 0.0006 | 0.016 | 0.08 | 0.0058 | 0.0006 |  | 0.28 | 18.936
[16 empty] | 4058 |  | P4 | 0.19 | 0.14 | 0.08 | 0.0006 | 0.011 | 0.1 | 0.005 | 0.0006 |  | 0.33 | 47.34
[16 empty] | 4060 |  | P4 | 0.17 | 0.15 | 0.15 | 0.0006 | 0.018 | 0.1 | 0.0061 | 0.0007 |  | 0.24 | 18.936
[16 empty] | 4063 |  | P4 | 0.27 | 0.14 | 0.06 | 0.0006 | 0.011 | 0.12 | 0.0052 | 0.0005 |  | 0.32 | 9.468
[16 empty] | 4067 |  | P4 | 0.23 | 0.08 | 0.07 | 0.0006 | 0.013 | 0.1 | 0.0052 | 0.0007 |  | 0.3 | 47.34
17 | 2021-08-25 21:04 | 2021-09-06 00:59 | PRZ | 1 | 85315 | 38 | 0 | 1 | 0 | 1.6 | 1.4 | 1 | 1.3 | 4.7 | 8.8 |  |  | HMG 4 | 0.225 | 0.14 | 0.0925 | 0.0006 | 0.01325 | 0.1 | 0.0055 | 0.0006 |  | 0.2925 | 195.16 | 25897 | 98.91
[16 empty] | 4060 |  | P4 | 0.17 | 0.15 | 0.15 | 0.0006 | 0.018 | 0.1 | 0.0061 | 0.0007 |  | 0.24 | 48.79
[16 empty] | 4061 |  | P4 | 0.14 | 0.16 | 0.08 | 0.0006 | 0.011 | 0.1 | 0.0051 | 0.0005 |  | 0.3 | 48.79
[16 empty] | 4062 |  | P4 | 0.32 | 0.11 | 0.08 | 0.0006 | 0.013 | 0.08 | 0.0056 | 0.0007 |  | 0.31 | 48.79
[16 empty] | 4063 |  | P4 | 0.27 | 0.14 | 0.06 | 0.0006 | 0.011 | 0.12 | 0.0052 | 0.0005 |  | 0.32 | 48.79
69 | 2021-08-25 21:04 | 2021-09-04 13:20 | PROD | 1 | 74709 | 38 | 0 | 2 | 0 | 1 | 1.4 | 1 | 1.3 | 5 | 7 | 3428 |  | HMG 1 | 0.4 | 0.13 | 0.09 | 0.0006 | 0.009 | 0.11 | 0.0052 | 0.0007 |  | 0.27 | 189.36 | 17740 | 98.46
18 | 2021-08-26 05:05 | 2021-09-05 13:12 | PROD | 1 | 79609 | 38 | 0 | 2 | 0 | 1 | 1.4 | 1 | 1.4 | 4.3 | 5.4 |  |  | HMG 5 | 0.2395 | 0.125 | 0.08 | 0.000625 | 0.01035 | 0.0855 | 0.005525 | 0.000555 |  | 0.3035 | 189.36 | 18233 | 97.52
[16 empty] | 4513 |  | P4 | 0.26 | 0.16 | 0.08 | 0.0006 | 0.011 | 0.1 | 0.0042 | 0.0006 |  | 0.3 | 28.404
[16 empty] | 4516 |  | P4 | 0.18 | 0.16 | 0.08 | 0.0006 | 0.012 | 0.08 | 0.0052 | 0.0004 |  | 0.26 | 18.936
[16 empty] | 4078 |  | P4 | 0.28 | 0.14 | 0.13 | 0.0006 | 0.012 | 0.07 | 0.0067 | 0.0008 |  | 0.26 | 47.34
[16 empty] | 3427 |  | P4 | 0.18 | 0.12 | 0.06 | 0.0007 | 0.009 | 0.08 | 0.0054 | 0.0004 |  | 0.33 | 47.34
[16 empty] | 4081 |  | P4 | 0.27 | 0.08 | 0.05 | 0.0006 | 0.009 | 0.1 | 0.0054 | 0.0005 |  | 0.34 | 47.34
36 | 2021-08-26 05:06 | 2021-09-05 05:19 | PROD | 1 | 75762 | 36 | 0 | 3 | 0 | 1 | 1.4 | 1 | 1.2 | 4.2 | 6.2 |  |  | HMG 2 | 0.2475 | 0.09 | 0.0525 | 0.000625 | 0.009 | 0.095 | 0.0054 | 0.000475 |  | 0.3375 | 189.36 | 17608 | 95.23
[16 empty] | 3427 |  | P4 | 0.18 | 0.12 | 0.06 | 0.0007 | 0.009 | 0.08 | 0.0054 | 0.0004 |  | 0.33 | 47.34
[16 empty] | 4081 |  | P4 | 0.27 | 0.08 | 0.05 | 0.0006 | 0.009 | 0.1 | 0.0054 | 0.0005 |  | 0.34 | 142.02
90 | 2021-08-26 05:08 | 2021-09-06 05:21 | PROD | 1 | 84581 | 41 | 0 | 1 | 0 | 1 | 1.4 | 1 | 1.3 | 5.3 | 6.7 |  |  | HMG 4 | 0.3055 | 0.13 | 0.0745 | 0.0006 | 0.00995 | 0.114 | 0.004895 | 0.000505 |  | 0.2885 | 189.36 | 19347 | 97.68
[16 empty] | 3276 |  | P4 | 0.25 | 0.12 | 0.07 | 0.0006 | 0.011 | 0.18 | 0.0041 | 0.0005 |  | 0.3 | 18.936
[16 empty] | 4515 |  | P4 | 0.22 | 0.12 | 0.06 | 0.0006 | 0.012 | 0.11 | 0.0052 | 0.0002 |  | 0.31 | 66.276
[16 empty] | 3327 |  | P4 | 0.29 | 0.16 | 0.07 | 0.0006 | 0.007 | 0.09 | 0.0039 | 0.0007 |  | 0.28 | 28.404
[16 empty] | 3428 |  | P4 | 0.4 | 0.13 | 0.09 | 0.0006 | 0.009 | 0.11 | 0.0052 | 0.0007 |  | 0.27 | 75.744
48 | 2021-08-26 10:50 | 2021-09-08 10:17 | PROD | 2 | 93993 | 38 | 0 | 10 | 0 | 1 | 1.4 | 1 | 1.4 | 5.1 | 8.8 |  |  | HMG 8 | 0.3465 | 0.136 | 0.0775 | 0.00076 | 0.0094 | 0.099 | 0.0036 | 0.000805 |  | 0.2665 | 189.08 | 27552 | 92.26
[16 empty] | 2026 |  | P24 | 0.22 | 0.15 | 0.15 | 0.0006 | 0.013 | 0.09 | 0.0036 | 0.0009 |  | 0.2 | 18.908
[16 empty] | 2030 |  | P24 | 0.34 | 0.15 | 0.1 | 0.0006 | 0.012 | 0.1 | 0.0042 | 0.001 |  | 0.23 | 9.454
[16 empty] | 1094 |  | P24 | 0.31 | 0.11 | 0.07 | 0.0006 | 0.007 | 0.12 | 0.0039 | 0.0008 |  | 0.25 | 18.908
[16 empty] | 1097 |  | P24 | 0.37 | 0.16 | 0.09 | 0.0006 | 0.01 | 0.09 | 0.004 | 0.0009 |  | 0.23 | 18.908
[16 empty] | 1100 |  | P24 | 0.26 | 0.13 | 0.09 | 0.0006 | 0.012 | 0.12 | 0.0037 | 0.0005 |  | 0.22 | 18.908
[16 empty] | 1101 |  | P24 | 0.21 | 0.17 | 0.15 | 0.0006 | 0.012 | 0.08 | 0.0034 | 0.0007 |  | 0.2 | 9.454
[16 empty] | 1104 |  | P24 | 0.43 | 0.13 | 0.09 | 0.0006 | 0.012 | 0.16 | 0.0038 | 0.0005 |  | 0.27 | 18.908
[16 empty] | 1105 |  | P24 | 0.4 | 0.13 | 0.04 | 0.001 | 0.007 | 0.08 | 0.0033 | 0.0009 |  | 0.32 | 75.632
76 | 2021-08-26 14:09 | 2021-09-07 18:22 | PROD | 2 | 93460 | 46 | 0 | 1 | 0 | 1 | 1.4 | 1 | 1.3 | 3.5 | 10.2 |  |  | HMG 3 | 0.23 | 0.145 | 0.135 | 0.0006 | 0.01 | 0.075 | 0.005075 | 0.000725 |  | 0.2675 | 189.36 | 25958 | 99.26
[16 empty] | 4042 |  | P4 | 0.26 | 0.16 | 0.27 | 0.0006 | 0.011 | 0.05 | 0.0056 | 0.0008 |  | 0.25 | 47.34
[16 empty] | 4050 |  | P4 | 0.32 | 0.16 | 0.11 | 0.0006 | 0.011 | 0.09 | 0.0051 | 0.0009 |  | 0.28 | 47.34
[16 empty] | 3418 |  | P4 | 0.17 | 0.13 | 0.08 | 0.0006 | 0.009 | 0.08 | 0.0048 | 0.0006 |  | 0.27 | 94.68
31 | 2021-08-26 18:52 | 2021-09-07 13:40 | PROD | 2 | 90256 | 45 | 0 | 2 | 0 | 1 | 1.4 | 1 | 1.5 | 4.2 | 10.2 |  |  | HMG 2 | 0.18 | 0.13 | 0.08 | 0.0006 | 0.00975 | 0.08 | 0.004825 | 0.000625 |  | 0.2725 | 189.36 | 26057 | 97.73
[16 empty] | 4069 |  | P4 | 0.21 | 0.13 | 0.08 | 0.0006 | 0.012 | 0.08 | 0.0049 | 0.0007 |  | 0.28 | 47.34
[16 empty] | 3418 |  | P4 | 0.17 | 0.13 | 0.08 | 0.0006 | 0.009 | 0.08 | 0.0048 | 0.0006 |  | 0.27 | 142.02
65 | 2021-08-26 21:10 | 2021-09-06 05:19 | PROD | 1 | 78846 | 35 | 0 | 4 | 0 | 1 | 1.4 | 1 | 1.3 | 5.5 | 6 |  |  | HMG 2 | 0.225 | 0.1175 | 0.08 | 0.0006 | 0.0075 | 0.1075 | 0.005475 | 0.00065 |  | 0.3175 | 189.36 | 17806 | 97.73
[16 empty] | 3423 |  | P4 | 0.21 | 0.13 | 0.09 | 0.0006 | 0.007 | 0.11 | 0.0055 | 0.0007 |  | 0.31 | 142.02
[16 empty] | 4081 |  | P4 | 0.27 | 0.08 | 0.05 | 0.0006 | 0.009 | 0.1 | 0.0054 | 0.0005 |  | 0.34 | 47.34
71 | 2021-08-26 23:07 | 2021-09-06 08:58 | PROD | 1 | 77374 | 36 | 0 | 3 | 0 | 1 | 1.4 | 1 | 1.2 | 5.3 | 5.4 | 3429 |  | HMG 1 | 0.15 | 0.11 | 0.1 | 0.0006 | 0.01 | 0.09 | 0.0063 | 0.0004 |  | 0.26 | 189.36 | 17633 | 95.18
96 | 2021-08-27 05:09 | 2021-09-06 08:42 | PROD | 1 | 78488 | 38 | 0 | 1 | 0 | 1 | 1.4 | 1 | 1.2 | 5 | 7 |  |  | HMG 3 | 0.176 | 0.14 | 0.08 | 0.0006 | 0.0115 | 0.095 | 0.00548 | 0.00065 |  | 0.28 | 189.36 | 18601 | 98.05
[16 empty] | 3382 |  | P4 | 0.26 | 0.09 | 0.08 | 0.0006 | 0.012 | 0.1 | 0.0045 | 0.0003 |  | 0.28 | 28.404
[16 empty] | 4080 |  | P4 | 0.14 | 0.17 | 0.08 | 0.0006 | 0.01 | 0.08 | 0.0065 | 0.0005 |  | 0.28 | 47.34
[16 empty] | 4082 |  | P4 | 0.17 | 0.14 | 0.08 | 0.0006 | 0.012 | 0.1 | 0.0053 | 0.0008 |  | 0.28 | 113.616
21 | 2021-08-27 05:30 | 2021-09-08 16:28 | PROD | 1 | 95582 | 46 | 0 | 1 | 0 | 1 | 1.4 | 1 | 1.5 | 5.1 | 6.4 |  |  | HMG 2 | 0.2015 | 0.1225 | 0.08 | 0.0006 | 0.012 | 0.1 | 0.00502 | 0.000625 |  | 0.28 | 189.36 | 22774 | 98.28
[16 empty] | 3382 |  | P4 | 0.26 | 0.09 | 0.08 | 0.0006 | 0.012 | 0.1 | 0.0045 | 0.0003 |  | 0.28 | 66.276
[16 empty] | 4082 |  | P4 | 0.17 | 0.14 | 0.08 | 0.0006 | 0.012 | 0.1 | 0.0053 | 0.0008 |  | 0.28 | 123.084
55 | 2021-08-27 05:33 | 2021-09-07 09:13 | PROD | 1 | 85991 | 40 | 0 | 2 | 0 | 1 | 1.4 | 1 | 1.3 | 3.9 | 6.8 |  |  | HMG 5 | 0.221 | 0.1405 | 0.084 | 0.0006 | 0.0094 | 0.0985 | 0.00496 | 0.000595 |  | 0.309 | 189.36 | 18958 | 101.74
[16 empty] | 4513 |  | P4 | 0.26 | 0.16 | 0.08 | 0.0006 | 0.011 | 0.1 | 0.0042 | 0.0006 |  | 0.3 | 47.34
[16 empty] | 4047 |  | P4 | 0.2 | 0.14 | 0.09 | 0.0006 | 0.01 | 0.1 | 0.0055 | 0.0004 |  | 0.32 | 37.872
[16 empty] | 4070 |  | P4 | 0.2 | 0.13 | 0.08 | 0.0006 | 0.01 | 0.08 | 0.0047 | 0.0006 |  | 0.3 | 47.34
[16 empty] | 4075 |  | P4 | 0.27 | 0.15 | 0.07 | 0.0006 | 0.008 | 0.12 | 0.0052 | 0.0008 |  | 0.35 | 9.468
[16 empty] | 3423 |  | P4 | 0.21 | 0.13 | 0.09 | 0.0006 | 0.007 | 0.11 | 0.0055 | 0.0007 |  | 0.31 | 47.34
80 | 2021-08-27 11:56 | 2021-09-08 13:38 | PROD | 2 | 92302 | 45 | 0 | 2 | 0 | 1 | 1.4 | 1 | 1.4 | 3.8 | 8.6 | 4071 |  | HMG 1 | 0.26 | 0.14 | 0.09 | 0.0006 | 0.009 | 0.07 | 0.0049 | 0.0002 |  | 0.31 | 189.36 | 25651 | 99.26
33 | 2021-08-27 17:02 | 2021-09-09 14:40 | PROD | 2 | 99961 | 45 | 0 | 1 | 0 | 1.4 | 1.4 | 1 | 1.2 | 4.9 | 9.4 | 3419 |  | HMG 1 | 0.27 | 0.14 | 0.14 | 0.0006 | 0.011 | 0.14 | 0.0066 | 0.0009 |  | 0.23 | 189.36 | 27937 | 99.07
60 | 2021-08-27 18:54 | 2021-09-08 16:04 | PROD | 2 | 90756 | 42 | 0 | 2 | 0 | 1 | 1.4 | 1 | 1.2 | 3.6 | 8.4 |  |  | HMG 2 | 0.1975 | 0.1325 | 0.08 | 0.0006 | 0.0115 | 0.08 | 0.004975 | 0.0006 |  | 0.295 | 189.36 | 24360 | 102.41
[16 empty] | 4057 |  | P4 | 0.19 | 0.14 | 0.08 | 0.0006 | 0.016 | 0.08 | 0.0058 | 0.0006 |  | 0.28 | 47.34
[16 empty] | 4070 |  | P4 | 0.2 | 0.13 | 0.08 | 0.0006 | 0.01 | 0.08 | 0.0047 | 0.0006 |  | 0.3 | 142.02
1 | 2021-08-27 21:02 | 2021-09-07 05:19 | PROD | 1 | 80470 | 41 | 0 | 0 | 1 | 1 | 1.4 | 1 | 1.2 | 5.3 | 6.8 |  |  | HMG 3 | 0.3175 | 0.14 | 0.095 | 0.0006 | 0.011 | 0.1075 | 0.00435 | 0.00075 |  | 0.2625 | 189.36 | 18173 | 99.42
[16 empty] | 4017 |  | P4 | 0.4 | 0.16 | 0.1 | 0.0006 | 0.011 | 0.12 | 0.0038 | 0.001 |  | 0.25 | 94.68
[16 empty] | 3402 |  | P4 | 0.2 | 0.16 | 0.13 | 0.0006 | 0.013 | 0.09 | 0.0044 | 0.0005 |  | 0.21 | 47.34
[16 empty] | 4081 |  | P4 | 0.27 | 0.08 | 0.05 | 0.0006 | 0.009 | 0.1 | 0.0054 | 0.0005 |  | 0.34 | 47.34
86 | 2021-08-27 21:55 | 2021-09-09 09:02 | PROD | 2 | 96143 | 46 | 0 | 1 | 0 | 1 | 1.4 | 1 | 1.3 | 4.6 | 10.8 | 4072 |  | HMG 1 | 0.21 | 0.12 | 0.11 | 0.0006 | 0.009 | 0.08 | 0.005 | 0.001 |  | 0.28 | 189.36 | 26130 | 98.93
11 | 2021-08-27 22:59 | 2021-09-08 13:30 | PROD | 1 | 87353 | 41 | 0 | 2 | 0 | 1 | 1.4 | 1 | 1.5 | 4.2 | 6.7 |  |  | HMG 2 | 0.21 | 0.14 | 0.065 | 0.0006 | 0.006 | 0.11 | 0.0041 | 0.0004 |  | 0.3 | 189.36 | 20786 | 96.6
[16 empty] | 3404 |  | P4 | 0.16 | 0.16 | 0.1 | 0.0006 | 0.008 | 0.12 | 0.0047 | 0.0006 |  | 0.23 | 94.68
[16 empty] | 4024 |  | P4 | 0.26 | 0.12 | 0.03 | 0.0006 | 0.004 | 0.1 | 0.0035 | 0.0002 |  | 0.37 | 94.68
43 | 2021-08-28 05:08 | 2021-09-07 13:15 | PROD | 1 | 79011 | 42 | 0 | 2 | 0 | 1 | 1.4 | 1 | 1.4 | 4.9 | 5.9 |  |  | HMG 2 | 0.25 | 0.155 | 0.11 | 0.0006 | 0.01375 | 0.0625 | 0.0061 | 0.000625 |  | 0.2875 | 189.36 | 18506 | 96.59
[16 empty] | 3430 |  | P4 | 0.16 | 0.11 | 0.08 | 0.0006 | 0.01 | 0.07 | 0.0058 | 0.0004 |  | 0.31 | 47.34
[16 empty] | 4083 |  | P4 | 0.28 | 0.17 | 0.12 | 0.0006 | 0.015 | 0.06 | 0.0062 | 0.0007 |  | 0.28 | 142.02
14 | 2021-08-28 05:11 | 2021-09-07 16:45 | PROD | 1 | 79926 | 43 | 0 | 1 | 0 | 1 | 1.4 | 1 | 1.5 | 4.8 | 7.3 |  |  | HMG 2 | 0.22 | 0.14 | 0.1 | 0.0006 | 0.0125 | 0.065 | 0.006 | 0.00055 |  | 0.295 | 189.36 | 18358 | 97.42
[16 empty] | 3430 |  | P4 | 0.16 | 0.11 | 0.08 | 0.0006 | 0.01 | 0.07 | 0.0058 | 0.0004 |  | 0.31 | 94.68
[16 empty] | 4083 |  | P4 | 0.28 | 0.17 | 0.12 | 0.0006 | 0.015 | 0.06 | 0.0062 | 0.0007 |  | 0.28 | 94.68
9 | 2021-08-28 10:56 | 2021-09-09 21:14 | PROD | 2 | 94105 | 49 | 0 | 0 | 0 | 1 | 1.4 | 1 | 1.2 | 4.6 | 9.3 |  |  | HMG 3 | 0.195 | 0.1225 | 0.0975 | 0.0006 | 0.01025 | 0.085 | 0.00495 | 0.00065 |  | 0.2875 | 189.36 | 26282 | 97.51
[16 empty] | 4070 |  | P4 | 0.2 | 0.13 | 0.08 | 0.0006 | 0.01 | 0.08 | 0.0047 | 0.0006 |  | 0.3 | 94.68
[16 empty] | 4072 |  | P4 | 0.21 | 0.12 | 0.11 | 0.0006 | 0.009 | 0.08 | 0.005 | 0.001 |  | 0.28 | 47.34
[16 empty] | 3420 |  | P4 | 0.17 | 0.11 | 0.12 | 0.0006 | 0.012 | 0.1 | 0.0054 | 0.0004 |  | 0.27 | 47.34
61 | 2021-08-28 14:15 | 2021-09-10 02:05 | PROD | 2 | 95265 | 45 | 0 | 2 | 0 | 1 | 1.4 | 1 | 1.3 | 4.5 | 7 |  |  | HMG 5 | 0.27 | 0.1225 | 0.096 | 0.0006 | 0.0114 | 0.0975 | 0.005585 | 0.000635 |  | 0.2905 | 189.36 | 28135 | 99.43
[16 empty] | 4059 |  | P4 | 0.23 | 0.13 | 0.08 | 0.0006 | 0.012 | 0.1 | 0.0053 | 0.0008 |  | 0.33 | 18.936
[16 empty] | 4062 |  | P4 | 0.32 | 0.11 | 0.08 | 0.0006 | 0.013 | 0.08 | 0.0056 | 0.0007 |  | 0.31 | 47.34
[16 empty] | 4067 |  | P4 | 0.23 | 0.08 | 0.07 | 0.0006 | 0.013 | 0.1 | 0.0052 | 0.0007 |  | 0.3 | 28.404
[16 empty] | 4071 |  | P4 | 0.26 | 0.14 | 0.09 | 0.0006 | 0.009 | 0.07 | 0.0049 | 0.0002 |  | 0.31 | 47.34
[16 empty] | 3419 |  | P4 | 0.27 | 0.14 | 0.14 | 0.0006 | 0.011 | 0.14 | 0.0066 | 0.0009 |  | 0.23 | 47.34
13 | 2021-08-28 18:14 | 2021-09-10 21:13 | PROD | 2 | 100480 | 48 | 0 | 0 | 0 | 1 | 1.4 | 1 | 1.2 | 5.5 | 9.2 | 3421 |  | HMG 1 | 0.33 | 0.15 | 0.07 | 0.0006 | 0.012 | 0.08 | 0.005 | 0.0008 |  | 0.29 | 189.36 | 28982 | 98.88
49 | 2021-08-28 20:55 | 2021-09-08 05:20 | PROD | 1 | 80716 | 40 | 0 | 1 | 0 | 1 | 1.4 | 1 | 1.2 | 4.8 | 7.1 |  |  | HMG 3 | 0.31 | 0.15 | 0.06 | 0.0006 | 0.007 | 0.095 | 0.004425 | 0.000625 |  | 0.3425 | 189.36 | 18173 | 99.28
[16 empty] | 4032 |  | P4 | 0.32 | 0.14 | 0.05 | 0.0006 | 0.006 | 0.11 | 0.0041 | 0.0006 |  | 0.35 | 94.68
[16 empty] | 4033 |  | P4 | 0.38 | 0.17 | 0.06 | 0.0006 | 0.007 | 0.1 | 0.0042 | 0.0007 |  | 0.35 | 47.34
[16 empty] | 4036 |  | P4 | 0.22 | 0.15 | 0.08 | 0.0006 | 0.009 | 0.06 | 0.0053 | 0.0006 |  | 0.32 | 47.34
29 | 2021-08-28 21:01 | 2021-09-08 01:04 | PRZ | 1 | 77920 | 37 | 0 | 2 | 0 | 1 | 1.4 | 1 | 1.3 | 4 | 9.3 |  |  | HMG 4 | 0.195 | 0.1475 | 0.0925 | 0.0006 | 0.0145 | 0.0975 | 0.005475 | 0.00075 |  | 0.2925 | 195.16 | 24890 | 99.22
[16 empty] | 4057 |  | P4 | 0.19 | 0.14 | 0.08 | 0.0006 | 0.016 | 0.08 | 0.0058 | 0.0006 |  | 0.28 | 48.79
[16 empty] | 4059 |  | P4 | 0.23 | 0.13 | 0.08 | 0.0006 | 0.012 | 0.1 | 0.0053 | 0.0008 |  | 0.33 | 48.79
[16 empty] | 4064 |  | P4 | 0.17 | 0.16 | 0.12 | 0.0006 | 0.016 | 0.12 | 0.0056 | 0.0008 |  | 0.27 | 48.79
[16 empty] | 4065 |  | P4 | 0.19 | 0.16 | 0.09 | 0.0006 | 0.014 | 0.09 | 0.0052 | 0.0008 |  | 0.29 | 48.79
81 | 2021-08-28 22:23 | 2021-09-09 10:59 | PROD | 2 | 89430 | 43 | 0 | 1 | 0 | 1 | 1.4 | 1 | 1.2 | 3.5 | 8.3 |  |  | HMG 4 | 0.215 | 0.13 | 0.105 | 0.0006 | 0.01275 | 0.105 | 0.005775 | 0.000675 |  | 0.2775 | 189.36 | 25170 | 99.31
[16 empty] | 4057 |  | P4 | 0.19 | 0.14 | 0.08 | 0.0006 | 0.016 | 0.08 | 0.0058 | 0.0006 |  | 0.28 | 47.34
[16 empty] | 4059 |  | P4 | 0.23 | 0.13 | 0.08 | 0.0006 | 0.012 | 0.1 | 0.0053 | 0.0008 |  | 0.33 | 47.34
[16 empty] | 3419 |  | P4 | 0.27 | 0.14 | 0.14 | 0.0006 | 0.011 | 0.14 | 0.0066 | 0.0009 |  | 0.23 | 47.34
[16 empty] | 3420 |  | P4 | 0.17 | 0.11 | 0.12 | 0.0006 | 0.012 | 0.1 | 0.0054 | 0.0004 |  | 0.27 | 47.34
77 | 2021-08-29 05:54 | 2021-09-08 09:33 | PROD | 1 | 77588 | 38 | 0 | 2 | 0 | 1 | 1.4 | 1 | 1.2 | 3.6 | 5.8 |  |  | HMG 2 | 0.335 | 0.125 | 0.0925 | 0.0006 | 0.0105 | 0.1125 | 0.005525 | 0.0005 |  | 0.275 | 189.36 | 18125 | 98.22
[16 empty] | 3431 |  | P4 | 0.36 | 0.12 | 0.09 | 0.0006 | 0.01 | 0.12 | 0.0054 | 0.0005 |  | 0.28 | 142.02
[16 empty] | 4084 |  | P4 | 0.26 | 0.14 | 0.1 | 0.0006 | 0.012 | 0.09 | 0.0059 | 0.0005 |  | 0.26 | 47.34
22 | 2021-08-29 06:15 | 2021-09-09 17:01 | PROD | 1 | 86638 | 42 | 0 | 2 | 0 | 1 | 1.4 | 1 | 1.3 | 4.7 | 6.4 |  |  | HMG 2 | 0.285 | 0.135 | 0.0975 | 0.0006 | 0.0115 | 0.0975 | 0.005775 | 0.0005 |  | 0.265 | 189.36 | 19681 | 96.75
[16 empty] | 3431 |  | P4 | 0.36 | 0.12 | 0.09 | 0.0006 | 0.01 | 0.12 | 0.0054 | 0.0005 |  | 0.28 | 47.34
[16 empty] | 4084 |  | P4 | 0.26 | 0.14 | 0.1 | 0.0006 | 0.012 | 0.09 | 0.0059 | 0.0005 |  | 0.26 | 142.02
40 | 2021-08-29 10:56 | 2021-09-10 03:08 | PROD | 2 | 90411 | 46 | 0 | 0 | 0 | 1 | 1.4 | 1 | 1.2 | 3.6 | 11.6 |  |  | HMG 5 | 0.2089953 | 0.1209992 | 0.06799949 | 0.000604996 | 0.008249926 | 0.09549812 | 0.004820022 | 0.000424963 |  | 0.3130031 | 189.352 | 25693 | 98.76
[16 empty] | 2112 |  | P24 | 0.32 | 0.14 | 0.08 | 0.0007 | 0.01 | 0.14 | 0.0043 | 0.0013 |  | 0.24 | 9.46
[16 empty] | 4048 |  | P4 | 0.18 | 0.13 | 0.06 | 0.0006 | 0.007 | 0.12 | 0.0051 | 0.0004 |  | 0.3 | 37.872
[16 empty] | 4068 |  | P4 | 0.2 | 0.1 | 0.08 | 0.0006 | 0.011 | 0.11 | 0.0051 | 0.0008 |  | 0.28 | 9.468
[16 empty] | 4071 |  | P4 | 0.26 | 0.14 | 0.09 | 0.0006 | 0.009 | 0.07 | 0.0049 | 0.0002 |  | 0.31 | 37.872
[16 empty] | 4073 |  | P4 | 0.19 | 0.11 | 0.06 | 0.0006 | 0.008 | 0.09 | 0.0047 | 0.0004 |  | 0.33 | 94.68
20 | 2021-08-29 15:05 | 2021-09-11 14:31 | PROD | 2 | 101036 | 48 | 0 | 1 | 1 | 1 | 1.4 | 1 | 1.2 | 4.5 | 9.5 |  |  | HMG 3 | 0.225 | 0.12 | 0.0975 | 0.0006 | 0.009 | 0.0975 | 0.0048 | 0.00045 |  | 0.285 | 189.36 | 27141 | 100.23
[16 empty] | 4537 |  | P4 | 0.3 | 0.14 | 0.1 | 0.0006 | 0.005 | 0.12 | 0.0037 | 0.0002 |  | 0.25 | 47.34
[16 empty] | 4046 |  | P4 | 0.26 | 0.12 | 0.05 | 0.0006 | 0.007 | 0.07 | 0.0047 | 0.0008 |  | 0.35 | 47.34
[16 empty] | 3420 |  | P4 | 0.17 | 0.11 | 0.12 | 0.0006 | 0.012 | 0.1 | 0.0054 | 0.0004 |  | 0.27 | 94.68
28 | 2021-08-29 19:12 | 2021-09-10 17:46 | PROD | 2 | 92258 | 46 | 0 | 1 | 0 | 1 | 1.4 | 1 | 1.2 | 3.9 | 11.1 |  |  | HMG 2 | 0.26 | 0.13 | 0.065 | 0.0006 | 0.01 | 0.085 | 0.00485 | 0.0006 |  | 0.31 | 189.36 | 25949 | 99.07
[16 empty] | 4073 |  | P4 | 0.19 | 0.11 | 0.06 | 0.0006 | 0.008 | 0.09 | 0.0047 | 0.0004 |  | 0.33 | 94.68
[16 empty] | 3421 |  | P4 | 0.33 | 0.15 | 0.07 | 0.0006 | 0.012 | 0.08 | 0.005 | 0.0008 |  | 0.29 | 94.68
56 | 2021-08-29 21:02 | 2021-09-09 08:58 | PROD | 1 | 79339 | 41 | 0 | 1 | 0 | 1 | 1.4 | 1 | 1.5 | 4.3 | 7.8 |  |  | HMG 2 | 0.2825 | 0.125 | 0.1225 | 0.0006 | 0.01425 | 0.0975 | 0.006125 | 0.000725 |  | 0.2525 | 189.36 | 18291 | 98.16
[16 empty] | 4084 |  | P4 | 0.26 | 0.14 | 0.1 | 0.0006 | 0.012 | 0.09 | 0.0059 | 0.0005 |  | 0.26 | 47.34
[16 empty] | 3432 |  | P4 | 0.29 | 0.12 | 0.13 | 0.0006 | 0.015 | 0.1 | 0.0062 | 0.0008 |  | 0.25 | 142.02
2 | 2021-08-29 21:58 | 2021-09-08 21:56 | PRZ | 1 | 76132 | 38 | 0 | 2 | 0 | 1 | 1.4 | 1 | 1.2 | 4.6 | 8.5 |  |  | HMG 4 | 0.2075 | 0.12 | 0.075 | 0.0006 | 0.01075 | 0.1 | 0.0051 | 0.0007 |  | 0.2825 | 195.16 | 24375 | 98.77
[16 empty] | 4066 |  | P4 | 0.19 | 0.17 | 0.07 | 0.0006 | 0.007 | 0.11 | 0.0052 | 0.0006 |  | 0.27 | 48.79
[16 empty] | 4067 |  | P4 | 0.23 | 0.08 | 0.07 | 0.0006 | 0.013 | 0.1 | 0.0052 | 0.0007 |  | 0.3 | 48.79
[16 empty] | 4068 |  | P4 | 0.2 | 0.1 | 0.08 | 0.0006 | 0.011 | 0.11 | 0.0051 | 0.0008 |  | 0.28 | 48.79
[16 empty] | 4069 |  | P4 | 0.21 | 0.13 | 0.08 | 0.0006 | 0.012 | 0.08 | 0.0049 | 0.0007 |  | 0.28 | 48.79
94 | 2021-08-29 22:05 | 2021-09-10 14:37 | PROD | 2 | 90234 | 44 | 0 | 0 | 0 | 1 | 1.4 | 1 | 1.3 | 4.5 | 7.3 |  |  | HMG 12 | 0.309 | 0.138 | 0.09 | 0.000835 | 0.01095 | 0.11 | 0.00399 | 0.000815 |  | 0.243 | 189.08 | 25132 | 98.96
[16 empty] | 2032 |  | P24 | 0.27 | 0.13 | 0.09 | 0.0006 | 0.011 | 0.09 | 0.004 | 0.0006 |  | 0.24 | 18.908
[16 empty] | 2035 |  | P24 | 0.26 | 0.12 | 0.07 | 0.0006 | 0.008 | 0.11 | 0.0035 | 0.0008 |  | 0.24 | 18.908
[16 empty] | 1102 |  | P24 | 0.4 | 0.14 | 0.04 | 0.0021 | 0.01 | 0.1 | 0.0037 | 0.0015 |  | 0.32 | 28.362
[16 empty] | 2049 |  | P24 | 0.29 | 0.15 | 0.11 | 0.0006 | 0.014 | 0.1 | 0.0039 | 0.001 |  | 0.25 | 28.362
[16 empty] | 1114 |  | P24 | 0.39 | 0.14 | 0.09 | 0.0006 | 0.01 | 0.11 | 0.0038 | 0.0006 |  | 0.25 | 18.908
[16 empty] | 2082 |  | P24 | 0.3 | 0.11 | 0.03 | 0.0008 | 0.006 | 0.14 | 0.0034 | 0.0005 |  | 0.29 | 9.454
[16 empty] | 2085 |  | P24 | 0.24 | 0.14 | 0.11 | 0.0006 | 0.011 | 0.08 | 0.0042 | 0.0006 |  | 0.17 | 18.908
[16 empty] | 2087 |  | P24 | 0.24 | 0.13 | 0.1 | 0.0006 | 0.011 | 0.11 | 0.0048 | 0.0005 |  | 0.2 | 9.454
[16 empty] | 2092 |  | P24 | 0.46 | 0.18 | 0.12 | 0.0006 | 0.012 | 0.17 | 0.0046 | 0.0008 |  | 0.23 | 9.454
[16 empty] | 2095 |  | P24 | 0.35 | 0.12 | 0.16 | 0.0006 | 0.014 | 0.14 | 0.0045 | 0.0009 |  | 0.23 | 9.454
[16 empty] | 2099 |  | P24 | 0.28 | 0.14 | 0.11 | 0.0006 | 0.014 | 0.12 | 0.0043 | 0.0006 |  | 0.2 | 9.454
[16 empty] | 2102 |  | P24 | 0.16 | 0.15 | 0.11 | 0.0006 | 0.01 | 0.14 | 0.0044 | 0.0003 |  | 0.2 | 9.454
88 | 2021-08-30 05:26 | 2021-09-10 02:16 | PROD | 1 | 83233 | 41 | 0 | 2 | 0 | 1 | 1.4 | 1 | 1.4 | 3.8 | 5.7 |  |  | HMG 2 | 0.23 | 0.1125 | 0.0925 | 0.0006 | 0.01125 | 0.07 | 0.005975 | 0.0005 |  | 0.2425 | 189.36 | 19090 | 97.82
[16 empty] | 3432 |  | P4 | 0.29 | 0.12 | 0.13 | 0.0006 | 0.015 | 0.1 | 0.0062 | 0.0008 |  | 0.25 | 47.34
[16 empty] | 4085 |  | P4 | 0.21 | 0.11 | 0.08 | 0.0006 | 0.01 | 0.06 | 0.0059 | 0.0004 |  | 0.24 | 142.02
30 | 2021-08-30 10:47 | 2021-09-12 08:04 | PROD | 2 | 98597 | 45 | 0 | 1 | 0 | 1 | 1.4 | 1 | 1.2 | 4.4 | 12.2 | 4075 |  | HMG 1 | 0.27 | 0.15 | 0.07 | 0.0006 | 0.008 | 0.12 | 0.0052 | 0.0008 |  | 0.35 | 189.36 | 27215 | 98.45
57 | 2021-08-30 10:49 | 2021-09-11 21:47 | PROD | 2 | 94816 | 48 | 0 | 1 | 0 | 1.3 | 1.4 | 1 | 1.2 | 3.9 | 7.9 |  |  | HMG 6 | 0.25 | 0.1315 | 0.0875 | 0.0006 | 0.009 | 0.0925 | 0.004625 | 0.0006 |  | 0.2785 | 189.36 | 26528 | 99.43
[16 empty] | 4537 |  | P4 | 0.3 | 0.14 | 0.1 | 0.0006 | 0.005 | 0.12 | 0.0037 | 0.0002 |  | 0.25 | 47.34
[16 empty] | 4046 |  | P4 | 0.26 | 0.12 | 0.05 | 0.0006 | 0.007 | 0.07 | 0.0047 | 0.0008 |  | 0.35 | 18.936
[16 empty] | 4069 |  | P4 | 0.21 | 0.13 | 0.08 | 0.0006 | 0.012 | 0.08 | 0.0049 | 0.0007 |  | 0.28 | 56.808
[16 empty] | 4072 |  | P4 | 0.21 | 0.12 | 0.11 | 0.0006 | 0.009 | 0.08 | 0.005 | 0.001 |  | 0.28 | 18.936
[16 empty] | 3420 |  | P4 | 0.17 | 0.11 | 0.12 | 0.0006 | 0.012 | 0.1 | 0.0054 | 0.0004 |  | 0.27 | 18.936
[16 empty] | 4074 |  | P4 | 0.32 | 0.15 | 0.07 | 0.0006 | 0.009 | 0.09 | 0.0048 | 0.0008 |  | 0.28 | 28.404
83 | 2021-08-30 14:01 | 2021-09-11 06:45 | PROD | 2 | 90522 | 46 | 0 | 0 | 0 | 1 | 1.4 | 1 | 1.2 | 4.3 | 11.5 | 4074 |  | HMG 1 | 0.32 | 0.15 | 0.07 | 0.0006 | 0.009 | 0.09 | 0.0048 | 0.0008 |  | 0.28 | 189.36 | 25436 | 99.24
74 | 2021-08-30 14:05 | 2021-09-13 00:59 | PROD | 2 | 102329 | 48 | 0 | 1 | 0 | 1 | 1.4 | 1 | 1.2 | 4.4 | 10.3 |  |  | HMG 4 | 0.255 | 0.14 | 0.0675 | 0.00065 | 0.00825 | 0.09 | 0.00495 | 0.000825 |  | 0.3125 | 189.36 | 28006 | 99.2
[16 empty] | 4046 |  | P4 | 0.26 | 0.12 | 0.05 | 0.0006 | 0.007 | 0.07 | 0.0047 | 0.0008 |  | 0.35 | 47.34
[16 empty] | 4048 |  | P4 | 0.18 | 0.13 | 0.06 | 0.0006 | 0.007 | 0.12 | 0.0051 | 0.0004 |  | 0.3 | 47.34
[16 empty] | 4074 |  | P4 | 0.32 | 0.15 | 0.07 | 0.0006 | 0.009 | 0.09 | 0.0048 | 0.0008 |  | 0.28 | 47.34
[16 empty] | 3422 |  | P4 | 0.26 | 0.16 | 0.09 | 0.0008 | 0.01 | 0.08 | 0.0052 | 0.0013 |  | 0.32 | 47.34
52 | 2021-08-30 21:00 | 2021-09-09 13:22 | PROD | 1 | 73687 | 40 | 0 | 2 | 0 | 1 | 1.4 | 1 | 1.4 | 5.3 | 6.4 |  |  | HMG 2 | 0.245 | 0.12 | 0.1225 | 0.0006 | 0.015 | 0.0925 | 0.00605 | 0.000725 |  | 0.2425 | 189.36 | 16990 | 98.63
[16 empty] | 3432 |  | P4 | 0.29 | 0.12 | 0.13 | 0.0006 | 0.015 | 0.1 | 0.0062 | 0.0008 |  | 0.25 | 47.34
[16 empty] | 4086 |  | P4 | 0.23 | 0.12 | 0.12 | 0.0006 | 0.015 | 0.09 | 0.006 | 0.0007 |  | 0.24 | 142.02
41 | 2021-08-30 21:02 | 2021-09-09 05:43 | PROD | 1 | 71490 | 38 | 0 | 2 | 0 | 1 | 1.4 | 1 | 1.2 | 6.3 | 5.2 |  |  | HMG 2 | 0.2625 | 0.12 | 0.1125 | 0.0006 | 0.01375 | 0.0975 | 0.00585 | 0.00065 |  | 0.25 | 189.36 | 15952 | 96.26
[16 empty] | 3431 |  | P4 | 0.36 | 0.12 | 0.09 | 0.0006 | 0.01 | 0.12 | 0.0054 | 0.0005 |  | 0.28 | 47.34
[16 empty] | 4086 |  | P4 | 0.23 | 0.12 | 0.12 | 0.0006 | 0.015 | 0.09 | 0.006 | 0.0007 |  | 0.24 | 142.02
62 | 2021-08-31 11:19 | 2021-09-12 21:06 | PROD | 2 | 94744 | 46 | 0 | 1 | 0 | 1 | 1.9 | 1 | 1.2 | 5.1 | 8.3 |  |  | HMG 2 | 0.33 | 0.165 | 0.1 | 0.0007 | 0.0095 | 0.09 | 0.0055 | 0.0012 |  | 0.305 | 189.36 | 26778 | 99.66
[16 empty] | 3422 |  | P4 | 0.26 | 0.16 | 0.09 | 0.0008 | 0.01 | 0.08 | 0.0052 | 0.0013 |  | 0.32 | 94.68
[16 empty] | 4076 |  | P4 | 0.4 | 0.17 | 0.11 | 0.0006 | 0.009 | 0.1 | 0.0058 | 0.0011 |  | 0.29 | 94.68
25 | 2021-08-31 13:52 | 2021-09-13 09:08 | PROD | 2 | 97866 | 49 | 0 | 0 | 0 | 1 | 1.4 | 1 | 1.2 | 4.6 | 9 |  |  | HMG 3 | 0.3355 | 0.147 | 0.0835 | 0.0006 | 0.0081 | 0.1035 | 0.005105 | 0.00083 |  | 0.306 | 189.36 | 27617 | 98.3
[16 empty] | 3383 |  | P4 | 0.22 | 0.12 | 0.04 | 0.0006 | 0.006 | 0.12 | 0.0041 | 0.0002 |  | 0.33 | 47.34
[16 empty] | 4028 |  | P4 | 0.27 | 0.1 | 0.05 | 0.0006 | 0.008 | 0.09 | 0.004 | 0.0008 |  | 0.33 | 28.404
[16 empty] | 4076 |  | P4 | 0.4 | 0.17 | 0.11 | 0.0006 | 0.009 | 0.1 | 0.0058 | 0.0011 |  | 0.29 | 113.616
91 | 2021-08-31 18:25 | 2021-09-12 14:56 | PROD | 2 | 92076 | 44 | 0 | 0 | 1 | 1 | 1.4 | 1 | 1.4 | 4.9 | 10.5 |  |  | HMG 3 | 0.2 | 0.1325 | 0.0925 | 0.0006 | 0.008 | 0.1075 | 0.005425 | 0.0006 |  | 0.29 | 189.36 | 26668 | 99.61
[16 empty] | 4048 |  | P4 | 0.18 | 0.13 | 0.06 | 0.0006 | 0.007 | 0.12 | 0.0051 | 0.0004 |  | 0.3 | 47.34
[16 empty] | 4049 |  | P4 | 0.2 | 0.14 | 0.13 | 0.0006 | 0.011 | 0.09 | 0.0056 | 0.0006 |  | 0.24 | 47.34
[16 empty] | 3423 |  | P4 | 0.21 | 0.13 | 0.09 | 0.0006 | 0.007 | 0.11 | 0.0055 | 0.0007 |  | 0.31 | 94.68
58 | 2021-08-31 20:27 | 2021-09-10 17:08 | PROD | 1 | 73747 | 36 | 0 | 2 | 0 | 1 | 1.4 | 1 | 1.2 | 4.4 | 6.7 |  |  | HMG 4 | 0.265 | 0.1275 | 0.0825 | 0.0006 | 0.00925 | 0.1025 | 0.004775 | 0.000575 |  | 0.285 | 189.36 | 16651 | 96.73
[16 empty] | 4007 |  | P4 | 0.32 | 0.14 | 0.08 | 0.0006 | 0.01 | 0.1 | 0.004 | 0.0012 |  | 0.27 | 47.34
[16 empty] | 4021 |  | P4 | 0.22 | 0.14 | 0.08 | 0.0006 | 0.007 | 0.12 | 0.0039 | 0.0002 |  | 0.28 | 47.34
[16 empty] | 3430 |  | P4 | 0.16 | 0.11 | 0.08 | 0.0006 | 0.01 | 0.07 | 0.0058 | 0.0004 |  | 0.31 | 47.34
[16 empty] | 3431 |  | P4 | 0.36 | 0.12 | 0.09 | 0.0006 | 0.01 | 0.12 | 0.0054 | 0.0005 |  | 0.28 | 47.34
53 | 2021-08-31 21:14 | 2021-09-11 09:10 | PROD | 1 | 79604 | 38 | 0 | 2 | 0 | 1 | 1.4 | 1 | 1.2 | 4 | 6.4 |  |  | HMG 2 | 0.19 | 0.165 | 0.09 | 0.00065 | 0.0135 | 0.105 | 0.006 | 0.00055 |  | 0.285 | 189.36 | 19325 | 98.35
[16 empty] | 3434 |  | P4 | 0.22 | 0.16 | 0.09 | 0.0007 | 0.014 | 0.13 | 0.0065 | 0.0006 |  | 0.29 | 94.68
[16 empty] | 4087 |  | P4 | 0.16 | 0.17 | 0.09 | 0.0006 | 0.013 | 0.08 | 0.0055 | 0.0005 |  | 0.28 | 94.68
15 | 2021-09-01 05:21 | 2021-09-10 13:31 | PROD | 1 | 72347 | 38 | 0 | 1 | 0 | 1 | 1.4 | 1 | 1.2 | 4 | 5.9 |  |  | HMG 2 | 0.3475 | 0.155 | 0.0975 | 0.0006 | 0.01375 | 0.0875 | 0.00595 | 0.000875 |  | 0.295 | 189.36 | 17324 | 98.12
[16 empty] | 4087 |  | P4 | 0.16 | 0.17 | 0.09 | 0.0006 | 0.013 | 0.08 | 0.0055 | 0.0005 |  | 0.28 | 47.34
[16 empty] | 4088 |  | P4 | 0.41 | 0.15 | 0.1 | 0.0006 | 0.014 | 0.09 | 0.0061 | 0.001 |  | 0.3 | 142.02
51 | 2021-09-01 05:24 | 2021-09-11 05:16 | PROD | 1 | 74376 | 37 | 0 | 3 | 0 | 1 | 1.4 | 1 | 1.2 | 4.8 | 6.6 |  |  | HMG 4 | 0.175 | 0.1425 | 0.085 | 0.000625 | 0.01075 | 0.105 | 0.005075 | 0.0004 |  | 0.2675 | 189.36 | 17585 | 96.27
[16 empty] | 4023 |  | P4 | 0.16 | 0.07 | 0.05 | 0.0006 | 0.005 | 0.13 | 0.0032 | 0.0002 |  | 0.28 | 47.34
[16 empty] | 3405 |  | P4 | 0.16 | 0.17 | 0.11 | 0.0006 | 0.011 | 0.08 | 0.0051 | 0.0003 |  | 0.22 | 47.34
[16 empty] | 3434 |  | P4 | 0.22 | 0.16 | 0.09 | 0.0007 | 0.014 | 0.13 | 0.0065 | 0.0006 |  | 0.29 | 47.34
[16 empty] | 4087 |  | P4 | 0.16 | 0.17 | 0.09 | 0.0006 | 0.013 | 0.08 | 0.0055 | 0.0005 |  | 0.28 | 47.34
54 | 2021-09-01 07:03 | 2021-09-11 13:18 | PROD | 1 | 78360 | 38 | 0 | 2 | 0 | 1 | 1.4 | 1 | 1.2 | 5 | 6.9 |  |  | HMG 4 | 0.185 | 0.15 | 0.0975 | 0.000625 | 0.0125 | 0.0925 | 0.00555 | 0.0005 |  | 0.2725 | 189.36 | 18297 | 99.03
[16 empty] | 3402 |  | P4 | 0.2 | 0.16 | 0.13 | 0.0006 | 0.013 | 0.09 | 0.0044 | 0.0005 |  | 0.21 | 47.34
[16 empty] | 3430 |  | P4 | 0.16 | 0.11 | 0.08 | 0.0006 | 0.01 | 0.07 | 0.0058 | 0.0004 |  | 0.31 | 47.34
[16 empty] | 3434 |  | P4 | 0.22 | 0.16 | 0.09 | 0.0007 | 0.014 | 0.13 | 0.0065 | 0.0006 |  | 0.29 | 47.34
[16 empty] | 4087 |  | P4 | 0.16 | 0.17 | 0.09 | 0.0006 | 0.013 | 0.08 | 0.0055 | 0.0005 |  | 0.28 | 47.34
34 | 2021-09-01 11:16 | 2021-09-13 18:56 | PROD | 2 | 95298 | 45 | 0 | 1 | 0 | 1 | 1.4 | 1 | 1.2 | 4.6 | 9.2 |  |  | HMG 5 | 0.239 | 0.131 | 0.083 | 0.0006 | 0.0092 | 0.105 | 0.00493 | 0.000515 |  | 0.308 | 189.36 | 26906 | 98.95
[16 empty] | 4525 |  | P4 | 0.19 | 0.16 | 0.1 | 0.0006 | 0.015 | 0.11 | 0.0047 | 0.0006 |  | 0.29 | 47.34
[16 empty] | 3383 |  | P4 | 0.22 | 0.12 | 0.04 | 0.0006 | 0.006 | 0.12 | 0.0041 | 0.0002 |  | 0.33 | 47.34
[16 empty] | 4037 |  | P4 | 0.41 | 0.13 | 0.1 | 0.0006 | 0.009 | 0.09 | 0.0058 | 0.0007 |  | 0.31 | 28.404
[16 empty] | 4049 |  | P4 | 0.2 | 0.14 | 0.13 | 0.0006 | 0.011 | 0.09 | 0.0056 | 0.0006 |  | 0.24 | 18.936
[16 empty] | 3424 |  | P4 | 0.22 | 0.11 | 0.08 | 0.0006 | 0.006 | 0.1 | 0.0052 | 0.0006 |  | 0.33 | 47.34
67 | 2021-09-01 14:10 | 2021-09-13 23:07 | PROD | 2 | 92141 | 46 | 0 | 1 | 0 | 1 | 1.4 | 1 | 1.2 | 4.3 | 9 |  |  | HMG 2 | 0.215 | 0.1175 | 0.0925 | 0.0006 | 0.00725 | 0.0975 | 0.0053 | 0.0006 |  | 0.3075 | 189.36 | 26178 | 99.31
[16 empty] | 4049 |  | P4 | 0.2 | 0.14 | 0.13 | 0.0006 | 0.011 | 0.09 | 0.0056 | 0.0006 |  | 0.24 | 47.34
[16 empty] | 3424 |  | P4 | 0.22 | 0.11 | 0.08 | 0.0006 | 0.006 | 0.1 | 0.0052 | 0.0006 |  | 0.33 | 142.02
73 | 2021-09-01 19:01 | 2021-09-14 21:15 | PROD | 2 | 97393 | 49 | 0 | 1 | 0 | 1 | 1.4 | 1 | 1.2 | 5.6 | 10.1 |  |  | HMG 3 | 0.26 | 0.133 | 0.087 | 0.0006 | 0.0077 | 0.1 | 0.00592 | 0.0008 |  | 0.315 | 189.36 | 27616 | 99.21
[16 empty] | 3424 |  | P4 | 0.22 | 0.11 | 0.08 | 0.0006 | 0.006 | 0.1 | 0.0052 | 0.0006 |  | 0.33 | 18.936
[16 empty] | 4077 |  | P4 | 0.37 | 0.13 | 0.11 | 0.0006 | 0.009 | 0.1 | 0.006 | 0.0011 |  | 0.33 | 75.744
[16 empty] | 3425 |  | P4 | 0.18 | 0.14 | 0.07 | 0.0006 | 0.007 | 0.1 | 0.006 | 0.0006 |  | 0.3 | 94.68
63 | 2021-09-01 20:16 | 2021-09-12 05:14 | PROD | 1 | 78575 | 40 | 0 | 2 | 0 | 1 | 1.4 | 1 | 1.2 | 4.6 | 6.6 | 3436 |  | HMG 1 | 0.33 | 0.13 | 0.11 | 0.0006 | 0.017 | 0.14 | 0.0067 | 0.0008 |  | 0.24 | 189.36 | 18209 | 98.01
26 | 2021-09-01 20:19 | 2021-09-11 16:35 | PROD | 1 | 75809 | 39 | 0 | 1 | 0 | 1 | 1.4 | 1 | 1.2 | 5.1 | 6.9 | 3433 |  | HMG 1 | 0.26 | 0.13 | 0.1 | 0.0006 | 0.011 | 0.08 | 0.0056 | 0.0006 |  | 0.25 | 189.36 | 17266 | 97.73
50 | 2021-09-02 05:18 | 2021-09-12 13:16 | PROD | 1 | 77606 | 42 | 0 | 3 | 0 | 1 | 1.4 | 1 | 1.2 | 4.7 | 6.2 |  |  | HMG 4 | 0.2625 | 0.125 | 0.1025 | 0.0006 | 0.01275 | 0.1 | 0.0061 | 0.00065 |  | 0.2775 | 189.36 | 18115 | 97.13
[16 empty] | 3424 |  | P4 | 0.22 | 0.11 | 0.08 | 0.0006 | 0.006 | 0.1 | 0.0052 | 0.0006 |  | 0.33 | 47.34
[16 empty] | 3430 |  | P4 | 0.16 | 0.11 | 0.08 | 0.0006 | 0.01 | 0.07 | 0.0058 | 0.0004 |  | 0.31 | 47.34
[16 empty] | 3436 |  | P4 | 0.33 | 0.13 | 0.11 | 0.0006 | 0.017 | 0.14 | 0.0067 | 0.0008 |  | 0.24 | 47.34
[16 empty] | 4089 |  | P4 | 0.34 | 0.15 | 0.14 | 0.0006 | 0.018 | 0.09 | 0.0067 | 0.0008 |  | 0.23 | 47.34
24 | 2021-09-02 05:28 | 2021-09-12 08:42 | PROD | 1 | 77767 | 39 | 0 | 2 | 0 | 1.2 | 1.4 | 1 | 1.2 | 4.3 | 6.5 |  |  | HMG 4 | 0.28 | 0.1335 | 0.084 | 0.0006 | 0.01105 | 0.0895 | 0.004725 | 0.00055 |  | 0.2915 | 189.36 | 18079 | 97.53
[16 empty] | 4524 |  | P4 | 0.28 | 0.14 | 0.09 | 0.0006 | 0.011 | 0.09 | 0.005 | 0.0006 |  | 0.27 | 47.34
[16 empty] | 3319 |  | P4 | 0.25 | 0.15 | 0.06 | 0.0006 | 0.009 | 0.11 | 0.0036 | 0.0004 |  | 0.34 | 28.404
[16 empty] | 3320 |  | P4 | 0.25 | 0.11 | 0.05 | 0.0006 | 0.007 | 0.08 | 0.0036 | 0.0004 |  | 0.33 | 66.276
[16 empty] | 4089 |  | P4 | 0.34 | 0.15 | 0.14 | 0.0006 | 0.018 | 0.09 | 0.0067 | 0.0008 |  | 0.23 | 47.34
93 | 2021-09-02 11:10 | 2021-09-14 08:54 | PROD | 2 | 91985 | 46 | 0 | 1 | 0 | 1 | 1.4 | 1 | 1.4 | 5.9 | 7.5 | 4077 |  | HMG 1 | 0.37 | 0.13 | 0.11 | 0.0006 | 0.009 | 0.1 | 0.006 | 0.0011 |  | 0.33 | 189.36 | 27224 | 99.08
12 | 2021-09-02 19:23 | 2021-09-14 15:01 | PROD | 2 | 91419 | 44 | 0 | 1 | 0 | 1 | 1.4 | 1 | 1.5 | 4.6 | 9.7 |  |  | HMG 3 | 0.21 | 0.13 | 0.075 | 0.0006 | 0.00875 | 0.115 | 0.0056 | 0.000575 |  | 0.3075 | 189.36 | 26016 | 99.24
[16 empty] | 4047 |  | P4 | 0.2 | 0.14 | 0.09 | 0.0006 | 0.01 | 0.1 | 0.0055 | 0.0004 |  | 0.32 | 47.34
[16 empty] | 4054 |  | P4 | 0.28 | 0.1 | 0.07 | 0.0006 | 0.011 | 0.16 | 0.0049 | 0.0007 |  | 0.31 | 47.34
[16 empty] | 3425 |  | P4 | 0.18 | 0.14 | 0.07 | 0.0006 | 0.007 | 0.1 | 0.006 | 0.0006 |  | 0.3 | 94.68
47 | 2021-09-02 21:01 | 2021-09-13 09:01 | PROD | 1 | 76246 | 37 | 0 | 5 | 0 | 1 | 1.4 | 1 | 1.2 | 4.9 | 6 |  |  | HMG 2 | 0.18 | 0.165 | 0.085 | 0.00065 | 0.012 | 0.105 | 0.0065 | 0.00055 |  | 0.285 | 189.36 | 18053 | 91.84
[16 empty] | 4080 |  | P4 | 0.14 | 0.17 | 0.08 | 0.0006 | 0.01 | 0.08 | 0.0065 | 0.0005 |  | 0.28 | 94.68
[16 empty] | 3434 |  | P4 | 0.22 | 0.16 | 0.09 | 0.0007 | 0.014 | 0.13 | 0.0065 | 0.0006 |  | 0.29 | 94.68
59 | 2021-09-02 22:08 | 2021-09-14 14:39 | PROD | 2 | 88629 | 44 | 0 | 0 | 0 | 1 | 1.4 | 1 | 1.4 | 4.3 | 11.2 |  |  | HMG 5 | 0.238 | 0.1325 | 0.103 | 0.0006 | 0.0102 | 0.098 | 0.005425 | 0.000585 |  | 0.2925 | 189.36 | 25101 | 98.51
[16 empty] | 4047 |  | P4 | 0.2 | 0.14 | 0.09 | 0.0006 | 0.01 | 0.1 | 0.0055 | 0.0004 |  | 0.32 | 37.872
[16 empty] | 4049 |  | P4 | 0.2 | 0.14 | 0.13 | 0.0006 | 0.011 | 0.09 | 0.0056 | 0.0006 |  | 0.24 | 9.468
[16 empty] | 3420 |  | P4 | 0.17 | 0.11 | 0.12 | 0.0006 | 0.012 | 0.1 | 0.0054 | 0.0004 |  | 0.27 | 66.276
[16 empty] | 4073 |  | P4 | 0.19 | 0.11 | 0.06 | 0.0006 | 0.008 | 0.09 | 0.0047 | 0.0004 |  | 0.33 | 28.404
[16 empty] | 4076 |  | P4 | 0.4 | 0.17 | 0.11 | 0.0006 | 0.009 | 0.1 | 0.0058 | 0.0011 |  | 0.29 | 47.34
45 | 2021-09-03 05:22 | 2021-09-14 05:16 | PROD | 1 | 81439 | 40 | 0 | 1 | 0 | 1 | 1.4 | 1 | 1.2 | 4.8 | 7.4 |  |  | HMG 4 | 0.2145 | 0.117 | 0.074 | 0.000615 | 0.00905 | 0.096 | 0.004765 | 0.00056 |  | 0.2745 | 189.36 | 20392 | 94
[16 empty] | 4524 |  | P4 | 0.28 | 0.14 | 0.09 | 0.0006 | 0.011 | 0.09 | 0.005 | 0.0006 |  | 0.27 | 18.936
[16 empty] | 3328 |  | P4 | 0.25 | 0.09 | 0.07 | 0.0006 | 0.006 | 0.1 | 0.004 | 0.0004 |  | 0.25 | 75.744
[16 empty] | 3427 |  | P4 | 0.18 | 0.12 | 0.06 | 0.0007 | 0.009 | 0.08 | 0.0054 | 0.0004 |  | 0.33 | 28.404
[16 empty] | 4082 |  | P4 | 0.17 | 0.14 | 0.08 | 0.0006 | 0.012 | 0.1 | 0.0053 | 0.0008 |  | 0.28 | 66.276
68 | 2021-09-03 05:25 | 2021-09-13 05:18 | PROD | 1 | 76833 | 39 | 0 | 1 | 0 | 1 | 1.4 | 1 | 1.2 | 4.6 | 8.2 |  |  | HMG 3 | 0.21 | 0.155 | 0.09 | 0.00065 | 0.01225 | 0.105 | 0.006275 | 0.000575 |  | 0.2775 | 189.36 | 17809 | 98.71
[16 empty] | 4080 |  | P4 | 0.14 | 0.17 | 0.08 | 0.0006 | 0.01 | 0.08 | 0.0065 | 0.0005 |  | 0.28 | 47.34
[16 empty] | 3433 |  | P4 | 0.26 | 0.13 | 0.1 | 0.0006 | 0.011 | 0.08 | 0.0056 | 0.0006 |  | 0.25 | 47.34
[16 empty] | 3434 |  | P4 | 0.22 | 0.16 | 0.09 | 0.0007 | 0.014 | 0.13 | 0.0065 | 0.0006 |  | 0.29 | 94.68
46 | 2021-09-03 10:35 | 2021-09-15 21:12 | PROD | 2 | 96278 | 48 | 0 | 1 | 0 | 1 | 1.4 | 1 | 1.2 | 4.9 | 7.7 |  |  | HMG 3 | 0.274 | 0.13 | 0.109 | 0.0006 | 0.012 | 0.087 | 0.00555 | 0.00068 |  | 0.276 | 189.36 | 28059 | 99.1
[16 empty] | 4512 |  | P4 | 0.29 | 0.11 | 0.09 | 0.0006 | 0.012 | 0.11 | 0.0042 | 0.0006 |  | 0.3 | 75.744
[16 empty] | 4516 |  | P4 | 0.18 | 0.16 | 0.08 | 0.0006 | 0.012 | 0.08 | 0.0052 | 0.0004 |  | 0.26 | 18.936
[16 empty] | 4078 |  | P4 | 0.28 | 0.14 | 0.13 | 0.0006 | 0.012 | 0.07 | 0.0067 | 0.0008 |  | 0.26 | 94.68
10 | 2021-09-03 14:19 | 2021-09-15 17:59 | PROD | 2 | 94524 | 45 | 0 | 1 | 1 | 1 | 1.4 | 1 | 1.4 | 8.1 | 9.7 | 3426 |  | HMG 1 | 0.26 | 0.16 | 0.12 | 0.0007 | 0.012 | 0.08 | 0.006 | 0.0006 |  | 0.29 | 189.36 | 25929 | 99.94
92 | 2021-09-03 19:13 | 2021-09-16 21:03 | PROD | 2 | 100456 | 44 | 0 | 1 | 0 | 1 | 1.4 | 1 | 1.4 | 4.9 | 10.1 |  |  | HMG 2 | 0.2225 | 0.1625 | 0.105 | 0.0006 | 0.00925 | 0.095 | 0.0049 | 0.0006 |  | 0.3025 | 189.36 | 28344 | 98.92
[16 empty] | 4535 |  | P4 | 0.29 | 0.17 | 0.06 | 0.0006 | 0.007 | 0.11 | 0.0037 | 0.0006 |  | 0.28 | 47.34
[16 empty] | 4079 |  | P4 | 0.2 | 0.16 | 0.12 | 0.0006 | 0.01 | 0.09 | 0.0053 | 0.0006 |  | 0.31 | 142.02
79 | 2021-09-03 21:07 | 2021-09-14 09:20 | PROD | 1 | 77727 | 38 | 0 | 2 | 0 | 1 | 1.4 | 1 | 1.4 | 4.6 | 6.9 |  |  | HMG 3 | 0.258 | 0.164 | 0.091 | 0.000715 | 0.0111 | 0.089 | 0.00491 | 0.001105 |  | 0.299 | 189.36 | 17906 | 98.09
[16 empty] | 4008 |  | P4 | 0.25 | 0.18 | 0.11 | 0.0006 | 0.014 | 0.11 | 0.0048 | 0.001 |  | 0.26 | 66.276
[16 empty] | 3389 |  | P4 | 0.27 | 0.14 | 0.05 | 0.0007 | 0.008 | 0.07 | 0.0042 | 0.0007 |  | 0.32 | 28.404
[16 empty] | 3422 |  | P4 | 0.26 | 0.16 | 0.09 | 0.0008 | 0.01 | 0.08 | 0.0052 | 0.0013 |  | 0.32 | 94.68
42 | 2021-09-03 21:14 | 2021-09-15 09:13 | PROD | 1 | 84906 | 40 | 0 | 4 | 0 | 1 | 1.4 | 1 | 1.4 | 6.2 | 6.1 |  |  | HMG 2 | 0.245 | 0.155 | 0.095 | 0.0006 | 0.0085 | 0.105 | 0.0042 | 0.00035 |  | 0.24 | 189.36 | 19485 | 93.93
[16 empty] | 4537 |  | P4 | 0.3 | 0.14 | 0.1 | 0.0006 | 0.005 | 0.12 | 0.0037 | 0.0002 |  | 0.25 | 94.68
[16 empty] | 3396 |  | P4 | 0.19 | 0.17 | 0.09 | 0.0006 | 0.012 | 0.09 | 0.0047 | 0.0005 |  | 0.23 | 94.68
23 | 2021-09-04 05:27 | 2021-09-14 13:26 | PROD | 1 | 79652 | 41 | 0 | 1 | 0 | 1 | 1.4 | 1 | 1.2 | 4.3 | 5.9 |  |  | HMG 5 | 0.19 | 0.143 | 0.0935 | 0.000625 | 0.0099 | 0.0995 | 0.005425 | 0.000555 |  | 0.3075 | 189.36 | 18711 | 98.11
[16 empty] | 3396 |  | P4 | 0.19 | 0.17 | 0.09 | 0.0006 | 0.012 | 0.09 | 0.0047 | 0.0005 |  | 0.23 | 28.404
[16 empty] | 4044 |  | P4 | 0.16 | 0.17 | 0.13 | 0.0006 | 0.01 | 0.12 | 0.0058 | 0.0007 |  | 0.31 | 66.276
[16 empty] | 4079 |  | P4 | 0.2 | 0.16 | 0.12 | 0.0006 | 0.01 | 0.09 | 0.0053 | 0.0006 |  | 0.31 | 18.936
[16 empty] | 3427 |  | P4 | 0.18 | 0.12 | 0.06 | 0.0007 | 0.009 | 0.08 | 0.0054 | 0.0004 |  | 0.33 | 47.34
[16 empty] | 4081 |  | P4 | 0.27 | 0.08 | 0.05 | 0.0006 | 0.009 | 0.1 | 0.0054 | 0.0005 |  | 0.34 | 28.404
95 | 2021-09-04 05:38 | 2021-09-14 16:40 | PROD | 1 | 82122 | 39 | 0 | 1 | 0 | 1 | 1.4 | 1 | 1.4 | 4 | 6.2 |  |  | HMG 6 | 0.2085 | 0.133 | 0.0975 | 0.000625 | 0.00955 | 0.0915 | 0.00545 | 0.00056 |  | 0.2985 | 189.36 | 18615 | 100.06
[16 empty] | 4049 |  | P4 | 0.2 | 0.14 | 0.13 | 0.0006 | 0.011 | 0.09 | 0.0056 | 0.0006 |  | 0.24 | 37.872
[16 empty] | 3424 |  | P4 | 0.22 | 0.11 | 0.08 | 0.0006 | 0.006 | 0.1 | 0.0052 | 0.0006 |  | 0.33 | 37.872
[16 empty] | 4079 |  | P4 | 0.2 | 0.16 | 0.12 | 0.0006 | 0.01 | 0.09 | 0.0053 | 0.0006 |  | 0.31 | 47.34
[16 empty] | 3427 |  | P4 | 0.18 | 0.12 | 0.06 | 0.0007 | 0.009 | 0.08 | 0.0054 | 0.0004 |  | 0.33 | 47.34
[16 empty] | 3433 |  | P4 | 0.26 | 0.13 | 0.1 | 0.0006 | 0.011 | 0.08 | 0.0056 | 0.0006 |  | 0.25 | 9.468
[16 empty] | 3436 |  | P4 | 0.33 | 0.13 | 0.11 | 0.0006 | 0.017 | 0.14 | 0.0067 | 0.0008 |  | 0.24 | 9.468
19 | 2021-09-04 11:32 | 2021-09-16 09:03 | PROD | 2 | 92357 | 46 | 0 | 0 | 0 | 1 | 1.4 | 1 | 1.5 | 4.1 | 10.1 |  |  | HMG 4 | 0.26 | 0.1625 | 0.0925 | 0.000625 | 0.009 | 0.0925 | 0.004725 | 0.000625 |  | 0.29 | 189.36 | 26323 | 99.56
[16 empty] | 3327 |  | P4 | 0.29 | 0.16 | 0.07 | 0.0006 | 0.007 | 0.09 | 0.0039 | 0.0007 |  | 0.28 | 47.34
[16 empty] | 4535 |  | P4 | 0.29 | 0.17 | 0.06 | 0.0006 | 0.007 | 0.11 | 0.0037 | 0.0006 |  | 0.28 | 47.34
[16 empty] | 3426 |  | P4 | 0.26 | 0.16 | 0.12 | 0.0007 | 0.012 | 0.08 | 0.006 | 0.0006 |  | 0.29 | 47.34
[16 empty] | 4079 |  | P4 | 0.2 | 0.16 | 0.12 | 0.0006 | 0.01 | 0.09 | 0.0053 | 0.0006 |  | 0.31 | 47.34
78 | 2021-09-04 14:29 | 2021-09-17 09:18 | PROD | 2 | 95105 | 49 | 0 | 1 | 0 | 1 | 1.4 | 1 | 1.2 | 3.9 | 9.5 |  |  | HMG 4 | 0.2025 | 0.155 | 0.08 | 0.000625 | 0.009 | 0.09 | 0.005225 | 0.000525 |  | 0.3 | 189.36 | 26713 | 99.13
[16 empty] | 4535 |  | P4 | 0.29 | 0.17 | 0.06 | 0.0006 | 0.007 | 0.11 | 0.0037 | 0.0006 |  | 0.28 | 47.34
[16 empty] | 4079 |  | P4 | 0.2 | 0.16 | 0.12 | 0.0006 | 0.01 | 0.09 | 0.0053 | 0.0006 |  | 0.31 | 47.34
[16 empty] | 3427 |  | P4 | 0.18 | 0.12 | 0.06 | 0.0007 | 0.009 | 0.08 | 0.0054 | 0.0004 |  | 0.33 | 47.34
[16 empty] | 4080 |  | P4 | 0.14 | 0.17 | 0.08 | 0.0006 | 0.01 | 0.08 | 0.0065 | 0.0005 |  | 0.28 | 47.34
69 | 2021-09-04 18:47 | 2021-09-17 15:12 | PROD | 2 | 95821 | 46 | 0 | 1 | 0 | 1 | 1.4 | 1 | 1.2 | 4 | 8.6 | 3428 |  | HMG 1 | 0.4 | 0.13 | 0.09 | 0.0006 | 0.009 | 0.11 | 0.0052 | 0.0007 |  | 0.27 | 189.36 | 28058 | 99.37
64 | 2021-09-04 21:09 | 2021-09-15 16:13 | PROD | 1 | 81653 | 40 | 0 | 2 | 0 | 1 | 1.4 | 1 | 1.2 | 5.2 | 6.4 |  |  | HMG 4 | 0.2075 | 0.12 | 0.0625 | 0.0006 | 0.008 | 0.1125 | 0.004025 | 0.000275 |  | 0.2975 | 189.36 | 18805 | 98.47
[16 empty] | 3248 |  | P4 | 0.1 | 0.15 | 0.06 | 0.0006 | 0.008 | 0.08 | 0.0043 | 0.0003 |  | 0.31 | 47.34
[16 empty] | 4540 |  | P4 | 0.35 | 0.1 | 0.08 | 0.0006 | 0.008 | 0.17 | 0.0037 | 0.0004 |  | 0.25 | 47.34
[16 empty] | 3394 |  | P4 | 0.18 | 0.15 | 0.08 | 0.0006 | 0.011 | 0.09 | 0.0039 | 0.0002 |  | 0.26 | 47.34
[16 empty] | 3437 |  | P4 | 0.2 | 0.08 | 0.03 | 0.0006 | 0.005 | 0.11 | 0.0042 | 0.0002 |  | 0.37 | 47.34
75 | 2021-09-04 21:11 | 2021-09-15 04:03 | PRZ | 1 | 75022 | 38 | 0 | 1 | 0 | 1.4 | 1.4 | 1 | 1.2 | 5 | 10.8 |  |  | HMG 4 | 0.1875 | 0.1225 | 0.0975 | 0.0006 | 0.01 | 0.085 | 0.004975 | 0.00065 |  | 0.28 | 195.16 | 23102 | 98.49
[16 empty] | 3418 |  | P4 | 0.17 | 0.13 | 0.08 | 0.0006 | 0.009 | 0.08 | 0.0048 | 0.0006 |  | 0.27 | 48.79
[16 empty] | 4070 |  | P4 | 0.2 | 0.13 | 0.08 | 0.0006 | 0.01 | 0.08 | 0.0047 | 0.0006 |  | 0.3 | 48.79
[16 empty] | 4072 |  | P4 | 0.21 | 0.12 | 0.11 | 0.0006 | 0.009 | 0.08 | 0.005 | 0.001 |  | 0.28 | 48.79
[16 empty] | 3420 |  | P4 | 0.17 | 0.11 | 0.12 | 0.0006 | 0.012 | 0.1 | 0.0054 | 0.0004 |  | 0.27 | 48.79
39 | 2021-09-05 05:18 | 2021-09-15 13:17 | PROD | 1 | 80015 | 37 | 0 | 2 | 0 | 1 | 1.4 | 1 | 1.3 | 4.2 | 7.1 |  |  | HMG 4 | 0.258 | 0.1425 | 0.0925 | 0.0006 | 0.01235 | 0.0925 | 0.005385 | 0.000585 |  | 0.282 | 189.36 | 18297 | 98.22
[16 empty] | 3248 |  | P4 | 0.1 | 0.15 | 0.06 | 0.0006 | 0.008 | 0.08 | 0.0043 | 0.0003 |  | 0.31 | 47.34
[16 empty] | 3335 |  | P4 | 0.33 | 0.18 | 0.03 | 0.0006 | 0.006 | 0.11 | 0.0033 | 0.0008 |  | 0.34 | 18.936
[16 empty] | 4089 |  | P4 | 0.34 | 0.15 | 0.14 | 0.0006 | 0.018 | 0.09 | 0.0067 | 0.0008 |  | 0.23 | 94.68
[16 empty] | 3437 |  | P4 | 0.2 | 0.08 | 0.03 | 0.0006 | 0.005 | 0.11 | 0.0042 | 0.0002 |  | 0.37 | 28.404
36 | 2021-09-05 10:39 | 2021-09-17 21:56 | PROD | 2 | 97122 | 46 | 0 | 1 | 1 | 1 | 1.4 | 1 | 1.2 | 3.9 | 10.6 |  |  | HMG 2 | 0.2475 | 0.09 | 0.0525 | 0.000625 | 0.009 | 0.095 | 0.0054 | 0.000475 |  | 0.3375 | 189.36 | 26097 | 99.8
[16 empty] | 3427 |  | P4 | 0.18 | 0.12 | 0.06 | 0.0007 | 0.009 | 0.08 | 0.0054 | 0.0004 |  | 0.33 | 47.34
[16 empty] | 4081 |  | P4 | 0.27 | 0.08 | 0.05 | 0.0006 | 0.009 | 0.1 | 0.0054 | 0.0005 |  | 0.34 | 142.02
18 | 2021-09-05 19:25 | 2021-09-17 18:18 | PROD | 2 | 92369 | 46 | 0 | 1 | 0 | 1 | 1.4 | 1 | 1.2 | 3.8 | 10.2 |  |  | HMG 5 | 0.2395 | 0.125 | 0.08 | 0.000625 | 0.01035 | 0.0855 | 0.005525 | 0.000555 |  | 0.3035 | 189.36 | 26170 | 99.12
[16 empty] | 4513 |  | P4 | 0.26 | 0.16 | 0.08 | 0.0006 | 0.011 | 0.1 | 0.0042 | 0.0006 |  | 0.3 | 28.404
[16 empty] | 4516 |  | P4 | 0.18 | 0.16 | 0.08 | 0.0006 | 0.012 | 0.08 | 0.0052 | 0.0004 |  | 0.26 | 18.936
[16 empty] | 4078 |  | P4 | 0.28 | 0.14 | 0.13 | 0.0006 | 0.012 | 0.07 | 0.0067 | 0.0008 |  | 0.26 | 47.34
[16 empty] | 3427 |  | P4 | 0.18 | 0.12 | 0.06 | 0.0007 | 0.009 | 0.08 | 0.0054 | 0.0004 |  | 0.33 | 47.34
[16 empty] | 4081 |  | P4 | 0.27 | 0.08 | 0.05 | 0.0006 | 0.009 | 0.1 | 0.0054 | 0.0005 |  | 0.34 | 47.34
44 | 2021-09-05 21:08 | 2021-09-16 13:16 | PROD | 1 | 80907 | 38 | 0 | 3 | 0 | 1 | 1.4 | 1 | 1.2 | 4.9 | 6 |  |  | HMG 3 | 0.2125 | 0.13 | 0.05 | 0.0006 | 0.008 | 0.09 | 0.00485 | 0.000425 |  | 0.3175 | 189.36 | 17910 | 96.27
[16 empty] | 3248 |  | P4 | 0.1 | 0.15 | 0.06 | 0.0006 | 0.008 | 0.08 | 0.0043 | 0.0003 |  | 0.31 | 47.34
[16 empty] | 4085 |  | P4 | 0.21 | 0.11 | 0.08 | 0.0006 | 0.01 | 0.06 | 0.0059 | 0.0004 |  | 0.24 | 47.34
[16 empty] | 4090 |  | P4 | 0.27 | 0.13 | 0.03 | 0.0006 | 0.007 | 0.11 | 0.0046 | 0.0005 |  | 0.36 | 94.68
89 | 2021-09-05 21:15 | 2021-09-15 05:45 | PROD | 1 | 71306 | 42 | 0 | 2 | 0 | 1 | 1.4 | 1 | 1.4 | 6.2 | 6.8 |  |  | HMG 2 | 0.31 | 0.1275 | 0.0525 | 0.0006 | 0.0085 | 0.105 | 0.004525 | 0.00075 |  | 0.325 | 189.36 | 15724 | 96.35
[16 empty] | 3209 |  | P4 | 0.43 | 0.12 | 0.12 | 0.0006 | 0.013 | 0.09 | 0.0043 | 0.0015 |  | 0.22 | 47.34
[16 empty] | 4090 |  | P4 | 0.27 | 0.13 | 0.03 | 0.0006 | 0.007 | 0.11 | 0.0046 | 0.0005 |  | 0.36 | 142.02
66 | 2021-09-06 05:19 | 2021-09-16 05:29 | PROD | 1 | 74496 | 44 | 0 | 1 | 0 | 1 | 1.4 | 1 | 1.2 | 5.2 | 8.4 |  |  | HMG 3 | 0.1675 | 0.1575 | 0.0425 | 0.0006 | 0.0075 | 0.1025 | 0.0043 | 0.000525 |  | 0.3075 | 189.36 | 16938 | 98.62
[16 empty] | 3248 |  | P4 | 0.1 | 0.15 | 0.06 | 0.0006 | 0.008 | 0.08 | 0.0043 | 0.0003 |  | 0.31 | 47.34
[16 empty] | 3335 |  | P4 | 0.33 | 0.18 | 0.03 | 0.0006 | 0.006 | 0.11 | 0.0033 | 0.0008 |  | 0.34 | 47.34
[16 empty] | 3438 |  | P4 | 0.12 | 0.15 | 0.04 | 0.0006 | 0.008 | 0.11 | 0.0048 | 0.0005 |  | 0.29 | 94.68
27 | 2021-09-06 05:46 | 2021-09-16 16:50 | PROD | 1 | 82701 | 40 | 0 | 0 | 1 | 1 | 1.4 | 1 | 1.3 | 5.5 | 7.3 |  |  | HMG 3 | 0.155 | 0.115 | 0.04 | 0.0006 | 0.0065 | 0.1025 | 0.004375 | 0.0003 |  | 0.335 | 189.36
[16 empty] | 3248 |  | P4 | 0.1 | 0.15 | 0.06 | 0.0006 | 0.008 | 0.08 | 0.0043 | 0.0003 |  | 0.31 | 47.34
[16 empty] | 3437 |  | P4 | 0.2 | 0.08 | 0.03 | 0.0006 | 0.005 | 0.11 | 0.0042 | 0.0002 |  | 0.37 | 94.68
[16 empty] | 3438 |  | P4 | 0.12 | 0.15 | 0.04 | 0.0006 | 0.008 | 0.11 | 0.0048 | 0.0005 |  | 0.29 | 47.34
90 | 2021-09-06 11:04 | 2021-09-17 10:33 | PROD | 2 | 85697 | 41 | 0 | 0 | 0 | 1 | 1.4 | 1 | 1.2 | 3.3 | 9.8 |  |  | HMG 4 | 0.3055 | 0.13 | 0.0745 | 0.0006 | 0.00995 | 0.114 | 0.004895 | 0.000505 |  | 0.2885 | 189.36 | 23379 | 99.76
[16 empty] | 3276 |  | P4 | 0.25 | 0.12 | 0.07 | 0.0006 | 0.011 | 0.18 | 0.0041 | 0.0005 |  | 0.3 | 18.936
[16 empty] | 4515 |  | P4 | 0.22 | 0.12 | 0.06 | 0.0006 | 0.012 | 0.11 | 0.0052 | 0.0002 |  | 0.31 | 66.276
[16 empty] | 3327 |  | P4 | 0.29 | 0.16 | 0.07 | 0.0006 | 0.007 | 0.09 | 0.0039 | 0.0007 |  | 0.28 | 28.404
[16 empty] | 3428 |  | P4 | 0.4 | 0.13 | 0.09 | 0.0006 | 0.009 | 0.11 | 0.0052 | 0.0007 |  | 0.27 | 75.744
65 | 2021-09-06 11:07 | 2021-09-18 14:10 | PROD | 2 | 90671 | 46 | 0 | 1 | 0 | 1 | 1.5 | 1 | 1 | 4.4 | 13.5 |  |  | HMG 2 | 0.225 | 0.1175 | 0.08 | 0.0006 | 0.0075 | 0.1075 | 0.005475 | 0.00065 |  | 0.3175 | 189.36 | 25331 | 99.49
[16 empty] | 3423 |  | P4 | 0.21 | 0.13 | 0.09 | 0.0006 | 0.007 | 0.11 | 0.0055 | 0.0007 |  | 0.31 | 142.02
[16 empty] | 4081 |  | P4 | 0.27 | 0.08 | 0.05 | 0.0006 | 0.009 | 0.1 | 0.0054 | 0.0005 |  | 0.34 | 47.34
96 | 2021-09-06 14:03 | 2021-09-18 10:34 | PROD | 2 | 91980 | 46 | 0 | 1 | 0 | 1 | 1.4 | 1 | 1.2 | 3.4 | 9.5 |  |  | HMG 3 | 0.176 | 0.14 | 0.08 | 0.0006 | 0.0115 | 0.095 | 0.00548 | 0.00065 |  | 0.28 | 189.36 | 26198 | 99.42
[16 empty] | 3382 |  | P4 | 0.26 | 0.09 | 0.08 | 0.0006 | 0.012 | 0.1 | 0.0045 | 0.0003 |  | 0.28 | 28.404
[16 empty] | 4080 |  | P4 | 0.14 | 0.17 | 0.08 | 0.0006 | 0.01 | 0.08 | 0.0065 | 0.0005 |  | 0.28 | 47.34
[16 empty] | 4082 |  | P4 | 0.17 | 0.14 | 0.08 | 0.0006 | 0.012 | 0.1 | 0.0053 | 0.0008 |  | 0.28 | 113.616
71 | 2021-09-06 14:06 | 2021-09-18 21:30 | PROD | 2 | 91512 | 46 | 0 | 1 | 0 | 1 | 1.4 | 1 | 1.2 | 4.3 | 9.2 | 3429 |  | HMG 1 | 0.15 | 0.11 | 0.1 | 0.0006 | 0.01 | 0.09 | 0.0063 | 0.0004 |  | 0.26 | 189.36 | 25322 | 98.76
37 | 2021-09-06 21:08 | 2021-09-17 13:20 | PROD | 1 | 82745 | 40 | 0 | 1 | 0 | 1 | 1.4 | 1 | 1.2 | 5.4 | 7.2 |  |  | HMG 2 | 0.223 | 0.1435 | 0.0945 | 0.0006 | 0.01345 | 0.103 | 0.0067 | 0.000605 |  | 0.2755 | 189.36 | 20191 | 98.55
[16 empty] | 3435 |  | P4 | 0.16 | 0.14 | 0.07 | 0.0006 | 0.011 | 0.11 | 0.0067 | 0.0005 |  | 0.3 | 123.084
[16 empty] | 4089 |  | P4 | 0.34 | 0.15 | 0.14 | 0.0006 | 0.018 | 0.09 | 0.0067 | 0.0008 |  | 0.23 | 66.276
16 | 2021-09-06 21:12 | 2021-09-17 05:17 | PROD | 1 | 79658 | 40 | 0 | 1 | 0 | 1 | 1.4 | 1 | 1.4 | 8 | 8.4 |  |  | HMG 3 | 0.195 | 0.1425 | 0.0325 | 0.0006 | 0.00675 | 0.1 | 0.00455 | 0.000525 |  | 0.35 | 189.36 | 18357 | 98.15
[16 empty] | 3437 |  | P4 | 0.2 | 0.08 | 0.03 | 0.0006 | 0.005 | 0.11 | 0.0042 | 0.0002 |  | 0.37 | 47.34
[16 empty] | 3438 |  | P4 | 0.12 | 0.15 | 0.04 | 0.0006 | 0.008 | 0.11 | 0.0048 | 0.0005 |  | 0.29 | 47.34
[16 empty] | 4091 |  | P4 | 0.23 | 0.17 | 0.03 | 0.0006 | 0.007 | 0.09 | 0.0046 | 0.0007 |  | 0.37 | 94.68
1 | 2021-09-07 10:52 | 2021-09-19 10:06 | PROD | 2 | 92305 | 47 | 0 | 0 | 0 | 1 | 1.4 | 1 | 1.4 | 4.8 | 9.9 |  |  | HMG 3 | 0.3175 | 0.14 | 0.095 | 0.0006 | 0.011 | 0.1075 | 0.00435 | 0.00075 |  | 0.2625 | 189.36 | 26204 | 98.91
[16 empty] | 4017 |  | P4 | 0.4 | 0.16 | 0.1 | 0.0006 | 0.011 | 0.12 | 0.0038 | 0.001 |  | 0.25 | 94.68
[16 empty] | 3402 |  | P4 | 0.2 | 0.16 | 0.13 | 0.0006 | 0.013 | 0.09 | 0.0044 | 0.0005 |  | 0.21 | 47.34
[16 empty] | 4081 |  | P4 | 0.27 | 0.08 | 0.05 | 0.0006 | 0.009 | 0.1 | 0.0054 | 0.0005 |  | 0.34 | 47.34
55 | 2021-09-07 13:51 | 2021-09-18 21:04 | PROD | 2 | 87861 | 43 | 0 | 1 | 1 | 1 | 1.4 | 1 | 1.2 | 4.2 | 9.7 |  |  | HMG 5 | 0.221 | 0.1405 | 0.084 | 0.0006 | 0.0094 | 0.0985 | 0.00496 | 0.000595 |  | 0.309 | 189.36 | 25929 | 100.77
[16 empty] | 4513 |  | P4 | 0.26 | 0.16 | 0.08 | 0.0006 | 0.011 | 0.1 | 0.0042 | 0.0006 |  | 0.3 | 47.34
[16 empty] | 4047 |  | P4 | 0.2 | 0.14 | 0.09 | 0.0006 | 0.01 | 0.1 | 0.0055 | 0.0004 |  | 0.32 | 37.872
[16 empty] | 4070 |  | P4 | 0.2 | 0.13 | 0.08 | 0.0006 | 0.01 | 0.08 | 0.0047 | 0.0006 |  | 0.3 | 47.34
[16 empty] | 4075 |  | P4 | 0.27 | 0.15 | 0.07 | 0.0006 | 0.008 | 0.12 | 0.0052 | 0.0008 |  | 0.35 | 9.468
[16 empty] | 3423 |  | P4 | 0.21 | 0.13 | 0.09 | 0.0006 | 0.007 | 0.11 | 0.0055 | 0.0007 |  | 0.31 | 47.34
43 | 2021-09-07 18:25 | 2021-09-19 17:48 | PROD | 2 | 93186 | 44 | 0 | 2 | 0 | 1 | 1.4 | 1 | 1.2 | 4.9 | 9.5 |  |  | HMG 2 | 0.25 | 0.155 | 0.11 | 0.0006 | 0.01375 | 0.0625 | 0.0061 | 0.000625 |  | 0.2875 | 189.36 | 26306 | 99.14
[16 empty] | 3430 |  | P4 | 0.16 | 0.11 | 0.08 | 0.0006 | 0.01 | 0.07 | 0.0058 | 0.0004 |  | 0.31 | 47.34
[16 empty] | 4083 |  | P4 | 0.28 | 0.17 | 0.12 | 0.0006 | 0.015 | 0.06 | 0.0062 | 0.0007 |  | 0.28 | 142.02
35 | 2021-09-07 21:07 | 2021-09-17 08:29 | PROD | 1 | 72796 | 38 | 0 | 1 | 0 | 3.1 | 1.4 | 1 | 1.4 | 4.2 | 5.4 |  |  | HMG 3 | 0.18 | 0.1325 | 0.0925 | 0.0006 | 0.01025 | 0.08 | 0.0046 | 0.000525 |  | 0.2975 | 189.36 | 16908 | 97.01
[16 empty] | 3216 |  | P4 | 0.18 | 0.13 | 0.08 | 0.0006 | 0.01 | 0.1 | 0.0042 | 0.0006 |  | 0.34 | 47.34
[16 empty] | 3232 |  | P4 | 0.22 | 0.12 | 0.09 | 0.0006 | 0.009 | 0.08 | 0.004 | 0.0005 |  | 0.29 | 47.34
[16 empty] | 3440 |  | P4 | 0.16 | 0.14 | 0.1 | 0.0006 | 0.011 | 0.07 | 0.0051 | 0.0005 |  | 0.28 | 94.68
70 | 2021-09-07 21:12 | 2021-09-18 13:16 | PRZ | 1 | 77737 | 38 | 0 | 2 | 0 | 1 | 1.4 | 1 | 1.2 | 4 | 9.7 |  |  | HMG 4 | 0.2625 | 0.13 | 0.0975 | 0.0006 | 0.0085 | 0.0925 | 0.005975 | 0.000775 |  | 0.305 | 195.16 | 25068 | 97.97
[16 empty] | 3424 |  | P4 | 0.22 | 0.11 | 0.08 | 0.0006 | 0.006 | 0.1 | 0.0052 | 0.0006 |  | 0.33 | 48.79
[16 empty] | 4077 |  | P4 | 0.37 | 0.13 | 0.11 | 0.0006 | 0.009 | 0.1 | 0.006 | 0.0011 |  | 0.33 | 48.79
[16 empty] | 3425 |  | P4 | 0.18 | 0.14 | 0.07 | 0.0006 | 0.007 | 0.1 | 0.006 | 0.0006 |  | 0.3 | 48.79
[16 empty] | 4078 |  | P4 | 0.28 | 0.14 | 0.13 | 0.0006 | 0.012 | 0.07 | 0.0067 | 0.0008 |  | 0.26 | 48.79
14 | 2021-09-07 22:01 | 2021-09-19 14:45 | PROD | 2 | 90590 | 46 | 0 | 0 | 0 | 1 | 1.4 | 1 | 1.3 | 4.2 | 9.4 |  |  | HMG 2 | 0.22 | 0.14 | 0.1 | 0.0006 | 0.0125 | 0.065 | 0.006 | 0.00055 |  | 0.295 | 189.36 | 25405 | 99.24
[16 empty] | 3430 |  | P4 | 0.16 | 0.11 | 0.08 | 0.0006 | 0.01 | 0.07 | 0.0058 | 0.0004 |  | 0.31 | 94.68
[16 empty] | 4083 |  | P4 | 0.28 | 0.17 | 0.12 | 0.0006 | 0.015 | 0.06 | 0.0062 | 0.0007 |  | 0.28 | 94.68
32 | 2021-09-08 05:30 | 2021-09-17 16:10 | PROD | 1 | 74807 | 39 | 0 | 1 | 1 | 1 | 1.4 | 1 | 1.2 | 3.7 | 6.5 |  |  | HMG 2 | 0.225 | 0.16 | 0.09 | 0.0006 | 0.01 | 0.085 | 0.00485 | 0.00065 |  | 0.29 | 189.36 | 17190 | 100.46
[16 empty] | 3439 |  | P4 | 0.29 | 0.18 | 0.08 | 0.0006 | 0.009 | 0.1 | 0.0046 | 0.0008 |  | 0.3 | 94.68
[16 empty] | 3440 |  | P4 | 0.16 | 0.14 | 0.1 | 0.0006 | 0.011 | 0.07 | 0.0051 | 0.0005 |  | 0.28 | 94.68
38 | 2021-09-08 05:31 | 2021-09-18 05:31 | PROD | 1 | 77884 | 38 | 0 | 1 | 0 | 1 | 1.4 | 1 | 1.2 | 4.7 | 6.5 |  |  | HMG 4 | 0.1645 | 0.1435 | 0.094 | 0.0006 | 0.00995 | 0.088 | 0.00454 | 0.00052 |  | 0.302 | 189.36 | 17645 | 98.71
[16 empty] | 3216 |  | P4 | 0.18 | 0.13 | 0.08 | 0.0006 | 0.01 | 0.1 | 0.0042 | 0.0006 |  | 0.34 | 47.34
[16 empty] | 3235 |  | P4 | 0.15 | 0.16 | 0.1 | 0.0006 | 0.01 | 0.08 | 0.004 | 0.0005 |  | 0.3 | 94.68
[16 empty] | 3429 |  | P4 | 0.15 | 0.11 | 0.1 | 0.0006 | 0.01 | 0.09 | 0.0063 | 0.0004 |  | 0.26 | 37.872
[16 empty] | 3439 |  | P4 | 0.29 | 0.18 | 0.08 | 0.0006 | 0.009 | 0.1 | 0.0046 | 0.0008 |  | 0.3 | 9.468
49 | 2021-09-08 13:26 | 2021-09-20 02:17 | PROD | 2 | 90119 | 43 | 0 | 1 | 0 | 1 | 1.4 | 1 | 1.2 | 3.5 | 10.3 |  |  | HMG 3 | 0.31 | 0.15 | 0.06 | 0.0006 | 0.007 | 0.095 | 0.004425 | 0.000625 |  | 0.3425 | 189.36 | 26199 | 99.18
[16 empty] | 4032 |  | P4 | 0.32 | 0.14 | 0.05 | 0.0006 | 0.006 | 0.11 | 0.0041 | 0.0006 |  | 0.35 | 94.68
[16 empty] | 4033 |  | P4 | 0.38 | 0.17 | 0.06 | 0.0006 | 0.007 | 0.1 | 0.0042 | 0.0007 |  | 0.35 | 47.34
[16 empty] | 4036 |  | P4 | 0.22 | 0.15 | 0.08 | 0.0006 | 0.009 | 0.06 | 0.0053 | 0.0006 |  | 0.32 | 47.34
77 | 2021-09-08 13:41 | 2021-09-21 06:19 | PROD | 2 | 95646 | 45 | 0 | 1 | 0 | 1 | 1.4 | 1 | 1.2 | 4.4 | 9.6 |  |  | HMG 2 | 0.335 | 0.125 | 0.0925 | 0.0006 | 0.0105 | 0.1125 | 0.005525 | 0.0005 |  | 0.275 | 189.36 | 28311 | 99.49
[16 empty] | 3431 |  | P4 | 0.36 | 0.12 | 0.09 | 0.0006 | 0.01 | 0.12 | 0.0054 | 0.0005 |  | 0.28 | 142.02
[16 empty] | 4084 |  | P4 | 0.26 | 0.14 | 0.1 | 0.0006 | 0.012 | 0.09 | 0.0059 | 0.0005 |  | 0.26 | 47.34
11 | 2021-09-08 19:01 | 2021-09-19 13:21 | PROD | 2 | 83738 | 41 | 0 | 1 | 0 | 1 | 1.4 | 1 | 1.2 | 4.8 | 11.5 |  |  | HMG 2 | 0.21 | 0.14 | 0.065 | 0.0006 | 0.006 | 0.11 | 0.0041 | 0.0004 |  | 0.3 | 189.36 | 24585 | 99.26
[16 empty] | 3404 |  | P4 | 0.16 | 0.16 | 0.1 | 0.0006 | 0.008 | 0.12 | 0.0047 | 0.0006 |  | 0.23 | 94.68
[16 empty] | 4024 |  | P4 | 0.26 | 0.12 | 0.03 | 0.0006 | 0.004 | 0.1 | 0.0035 | 0.0002 |  | 0.37 | 94.68
76 | 2021-09-08 21:21 | 2021-09-19 13:25 | PROD | 1 | 79281 | 40 | 0 | 1 | 0 | 1 | 1.4 | 1 | 1.4 | 4.6 | 5.8 |  |  | HMG 2 | 0.23 | 0.135 | 0.0825 | 0.0006 | 0.011 | 0.0725 | 0.0053 | 0.00055 |  | 0.285 | 189.36 | 18369 | 98.08
[16 empty] | 4092 |  | P4 | 0.23 | 0.09 | 0.09 | 0.0006 | 0.008 | 0.08 | 0.005 | 0.0004 |  | 0.3 | 47.34
[16 empty] | 4093 |  | P4 | 0.23 | 0.15 | 0.08 | 0.0006 | 0.012 | 0.07 | 0.0054 | 0.0006 |  | 0.28 | 142.02
17 | 2021-09-08 21:23 | 2021-09-18 23:49 | PRZ | 1 | 78924 | 39 | 0 | 0 | 1 | 1 | 1.4 | 1 | 1.2 | 5.1 | 9.6 |  |  | HMG 4 | 0.255 | 0.145 | 0.0775 | 0.000625 | 0.0095 | 0.0925 | 0.0052 | 0.00065 |  | 0.2975 | 195.16 | 24639 | 99.86
[16 empty] | 3322 |  | P4 | 0.3 | 0.16 | 0.08 | 0.0006 | 0.01 | 0.1 | 0.0037 | 0.001 |  | 0.31 | 48.79
[16 empty] | 3427 |  | P4 | 0.18 | 0.12 | 0.06 | 0.0007 | 0.009 | 0.08 | 0.0054 | 0.0004 |  | 0.33 | 48.79
[16 empty] | 4080 |  | P4 | 0.14 | 0.17 | 0.08 | 0.0006 | 0.01 | 0.08 | 0.0065 | 0.0005 |  | 0.28 | 48.79
[16 empty] | 3428 |  | P4 | 0.4 | 0.13 | 0.09 | 0.0006 | 0.009 | 0.11 | 0.0052 | 0.0007 |  | 0.27 | 48.79
21 | 2021-09-08 22:20 | 2021-09-18 13:56 | PROD | 2 | 75278 | 39 | 0 | 1 | 0 | 1 | 1.4 | 1 | 1.2 | 5.2 | 9.5 |  |  | HMG 2 | 0.2015 | 0.1225 | 0.08 | 0.0006 | 0.012 | 0.1 | 0.00502 | 0.000625 |  | 0.28 | 189.36 | 22314 | 98.83
[16 empty] | 3382 |  | P4 | 0.26 | 0.09 | 0.08 | 0.0006 | 0.012 | 0.1 | 0.0045 | 0.0003 |  | 0.28 | 66.276
[16 empty] | 4082 |  | P4 | 0.17 | 0.14 | 0.08 | 0.0006 | 0.012 | 0.1 | 0.0053 | 0.0008 |  | 0.28 | 123.084
31 | 2021-09-09 05:24 | 2021-09-18 13:19 | PROD | 1 | 72968 | 39 | 0 | 0 | 0 | 1 | 1.4 | 1 | 1.2 | 4.2 | 7.5 |  |  | HMG 2 | 0.1925 | 0.1425 | 0.1125 | 0.0006 | 0.01175 | 0.065 | 0.005525 | 0.00055 |  | 0.2775 | 189.36 | 17253 | 98.91
[16 empty] | 4092 |  | P4 | 0.23 | 0.09 | 0.09 | 0.0006 | 0.008 | 0.08 | 0.005 | 0.0004 |  | 0.3 | 47.34
[16 empty] | 3441 |  | P4 | 0.18 | 0.16 | 0.12 | 0.0006 | 0.013 | 0.06 | 0.0057 | 0.0006 |  | 0.27 | 142.02
41 | 2021-09-09 11:04 | 2021-09-22 03:06 | PROD | 2 | 100315 | 46 | 0 | 3 | 1 | 1 | 1.5 | 1 | 1 | 5 | 8.7 |  |  | HMG 2 | 0.2625 | 0.12 | 0.1125 | 0.0006 | 0.01375 | 0.0975 | 0.00585 | 0.00065 |  | 0.25 | 189.36 | 27606 | 100.52
[16 empty] | 3431 |  | P4 | 0.36 | 0.12 | 0.09 | 0.0006 | 0.01 | 0.12 | 0.0054 | 0.0005 |  | 0.28 | 47.34
[16 empty] | 4086 |  | P4 | 0.23 | 0.12 | 0.12 | 0.0006 | 0.015 | 0.09 | 0.006 | 0.0007 |  | 0.24 | 142.02
56 | 2021-09-09 13:49 | 2021-09-21 09:04 | PROD | 2 | 92527 | 44 | 0 | 2 | 0 | 1 | 1.4 | 1 | 1.2 | 3.9 | 9.1 |  |  | HMG 2 | 0.2825 | 0.125 | 0.1225 | 0.0006 | 0.01425 | 0.0975 | 0.006125 | 0.000725 |  | 0.2525 | 189.36 | 27354 | 99.27
[16 empty] | 4084 |  | P4 | 0.26 | 0.14 | 0.1 | 0.0006 | 0.012 | 0.09 | 0.0059 | 0.0005 |  | 0.26 | 47.34
[16 empty] | 3432 |  | P4 | 0.29 | 0.12 | 0.13 | 0.0006 | 0.015 | 0.1 | 0.0062 | 0.0008 |  | 0.25 | 142.02
52 | 2021-09-09 18:47 | 2021-09-22 09:12 | PROD | 2 | 99979 | 46 | 0 | 2 | 1 | 1 | 1.5 | 1 | 1 | 4.1 | 10.9 |  |  | HMG 2 | 0.245 | 0.12 | 0.1225 | 0.0006 | 0.015 | 0.0925 | 0.00605 | 0.000725 |  | 0.2425 | 189.36 | 28860 | 100.64
[16 empty] | 3432 |  | P4 | 0.29 | 0.12 | 0.13 | 0.0006 | 0.015 | 0.1 | 0.0062 | 0.0008 |  | 0.25 | 47.34
[16 empty] | 4086 |  | P4 | 0.23 | 0.12 | 0.12 | 0.0006 | 0.015 | 0.09 | 0.006 | 0.0007 |  | 0.24 | 142.02
80 | 2021-09-09 21:55 | 2021-09-20 05:26 | PROD | 1 | 77440 | 38 | 0 | 1 | 0 | 1 | 1.4 | 1 | 1.2 | 5 | 5.3 |  |  | HMG 4 | 0.1875 | 0.155 | 0.0565 | 0.0006 | 0.00955 | 0.0695 | 0.005185 | 0.00055 |  | 0.321 | 189.36 | 18358 | 98.93
[16 empty] | 3248 |  | P4 | 0.1 | 0.15 | 0.06 | 0.0006 | 0.008 | 0.08 | 0.0043 | 0.0003 |  | 0.31 | 47.34
[16 empty] | 4083 |  | P4 | 0.28 | 0.17 | 0.12 | 0.0006 | 0.015 | 0.06 | 0.0062 | 0.0007 |  | 0.28 | 18.936
[16 empty] | 4091 |  | P4 | 0.23 | 0.17 | 0.03 | 0.0006 | 0.007 | 0.09 | 0.0046 | 0.0007 |  | 0.37 | 28.404
[16 empty] | 4094 |  | P4 | 0.2 | 0.15 | 0.05 | 0.0006 | 0.01 | 0.06 | 0.0056 | 0.0006 |  | 0.32 | 94.68
48 | 2021-09-09 22:08 | 2021-09-20 08:57 | PROD | 1 | 78001 | 38 | 0 | 2 | 1 | 1 | 1.4 | 1 | 1.2 | 3.2 | 6.9 |  |  | HMG 3 | 0.22 | 0.15 | 0.0775 | 0.0006 | 0.01225 | 0.09 | 0.00575 | 0.0006 |  | 0.285 | 189.36 | 19076 | 95.2
[16 empty] | 3436 |  | P4 | 0.33 | 0.13 | 0.11 | 0.0006 | 0.017 | 0.14 | 0.0067 | 0.0008 |  | 0.24 | 47.34
[16 empty] | 4094 |  | P4 | 0.2 | 0.15 | 0.05 | 0.0006 | 0.01 | 0.06 | 0.0056 | 0.0006 |  | 0.32 | 94.68
[16 empty] | 3442 |  | P4 | 0.15 | 0.17 | 0.1 | 0.0006 | 0.012 | 0.1 | 0.0051 | 0.0004 |  | 0.26 | 47.34
22 | 2021-09-09 22:11 | 2021-09-20 21:06 | PROD | 2 | 85935 | 41 | 0 | 1 | 0 | 1 | 1.5 | 1 | 1.1 | 4.4 | 10.5 |  |  | HMG 2 | 0.285 | 0.135 | 0.0975 | 0.0006 | 0.0115 | 0.0975 | 0.005775 | 0.0005 |  | 0.265 | 189.36 | 24579 | 99.33
[16 empty] | 3431 |  | P4 | 0.36 | 0.12 | 0.09 | 0.0006 | 0.01 | 0.12 | 0.0054 | 0.0005 |  | 0.28 | 47.34
[16 empty] | 4084 |  | P4 | 0.26 | 0.14 | 0.1 | 0.0006 | 0.012 | 0.09 | 0.0059 | 0.0005 |  | 0.26 | 142.02
29 | 2021-09-10 05:27 | 2021-09-21 13:22 | PROD | 1 | 87293 | 44 | 0 | 2 | 0 | 1 | 1.4 | 1 | 1.2 | 4.3 | 7.6 |  |  | HMG 3 | 0.2325 | 0.1225 | 0.09 | 0.0006 | 0.0095 | 0.09 | 0.004775 | 0.0006 |  | 0.2825 | 189.36 | 21873 | 98.56
[16 empty] | 4007 |  | P4 | 0.32 | 0.14 | 0.08 | 0.0006 | 0.01 | 0.1 | 0.004 | 0.0012 |  | 0.27 | 47.34
[16 empty] | 4092 |  | P4 | 0.23 | 0.09 | 0.09 | 0.0006 | 0.008 | 0.08 | 0.005 | 0.0004 |  | 0.3 | 94.68
[16 empty] | 3442 |  | P4 | 0.15 | 0.17 | 0.1 | 0.0006 | 0.012 | 0.1 | 0.0051 | 0.0004 |  | 0.26 | 47.34
72 | 2021-09-10 16:47 | 2021-09-22 14:37 | PROD | 2 | 89966 | 44 | 0 | 0 | 0 | 1.8 | 1.4 | 1 | 1.3 | 5.8 | 9.9 |  |  | HMG 5 | 0.213 | 0.1325 | 0.089 | 0.0006 | 0.01215 | 0.09 | 0.005105 | 0.000745 |  | 0.2785 | 189.36 | 25196 | 99.11
[16 empty] | 4045 |  | P4 | 0.18 | 0.15 | 0.14 | 0.0006 | 0.014 | 0.08 | 0.0055 | 0.001 |  | 0.23 | 37.872
[16 empty] | 4059 |  | P4 | 0.23 | 0.13 | 0.08 | 0.0006 | 0.012 | 0.1 | 0.0053 | 0.0008 |  | 0.33 | 9.468
[16 empty] | 4063 |  | P4 | 0.27 | 0.14 | 0.06 | 0.0006 | 0.011 | 0.12 | 0.0052 | 0.0005 |  | 0.32 | 28.404
[16 empty] | 4068 |  | P4 | 0.2 | 0.1 | 0.08 | 0.0006 | 0.011 | 0.11 | 0.0051 | 0.0008 |  | 0.28 | 18.936
[16 empty] | 4069 |  | P4 | 0.21 | 0.13 | 0.08 | 0.0006 | 0.012 | 0.08 | 0.0049 | 0.0007 |  | 0.28 | 94.68
15 | 2021-09-10 19:21 | 2021-09-23 15:49 | PROD | 2 | 98877 | 48 | 0 | 2 | 0 | 1.4 | 1.4 | 1 | 1.3 | 3.7 | 11.6 |  |  | HMG 2 | 0.3475 | 0.155 | 0.0975 | 0.0006 | 0.01375 | 0.0875 | 0.00595 | 0.000875 |  | 0.295 | 189.36 | 29484 | 98.99
[16 empty] | 4087 |  | P4 | 0.16 | 0.17 | 0.09 | 0.0006 | 0.013 | 0.08 | 0.0055 | 0.0005 |  | 0.28 | 47.34
[16 empty] | 4088 |  | P4 | 0.41 | 0.15 | 0.1 | 0.0006 | 0.014 | 0.09 | 0.0061 | 0.001 |  | 0.3 | 142.02
2 | 2021-09-10 21:12 | 2021-09-21 05:16 | PROD | 1 | 78325 | 41 | 0 | 1 | 0 | 1 | 1.4 | 1 | 1.2 | 4.4 | 8.3 | 4095 |  | HMG 1 | 0.19 | 0.13 | 0.06 | 0.0006 | 0.01 | 0.09 | 0.0052 | 0.0007 |  | 0.31 | 189.36 | 18889 | 96.33
61 | 2021-09-10 21:35 | 2021-09-21 08:49 | PROD | 1 | 82764 | 41 | 0 | 1 | 0 | 1 | 1.4 | 1 | 1.2 | 5.2 | 7.7 |  |  | HMG 2 | 0.21 | 0.15 | 0.06 | 0.0006 | 0.01 | 0.095 | 0.0051 | 0.00075 |  | 0.33 | 189.36 | 20602 | 99.43
[16 empty] | 4091 |  | P4 | 0.23 | 0.17 | 0.03 | 0.0006 | 0.007 | 0.09 | 0.0046 | 0.0007 |  | 0.37 | 94.68
[16 empty] | 3443 |  | P4 | 0.19 | 0.13 | 0.09 | 0.0006 | 0.013 | 0.1 | 0.0056 | 0.0008 |  | 0.29 | 94.68
58 | 2021-09-10 22:12 | 2021-09-23 10:02 | PROD | 2 | 97903 | 42 | 0 | 5 | 0 | 1.2 | 1.5 | 1 | 1 | 3.6 | 11.7 |  |  | HMG 4 | 0.265 | 0.1275 | 0.0825 | 0.0006 | 0.00925 | 0.1025 | 0.004775 | 0.000575 |  | 0.285 | 189.36 | 27798 | 99.03
[16 empty] | 4007 |  | P4 | 0.32 | 0.14 | 0.08 | 0.0006 | 0.01 | 0.1 | 0.004 | 0.0012 |  | 0.27 | 47.34
[16 empty] | 4021 |  | P4 | 0.22 | 0.14 | 0.08 | 0.0006 | 0.007 | 0.12 | 0.0039 | 0.0002 |  | 0.28 | 47.34
[16 empty] | 3430 |  | P4 | 0.16 | 0.11 | 0.08 | 0.0006 | 0.01 | 0.07 | 0.0058 | 0.0004 |  | 0.31 | 47.34
[16 empty] | 3431 |  | P4 | 0.36 | 0.12 | 0.09 | 0.0006 | 0.01 | 0.12 | 0.0054 | 0.0005 |  | 0.28 | 47.34
60 | 2021-09-11 06:30 | 2021-09-21 16:20 | PROD | 1 | 81661 | 39 | 0 | 3 | 0 | 1 | 1.4 | 1 | 1.2 | 4.3 | 5.4 |  |  | HMG 5 | 0.192 | 0.138 | 0.067 | 0.0006 | 0.01125 | 0.0745 | 0.005545 | 0.00062 |  | 0.3005 | 189.36 | 18998 | 98.45
[16 empty] | 4085 |  | P4 | 0.21 | 0.11 | 0.08 | 0.0006 | 0.01 | 0.06 | 0.0059 | 0.0004 |  | 0.24 | 18.936
[16 empty] | 4095 |  | P4 | 0.19 | 0.13 | 0.06 | 0.0006 | 0.01 | 0.09 | 0.0052 | 0.0007 |  | 0.31 | 28.404
[16 empty] | 3447 |  | P4 | 0.16 | 0.14 | 0.06 | 0.0006 | 0.013 | 0.06 | 0.0059 | 0.0005 |  | 0.3 | 47.34
[16 empty] | 3443 |  | P4 | 0.19 | 0.13 | 0.09 | 0.0006 | 0.013 | 0.1 | 0.0056 | 0.0008 |  | 0.29 | 47.34
[16 empty] | 4096 |  | P4 | 0.22 | 0.16 | 0.05 | 0.0006 | 0.009 | 0.06 | 0.0052 | 0.0006 |  | 0.33 | 47.34
51 | 2021-09-11 10:46 | 2021-09-23 21:15 | PROD | 2 | 97363 | 47 | 0 | 3 | 0 | 1 | 1.4 | 1 | 1.3 | 3.5 | 9.4 |  |  | HMG 4 | 0.175 | 0.1425 | 0.085 | 0.000625 | 0.01075 | 0.105 | 0.005075 | 0.0004 |  | 0.2675 | 189.36 | 28977 | 98.76
[16 empty] | 4023 |  | P4 | 0.16 | 0.07 | 0.05 | 0.0006 | 0.005 | 0.13 | 0.0032 | 0.0002 |  | 0.28 | 47.34
[16 empty] | 3405 |  | P4 | 0.16 | 0.17 | 0.11 | 0.0006 | 0.011 | 0.08 | 0.0051 | 0.0003 |  | 0.22 | 47.34
[16 empty] | 3434 |  | P4 | 0.22 | 0.16 | 0.09 | 0.0007 | 0.014 | 0.13 | 0.0065 | 0.0006 |  | 0.29 | 47.34
[16 empty] | 4087 |  | P4 | 0.16 | 0.17 | 0.09 | 0.0006 | 0.013 | 0.08 | 0.0055 | 0.0005 |  | 0.28 | 47.34
53 | 2021-09-11 14:02 | 2021-09-23 06:13 | PROD | 2 | 91830 | 44 | 0 | 2 | 0 | 1.1 | 1.5 | 1 | 1 | 3.7 | 12.7 |  |  | HMG 2 | 0.19 | 0.165 | 0.09 | 0.00065 | 0.0135 | 0.105 | 0.006 | 0.00055 |  | 0.285 | 189.36 | 28577 | 99.07
[16 empty] | 3434 |  | P4 | 0.22 | 0.16 | 0.09 | 0.0007 | 0.014 | 0.13 | 0.0065 | 0.0006 |  | 0.29 | 94.68
[16 empty] | 4087 |  | P4 | 0.16 | 0.17 | 0.09 | 0.0006 | 0.013 | 0.08 | 0.0055 | 0.0005 |  | 0.28 | 94.68
54 | 2021-09-11 18:49 | 2021-09-23 21:16 | PROD | 2 | 95869 | 44 | 0 | 2 | 1 | 1 | 1.4 | 1 | 1.3 | 3.2 | 9.7 |  |  | HMG 4 | 0.185 | 0.15 | 0.0975 | 0.000625 | 0.0125 | 0.0925 | 0.00555 | 0.0005 |  | 0.2725 | 189.36 | 28266 | 99.83
[16 empty] | 3402 |  | P4 | 0.2 | 0.16 | 0.13 | 0.0006 | 0.013 | 0.09 | 0.0044 | 0.0005 |  | 0.21 | 47.34
[16 empty] | 3430 |  | P4 | 0.16 | 0.11 | 0.08 | 0.0006 | 0.01 | 0.07 | 0.0058 | 0.0004 |  | 0.31 | 47.34
[16 empty] | 3434 |  | P4 | 0.22 | 0.16 | 0.09 | 0.0007 | 0.014 | 0.13 | 0.0065 | 0.0006 |  | 0.29 | 47.34
[16 empty] | 4087 |  | P4 | 0.16 | 0.17 | 0.09 | 0.0006 | 0.013 | 0.08 | 0.0055 | 0.0005 |  | 0.28 | 47.34
9 | 2021-09-11 21:10 | 2021-09-21 23:07 | PRZ | 1 | 76810 | 39 | 0 | 1 | 0 | 1 | 1.5 | 1 | 1.2 | 4.2 | 11 |  |  | HMG 4 | 0.25 | 0.125 | 0.085 | 0.000625 | 0.01 | 0.09 | 0.005625 | 0.000575 |  | 0.2925 | 195.16 | 24537 | 98.7
[16 empty] | 4074 |  | P4 | 0.32 | 0.15 | 0.07 | 0.0006 | 0.009 | 0.09 | 0.0048 | 0.0008 |  | 0.28 | 48.79
[16 empty] | 3426 |  | P4 | 0.26 | 0.16 | 0.12 | 0.0007 | 0.012 | 0.08 | 0.006 | 0.0006 |  | 0.29 | 48.79
[16 empty] | 4081 |  | P4 | 0.27 | 0.08 | 0.05 | 0.0006 | 0.009 | 0.1 | 0.0054 | 0.0005 |  | 0.34 | 48.79
[16 empty] | 3429 |  | P4 | 0.15 | 0.11 | 0.1 | 0.0006 | 0.01 | 0.09 | 0.0063 | 0.0004 |  | 0.26 | 48.79
94 | 2021-09-11 21:11 | 2021-09-22 08:39 | PROD | 1 | 82567 | 41 | 0 | 1 | 0 | 1 | 1.5 | 1 | 1 | 5.1 | 8.3 |  |  | HMG 2 | 0.24 | 0.155 | 0.085 | 0.0006 | 0.011 | 0.1 | 0.0051 | 0.0008 |  | 0.295 | 189.36 | 19484 | 99
[16 empty] | 3439 |  | P4 | 0.29 | 0.18 | 0.08 | 0.0006 | 0.009 | 0.1 | 0.0046 | 0.0008 |  | 0.3 | 94.68
[16 empty] | 3443 |  | P4 | 0.19 | 0.13 | 0.09 | 0.0006 | 0.013 | 0.1 | 0.0056 | 0.0008 |  | 0.29 | 94.68
26 | 2021-09-11 22:07 | 2021-09-24 07:02 | PROD | 2 | 96998 | 45 | 0 | 1 | 0 | 1 | 1.4 | 1 | 1.6 | 3.2 | 11 | 3433 |  | HMG 1 | 0.26 | 0.13 | 0.1 | 0.0006 | 0.011 | 0.08 | 0.0056 | 0.0006 |  | 0.25 | 189.36 | 27181 | 99.98
33 | 2021-09-12 04:04 | 2021-09-22 05:19 | PROD | 1 | 77121 | 40 | 0 | 2 | 0 | 1 | 1.5 | 1 | 1 | 4.1 | 8.3 | 3444 |  | HMG 1 | 0.13 | 0.14 | 0.14 | 0.0006 | 0.01 | 0.11 | 0.0064 | 0.0006 |  | 0.23 | 189.36 | 18010 | 95.8
63 | 2021-09-12 11:12 | 2021-09-24 10:44 | PROD | 2 | 94549 | 45 | 0 | 1 | 0 | 1 | 1.4 | 1 | 1.3 | 4.7 | 8 | 3436 |  | HMG 1 | 0.33 | 0.13 | 0.11 | 0.0006 | 0.017 | 0.14 | 0.0067 | 0.0008 |  | 0.24 | 189.36 | 27713 | 99.21
24 | 2021-09-12 13:19 | 2021-09-22 20:25 | PROD | 2 | 80600 | 41 | 0 | 1 | 0 | 1 | 1.4 | 1 | 1.2 | 4.2 | 8.8 |  |  | HMG 4 | 0.28 | 0.1335 | 0.084 | 0.0006 | 0.01105 | 0.0895 | 0.004725 | 0.00055 |  | 0.2915 | 189.36 | 22932 | 100.97
[16 empty] | 4524 |  | P4 | 0.28 | 0.14 | 0.09 | 0.0006 | 0.011 | 0.09 | 0.005 | 0.0006 |  | 0.27 | 47.34
[16 empty] | 3319 |  | P4 | 0.25 | 0.15 | 0.06 | 0.0006 | 0.009 | 0.11 | 0.0036 | 0.0004 |  | 0.34 | 28.404
[16 empty] | 3320 |  | P4 | 0.25 | 0.11 | 0.05 | 0.0006 | 0.007 | 0.08 | 0.0036 | 0.0004 |  | 0.33 | 66.276
[16 empty] | 4089 |  | P4 | 0.34 | 0.15 | 0.14 | 0.0006 | 0.018 | 0.09 | 0.0067 | 0.0008 |  | 0.23 | 47.34
50 | 2021-09-12 19:38 | 2021-09-24 15:35 | PROD | 2 | 93130 | 41 | 0 | 6 | 0 | 1 | 1.4 | 1 | 1.3 | 3.3 | 9.5 |  |  | HMG 4 | 0.2625 | 0.125 | 0.1025 | 0.0006 | 0.01275 | 0.1 | 0.0061 | 0.00065 |  | 0.2775 | 189.36 | 27283 | 98.79
[16 empty] | 3424 |  | P4 | 0.22 | 0.11 | 0.08 | 0.0006 | 0.006 | 0.1 | 0.0052 | 0.0006 |  | 0.33 | 47.34
[16 empty] | 3430 |  | P4 | 0.16 | 0.11 | 0.08 | 0.0006 | 0.01 | 0.07 | 0.0058 | 0.0004 |  | 0.31 | 47.34
[16 empty] | 3436 |  | P4 | 0.33 | 0.13 | 0.11 | 0.0006 | 0.017 | 0.14 | 0.0067 | 0.0008 |  | 0.24 | 47.34
[16 empty] | 4089 |  | P4 | 0.34 | 0.15 | 0.14 | 0.0006 | 0.018 | 0.09 | 0.0067 | 0.0008 |  | 0.23 | 47.34
57 | 2021-09-12 21:08 | 2021-09-22 18:44 | PRZ | 1 | 77376 | 39 | 0 | 1 | 0 | 1.1 | 1.5 | 1 | 1 | 3.2 | 9.6 |  |  | HMG 4 | 0.26 | 0.135 | 0.1075 | 0.0006 | 0.013 | 0.0775 | 0.00605 | 0.0006 |  | 0.2575 | 195.16 | 24585 | 99.28
[16 empty] | 4083 |  | P4 | 0.28 | 0.17 | 0.12 | 0.0006 | 0.015 | 0.06 | 0.0062 | 0.0007 |  | 0.28 | 48.79
[16 empty] | 4084 |  | P4 | 0.26 | 0.14 | 0.1 | 0.0006 | 0.012 | 0.09 | 0.0059 | 0.0005 |  | 0.26 | 48.79
[16 empty] | 3432 |  | P4 | 0.29 | 0.12 | 0.13 | 0.0006 | 0.015 | 0.1 | 0.0062 | 0.0008 |  | 0.25 | 48.79
[16 empty] | 4085 |  | P4 | 0.21 | 0.11 | 0.08 | 0.0006 | 0.01 | 0.06 | 0.0059 | 0.0004 |  | 0.24 | 48.79
13 | 2021-09-12 21:11 | 2021-09-22 13:52 | PROD | 1 | 74661 | 38 | 0 | 2 | 0 | 1 | 1.5 | 1 | 1 | 5.4 | 9 |  |  | HMG 4 | 0.225 | 0.15 | 0.08 | 0.0006 | 0.012 | 0.085 | 0.005725 | 0.000725 |  | 0.2825 | 189.36 | 17710 | 97.65
[16 empty] | 3439 |  | P4 | 0.29 | 0.18 | 0.08 | 0.0006 | 0.009 | 0.1 | 0.0046 | 0.0008 |  | 0.3 | 47.34
[16 empty] | 3447 |  | P4 | 0.16 | 0.14 | 0.06 | 0.0006 | 0.013 | 0.06 | 0.0059 | 0.0005 |  | 0.3 | 47.34
[16 empty] | 3443 |  | P4 | 0.19 | 0.13 | 0.09 | 0.0006 | 0.013 | 0.1 | 0.0056 | 0.0008 |  | 0.29 | 47.34
[16 empty] | 4097 |  | P4 | 0.26 | 0.15 | 0.09 | 0.0006 | 0.013 | 0.08 | 0.0068 | 0.0008 |  | 0.24 | 47.34
40 | 2021-09-13 05:21 | 2021-09-22 17:12 | PROD | 1 | 75444 | 39 | 0 | 1 | 0 | 1 | 1.5 | 1 | 1 | 3.8 | 8.4 |  |  | HMG 2 | 0.25 | 0.1525 | 0.08 | 0.0006 | 0.012 | 0.075 | 0.0064 | 0.00075 |  | 0.2625 | 189.36 | 17988 | 98.83
[16 empty] | 4096 |  | P4 | 0.22 | 0.16 | 0.05 | 0.0006 | 0.009 | 0.06 | 0.0052 | 0.0006 |  | 0.33 | 47.34
[16 empty] | 4097 |  | P4 | 0.26 | 0.15 | 0.09 | 0.0006 | 0.013 | 0.08 | 0.0068 | 0.0008 |  | 0.24 | 142.02
30 | 2021-09-13 05:23 | 2021-09-23 05:22 | PROD | 1 | 78295 | 37 | 0 | 2 | 0 | 1 | 1.5 | 1 | 1 | 4.8 | 8.5 | 4098 |  | HMG 1 | 0.29 | 0.17 | 0.07 | 0.0006 | 0.013 | 0.08 | 0.0054 | 0.0006 |  | 0.3 | 189.36 | 18580 | 98.97
68 | 2021-09-13 14:00 | 2021-09-25 14:43 | PROD | 2 | 94192 | 48 | 0 | 1 | 0 | 1 | 1.4 | 1 | 1.5 | 3.9 | 10.2 |  |  | HMG 3 | 0.21 | 0.155 | 0.09 | 0.00065 | 0.01225 | 0.105 | 0.006275 | 0.000575 |  | 0.2775 | 189.36 | 27543 | 99.29
[16 empty] | 4080 |  | P4 | 0.14 | 0.17 | 0.08 | 0.0006 | 0.01 | 0.08 | 0.0065 | 0.0005 |  | 0.28 | 47.34
[16 empty] | 3433 |  | P4 | 0.26 | 0.13 | 0.1 | 0.0006 | 0.011 | 0.08 | 0.0056 | 0.0006 |  | 0.25 | 47.34
[16 empty] | 3434 |  | P4 | 0.22 | 0.16 | 0.09 | 0.0007 | 0.014 | 0.13 | 0.0065 | 0.0006 |  | 0.29 | 94.68
47 | 2021-09-13 14:05 | 2021-09-25 23:52 | PROD | 2 | 92095 | 42 | 0 | 7 | 0 | 1 | 1.4 | 1 | 1.6 | 4.5 | 10.3 |  |  | HMG 2 | 0.18 | 0.165 | 0.085 | 0.00065 | 0.012 | 0.105 | 0.0065 | 0.00055 |  | 0.285 | 189.36 | 27722 | 98.08
[16 empty] | 4080 |  | P4 | 0.14 | 0.17 | 0.08 | 0.0006 | 0.01 | 0.08 | 0.0065 | 0.0005 |  | 0.28 | 94.68
[16 empty] | 3434 |  | P4 | 0.22 | 0.16 | 0.09 | 0.0007 | 0.014 | 0.13 | 0.0065 | 0.0006 |  | 0.29 | 94.68
74 | 2021-09-13 21:10 | 2021-09-23 16:37 | PROD | 1 | 76857 | 37 | 0 | 2 | 0 | 1 | 1.5 | 1 | 1 | 5.1 | 8.8 |  |  | HMG 4 | 0.2105 | 0.152 | 0.0755 | 0.0006 | 0.01075 | 0.072 | 0.00502 | 0.000585 |  | 0.3015 | 189.36 | 18043 | 98.46
[16 empty] | 3216 |  | P4 | 0.18 | 0.13 | 0.08 | 0.0006 | 0.01 | 0.1 | 0.0042 | 0.0006 |  | 0.34 | 18.936
[16 empty] | 3235 |  | P4 | 0.15 | 0.16 | 0.1 | 0.0006 | 0.01 | 0.08 | 0.004 | 0.0005 |  | 0.3 | 28.404
[16 empty] | 4093 |  | P4 | 0.23 | 0.15 | 0.08 | 0.0006 | 0.012 | 0.07 | 0.0054 | 0.0006 |  | 0.28 | 94.68
[16 empty] | 4096 |  | P4 | 0.22 | 0.16 | 0.05 | 0.0006 | 0.009 | 0.06 | 0.0052 | 0.0006 |  | 0.33 | 47.34
28 | 2021-09-13 21:18 | 2021-09-24 09:01 | PROD | 1 | 82199 | 40 | 0 | 1 | 0 | 1 | 1.4 | 1 | 1.3 | 4.1 | 7.6 |  |  | HMG 4 | 0.235 | 0.165 | 0.0775 | 0.0006 | 0.00925 | 0.09 | 0.005025 | 0.000625 |  | 0.3 | 189.36 | 19564 | 98.95
[16 empty] | 3405 |  | P4 | 0.16 | 0.17 | 0.11 | 0.0006 | 0.011 | 0.08 | 0.0051 | 0.0003 |  | 0.22 | 47.34
[16 empty] | 4075 |  | P4 | 0.27 | 0.15 | 0.07 | 0.0006 | 0.008 | 0.12 | 0.0052 | 0.0008 |  | 0.35 | 47.34
[16 empty] | 3439 |  | P4 | 0.29 | 0.18 | 0.08 | 0.0006 | 0.009 | 0.1 | 0.0046 | 0.0008 |  | 0.3 | 47.34
[16 empty] | 4096 |  | P4 | 0.22 | 0.16 | 0.05 | 0.0006 | 0.009 | 0.06 | 0.0052 | 0.0006 |  | 0.33 | 47.34
20 | 2021-09-13 23:10 | 2021-09-23 13:34 | PROD | 1 | 75986 | 37 | 0 | 2 | 0 | 1 | 1.5 | 1 | 1 | 5.4 | 8.5 |  |  | HMG 4 | 0.21 | 0.135 | 0.0425 | 0.0006 | 0.00775 | 0.0875 | 0.0048 | 0.00055 |  | 0.345 | 189.36 | 17740 | 99.75
[16 empty] | 3437 |  | P4 | 0.2 | 0.08 | 0.03 | 0.0006 | 0.005 | 0.11 | 0.0042 | 0.0002 |  | 0.37 | 47.34
[16 empty] | 4091 |  | P4 | 0.23 | 0.17 | 0.03 | 0.0006 | 0.007 | 0.09 | 0.0046 | 0.0007 |  | 0.37 | 47.34
[16 empty] | 4095 |  | P4 | 0.19 | 0.13 | 0.06 | 0.0006 | 0.01 | 0.09 | 0.0052 | 0.0007 |  | 0.31 | 47.34
[16 empty] | 4096 |  | P4 | 0.22 | 0.16 | 0.05 | 0.0006 | 0.009 | 0.06 | 0.0052 | 0.0006 |  | 0.33 | 47.34
45 | 2021-09-14 12:00 | 2021-09-26 09:04 | PROD | 2 | 88917 | 43 | 0 | 1 | 0 | 1.3 | 1.4 | 1 | 1.2 | 3.2 | 9 |  |  | HMG 4 | 0.2145 | 0.117 | 0.074 | 0.000615 | 0.00905 | 0.096 | 0.004765 | 0.00056 |  | 0.2745 | 189.36 | 28215 | 98.44
[16 empty] | 4524 |  | P4 | 0.28 | 0.14 | 0.09 | 0.0006 | 0.011 | 0.09 | 0.005 | 0.0006 |  | 0.27 | 18.936
[16 empty] | 3328 |  | P4 | 0.25 | 0.09 | 0.07 | 0.0006 | 0.006 | 0.1 | 0.004 | 0.0004 |  | 0.25 | 75.744
[16 empty] | 3427 |  | P4 | 0.18 | 0.12 | 0.06 | 0.0007 | 0.009 | 0.08 | 0.0054 | 0.0004 |  | 0.33 | 28.404
[16 empty] | 4082 |  | P4 | 0.17 | 0.14 | 0.08 | 0.0006 | 0.012 | 0.1 | 0.0053 | 0.0008 |  | 0.28 | 66.276
79 | 2021-09-14 13:23 | 2021-09-26 21:09 | PROD | 2 | 96767 | 44 | 0 | 2 | 0 | 1 | 1.4 | 1 | 1.3 | 4.6 | 7.7 |  |  | HMG 3 | 0.258 | 0.164 | 0.091 | 0.000715 | 0.0111 | 0.089 | 0.00491 | 0.001105 |  | 0.299 | 189.36 | 28488 | 99.37
[16 empty] | 4008 |  | P4 | 0.25 | 0.18 | 0.11 | 0.0006 | 0.014 | 0.11 | 0.0048 | 0.001 |  | 0.26 | 66.276
[16 empty] | 3389 |  | P4 | 0.27 | 0.14 | 0.05 | 0.0007 | 0.008 | 0.07 | 0.0042 | 0.0007 |  | 0.32 | 28.404
[16 empty] | 3422 |  | P4 | 0.26 | 0.16 | 0.09 | 0.0008 | 0.01 | 0.08 | 0.0052 | 0.0013 |  | 0.32 | 94.68
23 | 2021-09-14 18:51 | 2021-09-26 18:37 | PROD | 2 | 90416 | 43 | 0 | 3 | 0 | 1 | 1.4 | 1 | 1.2 | 3.8 | 9.6 |  |  | HMG 5 | 0.19 | 0.143 | 0.0935 | 0.000625 | 0.0099 | 0.0995 | 0.005425 | 0.000555 |  | 0.3075 | 189.36 | 26845 | 100.4
[16 empty] | 3396 |  | P4 | 0.19 | 0.17 | 0.09 | 0.0006 | 0.012 | 0.09 | 0.0047 | 0.0005 |  | 0.23 | 28.404
[16 empty] | 4044 |  | P4 | 0.16 | 0.17 | 0.13 | 0.0006 | 0.01 | 0.12 | 0.0058 | 0.0007 |  | 0.31 | 66.276
[16 empty] | 4079 |  | P4 | 0.2 | 0.16 | 0.12 | 0.0006 | 0.01 | 0.09 | 0.0053 | 0.0006 |  | 0.31 | 18.936
[16 empty] | 3427 |  | P4 | 0.18 | 0.12 | 0.06 | 0.0007 | 0.009 | 0.08 | 0.0054 | 0.0004 |  | 0.33 | 47.34
[16 empty] | 4081 |  | P4 | 0.27 | 0.08 | 0.05 | 0.0006 | 0.009 | 0.1 | 0.0054 | 0.0005 |  | 0.34 | 28.404
25 | 2021-09-14 21:14 | 2021-09-24 05:22 | PROD | 1 | 72758 | 36 | 0 | 3 | 0 | 1 | 1.4 | 1 | 1.4 | 3.4 | 8.5 | 4099 |  | HMG 1 | 0.19 | 0.16 | 0.04 | 0.0006 | 0.011 | 0.12 | 0.0057 | 0.0007 |  | 0.33 | 189.36 | 17102 | 97.64
95 | 2021-09-14 22:11 | 2021-09-26 09:02 | PROD | 2 | 91079 | 46 | 0 | 1 | 0 | 1 | 1.4 | 1 | 1.2 | 3.6 | 10.5 |  |  | HMG 6 | 0.2085 | 0.133 | 0.0975 | 0.000625 | 0.00955 | 0.0915 | 0.00545 | 0.00056 |  | 0.2985 | 189.36 | 27449 | 99.2
[16 empty] | 4049 |  | P4 | 0.2 | 0.14 | 0.13 | 0.0006 | 0.011 | 0.09 | 0.0056 | 0.0006 |  | 0.24 | 37.872
[16 empty] | 3424 |  | P4 | 0.22 | 0.11 | 0.08 | 0.0006 | 0.006 | 0.1 | 0.0052 | 0.0006 |  | 0.33 | 37.872
[16 empty] | 4079 |  | P4 | 0.2 | 0.16 | 0.12 | 0.0006 | 0.01 | 0.09 | 0.0053 | 0.0006 |  | 0.31 | 47.34
[16 empty] | 3427 |  | P4 | 0.18 | 0.12 | 0.06 | 0.0007 | 0.009 | 0.08 | 0.0054 | 0.0004 |  | 0.33 | 47.34
[16 empty] | 3433 |  | P4 | 0.26 | 0.13 | 0.1 | 0.0006 | 0.011 | 0.08 | 0.0056 | 0.0006 |  | 0.25 | 9.468
[16 empty] | 3436 |  | P4 | 0.33 | 0.13 | 0.11 | 0.0006 | 0.017 | 0.14 | 0.0067 | 0.0008 |  | 0.24 | 9.468
91 | 2021-09-15 00:02 | 2021-09-24 13:27 | PROD | 1 | 75741 | 38 | 0 | 2 | 0 | 1 | 1.4 | 1 | 1.4 | 3.8 | 6.8 |  |  | HMG 2 | 0.175 | 0.15 | 0.05 | 0.0006 | 0.012 | 0.09 | 0.0058 | 0.0006 |  | 0.315 | 189.36 | 17678 | 98.05
[16 empty] | 3447 |  | P4 | 0.16 | 0.14 | 0.06 | 0.0006 | 0.013 | 0.06 | 0.0059 | 0.0005 |  | 0.3 | 94.68
[16 empty] | 4099 |  | P4 | 0.19 | 0.16 | 0.04 | 0.0006 | 0.011 | 0.12 | 0.0057 | 0.0007 |  | 0.33 | 94.68
62 | 2021-09-15 05:27 | 2021-09-25 05:21 | PROD | 1 | 79655 | 39 | 0 | 3 | 0 | 1 | 1.4 | 1 | 1.2 | 3.8 | 6.7 |  |  | HMG 3 | 0.277 | 0.151 | 0.072 | 0.0006 | 0.0144 | 0.071 | 0.00565 | 0.00066 |  | 0.278 | 189.36 | 18945 | 98.66
[16 empty] | 4093 |  | P4 | 0.23 | 0.15 | 0.08 | 0.0006 | 0.012 | 0.07 | 0.0054 | 0.0006 |  | 0.28 | 18.936
[16 empty] | 3447 |  | P4 | 0.16 | 0.14 | 0.06 | 0.0006 | 0.013 | 0.06 | 0.0059 | 0.0005 |  | 0.3 | 75.744
[16 empty] | 4100 |  | P4 | 0.38 | 0.16 | 0.08 | 0.0006 | 0.016 | 0.08 | 0.0055 | 0.0008 |  | 0.26 | 94.68
34 | 2021-09-15 05:30 | 2021-09-24 16:40 | PROD | 1 | 74304 | 37 | 0 | 3 | 0 | 1 | 1.4 | 1 | 1.3 | 4 | 5.9 |  |  | HMG 5 | 0.247 | 0.1375 | 0.0785 | 0.00061 | 0.01225 | 0.0735 | 0.00572 | 0.00056 |  | 0.289 | 189.36 | 17541 | 96.8
[16 empty] | 3426 |  | P4 | 0.26 | 0.16 | 0.12 | 0.0007 | 0.012 | 0.08 | 0.006 | 0.0006 |  | 0.29 | 18.936
[16 empty] | 4092 |  | P4 | 0.23 | 0.09 | 0.09 | 0.0006 | 0.008 | 0.08 | 0.005 | 0.0004 |  | 0.3 | 47.34
[16 empty] | 3447 |  | P4 | 0.16 | 0.14 | 0.06 | 0.0006 | 0.013 | 0.06 | 0.0059 | 0.0005 |  | 0.3 | 47.34
[16 empty] | 3446 |  | P4 | 0.19 | 0.16 | 0.06 | 0.0006 | 0.012 | 0.07 | 0.0068 | 0.0005 |  | 0.3 | 28.404
[16 empty] | 4100 |  | P4 | 0.38 | 0.16 | 0.08 | 0.0006 | 0.016 | 0.08 | 0.0055 | 0.0008 |  | 0.26 | 47.34
89 | 2021-09-15 11:31 | 2021-09-28 02:36 | PROD | 2 | 99788 | 45 | 0 | 6 | 0 | 1 | 1.4 | 1 | 1.2 | 3.4 | 10.8 |  |  | HMG 2 | 0.31 | 0.1275 | 0.0525 | 0.0006 | 0.0085 | 0.105 | 0.004525 | 0.00075 |  | 0.325 | 189.36 | 28118 | 98.82
[16 empty] | 3209 |  | P4 | 0.43 | 0.12 | 0.12 | 0.0006 | 0.013 | 0.09 | 0.0043 | 0.0015 |  | 0.22 | 47.34
[16 empty] | 4090 |  | P4 | 0.27 | 0.13 | 0.03 | 0.0006 | 0.007 | 0.11 | 0.0046 | 0.0005 |  | 0.36 | 142.02
42 | 2021-09-15 13:50 | 2021-09-26 11:33 | PROD | 2 | 82348 | 40 | 0 | 2 | 0 | 1 | 1.4 | 1 | 1.2 | 4.2 | 8.4 |  |  | HMG 2 | 0.245 | 0.155 | 0.095 | 0.0006 | 0.0085 | 0.105 | 0.0042 | 0.00035 |  | 0.24 | 189.36 | 24678 | 98.49
[16 empty] | 4537 |  | P4 | 0.3 | 0.14 | 0.1 | 0.0006 | 0.005 | 0.12 | 0.0037 | 0.0002 |  | 0.25 | 94.68
[16 empty] | 3396 |  | P4 | 0.19 | 0.17 | 0.09 | 0.0006 | 0.012 | 0.09 | 0.0047 | 0.0005 |  | 0.23 | 94.68
39 | 2021-09-15 18:47 | 2021-09-27 08:52 | PROD | 2 | 92892 | 48 | 0 | 2 | 0 | 1 | 1.4 | 1 | 1.3 | 3.3 | 9.4 |  |  | HMG 4 | 0.258 | 0.1425 | 0.0925 | 0.0006 | 0.01235 | 0.0925 | 0.005385 | 0.000585 |  | 0.282 | 189.36 | 27195 | 99.68
[16 empty] | 3248 |  | P4 | 0.1 | 0.15 | 0.06 | 0.0006 | 0.008 | 0.08 | 0.0043 | 0.0003 |  | 0.31 | 47.34
[16 empty] | 3335 |  | P4 | 0.33 | 0.18 | 0.03 | 0.0006 | 0.006 | 0.11 | 0.0033 | 0.0008 |  | 0.34 | 18.936
[16 empty] | 4089 |  | P4 | 0.34 | 0.15 | 0.14 | 0.0006 | 0.018 | 0.09 | 0.0067 | 0.0008 |  | 0.23 | 94.68
[16 empty] | 3437 |  | P4 | 0.2 | 0.08 | 0.03 | 0.0006 | 0.005 | 0.11 | 0.0042 | 0.0002 |  | 0.37 | 28.404
93 | 2021-09-15 21:11 | 2021-09-25 09:22 | PROD | 1 | 76240 | 39 | 0 | 1 | 0 | 1 | 1.4 | 1 | 1.4 | 3.4 | 6 |  |  | HMG 3 | 0.2825 | 0.13 | 0.06 | 0.0006 | 0.0125 | 0.0725 | 0.005425 | 0.000575 |  | 0.295 | 189.36 | 19001 | 98.96
[16 empty] | 3446 |  | P4 | 0.19 | 0.16 | 0.06 | 0.0006 | 0.012 | 0.07 | 0.0068 | 0.0005 |  | 0.3 | 47.34
[16 empty] | 4100 |  | P4 | 0.38 | 0.16 | 0.08 | 0.0006 | 0.016 | 0.08 | 0.0055 | 0.0008 |  | 0.26 | 47.34
[16 empty] | 3448 |  | P4 | 0.28 | 0.1 | 0.05 | 0.0006 | 0.011 | 0.07 | 0.0047 | 0.0005 |  | 0.31 | 94.68
12 | 2021-09-15 21:16 | 2021-09-25 13:30 | PROD | 1 | 74433 | 39 | 0 | 1 | 0 | 1 | 1.4 | 1 | 1.3 | 3.3 | 7 |  |  | HMG 2 | 0.335 | 0.165 | 0.075 | 0.0006 | 0.0145 | 0.08 | 0.00545 | 0.0007 |  | 0.28 | 189.36 | 17303 | 97.65
[16 empty] | 4098 |  | P4 | 0.29 | 0.17 | 0.07 | 0.0006 | 0.013 | 0.08 | 0.0054 | 0.0006 |  | 0.3 | 94.68
[16 empty] | 4100 |  | P4 | 0.38 | 0.16 | 0.08 | 0.0006 | 0.016 | 0.08 | 0.0055 | 0.0008 |  | 0.26 | 94.68
64 | 2021-09-15 22:01 | 2021-09-27 11:13 | PROD | 2 | 92224 | 46 | 0 | 1 | 0 | 1 | 1.4 | 1 | 1.2 | 4.6 | 9.4 |  |  | HMG 4 | 0.2075 | 0.12 | 0.0625 | 0.0006 | 0.008 | 0.1125 | 0.004025 | 0.000275 |  | 0.2975 | 189.36 | 27073 | 99.22
[16 empty] | 3248 |  | P4 | 0.1 | 0.15 | 0.06 | 0.0006 | 0.008 | 0.08 | 0.0043 | 0.0003 |  | 0.31 | 47.34
[16 empty] | 4540 |  | P4 | 0.35 | 0.1 | 0.08 | 0.0006 | 0.008 | 0.17 | 0.0037 | 0.0004 |  | 0.25 | 47.34
[16 empty] | 3394 |  | P4 | 0.18 | 0.15 | 0.08 | 0.0006 | 0.011 | 0.09 | 0.0039 | 0.0002 |  | 0.26 | 47.34
[16 empty] | 3437 |  | P4 | 0.2 | 0.08 | 0.03 | 0.0006 | 0.005 | 0.11 | 0.0042 | 0.0002 |  | 0.37 | 47.34
67 | 2021-09-16 05:30 | 2021-09-26 16:19 | PROD | 1 | 82806 | 40 | 0 | 2 | 0 | 1.1 | 1.4 | 1 | 1.4 | 4.1 | 6.4 |  |  | HL 6 | 0.19105 | 0.07165 | 0.17325 |  | 0.00916 | 0.049295 | 0.00058 | 0.00995 | 0.016045 |  | 189.36 | 19481 | 99.24
[16 empty] | 2599 | A2/599 | HL | 0.222 | 0.071 | 0.143 |  | 0.011 | 0.0412 | 0.0007 | 0.013 | 0.004 |  | 9.468
[16 empty] | 2612 | A2/612 | HL | 0.206 | 0.101 | 0.218 |  | 0.011 | 0.0629 | 0.0007 | 0.0085 | 0.0048 |  | 28.404
[16 empty] | 2600 | A2/600 | HL | 0.169 | 0.038 | 0.113 |  | 0.0079 | 0.0502 | 0.0004 | 0.019 | 0.01 |  | 28.404
[16 empty] | 2610 | A2/610 | HL | 0.21 | 0.067 | 0.2 |  | 0.0091 | 0.0381 | 0.0005 | 0.011 | 0.008 |  | 47.34
[16 empty] | 2607 | A2/607 | HL | 0.154 | 0.074 | 0.147 |  | 0.008 | 0.0522 | 0.0006 | 0.0049 | 0.0033 |  | 47.34
[16 empty] | 2609 | A2/609 | HL | 0.218 | 0.08 | 0.198 |  | 0.01 | 0.0513 | 0.0007 | 0.008 | 0.072 |  | 28.404
73 | 2021-09-16 05:34 | 2021-09-25 17:16 | PROD | 1 | 74424 | 36 | 0 | 4 | 0 | 1 | 1.4 | 1 | 1.2 | 3.2 | 6.4 |  |  | HMG 3 | 0.25 | 0.14 | 0.0575 | 0.0006 | 0.012 | 0.0675 | 0.00545 | 0.00055 |  | 0.2975 | 189.36 | 17940 | 97.61
[16 empty] | 3447 |  | P4 | 0.16 | 0.14 | 0.06 | 0.0006 | 0.013 | 0.06 | 0.0059 | 0.0005 |  | 0.3 | 47.34
[16 empty] | 3448 |  | P4 | 0.28 | 0.1 | 0.05 | 0.0006 | 0.011 | 0.07 | 0.0047 | 0.0005 |  | 0.31 | 47.34
[16 empty] | 4101 |  | P4 | 0.28 | 0.16 | 0.06 | 0.0006 | 0.012 | 0.07 | 0.0056 | 0.0006 |  | 0.29 | 94.68
66 | 2021-09-16 11:38 | 2021-09-28 21:03 | PROD | 2 | 97910 | 46 | 0 | 2 | 0 | 1 | 1.4 | 1 | 1.2 | 5.6 | 6.6 |  |  | HMG 3 | 0.1675 | 0.1575 | 0.0425 | 0.0006 | 0.0075 | 0.1025 | 0.0043 | 0.000525 |  | 0.3075 | 189.36 | 27926 | 99.43
[16 empty] | 3248 |  | P4 | 0.1 | 0.15 | 0.06 | 0.0006 | 0.008 | 0.08 | 0.0043 | 0.0003 |  | 0.31 | 47.34
[16 empty] | 3335 |  | P4 | 0.33 | 0.18 | 0.03 | 0.0006 | 0.006 | 0.11 | 0.0033 | 0.0008 |  | 0.34 | 47.34
[16 empty] | 3438 |  | P4 | 0.12 | 0.15 | 0.04 | 0.0006 | 0.008 | 0.11 | 0.0048 | 0.0005 |  | 0.29 | 94.68
44 | 2021-09-16 18:52 | 2021-09-28 10:09 | PROD | 2 | 92895 | 44 | 0 | 2 | 0 | 1 | 1.4 | 1 | 1.3 | 4.4 | 9.2 |  |  | HMG 3 | 0.2125 | 0.13 | 0.05 | 0.0006 | 0.008 | 0.09 | 0.00485 | 0.000425 |  | 0.3175 | 189.36 | 27450 | 98.89
[16 empty] | 3248 |  | P4 | 0.1 | 0.15 | 0.06 | 0.0006 | 0.008 | 0.08 | 0.0043 | 0.0003 |  | 0.31 | 47.34
[16 empty] | 4085 |  | P4 | 0.21 | 0.11 | 0.08 | 0.0006 | 0.01 | 0.06 | 0.0059 | 0.0004 |  | 0.24 | 47.34
[16 empty] | 4090 |  | P4 | 0.27 | 0.13 | 0.03 | 0.0006 | 0.007 | 0.11 | 0.0046 | 0.0005 |  | 0.36 | 94.68
46 | 2021-09-16 19:52 | 2021-09-26 09:11 | PROD | 1 | 76201 | 37 | 0 | 3 | 0 | 1 | 1.4 | 1 | 1.5 | 4 | 7.5 |  |  | HMG 2 | 0.235 | 0.16 | 0.06 | 0.0006 | 0.012 | 0.07 | 0.0062 | 0.00055 |  | 0.295 | 189.36 | 19295 | 97.85
[16 empty] | 3446 |  | P4 | 0.19 | 0.16 | 0.06 | 0.0006 | 0.012 | 0.07 | 0.0068 | 0.0005 |  | 0.3 | 94.68
[16 empty] | 4101 |  | P4 | 0.28 | 0.16 | 0.06 | 0.0006 | 0.012 | 0.07 | 0.0056 | 0.0006 |  | 0.29 | 94.68
75 | 2021-09-16 21:02 | 2021-09-26 05:18 | PROD | 1 | 73778 | 37 | 0 | 5 | 0 | 1 | 1.4 | 1 | 1.5 | 6.6 | 6.5 |  |  | HMG 3 | 0.1775 | 0.1475 | 0.0525 | 0.0006 | 0.00975 | 0.0975 | 0.005375 | 0.0005 |  | 0.2875 | 189.36 | 17381 | 97.94
[16 empty] | 3438 |  | P4 | 0.12 | 0.15 | 0.04 | 0.0006 | 0.008 | 0.11 | 0.0048 | 0.0005 |  | 0.29 | 94.68
[16 empty] | 3446 |  | P4 | 0.19 | 0.16 | 0.06 | 0.0006 | 0.012 | 0.07 | 0.0068 | 0.0005 |  | 0.3 | 47.34
[16 empty] | 3449 |  | P4 | 0.28 | 0.13 | 0.07 | 0.0006 | 0.011 | 0.1 | 0.0051 | 0.0005 |  | 0.27 | 47.34
27 | 2021-09-16 22:00 | 2021-09-28 06:01 | PROD | 2 | 90896 | 43 | 0 | 1 | 0 | 1 | 1.4 | 1 | 1.4 | 4.1 | 10 |  |  | HMG 3 | 0.155 | 0.115 | 0.04 | 0.0006 | 0.0065 | 0.1025 | 0.004375 | 0.0003 |  | 0.335 | 189.36 | 26993 | 100.68
[16 empty] | 3248 |  | P4 | 0.1 | 0.15 | 0.06 | 0.0006 | 0.008 | 0.08 | 0.0043 | 0.0003 |  | 0.31 | 47.34
[16 empty] | 3437 |  | P4 | 0.2 | 0.08 | 0.03 | 0.0006 | 0.005 | 0.11 | 0.0042 | 0.0002 |  | 0.37 | 94.68
[16 empty] | 3438 |  | P4 | 0.12 | 0.15 | 0.04 | 0.0006 | 0.008 | 0.11 | 0.0048 | 0.0005 |  | 0.29 | 47.34
19 | 2021-09-17 05:19 | 2021-09-27 08:53 | PROD | 1 | 81696 | 38 | 0 | 1 | 0 | 1 | 1.4 | 1 | 1.2 | 3.8 | 6.7 | 4102 |  | HMG 1 | 0.19 | 0.16 | 0.06 | 0.0006 | 0.014 | 0.1 | 0.0052 | 0.0006 |  | 0.3 | 189.36 | 19362 | 100.58
59 | 2021-09-17 05:22 | 2021-09-26 13:21 | PROD | 1 | 75275 | 38 | 0 | 2 | 0 | 1 | 1.4 | 1 | 1.2 | 3.2 | 12 |  |  | HMG 3 | 0.2385 | 0.1085 | 0.0635 | 0.0006 | 0.01105 | 0.078 | 0.00515 | 0.000485 |  | 0.2965 | 189.36 | 17464 | 98.82
[16 empty] | 3429 |  | P4 | 0.15 | 0.11 | 0.1 | 0.0006 | 0.01 | 0.09 | 0.0063 | 0.0004 |  | 0.26 | 47.34
[16 empty] | 3448 |  | P4 | 0.28 | 0.1 | 0.05 | 0.0006 | 0.011 | 0.07 | 0.0047 | 0.0005 |  | 0.31 | 123.084
[16 empty] | 4102 |  | P4 | 0.19 | 0.16 | 0.06 | 0.0006 | 0.014 | 0.1 | 0.0052 | 0.0006 |  | 0.3 | 18.936
16 | 2021-09-17 10:22 | 2021-09-29 17:22 | PROD | 2 | 92037 | 46 | 0 | 1 | 0 | 1 | 1.4 | 1 | 1.2 | 6.8 | 10.2 |  |  | HMG 3 | 0.195 | 0.1425 | 0.0325 | 0.0006 | 0.00675 | 0.1 | 0.00455 | 0.000525 |  | 0.35 | 189.36 | 26714 | 99.22
[16 empty] | 3437 |  | P4 | 0.2 | 0.08 | 0.03 | 0.0006 | 0.005 | 0.11 | 0.0042 | 0.0002 |  | 0.37 | 47.34
[16 empty] | 3438 |  | P4 | 0.12 | 0.15 | 0.04 | 0.0006 | 0.008 | 0.11 | 0.0048 | 0.0005 |  | 0.29 | 47.34
[16 empty] | 4091 |  | P4 | 0.23 | 0.17 | 0.03 | 0.0006 | 0.007 | 0.09 | 0.0046 | 0.0007 |  | 0.37 | 94.68
35 | 2021-09-17 14:02 | 2021-09-30 00:03 | PROD | 2 | 98270 | 48 | 0 | 1 | 0 | 1 | 1.4 | 1 | 1.6 | 4.4 | 9.8 |  |  | HMG 3 | 0.18 | 0.1325 | 0.0925 | 0.0006 | 0.01025 | 0.08 | 0.0046 | 0.000525 |  | 0.2975 | 189.36 | 28427 | 98.02
[16 empty] | 3216 |  | P4 | 0.18 | 0.13 | 0.08 | 0.0006 | 0.01 | 0.1 | 0.0042 | 0.0006 |  | 0.34 | 47.34
[16 empty] | 3232 |  | P4 | 0.22 | 0.12 | 0.09 | 0.0006 | 0.009 | 0.08 | 0.004 | 0.0005 |  | 0.29 | 47.34
[16 empty] | 3440 |  | P4 | 0.16 | 0.14 | 0.1 | 0.0006 | 0.011 | 0.07 | 0.0051 | 0.0005 |  | 0.28 | 94.68
37 | 2021-09-17 18:48 | 2021-09-28 22:02 | PROD | 2 | 89591 | 42 | 0 | 1 | 0 | 1 | 1.4 | 1 | 1.2 | 5.6 | 8.8 |  |  | HMG 2 | 0.223 | 0.1435 | 0.0945 | 0.0006 | 0.01345 | 0.103 | 0.0067 | 0.000605 |  | 0.2755 | 189.36 | 27595 | 99.2
[16 empty] | 3435 |  | P4 | 0.16 | 0.14 | 0.07 | 0.0006 | 0.011 | 0.11 | 0.0067 | 0.0005 |  | 0.3 | 123.084
[16 empty] | 4089 |  | P4 | 0.34 | 0.15 | 0.14 | 0.0006 | 0.018 | 0.09 | 0.0067 | 0.0008 |  | 0.23 | 66.276
10 | 2021-09-17 19:54 | 2021-09-28 05:26 | PROD | 1 | 79454 | 40 | 0 | 1 | 0 | 1 | 1.4 | 1 | 1.2 | 3.8 | 6.2 |  |  | HMG 2 | 0.22 | 0.145 | 0.06 | 0.0006 | 0.0115 | 0.095 | 0.00465 | 0.00055 |  | 0.285 | 189.36 | 18684 | 97.37
[16 empty] | 3449 |  | P4 | 0.28 | 0.13 | 0.07 | 0.0006 | 0.011 | 0.1 | 0.0051 | 0.0005 |  | 0.27 | 94.68
[16 empty] | 4103 |  | P4 | 0.16 | 0.16 | 0.05 | 0.0006 | 0.012 | 0.09 | 0.0042 | 0.0006 |  | 0.3 | 94.68
92 | 2021-09-17 20:58 | 2021-09-27 05:34 | PROD | 1 | 74857 | 38 | 0 | 2 | 0 | 1 | 1.4 | 1 | 1.2 | 3.4 | 6.6 | 3450 |  | HMG 1 | 0.14 | 0.15 | 0.08 | 0.0006 | 0.01 | 0.12 | 0.0044 | 0.0006 |  | 0.28 | 189.36 | 17875 | 97.79
32 | 2021-09-17 21:55 | 2021-09-30 09:42 | PROD | 2 | 99502 | 48 | 0 | 1 | 0 | 1 | 1.4 | 1 | 1.3 | 4.5 | 12.1 |  |  | HMG 2 | 0.225 | 0.16 | 0.09 | 0.0006 | 0.01 | 0.085 | 0.00485 | 0.00065 |  | 0.29 | 189.36 | 29280 | 99.94
[16 empty] | 3439 |  | P4 | 0.29 | 0.18 | 0.08 | 0.0006 | 0.009 | 0.1 | 0.0046 | 0.0008 |  | 0.3 | 94.68
[16 empty] | 3440 |  | P4 | 0.16 | 0.14 | 0.1 | 0.0006 | 0.011 | 0.07 | 0.0051 | 0.0005 |  | 0.28 | 94.68
90 | 2021-09-18 05:18 | 2021-09-28 17:57 | PROD | 1 | 84934 | 40 | 0 | 1 | 0 | 1 | 1.4 | 1 | 1.4 | 3.6 | 7.7 |  |  | HMG 2 | 0.1675 | 0.16 | 0.0525 | 0.0006 | 0.012 | 0.085 | 0.00485 | 0.000575 |  | 0.3 | 189.36 | 20360 | 99.29
[16 empty] | 3446 |  | P4 | 0.19 | 0.16 | 0.06 | 0.0006 | 0.012 | 0.07 | 0.0068 | 0.0005 |  | 0.3 | 47.34
[16 empty] | 4103 |  | P4 | 0.16 | 0.16 | 0.05 | 0.0006 | 0.012 | 0.09 | 0.0042 | 0.0006 |  | 0.3 | 142.02
78 | 2021-09-18 06:38 | 2021-09-28 09:07 | PROD | 1 | 80406 | 36 | 0 | 3 | 0 | 1 | 1.4 | 1 | 1.2 | 5 | 6.5 | 3451 |  | HMG 1 | 0.17 | 0.15 | 0.08 | 0.0006 | 0.015 | 0.11 | 0.0048 | 0.0008 |  | 0.25 | 189.36 | 19461 | 98.7
38 | 2021-09-18 11:14 | 2021-09-30 09:46 | PROD | 2 | 96072 | 47 | 0 | 1 | 0 | 1 | 1.4 | 1 | 1.4 | 4.2 | 11.2 |  |  | HMG 4 | 0.1645 | 0.1435 | 0.094 | 0.0006 | 0.00995 | 0.088 | 0.00454 | 0.00052 |  | 0.302 | 189.36 | 27762 | 99.31
[16 empty] | 3216 |  | P4 | 0.18 | 0.13 | 0.08 | 0.0006 | 0.01 | 0.1 | 0.0042 | 0.0006 |  | 0.34 | 47.34
[16 empty] | 3235 |  | P4 | 0.15 | 0.16 | 0.1 | 0.0006 | 0.01 | 0.08 | 0.004 | 0.0005 |  | 0.3 | 94.68
[16 empty] | 3429 |  | P4 | 0.15 | 0.11 | 0.1 | 0.0006 | 0.01 | 0.09 | 0.0063 | 0.0004 |  | 0.26 | 37.872
[16 empty] | 3439 |  | P4 | 0.29 | 0.18 | 0.08 | 0.0006 | 0.009 | 0.1 | 0.0046 | 0.0008 |  | 0.3 | 9.468
31 | 2021-09-18 19:09 | 2021-10-01 00:11 | PROD | 2 | 97533 | 45 | 0 | 1 | 0 | 1 | 2.4 | 1 | 1.2 | 5 | 10.8 |  |  | HMG 2 | 0.1925 | 0.1425 | 0.1125 | 0.0006 | 0.01175 | 0.065 | 0.005525 | 0.00055 |  | 0.2775 | 189.36 | 29410 | 100.07
[16 empty] | 4092 |  | P4 | 0.23 | 0.09 | 0.09 | 0.0006 | 0.008 | 0.08 | 0.005 | 0.0004 |  | 0.3 | 47.34
[16 empty] | 3441 |  | P4 | 0.18 | 0.16 | 0.12 | 0.0006 | 0.013 | 0.06 | 0.0057 | 0.0006 |  | 0.27 | 142.02
18 | 2021-09-18 21:58 | 2021-09-28 21:09 | PRZ | 1 | 79449 | 38 | 0 | 1 | 0 | 3.2 | 1.4 | 1 | 1.2 | 5.8 | 10.3 |  |  | HMG 4 | 0.2525 | 0.12 | 0.0975 | 0.0006 | 0.0115 | 0.09 | 0.0057 | 0.00055 |  | 0.27 | 195.16 | 25680 | 100.66
[16 empty] | 3430 |  | P4 | 0.16 | 0.11 | 0.08 | 0.0006 | 0.01 | 0.07 | 0.0058 | 0.0004 |  | 0.31 | 48.79
[16 empty] | 3431 |  | P4 | 0.36 | 0.12 | 0.09 | 0.0006 | 0.01 | 0.12 | 0.0054 | 0.0005 |  | 0.28 | 48.79
[16 empty] | 3433 |  | P4 | 0.26 | 0.13 | 0.1 | 0.0006 | 0.011 | 0.08 | 0.0056 | 0.0006 |  | 0.25 | 48.79
[16 empty] | 4086 |  | P4 | 0.23 | 0.12 | 0.12 | 0.0006 | 0.015 | 0.09 | 0.006 | 0.0007 |  | 0.24 | 48.79
36 | 2021-09-18 22:57 | 2021-09-29 09:07 | PROD | 1 | 81652 | 39 | 0 | 3 | 0 | 1 | 1.4 | 1 | 1.3 | 3.8 | 6.6 | 4104 |  | HMG 1 | 0.14 | 0.14 | 0.08 | 0.0006 | 0.011 | 0.07 | 0.0048 | 0.0004 |  | 0.29 | 189.36 | 19165 | 95.89
96 | 2021-09-19 05:31 | 2021-09-28 13:27 | PROD | 1 | 75492 | 38 | 0 | 1 | 0 | 1 | 1.4 | 1 | 1.5 | 3.8 | 7.2 | 3452 |  | HMG 1 | 0.12 | 0.15 | 0.08 | 0.0006 | 0.012 | 0.08 | 0.0046 | 0.0006 |  | 0.26 | 189.36 | 18821 | 98.93
69 | 2021-09-19 05:33 | 2021-09-29 13:20 | PROD | 1 | 81505 | 36 | 0 | 6 | 0 | 1 | 1.4 | 1 | 1.3 | 3.7 | 11.4 |  |  | HL 2 | 0.1745 | 0.05875 | 0.1635 |  | 0.008225 | 0.06995 | 0.000475 | 0.0078 | 0.01075 |  | 189.36 | 20055 | 98.04
[16 empty] | 2614 | A2/614 | HL | 0.146 | 0.049 | 0.138 |  | 0.0073 | 0.0798 | 0.0005 | 0.0072 | 0.011 |  | 142.02
[16 empty] | 2615 | A2/615 | HL | 0.26 | 0.088 | 0.24 |  | 0.011 | 0.0404 | 0.0004 | 0.0096 | 0.01 |  | 47.34
76 | 2021-09-19 19:45 | 2021-10-01 09:01 | PROD | 2 | 91857 | 42 | 0 | 5 | 0 | 1.7 | 1.4 | 1 | 1.2 | 5.8 | 11 |  |  | HMG 2 | 0.23 | 0.135 | 0.0825 | 0.0006 | 0.011 | 0.0725 | 0.0053 | 0.00055 |  | 0.285 | 189.36 | 27214 | 99.26
[16 empty] | 4092 |  | P4 | 0.23 | 0.09 | 0.09 | 0.0006 | 0.008 | 0.08 | 0.005 | 0.0004 |  | 0.3 | 47.34
[16 empty] | 4093 |  | P4 | 0.23 | 0.15 | 0.08 | 0.0006 | 0.012 | 0.07 | 0.0054 | 0.0006 |  | 0.28 | 142.02
55 | 2021-09-19 21:00 | 2021-09-29 05:24 | PROD | 1 | 74634 | 38 | 0 | 2 | 0 | 1 | 1.4 | 1 | 1.4 | 3.9 | 6.6 |  |  | HMG 2 | 0.1825 | 0.145 | 0.0775 | 0.0006 | 0.01325 | 0.085 | 0.004725 | 0.0008 |  | 0.2775 | 189.36 | 17357 | 97.38
[16 empty] | 3449 |  | P4 | 0.28 | 0.13 | 0.07 | 0.0006 | 0.011 | 0.1 | 0.0051 | 0.0005 |  | 0.27 | 47.34
[16 empty] | 3453 |  | P4 | 0.15 | 0.15 | 0.08 | 0.0006 | 0.014 | 0.08 | 0.0046 | 0.0009 |  | 0.28 | 142.02
17 | 2021-09-19 21:00 | 2021-09-29 16:49 | PROD | 1 | 79004 | 37 | 0 | 2 | 0 | 1 | 1.4 | 1 | 1.2 | 4.9 | 7.6 |  |  | HMG 3 | 0.1625 | 0.16 | 0.065 | 0.0006 | 0.012 | 0.09 | 0.005 | 0.000775 |  | 0.285 | 189.36 | 18851 | 99.95
[16 empty] | 3452 |  | P4 | 0.12 | 0.15 | 0.08 | 0.0006 | 0.012 | 0.08 | 0.0046 | 0.0006 |  | 0.26 | 47.34
[16 empty] | 4105 |  | P4 | 0.19 | 0.17 | 0.05 | 0.0006 | 0.011 | 0.1 | 0.0054 | 0.0008 |  | 0.3 | 94.68
[16 empty] | 3453 |  | P4 | 0.15 | 0.15 | 0.08 | 0.0006 | 0.014 | 0.08 | 0.0046 | 0.0009 |  | 0.28 | 47.34
21 | 2021-09-20 00:54 | 2021-09-30 08:41 | PROD | 1 | 83180 | 39 | 0 | 1 | 0 | 1 | 1.4 | 1 | 1.3 | 4 | 6.7 | 4105 |  | HMG 1 | 0.19 | 0.17 | 0.05 | 0.0006 | 0.011 | 0.1 | 0.0054 | 0.0008 |  | 0.3 | 189.36 | 20824 | 100.35
70 | 2021-09-20 05:28 | 2021-09-30 05:38 | PROD | 1 | 79771 | 39 | 0 | 0 | 0 | 1 | 1.4 | 1 | 1.2 | 4.4 | 6.2 |  |  | HL 4 | 0.25775 | 0.10375 | 0.2735 |  | 0.012 | 0.047125 | 0.00065 | 0.0105 | 0.0092 |  | 189.36 | 18151 | 98.82
[16 empty] | 2601 | A2/601 | HL | 0.217 | 0.081 | 0.218 |  | 0.011 | 0.0544 | 0.0006 | 0.0089 | 0.009 |  | 47.34
[16 empty] | 2615 | A2/615 | HL | 0.26 | 0.088 | 0.24 |  | 0.011 | 0.0404 | 0.0004 | 0.0096 | 0.01 |  | 47.34
[16 empty] | 2602 | A2/602 | HL | 0.271 | 0.131 | 0.351 |  | 0.011 | 0.0556 | 0.0008 | 0.014 | 0.0068 |  | 47.34
[16 empty] | 2622 | A2/622 | HL | 0.283 | 0.115 | 0.285 |  | 0.015 | 0.0381 | 0.0008 | 0.0095 | 0.011 |  | 47.34
1 | 2021-09-20 05:31 | 2021-10-01 08:23 | PROD | 1 | 85755 | 51 | 0 | 1 | 0 | 1 | 1.4 | 1 | 1.3 | 6 | 7.9 |  |  | HMG 3 | 0.33 | 0.1525 | 0.08 | 0.0006 | 0.01625 | 0.0875 | 0.0052 | 0.001 |  | 0.2675 | 189.36 | 18864 | 102.72
[16 empty] | 4104 |  | P4 | 0.14 | 0.14 | 0.08 | 0.0006 | 0.011 | 0.07 | 0.0048 | 0.0004 |  | 0.29 | 47.34
[16 empty] | 3452 |  | P4 | 0.12 | 0.15 | 0.08 | 0.0006 | 0.012 | 0.08 | 0.0046 | 0.0006 |  | 0.26 | 47.34
[16 empty] | 4106 |  | P4 | 0.53 | 0.16 | 0.08 | 0.0006 | 0.021 | 0.1 | 0.0057 | 0.0015 |  | 0.26 | 94.68
80 | 2021-09-20 10:25 | 2021-10-02 02:04 | PROD | 2 | 92426 | 44 | 0 | 2 | 0 | 1 | 1.4 | 1 | 1.2 | 5 | 12.1 |  |  | HMG 4 | 0.1875 | 0.155 | 0.0565 | 0.0006 | 0.00955 | 0.0695 | 0.005185 | 0.00055 |  | 0.321 | 189.36 | 27548 | 99.05
[16 empty] | 3248 |  | P4 | 0.1 | 0.15 | 0.06 | 0.0006 | 0.008 | 0.08 | 0.0043 | 0.0003 |  | 0.31 | 47.34
[16 empty] | 4083 |  | P4 | 0.28 | 0.17 | 0.12 | 0.0006 | 0.015 | 0.06 | 0.0062 | 0.0007 |  | 0.28 | 18.936
[16 empty] | 4091 |  | P4 | 0.23 | 0.17 | 0.03 | 0.0006 | 0.007 | 0.09 | 0.0046 | 0.0007 |  | 0.37 | 28.404
[16 empty] | 4094 |  | P4 | 0.2 | 0.15 | 0.05 | 0.0006 | 0.01 | 0.06 | 0.0056 | 0.0006 |  | 0.32 | 94.68
48 | 2021-09-20 14:02 | 2021-10-01 22:05 | PROD | 2 | 91555 | 48 | 0 | 1 | 0 | 1 | 1.4 | 1 | 1.2 | 4.8 | 10.5 |  |  | HMG 3 | 0.22 | 0.15 | 0.0775 | 0.0006 | 0.01225 | 0.09 | 0.00575 | 0.0006 |  | 0.285 | 189.36 | 28005 | 99.42
[16 empty] | 3436 |  | P4 | 0.33 | 0.13 | 0.11 | 0.0006 | 0.017 | 0.14 | 0.0067 | 0.0008 |  | 0.24 | 47.34
[16 empty] | 4094 |  | P4 | 0.2 | 0.15 | 0.05 | 0.0006 | 0.01 | 0.06 | 0.0056 | 0.0006 |  | 0.32 | 94.68
[16 empty] | 3442 |  | P4 | 0.15 | 0.17 | 0.1 | 0.0006 | 0.012 | 0.1 | 0.0051 | 0.0004 |  | 0.26 | 47.34
43 | 2021-09-20 22:04 | 2021-09-30 16:50 | PROD | 1 | 77541 | 36 | 0 | 3 | 0 | 1 | 1.5 | 1 | 1.4 | 5.7 | 8 | 3254 |  | HMG 1 | 0.27 | 0.16 | 0.09 | 0.0006 | 0.017 | 0.06 | 0.0043 | 0.0011 |  | 0.28 | 189.36 | 18889 | 96.74
71 | 2021-09-21 01:50 | 2021-09-30 13:36 | PROD | 1 | 75905 | 39 | 0 | 0 | 0 | 1 | 2.9 | 1 | 1.4 | 6.5 | 6.7 |  |  | HL 4 | 0.251 | 0.0845 | 0.2185 |  | 0.010425 | 0.044075 | 0.000475 | 0.0098 | 0.008475 |  | 189.36 | 16983 | 98.88
[16 empty] | 2603 | A2/603 | HL | 0.35 | 0.096 | 0.235 |  | 0.012 | 0.0525 | 0.0007 | 0.014 | 0.01 |  | 47.34
[16 empty] | 2615 | A2/615 | HL | 0.26 | 0.088 | 0.24 |  | 0.011 | 0.0404 | 0.0004 | 0.0096 | 0.01 |  | 47.34
[16 empty] | 2621 | A2/621 | HL | 0.259 | 0.086 | 0.24 |  | 0.01 | 0.0564 | 0.0003 | 0.0074 | 0.0076 |  | 47.34
[16 empty] | 2617 | A2/617 | HL | 0.135 | 0.068 | 0.159 |  | 0.0087 | 0.027 | 0.0005 | 0.0082 | 0.0063 |  | 47.34
14 | 2021-09-21 10:02 | 2021-10-01 13:26 | PROD | 1 | 78587 | 39 | 0 | 1 | 0 | 1 | 1.4 | 1 | 1.3 | 4.7 | 8.6 | 4107 |  | HMG 1 | 0.22 | 0.18 | 0.09 | 0.0006 | 0.017 | 0.07 | 0.0054 | 0.001 |  | 0.25 | 189.36 | 17688 | 103.16
2 | 2021-09-21 10:41 | 2021-10-03 09:13 | PROD | 2 | 91558 | 45 | 0 | 1 | 0 | 1 | 1.4 | 1 | 1.2 | 4.3 | 9.3 | 4095 |  | HMG 1 | 0.19 | 0.13 | 0.06 | 0.0006 | 0.01 | 0.09 | 0.0052 | 0.0007 |  | 0.31 | 189.36 | 25681 | 102.19
61 | 2021-09-21 14:02 | 2021-10-02 09:25 | PROD | 2 | 87528 | 41 | 0 | 0 | 0 | 1 | 1.4 | 1 | 1.2 | 3.6 | 9.8 |  |  | HMG 2 | 0.21 | 0.15 | 0.06 | 0.0006 | 0.01 | 0.095 | 0.0051 | 0.00075 |  | 0.33 | 189.36 | 26585 | 99.66
[16 empty] | 4091 |  | P4 | 0.23 | 0.17 | 0.03 | 0.0006 | 0.007 | 0.09 | 0.0046 | 0.0007 |  | 0.37 | 94.68
[16 empty] | 3443 |  | P4 | 0.19 | 0.13 | 0.09 | 0.0006 | 0.013 | 0.1 | 0.0056 | 0.0008 |  | 0.29 | 94.68
29 | 2021-09-21 19:06 | 2021-10-02 07:10 | PROD | 2 | 84545 | 41 | 0 | 1 | 0 | 1 | 1.4 | 1 | 1.2 | 5.9 | 10.2 |  |  | HMG 3 | 0.2325 | 0.1225 | 0.09 | 0.0006 | 0.0095 | 0.09 | 0.004775 | 0.0006 |  | 0.2825 | 189.36 | 27128 | 99.12
[16 empty] | 4007 |  | P4 | 0.32 | 0.14 | 0.08 | 0.0006 | 0.01 | 0.1 | 0.004 | 0.0012 |  | 0.27 | 47.34
[16 empty] | 4092 |  | P4 | 0.23 | 0.09 | 0.09 | 0.0006 | 0.008 | 0.08 | 0.005 | 0.0004 |  | 0.3 | 94.68
[16 empty] | 3442 |  | P4 | 0.15 | 0.17 | 0.1 | 0.0006 | 0.012 | 0.1 | 0.0051 | 0.0004 |  | 0.26 | 47.34
49 | 2021-09-21 21:15 | 2021-10-01 16:33 | PROD | 1 | 79863 | 38 | 0 | 2 | 0 | 1 | 1.4 | 1 | 1.2 | 5.2 | 7.4 |  |  | HMG 3 | 0.35 | 0.1625 | 0.0825 | 0.0006 | 0.01775 | 0.0825 | 0.005425 | 0.0011 |  | 0.265 | 189.36 | 18829 | 99.77
[16 empty] | 4106 |  | P4 | 0.53 | 0.16 | 0.08 | 0.0006 | 0.021 | 0.1 | 0.0057 | 0.0015 |  | 0.26 | 94.68
[16 empty] | 3454 |  | P4 | 0.12 | 0.15 | 0.08 | 0.0006 | 0.012 | 0.06 | 0.0049 | 0.0004 |  | 0.29 | 47.34
[16 empty] | 4107 |  | P4 | 0.22 | 0.18 | 0.09 | 0.0006 | 0.017 | 0.07 | 0.0054 | 0.001 |  | 0.25 | 47.34
60 | 2021-09-21 22:01 | 2021-10-03 06:08 | PROD | 2 | 91348 | 45 | 0 | 1 | 0 | 1 | 1.4 | 1 | 1.7 | 4.8 | 10.7 |  |  | HMG 5 | 0.192 | 0.138 | 0.067 | 0.0006 | 0.01125 | 0.0745 | 0.005545 | 0.00062 |  | 0.3005 | 189.36 | 26483 | 99.35
[16 empty] | 4085 |  | P4 | 0.21 | 0.11 | 0.08 | 0.0006 | 0.01 | 0.06 | 0.0059 | 0.0004 |  | 0.24 | 18.936
[16 empty] | 4095 |  | P4 | 0.19 | 0.13 | 0.06 | 0.0006 | 0.01 | 0.09 | 0.0052 | 0.0007 |  | 0.31 | 28.404
[16 empty] | 3447 |  | P4 | 0.16 | 0.14 | 0.06 | 0.0006 | 0.013 | 0.06 | 0.0059 | 0.0005 |  | 0.3 | 47.34
[16 empty] | 3443 |  | P4 | 0.19 | 0.13 | 0.09 | 0.0006 | 0.013 | 0.1 | 0.0056 | 0.0008 |  | 0.29 | 47.34
[16 empty] | 4096 |  | P4 | 0.22 | 0.16 | 0.05 | 0.0006 | 0.009 | 0.06 | 0.0052 | 0.0006 |  | 0.33 | 47.34
11 | 2021-09-21 22:04 | 2021-10-02 01:08 | PRZ | 1 | 76699 | 38 | 0 | 1 | 0 | 2.5 | 1.4 | 1 | 1.2 | 4.9 | 12 |  |  | HMG 4 | 0.285 | 0.1325 | 0.07 | 0.0006 | 0.0085 | 0.0975 | 0.004425 | 0.000775 |  | 0.305 | 195.16 | 23481 | 102.3
[16 empty] | 4531 |  | P4 | 0.29 | 0.18 | 0.12 | 0.0006 | 0.013 | 0.05 | 0.0046 | 0.0011 |  | 0.22 | 48.79
[16 empty] | 3324 |  | P4 | 0.38 | 0.14 | 0.1 | 0.0006 | 0.009 | 0.12 | 0.0043 | 0.0013 |  | 0.27 | 48.79
[16 empty] | 3437 |  | P4 | 0.2 | 0.08 | 0.03 | 0.0006 | 0.005 | 0.11 | 0.0042 | 0.0002 |  | 0.37 | 48.79
[16 empty] | 4090 |  | P4 | 0.27 | 0.13 | 0.03 | 0.0006 | 0.007 | 0.11 | 0.0046 | 0.0005 |  | 0.36 | 48.79
56 | 2021-09-22 05:22 | 2021-10-01 05:26 | PROD | 1 | 72508 | 40 | 0 | 2 | 0 | 1 | 1.4 | 1 | 1.3 | 5.1 | 7.3 | 3456 |  | HMG 1 | 0.2 | 0.17 | 0.07 | 0.0006 | 0.016 | 0.09 | 0.0065 | 0.0006 |  | 0.31 | 189.36 | 17460 | 98.11
77 | 2021-09-22 05:25 | 2021-10-02 05:25 | PROD | 1 | 79550 | 40 | 0 | 2 | 0 | 1 | 1.4 | 1 | 1.2 | 5.4 | 7.2 |  |  | HMG 2 | 0.1925 | 0.1325 | 0.0625 | 0.0006 | 0.0115 | 0.0825 | 0.005075 | 0.000375 |  | 0.31 | 189.36 | 19555 | 98.59
[16 empty] | 4108 |  | P4 | 0.19 | 0.12 | 0.06 | 0.0006 | 0.01 | 0.08 | 0.0046 | 0.0003 |  | 0.31 | 142.02
[16 empty] | 3456 |  | P4 | 0.2 | 0.17 | 0.07 | 0.0006 | 0.016 | 0.09 | 0.0065 | 0.0006 |  | 0.31 | 47.34
33 | 2021-09-22 10:55 | 2021-10-04 01:01 | PROD | 2 | 93229 | 45 | 0 | 1 | 0 | 1 | 1.4 | 1 | 1.4 | 4.3 | 9.3 | 3444 |  | HMG 1 | 0.13 | 0.14 | 0.14 | 0.0006 | 0.01 | 0.11 | 0.0064 | 0.0006 |  | 0.23 | 189.36 | 27480 | 99.11
94 | 2021-09-22 14:04 | 2021-10-03 18:10 | PROD | 2 | 90138 | 44 | 0 | 0 | 0 | 1.2 | 1.4 | 1 | 1.2 | 4.1 | 11.7 |  |  | HMG 2 | 0.24 | 0.155 | 0.085 | 0.0006 | 0.011 | 0.1 | 0.0051 | 0.0008 |  | 0.295 | 189.36 | 27515 | 99.58
[16 empty] | 3439 |  | P4 | 0.29 | 0.18 | 0.08 | 0.0006 | 0.009 | 0.1 | 0.0046 | 0.0008 |  | 0.3 | 94.68
[16 empty] | 3443 |  | P4 | 0.19 | 0.13 | 0.09 | 0.0006 | 0.013 | 0.1 | 0.0056 | 0.0008 |  | 0.29 | 94.68
13 | 2021-09-22 19:38 | 2021-10-05 20:09 | PROD | 2 | 100135 | 49 | 0 | 1 | 0 | 1 | 1.4 | 1 | 1.4 | 4.7 | 8.8 |  |  | HMG 4 | 0.225 | 0.15 | 0.08 | 0.0006 | 0.012 | 0.085 | 0.005725 | 0.000725 |  | 0.2825 | 189.36 | 28025 | 102.57
[16 empty] | 3439 |  | P4 | 0.29 | 0.18 | 0.08 | 0.0006 | 0.009 | 0.1 | 0.0046 | 0.0008 |  | 0.3 | 47.34
[16 empty] | 3447 |  | P4 | 0.16 | 0.14 | 0.06 | 0.0006 | 0.013 | 0.06 | 0.0059 | 0.0005 |  | 0.3 | 47.34
[16 empty] | 3443 |  | P4 | 0.19 | 0.13 | 0.09 | 0.0006 | 0.013 | 0.1 | 0.0056 | 0.0008 |  | 0.29 | 47.34
[16 empty] | 4097 |  | P4 | 0.26 | 0.15 | 0.09 | 0.0006 | 0.013 | 0.08 | 0.0068 | 0.0008 |  | 0.24 | 47.34
40 | 2021-09-22 21:26 | 2021-10-05 00:07 | PROD | 2 | 97381 | 46 | 0 | 0 | 0 | 1 | 1.4 | 1 | 1.4 | 5.5 | 12.7 |  |  | HMG 2 | 0.25 | 0.1525 | 0.08 | 0.0006 | 0.012 | 0.075 | 0.0064 | 0.00075 |  | 0.2625 | 189.36 | 29046 | 99.25
[16 empty] | 4096 |  | P4 | 0.22 | 0.16 | 0.05 | 0.0006 | 0.009 | 0.06 | 0.0052 | 0.0006 |  | 0.33 | 47.34
[16 empty] | 4097 |  | P4 | 0.26 | 0.15 | 0.09 | 0.0006 | 0.013 | 0.08 | 0.0068 | 0.0008 |  | 0.24 | 142.02
65 | 2021-09-22 21:30 | 2021-10-03 08:09 | PROD | 1 | 83522 | 40 | 0 | 1 | 0 | 1 | 1.4 | 1 | 1.2 | 5.4 | 5.8 |  |  | HL 4 | 0.2155 | 0.09175 | 0.238 |  | 0.011175 | 0.043575 | 0.0005 | 0.007625 | 0.00725 |  | 189.36 | 19356 | 99.38
[16 empty] | 2621 | A2/621 | HL | 0.259 | 0.086 | 0.24 |  | 0.01 | 0.0564 | 0.0003 | 0.0074 | 0.0076 |  | 47.34
[16 empty] | 2617 | A2/617 | HL | 0.135 | 0.068 | 0.159 |  | 0.0087 | 0.027 | 0.0005 | 0.0082 | 0.0063 |  | 47.34
[16 empty] | 2622 | A2/622 | HL | 0.283 | 0.115 | 0.285 |  | 0.015 | 0.0381 | 0.0008 | 0.0095 | 0.011 |  | 47.34
[16 empty] | 2620 | A2/620 | HL | 0.185 | 0.098 | 0.268 |  | 0.011 | 0.0528 | 0.0004 | 0.0054 | 0.0041 |  | 47.34
22 | 2021-09-22 22:09 | 2021-10-02 21:27 | PRZ | 1 | 79161 | 38 | 0 | 1 | 0 | 1 | 1.4 | 1 | 1.2 | 5.7 | 9.9 |  |  | HMG 4 | 0.2175 | 0.1625 | 0.0575 | 0.0006 | 0.009 | 0.0925 | 0.00485 | 0.00065 |  | 0.31 | 195.16 | 26524 | 98.93
[16 empty] | 3438 |  | P4 | 0.12 | 0.15 | 0.04 | 0.0006 | 0.008 | 0.11 | 0.0048 | 0.0005 |  | 0.29 | 48.79
[16 empty] | 4091 |  | P4 | 0.23 | 0.17 | 0.03 | 0.0006 | 0.007 | 0.09 | 0.0046 | 0.0007 |  | 0.37 | 48.79
[16 empty] | 3439 |  | P4 | 0.29 | 0.18 | 0.08 | 0.0006 | 0.009 | 0.1 | 0.0046 | 0.0008 |  | 0.3 | 48.79
[16 empty] | 4093 |  | P4 | 0.23 | 0.15 | 0.08 | 0.0006 | 0.012 | 0.07 | 0.0054 | 0.0006 |  | 0.28 | 48.79
52 | 2021-09-23 05:21 | 2021-10-02 08:25 | PROD | 1 | 73880 | 38 | 0 | 2 | 0 | 1 | 1.4 | 1 | 1.2 | 4.2 | 7.1 |  |  | HMG 2 | 0.3225 | 0.1525 | 0.0725 | 0.0006 | 0.01775 | 0.08 | 0.005425 | 0.001225 |  | 0.33 | 189.36 | 17888 | 98.57
[16 empty] | 4109 |  | P4 | 0.39 | 0.1 | 0.08 | 0.0006 | 0.017 | 0.08 | 0.0052 | 0.0013 |  | 0.3 | 47.34
[16 empty] | 3457 |  | P4 | 0.3 | 0.17 | 0.07 | 0.0006 | 0.018 | 0.08 | 0.0055 | 0.0012 |  | 0.34 | 142.02
9 | 2021-09-23 05:24 | 2021-10-03 16:41 | PROD | 1 | 78833 | 40 | 0 | 2 | 0 | 1 | 1.4 | 1 | 1.2 | 5.6 | 6.4 |  |  | HMG 2 | 0.345 | 0.135 | 0.075 | 0.0006 | 0.0175 | 0.08 | 0.00535 | 0.00125 |  | 0.32 | 189.36 | 17478 | 100.07
[16 empty] | 4109 |  | P4 | 0.39 | 0.1 | 0.08 | 0.0006 | 0.017 | 0.08 | 0.0052 | 0.0013 |  | 0.3 | 94.68
[16 empty] | 3457 |  | P4 | 0.3 | 0.17 | 0.07 | 0.0006 | 0.018 | 0.08 | 0.0055 | 0.0012 |  | 0.34 | 94.68
30 | 2021-09-23 10:58 | 2021-10-05 00:10 | PROD | 2 | 92800 | 46 | 0 | 1 | 0 | 1 | 1.4 | 1 | 1.6 | 3.9 | 11.4 | 4098 |  | HMG 1 | 0.29 | 0.17 | 0.07 | 0.0006 | 0.013 | 0.08 | 0.0054 | 0.0006 |  | 0.3 | 189.36 | 27245 | 99.36
20 | 2021-09-23 18:24 | 2021-10-05 20:08 | PROD | 2 | 96845 | 47 | 0 | 2 | 0 | 1 | 1.4 | 1 | 1.9 | 5.1 | 10.8 |  |  | HMG 4 | 0.21 | 0.135 | 0.0425 | 0.0006 | 0.00775 | 0.0875 | 0.0048 | 0.00055 |  | 0.345 | 189.36 | 28279 | 99.41
[16 empty] | 3437 |  | P4 | 0.2 | 0.08 | 0.03 | 0.0006 | 0.005 | 0.11 | 0.0042 | 0.0002 |  | 0.37 | 47.34
[16 empty] | 4091 |  | P4 | 0.23 | 0.17 | 0.03 | 0.0006 | 0.007 | 0.09 | 0.0046 | 0.0007 |  | 0.37 | 47.34
[16 empty] | 4095 |  | P4 | 0.19 | 0.13 | 0.06 | 0.0006 | 0.01 | 0.09 | 0.0052 | 0.0007 |  | 0.31 | 47.34
[16 empty] | 4096 |  | P4 | 0.22 | 0.16 | 0.05 | 0.0006 | 0.009 | 0.06 | 0.0052 | 0.0006 |  | 0.33 | 47.34
57 | 2021-09-23 21:19 | 2021-10-03 05:17 | PROD | 1 | 75571 | 37 | 0 | 2 | 0 | 1 | 1.4 | 1 | 1.2 | 5.1 | 7.4 |  |  | HMG 4 | 0.2975 | 0.135 | 0.0725 | 0.0006 | 0.01525 | 0.0775 | 0.00515 | 0.001 |  | 0.3125 | 189.36 | 17582 | 98.75
[16 empty] | 4108 |  | P4 | 0.19 | 0.12 | 0.06 | 0.0006 | 0.01 | 0.08 | 0.0046 | 0.0003 |  | 0.31 | 47.34
[16 empty] | 4109 |  | P4 | 0.39 | 0.1 | 0.08 | 0.0006 | 0.017 | 0.08 | 0.0052 | 0.0013 |  | 0.3 | 47.34
[16 empty] | 3457 |  | P4 | 0.3 | 0.17 | 0.07 | 0.0006 | 0.018 | 0.08 | 0.0055 | 0.0012 |  | 0.34 | 47.34
[16 empty] | 4110 |  | P4 | 0.31 | 0.15 | 0.08 | 0.0006 | 0.016 | 0.07 | 0.0053 | 0.0012 |  | 0.3 | 47.34
74 | 2021-09-23 22:03 | 2021-10-05 23:04 | PROD | 2 | 95731 | 46 | 0 | 1 | 0 | 1 | 1.4 | 1 | 1.5 | 4.6 | 8.3 |  |  | HMG 4 | 0.2105 | 0.152 | 0.0755 | 0.0006 | 0.01075 | 0.072 | 0.00502 | 0.000585 |  | 0.3015 | 189.36 | 27494 | 99.43
[16 empty] | 3216 |  | P4 | 0.18 | 0.13 | 0.08 | 0.0006 | 0.01 | 0.1 | 0.0042 | 0.0006 |  | 0.34 | 18.936
[16 empty] | 3235 |  | P4 | 0.15 | 0.16 | 0.1 | 0.0006 | 0.01 | 0.08 | 0.004 | 0.0005 |  | 0.3 | 28.404
[16 empty] | 4093 |  | P4 | 0.23 | 0.15 | 0.08 | 0.0006 | 0.012 | 0.07 | 0.0054 | 0.0006 |  | 0.28 | 94.68
[16 empty] | 4096 |  | P4 | 0.22 | 0.16 | 0.05 | 0.0006 | 0.009 | 0.06 | 0.0052 | 0.0006 |  | 0.33 | 47.34
41 | 2021-09-23 22:20 | 2021-10-04 05:30 | PROD | 1 | 82516 | 40 | 0 | 2 | 0 | 1 | 1.4 | 1 | 1.2 | 4.5 | 9.2 |  |  | HMG 3 | 0.31 | 0.125 | 0.08 | 0.0006 | 0.016 | 0.0775 | 0.005075 | 0.001175 |  | 0.295 | 189.36 | 19444 | 98.11
[16 empty] | 3453 |  | P4 | 0.15 | 0.15 | 0.08 | 0.0006 | 0.014 | 0.08 | 0.0046 | 0.0009 |  | 0.28 | 47.34
[16 empty] | 4109 |  | P4 | 0.39 | 0.1 | 0.08 | 0.0006 | 0.017 | 0.08 | 0.0052 | 0.0013 |  | 0.3 | 94.68
[16 empty] | 4110 |  | P4 | 0.31 | 0.15 | 0.08 | 0.0006 | 0.016 | 0.07 | 0.0053 | 0.0012 |  | 0.3 | 47.34
58 | 2021-09-24 05:25 | 2021-10-04 05:29 | PROD | 1 | 78657 | 34 | 0 | 6 | 0 | 1 | 1.4 | 1 | 1.2 | 3.9 | 7.7 |  |  | HMG 2 | 0.1925 | 0.15 | 0.0575 | 0.0006 | 0.0115 | 0.09 | 0.005075 | 0.0006 |  | 0.31 | 189.36 | 18585 | 96.11
[16 empty] | 3450 |  | P4 | 0.14 | 0.15 | 0.08 | 0.0006 | 0.01 | 0.12 | 0.0044 | 0.0006 |  | 0.28 | 47.34
[16 empty] | 4111 |  | P4 | 0.21 | 0.15 | 0.05 | 0.0006 | 0.012 | 0.08 | 0.0053 | 0.0006 |  | 0.32 | 142.02
53 | 2021-09-24 05:26 | 2021-10-05 13:24 | PROD | 1 | 88234 | 43 | 0 | 3 | 0 | 1 | 1.4 | 1 | 1.5 | 4.6 | 6.9 |  |  | HMG 4 | 0.22 | 0.135 | 0.0775 | 0.0006 | 0.0145 | 0.095 | 0.00505 | 0.000675 |  | 0.2925 | 189.36 | 22441 | 95.75
[16 empty] | 4102 |  | P4 | 0.19 | 0.16 | 0.06 | 0.0006 | 0.014 | 0.1 | 0.0052 | 0.0006 |  | 0.3 | 47.34
[16 empty] | 3455 |  | P4 | 0.22 | 0.09 | 0.12 | 0.0006 | 0.018 | 0.08 | 0.0057 | 0.001 |  | 0.25 | 47.34
[16 empty] | 4108 |  | P4 | 0.19 | 0.12 | 0.06 | 0.0006 | 0.01 | 0.08 | 0.0046 | 0.0003 |  | 0.31 | 47.34
[16 empty] | 3458 |  | P4 | 0.28 | 0.17 | 0.07 | 0.0006 | 0.016 | 0.12 | 0.0047 | 0.0008 |  | 0.31 | 47.34
25 | 2021-09-24 11:08 | 2021-10-06 21:19 | PROD | 2 | 99294 | 49 | 0 | 0 | 0 | 1 | 1.4 | 1 | 1.4 | 4.4 | 9.5 | 4099 |  | HMG 1 | 0.19 | 0.16 | 0.04 | 0.0006 | 0.011 | 0.12 | 0.0057 | 0.0007 |  | 0.33 | 189.36 | 29286 | 99.16
28 | 2021-09-24 14:01 | 2021-10-05 20:07 | PROD | 2 | 90580 | 46 | 0 | 1 | 0 | 1 | 1.4 | 1 | 1.4 | 5.1 | 10.8 |  |  | HMG 4 | 0.235 | 0.165 | 0.0775 | 0.0006 | 0.00925 | 0.09 | 0.005025 | 0.000625 |  | 0.3 | 189.36 | 26998 | 99.44
[16 empty] | 3405 |  | P4 | 0.16 | 0.17 | 0.11 | 0.0006 | 0.011 | 0.08 | 0.0051 | 0.0003 |  | 0.22 | 47.34
[16 empty] | 4075 |  | P4 | 0.27 | 0.15 | 0.07 | 0.0006 | 0.008 | 0.12 | 0.0052 | 0.0008 |  | 0.35 | 47.34
[16 empty] | 3439 |  | P4 | 0.29 | 0.18 | 0.08 | 0.0006 | 0.009 | 0.1 | 0.0046 | 0.0008 |  | 0.3 | 47.34
[16 empty] | 4096 |  | P4 | 0.22 | 0.16 | 0.05 | 0.0006 | 0.009 | 0.06 | 0.0052 | 0.0006 |  | 0.33 | 47.34
91 | 2021-09-24 18:43 | 2021-10-06 22:03 | PROD | 2 | 97582 | 48 | 0 | 1 | 0 | 1 | 1.4 | 1 | 1.6 | 4.9 | 10.2 |  |  | HMG 2 | 0.175 | 0.15 | 0.05 | 0.0006 | 0.012 | 0.09 | 0.0058 | 0.0006 |  | 0.315 | 189.36 | 28371 | 99.59
[16 empty] | 3447 |  | P4 | 0.16 | 0.14 | 0.06 | 0.0006 | 0.013 | 0.06 | 0.0059 | 0.0005 |  | 0.3 | 94.68
[16 empty] | 4099 |  | P4 | 0.19 | 0.16 | 0.04 | 0.0006 | 0.011 | 0.12 | 0.0057 | 0.0007 |  | 0.33 | 94.68
15 | 2021-09-24 21:14 | 2021-10-05 13:28 | PROD | 1 | 80808 | 40 | 0 | 2 | 0 | 1 | 1.4 | 1 | 1.4 | 4 | 6.6 |  |  | HMG 2 | 0.2075 | 0.15 | 0.0575 | 0.0006 | 0.01275 | 0.08 | 0.005375 | 0.000625 |  | 0.31 | 189.36 | 19010 | 100.55
[16 empty] | 4111 |  | P4 | 0.21 | 0.15 | 0.05 | 0.0006 | 0.012 | 0.08 | 0.0053 | 0.0006 |  | 0.32 | 142.02
[16 empty] | 3459 |  | P4 | 0.2 | 0.15 | 0.08 | 0.0006 | 0.015 | 0.08 | 0.0056 | 0.0007 |  | 0.28 | 47.34
72 | 2021-09-24 22:03 | 2021-10-04 09:39 | PROD | 1 | 75612 | 38 | 0 | 2 | 0 | 1 | 1.4 | 1 | 1.3 | 4.5 | 5.8 |  |  | HL 3 | 0.2435 | 0.10025 | 0.27475 |  | 0.0105 | 0.0553 | 0.00045 | 0.00855 | 0.006525 |  | 189.36 | 17176 | 98.48
[16 empty] | 2621 | A2/621 | HL | 0.259 | 0.086 | 0.24 |  | 0.01 | 0.0564 | 0.0003 | 0.0074 | 0.0076 |  | 94.68
[16 empty] | 2602 | A2/602 | HL | 0.271 | 0.131 | 0.351 |  | 0.011 | 0.0556 | 0.0008 | 0.014 | 0.0068 |  | 47.34
[16 empty] | 2620 | A2/620 | HL | 0.185 | 0.098 | 0.268 |  | 0.011 | 0.0528 | 0.0004 | 0.0054 | 0.0041 |  | 47.34
34 | 2021-09-24 22:03 | 2021-10-06 22:07 | PROD | 2 | 96541 | 46 | 0 | 2 | 0 | 1 | 1.4 | 1 | 1.4 | 4.8 | 9.6 |  |  | HMG 5 | 0.247 | 0.1375 | 0.0785 | 0.00061 | 0.01225 | 0.0735 | 0.00572 | 0.00056 |  | 0.289 | 189.36 | 28519 | 99.23
[16 empty] | 3426 |  | P4 | 0.26 | 0.16 | 0.12 | 0.0007 | 0.012 | 0.08 | 0.006 | 0.0006 |  | 0.29 | 18.936
[16 empty] | 4092 |  | P4 | 0.23 | 0.09 | 0.09 | 0.0006 | 0.008 | 0.08 | 0.005 | 0.0004 |  | 0.3 | 47.34
[16 empty] | 3447 |  | P4 | 0.16 | 0.14 | 0.06 | 0.0006 | 0.013 | 0.06 | 0.0059 | 0.0005 |  | 0.3 | 47.34
[16 empty] | 3446 |  | P4 | 0.19 | 0.16 | 0.06 | 0.0006 | 0.012 | 0.07 | 0.0068 | 0.0005 |  | 0.3 | 28.404
[16 empty] | 4100 |  | P4 | 0.38 | 0.16 | 0.08 | 0.0006 | 0.016 | 0.08 | 0.0055 | 0.0008 |  | 0.26 | 47.34
51 | 2021-09-25 05:20 | 2021-10-05 16:40 | PROD | 1 | 84398 | 38 | 0 | 2 | 0 | 1 | 1.4 | 1 | 1.4 | 5.3 | 6.9 |  |  | HMG 4 | 0.2825 | 0.1585 | 0.0715 | 0.0006 | 0.0155 | 0.097 | 0.00505 | 0.00088 |  | 0.29 | 189.36 | 20413 | 98.89
[16 empty] | 4106 |  | P4 | 0.53 | 0.16 | 0.08 | 0.0006 | 0.021 | 0.1 | 0.0057 | 0.0015 |  | 0.26 | 28.404
[16 empty] | 3458 |  | P4 | 0.28 | 0.17 | 0.07 | 0.0006 | 0.016 | 0.12 | 0.0047 | 0.0008 |  | 0.31 | 66.276
[16 empty] | 3459 |  | P4 | 0.2 | 0.15 | 0.08 | 0.0006 | 0.015 | 0.08 | 0.0056 | 0.0007 |  | 0.28 | 47.34
[16 empty] | 4112 |  | P4 | 0.22 | 0.15 | 0.06 | 0.0006 | 0.012 | 0.08 | 0.0046 | 0.0008 |  | 0.29 | 47.34
26 | 2021-09-25 05:25 | 2021-10-05 05:34 | PROD | 1 | 80042 | 40 | 0 | 1 | 0 | 1 | 1.6 | 1 | 1.7 | 4.5 | 7.1 | 3458 |  | HMG 1 | 0.28 | 0.17 | 0.07 | 0.0006 | 0.016 | 0.12 | 0.0047 | 0.0008 |  | 0.31 | 189.36 | 18873 | 98.08
62 | 2021-09-25 12:05 | 2021-10-06 21:58 | PROD | 2 | 91783 | 46 | 0 | 0 | 0 | 1 | 1.4 | 1 | 1.3 | 4.2 | 7.7 |  |  | HMG 3 | 0.277 | 0.151 | 0.072 | 0.0006 | 0.0144 | 0.071 | 0.00565 | 0.00066 |  | 0.278 | 189.36 | 26877 | 99.09
[16 empty] | 4093 |  | P4 | 0.23 | 0.15 | 0.08 | 0.0006 | 0.012 | 0.07 | 0.0054 | 0.0006 |  | 0.28 | 18.936
[16 empty] | 3447 |  | P4 | 0.16 | 0.14 | 0.06 | 0.0006 | 0.013 | 0.06 | 0.0059 | 0.0005 |  | 0.3 | 75.744
[16 empty] | 4100 |  | P4 | 0.38 | 0.16 | 0.08 | 0.0006 | 0.016 | 0.08 | 0.0055 | 0.0008 |  | 0.26 | 94.68
93 | 2021-09-25 13:26 | 2021-10-07 09:58 | PROD | 2 | 94990 | 48 | 0 | 2 | 0 | 1 | 1.4 | 1 | 1.4 | 4.2 | 10.6 |  |  | HMG 3 | 0.2825 | 0.13 | 0.06 | 0.0006 | 0.0125 | 0.0725 | 0.005425 | 0.000575 |  | 0.295 | 189.36 | 28871 | 99.13
[16 empty] | 3446 |  | P4 | 0.19 | 0.16 | 0.06 | 0.0006 | 0.012 | 0.07 | 0.0068 | 0.0005 |  | 0.3 | 47.34
[16 empty] | 4100 |  | P4 | 0.38 | 0.16 | 0.08 | 0.0006 | 0.016 | 0.08 | 0.0055 | 0.0008 |  | 0.26 | 47.34
[16 empty] | 3448 |  | P4 | 0.28 | 0.1 | 0.05 | 0.0006 | 0.011 | 0.07 | 0.0047 | 0.0005 |  | 0.31 | 94.68
12 | 2021-09-25 18:46 | 2021-10-08 14:41 | PROD | 2 | 97701 | 45 | 0 | 2 | 0 | 1 | 1.4 | 1 | 1.2 | 4.6 | 10.1 |  |  | HMG 2 | 0.335 | 0.165 | 0.075 | 0.0006 | 0.0145 | 0.08 | 0.00545 | 0.0007 |  | 0.28 | 189.36 | 27165 | 101.41
[16 empty] | 4098 |  | P4 | 0.29 | 0.17 | 0.07 | 0.0006 | 0.013 | 0.08 | 0.0054 | 0.0006 |  | 0.3 | 94.68
[16 empty] | 4100 |  | P4 | 0.38 | 0.16 | 0.08 | 0.0006 | 0.016 | 0.08 | 0.0055 | 0.0008 |  | 0.26 | 94.68
63 | 2021-09-25 21:28 | 2021-10-05 20:03 | PRZ | 1 | 79932 | 38 | 0 | 1 | 0 | 1 | 1.4 | 1 | 1.5 | 4.5 | 10 |  |  | HMG 4 | 0.1625 | 0.155 | 0.0925 | 0.0006 | 0.01125 | 0.075 | 0.0052 | 0.000525 |  | 0.2775 | 195.16 | 26704 | 99.05
[16 empty] | 4420 |  | P4 | 0.12 | 0.14 | 0.1 | 0.0006 | 0.01 | 0.08 | 0.0044 | 0.0005 |  | 0.26 | 48.79
[16 empty] | 3441 |  | P4 | 0.18 | 0.16 | 0.12 | 0.0006 | 0.013 | 0.06 | 0.0057 | 0.0006 |  | 0.27 | 48.79
[16 empty] | 4094 |  | P4 | 0.2 | 0.15 | 0.05 | 0.0006 | 0.01 | 0.06 | 0.0056 | 0.0006 |  | 0.32 | 48.79
[16 empty] | 3442 |  | P4 | 0.15 | 0.17 | 0.1 | 0.0006 | 0.012 | 0.1 | 0.0051 | 0.0004 |  | 0.26 | 48.79
73 | 2021-09-25 22:10 | 2021-10-08 09:01 | PROD | 2 | 98292 | 42 | 0 | 8 | 0 | 1 | 1.4 | 1 | 1.8 | 6.6 | 10.1 |  |  | HMG 3 | 0.25 | 0.14 | 0.0575 | 0.0006 | 0.012 | 0.0675 | 0.00545 | 0.00055 |  | 0.2975 | 189.36 | 29153 | 98.82
[16 empty] | 3447 |  | P4 | 0.16 | 0.14 | 0.06 | 0.0006 | 0.013 | 0.06 | 0.0059 | 0.0005 |  | 0.3 | 47.34
[16 empty] | 3448 |  | P4 | 0.28 | 0.1 | 0.05 | 0.0006 | 0.011 | 0.07 | 0.0047 | 0.0005 |  | 0.31 | 47.34
[16 empty] | 4101 |  | P4 | 0.28 | 0.16 | 0.06 | 0.0006 | 0.012 | 0.07 | 0.0056 | 0.0006 |  | 0.29 | 94.68
24 | 2021-09-26 05:31 | 2021-10-07 05:39 | PROD | 1 | 87631 | 41 | 0 | 3 | 0 | 1 | 1.4 | 1 | 1.4 | 5.4 | 6.9 | 3460 |  | HMG 1 | 0.15 | 0.14 | 0.07 | 0.0006 | 0.011 | 0.1 | 0.0044 | 0.0002 |  | 0.31 | 189.36 | 21641 | 98.11
54 | 2021-09-26 05:36 | 2021-10-06 05:22 | PROD | 1 | 79390 | 39 | 0 | 3 | 0 | 1 | 1.4 | 1 | 1.6 | 11 | 6.6 |  |  | HMG 2 | 0.165 | 0.15 | 0.065 | 0.0006 | 0.0105 | 0.115 | 0.0054 | 0.0003 |  | 0.295 | 189.36 | 19134 | 97.17
[16 empty] | 3445 |  | P4 | 0.18 | 0.16 | 0.06 | 0.0006 | 0.01 | 0.13 | 0.0064 | 0.0004 |  | 0.28 | 94.68
[16 empty] | 3460 |  | P4 | 0.15 | 0.14 | 0.07 | 0.0006 | 0.011 | 0.1 | 0.0044 | 0.0002 |  | 0.31 | 94.68
50 | 2021-09-26 06:03 | 2021-10-07 16:45 | PROD | 1 | 89317 | 40 | 0 | 6 | 0 | 1 | 1.4 | 1 | 1.3 | 5 | 7.5 |  |  | HMG 2 | 0.235 | 0.1475 | 0.075 | 0.0006 | 0.0125 | 0.0775 | 0.004625 | 0.000775 |  | 0.29 | 189.36 | 21974 | 96.02
[16 empty] | 4112 |  | P4 | 0.22 | 0.15 | 0.06 | 0.0006 | 0.012 | 0.08 | 0.0046 | 0.0008 |  | 0.29 | 142.02
[16 empty] | 4113 |  | P4 | 0.28 | 0.14 | 0.12 | 0.0006 | 0.014 | 0.07 | 0.0047 | 0.0007 |  | 0.29 | 47.34
75 | 2021-09-26 10:54 | 2021-10-09 00:02 | PROD | 2 | 98942 | 44 | 0 | 5 | 0 | 1 | 1.4 | 1 | 1.6 | 5.6 | 8.6 |  |  | HMG 3 | 0.1775 | 0.1475 | 0.0525 | 0.0006 | 0.00975 | 0.0975 | 0.005375 | 0.0005 |  | 0.2875 | 189.36 | 28434 | 98.74
[16 empty] | 3438 |  | P4 | 0.12 | 0.15 | 0.04 | 0.0006 | 0.008 | 0.11 | 0.0048 | 0.0005 |  | 0.29 | 94.68
[16 empty] | 3446 |  | P4 | 0.19 | 0.16 | 0.06 | 0.0006 | 0.012 | 0.07 | 0.0068 | 0.0005 |  | 0.3 | 47.34
[16 empty] | 3449 |  | P4 | 0.28 | 0.13 | 0.07 | 0.0006 | 0.011 | 0.1 | 0.0051 | 0.0005 |  | 0.27 | 47.34
46 | 2021-09-26 15:08 | 2021-10-08 03:56 | PROD | 2 | 93031 | 45 | 0 | 2 | 0 | 1 | 1.4 | 1 | 1.6 | 6.5 | 9.8 |  |  | HMG 2 | 0.235 | 0.16 | 0.06 | 0.0006 | 0.012 | 0.07 | 0.0062 | 0.00055 |  | 0.295 | 189.36 | 28534 | 99.28
[16 empty] | 3446 |  | P4 | 0.19 | 0.16 | 0.06 | 0.0006 | 0.012 | 0.07 | 0.0068 | 0.0005 |  | 0.3 | 94.68
[16 empty] | 4101 |  | P4 | 0.28 | 0.16 | 0.06 | 0.0006 | 0.012 | 0.07 | 0.0056 | 0.0006 |  | 0.29 | 94.68
59 | 2021-09-26 19:08 | 2021-10-09 00:59 | PROD | 2 | 96058 | 44 | 0 | 4 | 0 | 1 | 1.4 | 1 | 1.5 | 4.1 | 10.5 |  |  | HMG 3 | 0.2385 | 0.1085 | 0.0635 | 0.0006 | 0.01105 | 0.078 | 0.00515 | 0.000485 |  | 0.2965 | 189.36 | 27465 | 96.86
[16 empty] | 3429 |  | P4 | 0.15 | 0.11 | 0.1 | 0.0006 | 0.01 | 0.09 | 0.0063 | 0.0004 |  | 0.26 | 47.34
[16 empty] | 3448 |  | P4 | 0.28 | 0.1 | 0.05 | 0.0006 | 0.011 | 0.07 | 0.0047 | 0.0005 |  | 0.31 | 123.084
[16 empty] | 4102 |  | P4 | 0.19 | 0.16 | 0.06 | 0.0006 | 0.014 | 0.1 | 0.0052 | 0.0006 |  | 0.3 | 18.936
47 | 2021-09-26 21:41 | 2021-10-06 13:22 | PROD | 1 | 77406 | 42 | 0 | 2 | 1 | 1 | 1.4 | 1 | 1.5 | 5.2 | 6.2 |  |  | HMG 3 | 0.2 | 0.1225 | 0.08 | 0.0006 | 0.0115 | 0.0875 | 0.004525 | 0.000625 |  | 0.305 | 189.36 | 18511 | 97.76
[16 empty] | 4112 |  | P4 | 0.22 | 0.15 | 0.06 | 0.0006 | 0.012 | 0.08 | 0.0046 | 0.0008 |  | 0.29 | 47.34
[16 empty] | 4113 |  | P4 | 0.28 | 0.14 | 0.12 | 0.0006 | 0.014 | 0.07 | 0.0047 | 0.0007 |  | 0.29 | 47.34
[16 empty] | 3461 |  | P4 | 0.15 | 0.1 | 0.07 | 0.0006 | 0.01 | 0.1 | 0.0044 | 0.0005 |  | 0.32 | 94.68
68 | 2021-09-26 21:42 | 2021-10-08 05:22 | PROD | 1 | 89608 | 42 | 0 | 5 | 0 | 1 | 4.2 | 1 | 1.5 | 8.6 | 4.8 |  |  | HL 4 | 0.247 | 0.105 | 0.269 |  | 0.012 | 0.052625 | 0.000525 | 0.009725 | 0.0105 |  | 189.36 | 21148 | 98.67
[16 empty] | 2604 | A2/604 | HL | 0.162 | 0.1 | 0.213 |  | 0.012 | 0.0479 | 0.0007 | 0.008 | 0.0096 |  | 47.34
[16 empty] | 2620 | A2/620 | HL | 0.185 | 0.098 | 0.268 |  | 0.011 | 0.0528 | 0.0004 | 0.0054 | 0.0041 |  | 47.34
[16 empty] | 2619 | A2/619 | HL | 0.291 | 0.118 | 0.346 |  | 0.015 | 0.056 | 0.0004 | 0.0075 | 0.0093 |  | 47.34
[16 empty] | 2608 | A2/608 | HL | 0.35 | 0.104 | 0.249 |  | 0.01 | 0.0538 | 0.0006 | 0.018 | 0.019 |  | 47.34
67 | 2021-09-27 03:29 | 2021-10-08 03:53 | PROD | 2 | 89379 | 35 | 0 | 9 | 0 | 1 | 1.4 | 1 | 1.7 | 5.5 | 6.2 |  |  | HL 6 | 0.19105 | 0.07165 | 0.17325 |  | 0.00916 | 0.049295 | 0.00058 | 0.00995 | 0.016045 |  | 189.36 | 25443 | 101.09
[16 empty] | 2599 | A2/599 | HL | 0.222 | 0.071 | 0.143 |  | 0.011 | 0.0412 | 0.0007 | 0.013 | 0.004 |  | 9.468
[16 empty] | 2612 | A2/612 | HL | 0.206 | 0.101 | 0.218 |  | 0.011 | 0.0629 | 0.0007 | 0.0085 | 0.0048 |  | 28.404
[16 empty] | 2600 | A2/600 | HL | 0.169 | 0.038 | 0.113 |  | 0.0079 | 0.0502 | 0.0004 | 0.019 | 0.01 |  | 28.404
[16 empty] | 2610 | A2/610 | HL | 0.21 | 0.067 | 0.2 |  | 0.0091 | 0.0381 | 0.0005 | 0.011 | 0.008 |  | 47.34
[16 empty] | 2607 | A2/607 | HL | 0.154 | 0.074 | 0.147 |  | 0.008 | 0.0522 | 0.0006 | 0.0049 | 0.0033 |  | 47.34
[16 empty] | 2609 | A2/609 | HL | 0.218 | 0.08 | 0.198 |  | 0.01 | 0.0513 | 0.0007 | 0.008 | 0.072 |  | 28.404
95 | 2021-09-27 04:08 | 2021-10-06 16:10 | PROD | 1 | 77106 | 38 | 0 | 2 | 1 | 1 | 1.4 | 1 | 1.4 | 4.4 | 6.7 |  |  | HMG 3 | 0.2 | 0.1225 | 0.08 | 0.0006 | 0.0115 | 0.0875 | 0.004525 | 0.000625 |  | 0.305 | 189.36 | 18361 | 99.34
[16 empty] | 4112 |  | P4 | 0.22 | 0.15 | 0.06 | 0.0006 | 0.012 | 0.08 | 0.0046 | 0.0008 |  | 0.29 | 47.34
[16 empty] | 4113 |  | P4 | 0.28 | 0.14 | 0.12 | 0.0006 | 0.014 | 0.07 | 0.0047 | 0.0007 |  | 0.29 | 47.34
[16 empty] | 3461 |  | P4 | 0.15 | 0.1 | 0.07 | 0.0006 | 0.01 | 0.1 | 0.0044 | 0.0005 |  | 0.32 | 94.68
45 | 2021-09-27 05:46 | 2021-10-07 09:10 | PROD | 1 | 80323 | 41 | 0 | 3 | 0 | 1 | 1.4 | 1 | 1.3 | 5.4 | 5 | 4114 |  | HMG 1 | 0.23 | 0.12 | 0.07 | 0.0006 | 0.011 | 0.1 | 0.0042 | 0.0008 |  | 0.35 | 189.36 | 20269 | 96.75
92 | 2021-09-27 10:22 | 2021-10-09 18:27 | PROD | 2 | 99022 | 44 | 0 | 1 | 0 | 1 | 1.4 | 1 | 1.2 | 3.9 | 10 | 3450 |  | HMG 1 | 0.14 | 0.15 | 0.08 | 0.0006 | 0.01 | 0.12 | 0.0044 | 0.0006 |  | 0.28 | 189.36 | 29430 | 99.44
19 | 2021-09-27 14:06 | 2021-10-09 01:03 | PROD | 2 | 92153 | 45 | 0 | 1 | 0 | 1 | 1.4 | 1 | 1.8 | 4.8 | 8.7 | 4102 |  | HMG 1 | 0.19 | 0.16 | 0.06 | 0.0006 | 0.014 | 0.1 | 0.0052 | 0.0006 |  | 0.3 | 189.36 | 26584 | 99.35
79 | 2021-09-27 21:11 | 2021-10-08 08:47 | PROD | 1 | 81336 | 36 | 0 | 6 | 0 | 1 | 1.4 | 1 | 1.3 | 6.2 | 6.3 |  |  | HMG 3 | 0.1825 | 0.14 | 0.0725 | 0.0006 | 0.0125 | 0.0975 | 0.0055 | 0.000575 |  | 0.29 | 189.36 | 19509 | 96.24
[16 empty] | 3445 |  | P4 | 0.18 | 0.16 | 0.06 | 0.0006 | 0.01 | 0.13 | 0.0064 | 0.0004 |  | 0.28 | 47.34
[16 empty] | 3459 |  | P4 | 0.2 | 0.15 | 0.08 | 0.0006 | 0.015 | 0.08 | 0.0056 | 0.0007 |  | 0.28 | 94.68
[16 empty] | 3461 |  | P4 | 0.15 | 0.1 | 0.07 | 0.0006 | 0.01 | 0.1 | 0.0044 | 0.0005 |  | 0.32 | 47.34
23 | 2021-09-27 21:11 | 2021-10-07 13:28 | PROD | 1 | 75758 | 34 | 0 | 5 | 0 | 1 | 1.4 | 1 | 1.4 | 4.2 | 6.7 |  |  | HMG 2 | 0.205 | 0.14 | 0.065 | 0.0006 | 0.0105 | 0.115 | 0.0053 | 0.0006 |  | 0.315 | 189.36 | 18522 | 95.68
[16 empty] | 3445 |  | P4 | 0.18 | 0.16 | 0.06 | 0.0006 | 0.01 | 0.13 | 0.0064 | 0.0004 |  | 0.28 | 94.68
[16 empty] | 4114 |  | P4 | 0.23 | 0.12 | 0.07 | 0.0006 | 0.011 | 0.1 | 0.0042 | 0.0008 |  | 0.35 | 94.68
10 | 2021-09-28 10:36 | 2021-10-10 17:08 | PROD | 2 | 93557 | 45 | 0 | 1 | 0 | 1 | 1.4 | 1 | 1.3 | 4.9 | 9.8 |  |  | HMG 2 | 0.22 | 0.145 | 0.06 | 0.0006 | 0.0115 | 0.095 | 0.00465 | 0.00055 |  | 0.285 | 189.36 | 25561 | 101.51
[16 empty] | 3449 |  | P4 | 0.28 | 0.13 | 0.07 | 0.0006 | 0.011 | 0.1 | 0.0051 | 0.0005 |  | 0.27 | 94.68
[16 empty] | 4103 |  | P4 | 0.16 | 0.16 | 0.05 | 0.0006 | 0.012 | 0.09 | 0.0042 | 0.0006 |  | 0.3 | 94.68
78 | 2021-09-28 14:04 | 2021-10-10 00:02 | PROD | 2 | 90942 | 45 | 0 | 1 | 0 | 1 | 1.4 | 1 | 1.5 | 4.8 | 8.3 | 3451 |  | HMG 1 | 0.17 | 0.15 | 0.08 | 0.0006 | 0.015 | 0.11 | 0.0048 | 0.0008 |  | 0.25 | 189.36 | 26763 | 99.37
96 | 2021-09-28 20:20 | 2021-10-10 19:30 | PROD | 2 | 96263 | 47 | 0 | 3 | 0 | 1 | 1.4 | 1 | 1.2 | 5 | 10 | 3452 |  | HMG 1 | 0.12 | 0.15 | 0.08 | 0.0006 | 0.012 | 0.08 | 0.0046 | 0.0006 |  | 0.26 | 189.36 | 29593 | 99.52
64 | 2021-09-28 22:01 | 2021-10-09 05:16 | PROD | 1 | 82306 | 39 | 0 | 3 | 0 | 1 | 1.4 | 1 | 1.5 | 5 | 6.2 |  |  | HMG 2 | 0.32 | 0.11 | 0.09 | 0.0006 | 0.0115 | 0.1 | 0.005 | 0.00055 |  | 0.315 | 189.36 | 19543 | 98.23
[16 empty] | 4115 |  | P4 | 0.38 | 0.08 | 0.1 | 0.0006 | 0.013 | 0.12 | 0.0052 | 0.0006 |  | 0.32 | 94.68
[16 empty] | 3463 |  | P4 | 0.26 | 0.14 | 0.08 | 0.0006 | 0.01 | 0.08 | 0.0048 | 0.0005 |  | 0.31 | 94.68
90 | 2021-09-28 22:04 | 2021-10-10 00:06 | PROD | 2 | 90079 | 43 | 0 | 1 | 1 | 1 | 1.4 | 1 | 1.4 | 5 | 11 |  |  | HMG 2 | 0.1675 | 0.16 | 0.0525 | 0.0006 | 0.012 | 0.085 | 0.00485 | 0.000575 |  | 0.3 | 189.36 | 26437 | 100.2
[16 empty] | 3446 |  | P4 | 0.19 | 0.16 | 0.06 | 0.0006 | 0.012 | 0.07 | 0.0068 | 0.0005 |  | 0.3 | 47.34
[16 empty] | 4103 |  | P4 | 0.16 | 0.16 | 0.05 | 0.0006 | 0.012 | 0.09 | 0.0042 | 0.0006 |  | 0.3 | 142.02
42 | 2021-09-29 00:05 | 2021-10-08 11:11 | PROD | 1 | 75982 | 37 | 0 | 3 | 0 | 1 | 1.4 | 1 | 1.7 | 6 | 5.6 |  |  | HMG 3 | 0.3175 | 0.13 | 0.09 | 0.0006 | 0.01475 | 0.0925 | 0.0048 | 0.00105 |  | 0.3025 | 189.36 | 18862 | 97.74
[16 empty] | 4106 |  | P4 | 0.53 | 0.16 | 0.08 | 0.0006 | 0.021 | 0.1 | 0.0057 | 0.0015 |  | 0.26 | 47.34
[16 empty] | 4113 |  | P4 | 0.28 | 0.14 | 0.12 | 0.0006 | 0.014 | 0.07 | 0.0047 | 0.0007 |  | 0.29 | 47.34
[16 empty] | 3462 |  | P4 | 0.23 | 0.11 | 0.08 | 0.0006 | 0.012 | 0.1 | 0.0044 | 0.001 |  | 0.33 | 94.68
27 | 2021-09-29 06:06 | 2021-10-11 09:42 | PROD | 1 | 94942 | 44 | 0 | 6 | 0 | 1 | 1.4 | 1 | 1.3 | 5 | 7.8 | 4116 |  | HMG 1 | 0.29 | 0.17 | 0.06 | 0.0006 | 0.011 | 0.08 | 0.0043 | 0.0006 |  | 0.35 | 189.36 | 22933 | 96.65
55 | 2021-09-29 10:51 | 2021-10-11 19:30 | PROD | 2 | 98850 | 47 | 0 | 3 | 0 | 1 | 1.4 | 1 | 1.3 | 4.7 | 9.8 |  |  | HMG 2 | 0.1825 | 0.145 | 0.0775 | 0.0006 | 0.01325 | 0.085 | 0.004725 | 0.0008 |  | 0.2775 | 189.36 | 29730 | 98.86
[16 empty] | 3449 |  | P4 | 0.28 | 0.13 | 0.07 | 0.0006 | 0.011 | 0.1 | 0.0051 | 0.0005 |  | 0.27 | 47.34
[16 empty] | 3453 |  | P4 | 0.15 | 0.15 | 0.08 | 0.0006 | 0.014 | 0.08 | 0.0046 | 0.0009 |  | 0.28 | 142.02
36 | 2021-09-29 14:20 | 2021-10-10 16:06 | PROD | 2 | 88661 | 43 | 0 | 1 | 0 | 1 | 1.4 | 1 | 1.2 | 4.3 | 11.5 | 4104 |  | HMG 1 | 0.14 | 0.14 | 0.08 | 0.0006 | 0.011 | 0.07 | 0.0048 | 0.0004 |  | 0.29 | 189.36 | 25976 | 98.28
39 | 2021-09-29 15:04 | 2021-10-10 13:44 | PROD | 1 | 86232 | 39 | 0 | 5 | 0 | 1 | 1.4 | 1 | 1.2 | 4.6 | 7.8 |  |  | HMG 4 | 0.2225 | 0.1425 | 0.0675 | 0.0006 | 0.01125 | 0.09 | 0.004675 | 0.00055 |  | 0.32 | 189.36 | 21519 | 96.57
[16 empty] | 4102 |  | P4 | 0.19 | 0.16 | 0.06 | 0.0006 | 0.014 | 0.1 | 0.0052 | 0.0006 |  | 0.3 | 47.34
[16 empty] | 3461 |  | P4 | 0.15 | 0.1 | 0.07 | 0.0006 | 0.01 | 0.1 | 0.0044 | 0.0005 |  | 0.32 | 47.34
[16 empty] | 3463 |  | P4 | 0.26 | 0.14 | 0.08 | 0.0006 | 0.01 | 0.08 | 0.0048 | 0.0005 |  | 0.31 | 47.34
[16 empty] | 4116 |  | P4 | 0.29 | 0.17 | 0.06 | 0.0006 | 0.011 | 0.08 | 0.0043 | 0.0006 |  | 0.35 | 47.34
89 | 2021-09-29 18:05 | 2021-10-09 16:34 | PROD | 1 | 79297 | 38 | 0 | 2 | 0 | 1 | 1.4 | 1 | 1.5 | 4.8 | 6 |  |  | HMG 2 | 0.32 | 0.11 | 0.09 | 0.0006 | 0.0115 | 0.1 | 0.005 | 0.00055 |  | 0.315 | 189.36 | 18716 | 97.74
[16 empty] | 4115 |  | P4 | 0.38 | 0.08 | 0.1 | 0.0006 | 0.013 | 0.12 | 0.0052 | 0.0006 |  | 0.32 | 94.68
[16 empty] | 3463 |  | P4 | 0.26 | 0.14 | 0.08 | 0.0006 | 0.01 | 0.08 | 0.0048 | 0.0005 |  | 0.31 | 94.68
69 | 2021-09-29 19:15 | 2021-10-11 08:43 | PROD | 2 | 92165 | 40 | 0 | 4 | 0 | 1 | 1.4 | 1 | 1.2 | 4.7 | 6.9 |  |  | HL 2 | 0.1745 | 0.05875 | 0.1635 |  | 0.008225 | 0.06995 | 0.000475 | 0.0078 | 0.01075 |  | 189.36 | 27137 | 99.55
[16 empty] | 2614 | A2/614 | HL | 0.146 | 0.049 | 0.138 |  | 0.0073 | 0.0798 | 0.0005 | 0.0072 | 0.011 |  | 142.02
[16 empty] | 2615 | A2/615 | HL | 0.26 | 0.088 | 0.24 |  | 0.011 | 0.0404 | 0.0004 | 0.0096 | 0.01 |  | 47.34
44 | 2021-09-29 21:10 | 2021-10-11 05:25 | PROD | 1 | 86692 | 38 | 0 | 8 | 0 | 1 | 1.4 | 1 | 1.2 | 5.4 | 6.9 |  |  | HMG 2 | 0.2625 | 0.1325 | 0.0775 | 0.0006 | 0.0105 | 0.09 | 0.0046 | 0.00045 |  | 0.3075 | 189.36 | 20635 | 93.71
[16 empty] | 3464 |  | P4 | 0.21 | 0.13 | 0.08 | 0.0006 | 0.01 | 0.09 | 0.0046 | 0.0004 |  | 0.3 | 142.02
[16 empty] | 4117 |  | P4 | 0.42 | 0.14 | 0.07 | 0.0006 | 0.012 | 0.09 | 0.0046 | 0.0006 |  | 0.33 | 47.34
18 | 2021-09-29 21:13 | 2021-10-09 09:17 | PROD | 1 | 74828 | 35 | 0 | 4 | 0 | 1 | 1.4 | 1 | 1.5 | 5.2 | 7.2 |  |  | HMG 4 | 0.261 | 0.145 | 0.0685 | 0.0006 | 0.0119 | 0.084 | 0.005325 | 0.00056 |  | 0.2825 | 189.36 | 17960 | 96.2
[16 empty] | 4101 |  | P4 | 0.28 | 0.16 | 0.06 | 0.0006 | 0.012 | 0.07 | 0.0056 | 0.0006 |  | 0.29 | 75.744
[16 empty] | 3449 |  | P4 | 0.28 | 0.13 | 0.07 | 0.0006 | 0.011 | 0.1 | 0.0051 | 0.0005 |  | 0.27 | 66.276
[16 empty] | 3459 |  | P4 | 0.2 | 0.15 | 0.08 | 0.0006 | 0.015 | 0.08 | 0.0056 | 0.0007 |  | 0.28 | 28.404
[16 empty] | 3464 |  | P4 | 0.21 | 0.13 | 0.08 | 0.0006 | 0.01 | 0.09 | 0.0046 | 0.0004 |  | 0.3 | 18.936
17 | 2021-09-29 22:00 | 2021-10-11 15:00 | PROD | 2 | 93959 | 41 | 3 | 3 | 0 | 1 | 1.4 | 1 | 1.3 | 5.4 | 9.6 |  |  | HMG 3 | 0.1625 | 0.16 | 0.065 | 0.0006 | 0.012 | 0.09 | 0.005 | 0.000775 |  | 0.285 | 189.36 | 27889 | 99.21
[16 empty] | 3452 |  | P4 | 0.12 | 0.15 | 0.08 | 0.0006 | 0.012 | 0.08 | 0.0046 | 0.0006 |  | 0.26 | 47.34
[16 empty] | 4105 |  | P4 | 0.19 | 0.17 | 0.05 | 0.0006 | 0.011 | 0.1 | 0.0054 | 0.0008 |  | 0.3 | 94.68
[16 empty] | 3453 |  | P4 | 0.15 | 0.15 | 0.08 | 0.0006 | 0.014 | 0.08 | 0.0046 | 0.0009 |  | 0.28 | 47.34
66 | 2021-09-30 05:31 | 2021-10-12 05:46 | PROD | 1 | 92026 | 47 | 0 | 5 | 0 | 1 | 1.4 | 1 | 1.2 | 5 | 4.8 |  |  | HL 2 | 0.27825 | 0.1045 | 0.176 |  | 0.01085 | 0.037225 | 0.000625 | 0.0155 | 0.01075 |  | 189.36 | 22014 | 96.57
[16 empty] | 2597 | A2/597 | HL | 0.305 | 0.121 | 0.182 |  | 0.012 | 0.0295 | 0.0007 | 0.017 | 0.011 |  | 142.02
[16 empty] | 2616 | A2/616 | HL | 0.198 | 0.055 | 0.158 |  | 0.0074 | 0.0604 | 0.0004 | 0.011 | 0.01 |  | 47.34
37 | 2021-09-30 05:49 | 2021-10-09 19:40 | PROD | 1 | 73991 | 38 | 0 | 1 | 0 | 1 | 1.4 | 1 | 1.6 | 5.5 | 5.4 |  |  | HMG 3 | 0.361 | 0.139 | 0.072 | 0.0006 | 0.01145 | 0.0895 | 0.004585 | 0.00055 |  | 0.3235 | 189.36 | 18358 | 97.65
[16 empty] | 4116 |  | P4 | 0.29 | 0.17 | 0.06 | 0.0006 | 0.011 | 0.08 | 0.0043 | 0.0006 |  | 0.35 | 9.468
[16 empty] | 3464 |  | P4 | 0.21 | 0.13 | 0.08 | 0.0006 | 0.01 | 0.09 | 0.0046 | 0.0004 |  | 0.3 | 47.34
[16 empty] | 4117 |  | P4 | 0.42 | 0.14 | 0.07 | 0.0006 | 0.012 | 0.09 | 0.0046 | 0.0006 |  | 0.33 | 132.552
82 | 2021-09-30 10:34 | 2021-10-10 13:22 | PROD | 1 | 78984 | 35 | 0 | 7 | 0 | 1 | 1.4 | 1 | 1.2 | 4.6 | 6.2 | 3455 |  | HMG 1 | 0.22 | 0.09 | 0.12 | 0.0006 | 0.018 | 0.08 | 0.0057 | 0.001 |  | 0.25 | 189.36 | 18878 | 95.59
86 | 2021-09-30 10:35 | 2021-10-10 00:37 | PRZ | 1 | 77474 | 38 | 1 | 6 | 0 | 1 | 1.4 | 1 | 1.2 | 4.3 | 9.7 |  |  | HMG 4 | 0.24 | 0.155 | 0.07 | 0.0006 | 0.01025 | 0.0825 | 0.00545 | 0.000725 |  | 0.295 | 195.16 | 25184 | 99.19
[16 empty] | 3439 |  | P4 | 0.29 | 0.18 | 0.08 | 0.0006 | 0.009 | 0.1 | 0.0046 | 0.0008 |  | 0.3 | 48.79
[16 empty] | 4095 |  | P4 | 0.19 | 0.13 | 0.06 | 0.0006 | 0.01 | 0.09 | 0.0052 | 0.0007 |  | 0.31 | 48.79
[16 empty] | 4096 |  | P4 | 0.22 | 0.16 | 0.05 | 0.0006 | 0.009 | 0.06 | 0.0052 | 0.0006 |  | 0.33 | 48.79
[16 empty] | 4097 |  | P4 | 0.26 | 0.15 | 0.09 | 0.0006 | 0.013 | 0.08 | 0.0068 | 0.0008 |  | 0.24 | 48.79
70 | 2021-09-30 11:03 | 2021-10-12 14:40 | PROD | 2 | 96424 | 44 | 0 | 2 | 0 | 1 | 1.4 | 1 | 1.2 | 4.6 | 7.3 |  |  | HL 4 | 0.25775 | 0.10375 | 0.2735 |  | 0.012 | 0.047125 | 0.00065 | 0.0105 | 0.0092 |  | 189.36 | 26750 | 99.43
[16 empty] | 2601 | A2/601 | HL | 0.217 | 0.081 | 0.218 |  | 0.011 | 0.0544 | 0.0006 | 0.0089 | 0.009 |  | 47.34
[16 empty] | 2615 | A2/615 | HL | 0.26 | 0.088 | 0.24 |  | 0.011 | 0.0404 | 0.0004 | 0.0096 | 0.01 |  | 47.34
[16 empty] | 2602 | A2/602 | HL | 0.271 | 0.131 | 0.351 |  | 0.011 | 0.0556 | 0.0008 | 0.014 | 0.0068 |  | 47.34
[16 empty] | 2622 | A2/622 | HL | 0.283 | 0.115 | 0.285 |  | 0.015 | 0.0381 | 0.0008 | 0.0095 | 0.011 |  | 47.34
21 | 2021-09-30 14:05 | 2021-10-11 16:12 | PROD | 2 | 89337 | 43 | 0 | 1 | 0 | 1.1 | 1.4 | 1 | 1.2 | 4.6 | 9.2 | 4105 |  | HMG 1 | 0.19 | 0.17 | 0.05 | 0.0006 | 0.011 | 0.1 | 0.0054 | 0.0008 |  | 0.3 | 189.36 | 26826 | 99.37
71 | 2021-09-30 19:05 | 2021-10-12 21:17 | PROD | 2 | 95463 | 47 | 0 | 2 | 0 | 1.1 | 1.4 | 1 | 1.2 | 4.7 | 6.7 |  |  | HL 4 | 0.251 | 0.0845 | 0.2185 |  | 0.010425 | 0.044075 | 0.000475 | 0.0098 | 0.008475 |  | 189.36 | 25950 | 98.98
[16 empty] | 2603 | A2/603 | HL | 0.35 | 0.096 | 0.235 |  | 0.012 | 0.0525 | 0.0007 | 0.014 | 0.01 |  | 47.34
[16 empty] | 2615 | A2/615 | HL | 0.26 | 0.088 | 0.24 |  | 0.011 | 0.0404 | 0.0004 | 0.0096 | 0.01 |  | 47.34
[16 empty] | 2621 | A2/621 | HL | 0.259 | 0.086 | 0.24 |  | 0.01 | 0.0564 | 0.0003 | 0.0074 | 0.0076 |  | 47.34
[16 empty] | 2617 | A2/617 | HL | 0.135 | 0.068 | 0.159 |  | 0.0087 | 0.027 | 0.0005 | 0.0082 | 0.0063 |  | 47.34
35 | 2021-09-30 21:06 | 2021-10-09 21:11 | PROD | 1 | 68131 | 42 | 0 | 2 | 0 | 1 | 1.4 | 1 | 1.6 | 4.5 | 6.6 | 4118 |  | HMG 1 | 0.29 | 0.18 | 0.08 | 0.0006 | 0.014 | 0.09 | 0.005 | 0.0007 |  | 0.28 | 189.36 | 16228 | 91.48
16 | 2021-09-30 21:08 | 2021-10-12 13:25 | PROD | 1 | 88596 | 41 | 0 | 3 | 0 | 1 | 1.4 | 1 | 1.2 | 4.2 | 6.3 | 4118 |  | HMG 1 | 0.29 | 0.18 | 0.08 | 0.0006 | 0.014 | 0.09 | 0.005 | 0.0007 |  | 0.28 | 189.36 | 20108 | 98.26
43 | 2021-09-30 22:02 | 2021-10-12 21:09 | PROD | 2 | 96002 | 47 | 0 | 2 | 0 | 1.4 | 1.4 | 1 | 1.5 | 4.9 | 9.8 | 3254 |  | HMG 1 | 0.27 | 0.16 | 0.09 | 0.0006 | 0.017 | 0.06 | 0.0043 | 0.0011 |  | 0.28 | 189.36 | 28000 | 99.08
32 | 2021-10-01 05:30 | 2021-10-12 09:03 | PROD | 1 | 89136 | 43 | 0 | 1 | 0 | 1 | 1.4 | 1 | 1.2 | 5.1 | 6 |  |  | HMG 4 | 0.2775 | 0.145 | 0.0675 | 0.0006 | 0.01125 | 0.1 | 0.005075 | 0.00045 |  | 0.315 | 189.36 | 21395 | 98.67
[16 empty] | 3459 |  | P4 | 0.2 | 0.15 | 0.08 | 0.0006 | 0.015 | 0.08 | 0.0056 | 0.0007 |  | 0.28 | 47.34
[16 empty] | 4117 |  | P4 | 0.42 | 0.14 | 0.07 | 0.0006 | 0.012 | 0.09 | 0.0046 | 0.0006 |  | 0.33 | 47.34
[16 empty] | 3465 |  | P4 | 0.19 | 0.13 | 0.06 | 0.0006 | 0.009 | 0.14 | 0.0056 | 0.0002 |  | 0.31 | 47.34
[16 empty] | 3466 |  | P4 | 0.3 | 0.16 | 0.06 | 0.0006 | 0.009 | 0.09 | 0.0045 | 0.0003 |  | 0.34 | 47.34
83 | 2021-10-01 08:59 | 2021-10-13 05:24 | PROD | 1 | 94968 | 43 | 0 | 3 | 0 | 1 | 1.4 | 1 | 1.2 | 7.2 | 6.1 |  |  | HMG 2 | 0.2825 | 0.15 | 0.0725 | 0.0006 | 0.0145 | 0.0675 | 0.005375 | 0.00105 |  | 0.305 | 189.36 | 23949 | 99.39
[16 empty] | 4094 |  | P4 | 0.2 | 0.15 | 0.05 | 0.0006 | 0.01 | 0.06 | 0.0056 | 0.0006 |  | 0.32 | 47.34
[16 empty] | 4110 |  | P4 | 0.31 | 0.15 | 0.08 | 0.0006 | 0.016 | 0.07 | 0.0053 | 0.0012 |  | 0.3 | 142.02
56 | 2021-10-01 10:54 | 2021-10-13 15:02 | PROD | 2 | 96721 | 45 | 0 | 4 | 0 | 1 | 1.4 | 1 | 1.2 | 5.4 | 11.2 | 3456 |  | HMG 1 | 0.2 | 0.17 | 0.07 | 0.0006 | 0.016 | 0.09 | 0.0065 | 0.0006 |  | 0.31 | 189.36 | 29379 | 98.55
87 | 2021-10-01 15:43 | 2021-10-12 16:18 | PROD | 1 | 84864 | 35 | 0 | 9 | 0 | 1 | 1.4 | 1 | 1.2 | 4.1 | 5.8 |  |  | HMG 4 | 0.2975 | 0.155 | 0.0675 | 0.0006 | 0.0115 | 0.1 | 0.004875 | 0.000525 |  | 0.3175 | 189.36 | 19925 | 94.8
[16 empty] | 4116 |  | P4 | 0.29 | 0.17 | 0.06 | 0.0006 | 0.011 | 0.08 | 0.0043 | 0.0006 |  | 0.35 | 47.34
[16 empty] | 4117 |  | P4 | 0.42 | 0.14 | 0.07 | 0.0006 | 0.012 | 0.09 | 0.0046 | 0.0006 |  | 0.33 | 47.34
[16 empty] | 3465 |  | P4 | 0.19 | 0.13 | 0.06 | 0.0006 | 0.009 | 0.14 | 0.0056 | 0.0002 |  | 0.31 | 47.34
[16 empty] | 4118 |  | P4 | 0.29 | 0.18 | 0.08 | 0.0006 | 0.014 | 0.09 | 0.005 | 0.0007 |  | 0.28 | 47.34
1 | 2021-10-01 16:35 | 2021-10-12 21:12 | PROD | 2 | 86319 | 41 | 0 | 1 | 0 | 1.1 | 1.4 | 1 | 1.2 | 6.8 | 10.6 |  |  | HMG 3 | 0.33 | 0.1525 | 0.08 | 0.0006 | 0.01625 | 0.0875 | 0.0052 | 0.001 |  | 0.2675 | 189.36 | 24341 | 98.69
[16 empty] | 4104 |  | P4 | 0.14 | 0.14 | 0.08 | 0.0006 | 0.011 | 0.07 | 0.0048 | 0.0004 |  | 0.29 | 47.34
[16 empty] | 3452 |  | P4 | 0.12 | 0.15 | 0.08 | 0.0006 | 0.012 | 0.08 | 0.0046 | 0.0006 |  | 0.26 | 47.34
[16 empty] | 4106 |  | P4 | 0.53 | 0.16 | 0.08 | 0.0006 | 0.021 | 0.1 | 0.0057 | 0.0015 |  | 0.26 | 94.68
14 | 2021-10-01 18:52 | 2021-10-13 22:04 | PROD | 2 | 93679 | 46 | 0 | 1 | 0 | 1.1 | 1.4 | 1 | 1.2 | 5 | 9.8 | 4107 |  | HMG 1 | 0.22 | 0.18 | 0.09 | 0.0006 | 0.017 | 0.07 | 0.0054 | 0.001 |  | 0.25 | 189.36 | 26436 | 99.19
31 | 2021-10-01 21:07 | 2021-10-13 08:47 | PROD | 1 | 91575 | 44 | 0 | 2 | 0 | 1 | 1.4 | 1 | 1.3 | 4.9 | 7.5 |  |  | HMG 2 | 0.235 | 0.15 | 0.075 | 0.0006 | 0.0115 | 0.085 | 0.00495 | 0.0004 |  | 0.325 | 189.36 | 22137 | 98.81
[16 empty] | 3466 |  | P4 | 0.3 | 0.16 | 0.06 | 0.0006 | 0.009 | 0.09 | 0.0045 | 0.0003 |  | 0.34 | 94.68
[16 empty] | 4119 |  | P4 | 0.17 | 0.14 | 0.09 | 0.0006 | 0.014 | 0.08 | 0.0054 | 0.0005 |  | 0.31 | 94.68
49 | 2021-10-01 22:00 | 2021-10-13 07:10 | PROD | 2 | 91662 | 46 | 0 | 1 | 0 | 1 | 1.4 | 1 | 1.5 | 3.8 | 8.7 |  |  | HMG 3 | 0.35 | 0.1625 | 0.0825 | 0.0006 | 0.01775 | 0.0825 | 0.005425 | 0.0011 |  | 0.265 | 189.36 | 27354 | 99.54
[16 empty] | 4106 |  | P4 | 0.53 | 0.16 | 0.08 | 0.0006 | 0.021 | 0.1 | 0.0057 | 0.0015 |  | 0.26 | 94.68
[16 empty] | 3454 |  | P4 | 0.12 | 0.15 | 0.08 | 0.0006 | 0.012 | 0.06 | 0.0049 | 0.0004 |  | 0.29 | 47.34
[16 empty] | 4107 |  | P4 | 0.22 | 0.18 | 0.09 | 0.0006 | 0.017 | 0.07 | 0.0054 | 0.001 |  | 0.25 | 47.34
76 | 2021-10-02 05:27 | 2021-10-13 13:41 | PROD | 1 | 87112 | 40 | 0 | 4 | 0 | 1 | 1.4 | 1 | 1.2 | 6.1 | 7 |  |  | HMG 2 | 0.235 | 0.15 | 0.075 | 0.0006 | 0.0115 | 0.085 | 0.00495 | 0.0004 |  | 0.325 | 189.36 | 20911 | 96.03
[16 empty] | 3466 |  | P4 | 0.3 | 0.16 | 0.06 | 0.0006 | 0.009 | 0.09 | 0.0045 | 0.0003 |  | 0.34 | 94.68
[16 empty] | 4119 |  | P4 | 0.17 | 0.14 | 0.09 | 0.0006 | 0.014 | 0.08 | 0.0054 | 0.0005 |  | 0.31 | 94.68
77 | 2021-10-02 10:59 | 2021-10-14 02:03 | PROD | 2 | 93119 | 45 | 0 | 2 | 1 | 1.2 | 1.4 | 1 | 1.4 | 4.5 | 9.3 |  |  | HMG 2 | 0.1925 | 0.1325 | 0.0625 | 0.0006 | 0.0115 | 0.0825 | 0.005075 | 0.000375 |  | 0.31 | 189.36 | 27324 | 100.63
[16 empty] | 4108 |  | P4 | 0.19 | 0.12 | 0.06 | 0.0006 | 0.01 | 0.08 | 0.0046 | 0.0003 |  | 0.31 | 142.02
[16 empty] | 3456 |  | P4 | 0.2 | 0.17 | 0.07 | 0.0006 | 0.016 | 0.09 | 0.0065 | 0.0006 |  | 0.31 | 47.34
52 | 2021-10-02 14:18 | 2021-10-14 23:01 | PROD | 2 | 98275 | 47 | 0 | 2 | 0 | 1 | 1.4 | 1 | 1.2 | 4.4 | 11.4 |  |  | HMG 2 | 0.3225 | 0.1525 | 0.0725 | 0.0006 | 0.01775 | 0.08 | 0.005425 | 0.001225 |  | 0.33 | 189.36 | 29531 | 99.05
[16 empty] | 4109 |  | P4 | 0.39 | 0.1 | 0.08 | 0.0006 | 0.017 | 0.08 | 0.0052 | 0.0013 |  | 0.3 | 47.34
[16 empty] | 3457 |  | P4 | 0.3 | 0.17 | 0.07 | 0.0006 | 0.018 | 0.08 | 0.0055 | 0.0012 |  | 0.34 | 142.02
80 | 2021-10-02 21:13 | 2021-10-14 08:50 | PROD | 1 | 86430 | 39 | 0 | 8 | 0 | 1 | 1.4 | 1 | 1.3 | 5.2 | 6.9 | 4120 |  | HMG 1 | 0.27 | 0.13 | 0.06 | 0.0006 | 0.013 | 0.08 | 0.0048 | 0.0005 |  | 0.34 | 189.36 | 20874 | 94.3
88 | 2021-10-02 21:16 | 2021-10-12 21:15 | PRZ | 1 | 79588 | 38 | 0 | 2 | 0 | 1.3 | 1.4 | 1 | 1.5 | 4.3 | 9.3 |  |  | HMG 4 | 0.2725 | 0.135 | 0.0625 | 0.00065 | 0.01175 | 0.0925 | 0.004625 | 0.000475 |  | 0.29 | 195.16 | 26508 | 99.27
[16 empty] | 4001 |  | P4 | 0.4 | 0.12 | 0.07 | 0.0006 | 0.013 | 0.05 | 0.0042 | 0.0007 |  | 0.29 | 48.79
[16 empty] | 4002 |  | P4 | 0.17 | 0.15 | 0.07 | 0.0006 | 0.013 | 0.11 | 0.0048 | 0.0002 |  | 0.27 | 48.79
[16 empty] | 3384 |  | P4 | 0.23 | 0.1 | 0.04 | 0.0008 | 0.008 | 0.13 | 0.0041 | 0.0004 |  | 0.3 | 48.79
[16 empty] | 4098 |  | P4 | 0.29 | 0.17 | 0.07 | 0.0006 | 0.013 | 0.08 | 0.0054 | 0.0006 |  | 0.3 | 48.79
61 | 2021-10-03 05:18 | 2021-10-13 17:48 | PROD | 1 | 84970 | 37 | 0 | 4 | 0 | 1 | 1.4 | 1 | 1.3 | 4.7 | 6.7 | 3468 |  | HMG 1 | 0.19 | 0.16 | 0.09 | 0.0006 | 0.011 | 0.15 | 0.005 | 0.0002 |  | 0.31 | 189.36 | 21068 | 99.62
48 | 2021-10-03 05:21 | 2021-10-14 17:20 | PROD | 1 | 84515 | 34 | 0 | 9 | 0 | 1 | 1.4 | 1 | 1.2 | 5.7 | 9.4 |  |  | HMG 4 | 0.2375 | 0.165 | 0.106 | 0.00063 | 0.01205 | 0.0875 | 0.004155 | 0.00089 |  | 0.276 | 189.36 | 21131 | 90.72
[16 empty] | 4528 |  | P4 | 0.27 | 0.16 | 0.12 | 0.0006 | 0.011 | 0.13 | 0.0035 | 0.0012 |  | 0.32 | 56.808
[16 empty] | 4531 |  | P4 | 0.29 | 0.18 | 0.12 | 0.0006 | 0.013 | 0.05 | 0.0046 | 0.0011 |  | 0.22 | 56.808
[16 empty] | 4538 |  | P4 | 0.23 | 0.17 | 0.11 | 0.0008 | 0.014 | 0.04 | 0.0035 | 0.001 |  | 0.26 | 28.404
[16 empty] | 3467 |  | P4 | 0.14 | 0.15 | 0.07 | 0.0006 | 0.011 | 0.11 | 0.0048 | 0.0002 |  | 0.3 | 47.34
11 | 2021-10-03 05:24 | 2021-10-14 13:30 | PROD | 1 | 84296 | 40 | 0 | 3 | 0 | 1 | 1.4 | 1 | 1.2 | 4.1 | 8.3 |  |  | HMG 2 | 0.205 | 0.14 | 0.065 | 0.0006 | 0.012 | 0.095 | 0.0048 | 0.00035 |  | 0.32 | 189.36 | 20021 | 95.01
[16 empty] | 3467 |  | P4 | 0.14 | 0.15 | 0.07 | 0.0006 | 0.011 | 0.11 | 0.0048 | 0.0002 |  | 0.3 | 94.68
[16 empty] | 4120 |  | P4 | 0.27 | 0.13 | 0.06 | 0.0006 | 0.013 | 0.08 | 0.0048 | 0.0005 |  | 0.34 | 94.68
57 | 2021-10-03 10:20 | 2021-10-15 10:04 | PROD | 2 | 95324 | 47 | 0 | 3 | 0 | 1 | 1.4 | 1 | 1.2 | 5.4 | 9.7 |  |  | HMG 4 | 0.2975 | 0.135 | 0.0725 | 0.0006 | 0.01525 | 0.0775 | 0.00515 | 0.001 |  | 0.3125 | 189.36 | 27074 | 99.09
[16 empty] | 4108 |  | P4 | 0.19 | 0.12 | 0.06 | 0.0006 | 0.01 | 0.08 | 0.0046 | 0.0003 |  | 0.31 | 47.34
[16 empty] | 4109 |  | P4 | 0.39 | 0.1 | 0.08 | 0.0006 | 0.017 | 0.08 | 0.0052 | 0.0013 |  | 0.3 | 47.34
[16 empty] | 3457 |  | P4 | 0.3 | 0.17 | 0.07 | 0.0006 | 0.018 | 0.08 | 0.0055 | 0.0012 |  | 0.34 | 47.34
[16 empty] | 4110 |  | P4 | 0.31 | 0.15 | 0.08 | 0.0006 | 0.016 | 0.07 | 0.0053 | 0.0012 |  | 0.3 | 47.34
65 | 2021-10-03 13:49 | 2021-10-15 01:57 | PROD | 2 | 90799 | 42 | 0 | 2 | 0 | 1.8 | 1.4 | 1 | 1.2 | 5.2 | 8 |  |  | HL 4 | 0.2155 | 0.09175 | 0.238 |  | 0.011175 | 0.043575 | 0.0005 | 0.007625 | 0.00725 |  | 189.36 | 25420 | 99.42
[16 empty] | 2621 | A2/621 | HL | 0.259 | 0.086 | 0.24 |  | 0.01 | 0.0564 | 0.0003 | 0.0074 | 0.0076 |  | 47.34
[16 empty] | 2617 | A2/617 | HL | 0.135 | 0.068 | 0.159 |  | 0.0087 | 0.027 | 0.0005 | 0.0082 | 0.0063 |  | 47.34
[16 empty] | 2622 | A2/622 | HL | 0.283 | 0.115 | 0.285 |  | 0.015 | 0.0381 | 0.0008 | 0.0095 | 0.011 |  | 47.34
[16 empty] | 2620 | A2/620 | HL | 0.185 | 0.098 | 0.268 |  | 0.011 | 0.0528 | 0.0004 | 0.0054 | 0.0041 |  | 47.34
84 | 2021-10-03 18:11 | 2021-10-15 05:32 | PROD | 1 | 88810 | 39 | 0 | 7 | 0 | 1 | 1.4 | 1 | 1.2 | 4.9 | 5.9 | 3462 |  | HMG 1 | 0.23 | 0.11 | 0.08 | 0.0006 | 0.012 | 0.1 | 0.0044 | 0.001 |  | 0.33 | 189.36 | 21477 | 96.32
29 | 2021-10-03 21:08 | 2021-10-14 05:21 | PROD | 1 | 82295 | 38 | 0 | 4 | 0 | 1.3 | 1.4 | 1 | 1.5 | 4 | 6.8 | 4121 |  | HMG 1 | 0.34 | 0.16 | 0.08 | 0.0006 | 0.015 | 0.07 | 0.0055 | 0.0006 |  | 0.31 | 189.36 | 20008 | 98.45
9 | 2021-10-03 22:06 | 2021-10-16 01:02 | PROD | 2 | 94587 | 46 | 0 | 0 | 1 | 1.4 | 1.4 | 1 | 1.2 | 4.7 | 9 |  |  | HMG 2 | 0.345 | 0.135 | 0.075 | 0.0006 | 0.0175 | 0.08 | 0.00535 | 0.00125 |  | 0.32 | 189.36 | 26342 | 100.28
[16 empty] | 4109 |  | P4 | 0.39 | 0.1 | 0.08 | 0.0006 | 0.017 | 0.08 | 0.0052 | 0.0013 |  | 0.3 | 94.68
[16 empty] | 3457 |  | P4 | 0.3 | 0.17 | 0.07 | 0.0006 | 0.018 | 0.08 | 0.0055 | 0.0012 |  | 0.34 | 94.68
22 | 2021-10-04 05:32 | 2021-10-15 05:25 | PROD | 1 | 85522 | 40 | 0 | 4 | 0 | 1 | 1.4 | 1 | 1.2 | 10.9 | 7.4 |  |  | HMG 3 | 0.2875 | 0.165 | 0.09 | 0.0006 | 0.01425 | 0.0725 | 0.005425 | 0.000625 |  | 0.2925 | 189.36 | 19974 | 96.71
[16 empty] | 3441 |  | P4 | 0.18 | 0.16 | 0.12 | 0.0006 | 0.013 | 0.06 | 0.0057 | 0.0006 |  | 0.27 | 47.34
[16 empty] | 4118 |  | P4 | 0.29 | 0.18 | 0.08 | 0.0006 | 0.014 | 0.09 | 0.005 | 0.0007 |  | 0.28 | 47.34
[16 empty] | 4121 |  | P4 | 0.34 | 0.16 | 0.08 | 0.0006 | 0.015 | 0.07 | 0.0055 | 0.0006 |  | 0.31 | 94.68
2 | 2021-10-04 05:34 | 2021-10-15 13:24 | PROD | 1 | 85805 | 37 | 0 | 4 | 0 | 1 | 1.4 | 1 | 1.2 | 5 | 7.2 |  |  | HMG 3 | 0.2255 | 0.1495 | 0.0885 | 0.0006 | 0.00915 | 0.081 | 0.005035 | 0.00053 |  | 0.3015 | 189.36 | 20353 | 96.91
[16 empty] | 3234 |  | P4 | 0.21 | 0.15 | 0.02 | 0.0006 | 0.003 | 0.11 | 0.0028 | 0.0002 |  | 0.37 | 66.276
[16 empty] | 4078 |  | P4 | 0.28 | 0.14 | 0.13 | 0.0006 | 0.012 | 0.07 | 0.0067 | 0.0008 |  | 0.26 | 66.276
[16 empty] | 3441 |  | P4 | 0.18 | 0.16 | 0.12 | 0.0006 | 0.013 | 0.06 | 0.0057 | 0.0006 |  | 0.27 | 56.808
41 | 2021-10-04 11:09 | 2021-10-15 21:08 | PROD | 2 | 90972 | 39 | 0 | 5 | 0 | 1 | 1.4 | 1 | 1.5 | 6.2 | 6.6 |  |  | HMG 3 | 0.31 | 0.125 | 0.08 | 0.0006 | 0.016 | 0.0775 | 0.005075 | 0.001175 |  | 0.295 | 189.36 | 26753 | 99.11
[16 empty] | 3453 |  | P4 | 0.15 | 0.15 | 0.08 | 0.0006 | 0.014 | 0.08 | 0.0046 | 0.0009 |  | 0.28 | 47.34
[16 empty] | 4109 |  | P4 | 0.39 | 0.1 | 0.08 | 0.0006 | 0.017 | 0.08 | 0.0052 | 0.0013 |  | 0.3 | 94.68
[16 empty] | 4110 |  | P4 | 0.31 | 0.15 | 0.08 | 0.0006 | 0.016 | 0.07 | 0.0053 | 0.0012 |  | 0.3 | 47.34
58 | 2021-10-04 11:11 | 2021-10-16 06:00 | PROD | 2 | 93815 | 44 | 0 | 2 | 0 | 1 | 1.4 | 1 | 1.4 | 4.2 | 9 |  |  | HMG 2 | 0.1925 | 0.15 | 0.0575 | 0.0006 | 0.0115 | 0.09 | 0.005075 | 0.0006 |  | 0.31 | 189.36 | 26948 | 99.42
[16 empty] | 3450 |  | P4 | 0.14 | 0.15 | 0.08 | 0.0006 | 0.01 | 0.12 | 0.0044 | 0.0006 |  | 0.28 | 47.34
[16 empty] | 4111 |  | P4 | 0.21 | 0.15 | 0.05 | 0.0006 | 0.012 | 0.08 | 0.0053 | 0.0006 |  | 0.32 | 142.02
72 | 2021-10-04 14:05 | 2021-10-16 22:08 | PROD | 2 | 96643 | 46 | 0 | 1 | 0 | 1 | 1.4 | 1 | 1.2 | 4.5 | 6.7 |  |  | HL 3 | 0.2435 | 0.10025 | 0.27475 |  | 0.0105 | 0.0553 | 0.00045 | 0.00855 | 0.006525 |  | 189.36 | 26282 | 99.52
[16 empty] | 2621 | A2/621 | HL | 0.259 | 0.086 | 0.24 |  | 0.01 | 0.0564 | 0.0003 | 0.0074 | 0.0076 |  | 94.68
[16 empty] | 2602 | A2/602 | HL | 0.271 | 0.131 | 0.351 |  | 0.011 | 0.0556 | 0.0008 | 0.014 | 0.0068 |  | 47.34
[16 empty] | 2620 | A2/620 | HL | 0.185 | 0.098 | 0.268 |  | 0.011 | 0.0528 | 0.0004 | 0.0054 | 0.0041 |  | 47.34
81 | 2021-10-04 20:00 | 2021-10-16 05:31 | PROD | 1 | 84275 | 39 | 0 | 7 | 0 | 1 | 1.4 | 1 | 1.2 | 5.1 | 6.3 |  |  | HMG 3 | 0.195 | 0.1475 | 0.0775 | 0.0006 | 0.012 | 0.09 | 0.005025 | 0.000375 |  | 0.315 | 189.36 | 20760 | 92.08
[16 empty] | 3466 |  | P4 | 0.3 | 0.16 | 0.06 | 0.0006 | 0.009 | 0.09 | 0.0045 | 0.0003 |  | 0.34 | 47.34
[16 empty] | 4119 |  | P4 | 0.17 | 0.14 | 0.09 | 0.0006 | 0.014 | 0.08 | 0.0054 | 0.0005 |  | 0.31 | 94.68
[16 empty] | 3467 |  | P4 | 0.14 | 0.15 | 0.07 | 0.0006 | 0.011 | 0.11 | 0.0048 | 0.0002 |  | 0.3 | 47.34
94 | 2021-10-04 21:03 | 2021-10-15 17:22 | PROD | 1 | 84746 | 40 | 0 | 3 | 0 | 1 | 1.4 | 1 | 1.2 | 4.6 | 6.9 |  |  | HMG 3 | 0.265 | 0.13 | 0.08 | 0.0006 | 0.01225 | 0.1 | 0.0055 | 0.000525 |  | 0.2925 | 189.36 | 20131 | 97.21
[16 empty] | 3466 |  | P4 | 0.3 | 0.16 | 0.06 | 0.0006 | 0.009 | 0.09 | 0.0045 | 0.0003 |  | 0.34 | 47.34
[16 empty] | 3469 |  | P4 | 0.2 | 0.11 | 0.08 | 0.0006 | 0.014 | 0.11 | 0.0062 | 0.0005 |  | 0.3 | 94.68
[16 empty] | 4122 |  | P4 | 0.36 | 0.14 | 0.1 | 0.0006 | 0.012 | 0.09 | 0.0051 | 0.0008 |  | 0.23 | 47.34
26 | 2021-10-05 11:10 | 2021-10-17 03:02 | PROD | 2 | 92224 | 46 | 0 | 1 | 0 | 1 | 1.4 | 1 | 1.2 | 4.1 | 10.4 | 3458 |  | HMG 1 | 0.28 | 0.17 | 0.07 | 0.0006 | 0.016 | 0.12 | 0.0047 | 0.0008 |  | 0.31 | 189.36 | 26426 | 99.25
15 | 2021-10-05 18:45 | 2021-10-17 16:08 | PROD | 2 | 91894 | 46 | 0 | 1 | 0 | 2.3 | 1.4 | 1 | 1.3 | 4.2 | 12.2 |  |  | HMG 2 | 0.2075 | 0.15 | 0.0575 | 0.0006 | 0.01275 | 0.08 | 0.005375 | 0.000625 |  | 0.31 | 189.36 | 26321 | 99.19
[16 empty] | 4111 |  | P4 | 0.21 | 0.15 | 0.05 | 0.0006 | 0.012 | 0.08 | 0.0053 | 0.0006 |  | 0.32 | 142.02
[16 empty] | 3459 |  | P4 | 0.2 | 0.15 | 0.08 | 0.0006 | 0.015 | 0.08 | 0.0056 | 0.0007 |  | 0.28 | 47.34
53 | 2021-10-05 18:49 | 2021-10-16 07:59 | PROD | 2 | 83372 | 35 | 0 | 6 | 0 | 1 | 1.4 | 1 | 1.2 | 5.2 | 10.6 |  |  | HMG 4 | 0.22 | 0.135 | 0.0775 | 0.0006 | 0.0145 | 0.095 | 0.00505 | 0.000675 |  | 0.2925 | 189.36 | 26198 | 98.31
[16 empty] | 4102 |  | P4 | 0.19 | 0.16 | 0.06 | 0.0006 | 0.014 | 0.1 | 0.0052 | 0.0006 |  | 0.3 | 47.34
[16 empty] | 3455 |  | P4 | 0.22 | 0.09 | 0.12 | 0.0006 | 0.018 | 0.08 | 0.0057 | 0.001 |  | 0.25 | 47.34
[16 empty] | 4108 |  | P4 | 0.19 | 0.12 | 0.06 | 0.0006 | 0.01 | 0.08 | 0.0046 | 0.0003 |  | 0.31 | 47.34
[16 empty] | 3458 |  | P4 | 0.28 | 0.17 | 0.07 | 0.0006 | 0.016 | 0.12 | 0.0047 | 0.0008 |  | 0.31 | 47.34
60 | 2021-10-05 21:06 | 2021-10-16 16:36 | PROD | 1 | 85104 | 39 | 0 | 4 | 0 | 1 | 1.4 | 1 | 1.4 | 4.1 | 6.6 | 3470 |  | HMG 1 | 0.34 | 0.16 | 0.07 | 0.0006 | 0.01 | 0.08 | 0.0052 | 0.0006 |  | 0.31 | 189.36 | 19645 | 98.09
51 | 2021-10-05 22:04 | 2021-10-17 01:02 | PROD | 2 | 88374 | 43 | 0 | 2 | 0 | 1 | 1.4 | 1 | 1.4 | 4 | 10.6 |  |  | HMG 4 | 0.2825 | 0.1585 | 0.0715 | 0.0006 | 0.0155 | 0.097 | 0.00505 | 0.00088 |  | 0.29 | 189.36 | 26528 | 99.26
[16 empty] | 4106 |  | P4 | 0.53 | 0.16 | 0.08 | 0.0006 | 0.021 | 0.1 | 0.0057 | 0.0015 |  | 0.26 | 28.404
[16 empty] | 3458 |  | P4 | 0.28 | 0.17 | 0.07 | 0.0006 | 0.016 | 0.12 | 0.0047 | 0.0008 |  | 0.31 | 66.276
[16 empty] | 3459 |  | P4 | 0.2 | 0.15 | 0.08 | 0.0006 | 0.015 | 0.08 | 0.0056 | 0.0007 |  | 0.28 | 47.34
[16 empty] | 4112 |  | P4 | 0.22 | 0.15 | 0.06 | 0.0006 | 0.012 | 0.08 | 0.0046 | 0.0008 |  | 0.29 | 47.34
30 | 2021-10-05 23:01 | 2021-10-15 21:10 | PRZ | 1 | 78265 | 39 | 0 | 0 | 0 | 1.9 | 1.4 | 1 | 1.4 | 4.4 | 7.9 |  |  | HMG 4 | 0.3125 | 0.1525 | 0.09 | 0.0006 | 0.01575 | 0.0975 | 0.00585 | 0.000975 |  | 0.27 | 195.16 | 24524 | 99.24
[16 empty] | 4089 |  | P4 | 0.34 | 0.15 | 0.14 | 0.0006 | 0.018 | 0.09 | 0.0067 | 0.0008 |  | 0.23 | 48.79
[16 empty] | 3443 |  | P4 | 0.19 | 0.13 | 0.09 | 0.0006 | 0.013 | 0.1 | 0.0056 | 0.0008 |  | 0.29 | 48.79
[16 empty] | 4105 |  | P4 | 0.19 | 0.17 | 0.05 | 0.0006 | 0.011 | 0.1 | 0.0054 | 0.0008 |  | 0.3 | 48.79
[16 empty] | 4106 |  | P4 | 0.53 | 0.16 | 0.08 | 0.0006 | 0.021 | 0.1 | 0.0057 | 0.0015 |  | 0.26 | 48.79
54 | 2021-10-06 11:16 | 2021-10-18 06:25 | PROD | 2 | 93270 | 45 | 0 | 1 | 0 | 1 | 1.4 | 1 | 1.3 | 4.9 | 9 |  |  | HMG 2 | 0.165 | 0.15 | 0.065 | 0.0006 | 0.0105 | 0.115 | 0.0054 | 0.0003 |  | 0.295 | 189.36 | 27545 | 99.36
[16 empty] | 3445 |  | P4 | 0.18 | 0.16 | 0.06 | 0.0006 | 0.01 | 0.13 | 0.0064 | 0.0004 |  | 0.28 | 94.68
[16 empty] | 3460 |  | P4 | 0.15 | 0.14 | 0.07 | 0.0006 | 0.011 | 0.1 | 0.0044 | 0.0002 |  | 0.31 | 94.68
47 | 2021-10-06 18:33 | 2021-10-18 21:02 | PROD | 2 | 94865 | 42 | 0 | 4 | 0 | 1 | 1.4 | 1 | 1.2 | 4 | 9.1 |  |  | HMG 3 | 0.2 | 0.1225 | 0.08 | 0.0006 | 0.0115 | 0.0875 | 0.004525 | 0.000625 |  | 0.305 | 189.36 | 27681 | 98.51
[16 empty] | 4112 |  | P4 | 0.22 | 0.15 | 0.06 | 0.0006 | 0.012 | 0.08 | 0.0046 | 0.0008 |  | 0.29 | 47.34
[16 empty] | 4113 |  | P4 | 0.28 | 0.14 | 0.12 | 0.0006 | 0.014 | 0.07 | 0.0047 | 0.0007 |  | 0.29 | 47.34
[16 empty] | 3461 |  | P4 | 0.15 | 0.1 | 0.07 | 0.0006 | 0.01 | 0.1 | 0.0044 | 0.0005 |  | 0.32 | 94.68
63 | 2021-10-06 21:09 | 2021-10-16 23:06 | PRZ | 1 | 79047 | 41 | 0 | 0 | 0 | 1.6 | 1.4 | 1 | 1.2 | 3.8 | 8.1 |  |  | HMG 4 | 0.21 | 0.1275 | 0.075 | 0.0006 | 0.0125 | 0.0775 | 0.0048 | 0.00065 |  | 0.29 | 195.16 | 25104 | 99.52
[16 empty] | 4104 |  | P4 | 0.14 | 0.14 | 0.08 | 0.0006 | 0.011 | 0.07 | 0.0048 | 0.0004 |  | 0.29 | 48.79
[16 empty] | 3452 |  | P4 | 0.12 | 0.15 | 0.08 | 0.0006 | 0.012 | 0.08 | 0.0046 | 0.0006 |  | 0.26 | 48.79
[16 empty] | 4108 |  | P4 | 0.19 | 0.12 | 0.06 | 0.0006 | 0.01 | 0.08 | 0.0046 | 0.0003 |  | 0.31 | 48.79
[16 empty] | 4109 |  | P4 | 0.39 | 0.1 | 0.08 | 0.0006 | 0.017 | 0.08 | 0.0052 | 0.0013 |  | 0.3 | 48.79
20 | 2021-10-06 21:15 | 2021-10-16 13:17 | PROD | 1 | 76201 | 38 | 0 | 1 | 0 | 1 | 1.4 | 1 | 1.5 | 5.1 | 5.6 |  |  | HMG 3 | 0.2775 | 0.1505 | 0.1135 | 0.0006 | 0.0129 | 0.0905 | 0.005415 | 0.000825 |  | 0.2225 | 189.36 | 17606 | 98.01
[16 empty] | 3442 |  | P4 | 0.15 | 0.17 | 0.1 | 0.0006 | 0.012 | 0.1 | 0.0051 | 0.0004 |  | 0.26 | 9.468
[16 empty] | 4122 |  | P4 | 0.36 | 0.14 | 0.1 | 0.0006 | 0.012 | 0.09 | 0.0051 | 0.0008 |  | 0.23 | 94.68
[16 empty] | 4123 |  | P4 | 0.2 | 0.16 | 0.13 | 0.0006 | 0.014 | 0.09 | 0.0058 | 0.0009 |  | 0.21 | 85.212
95 | 2021-10-06 22:02 | 2021-10-18 19:29 | PROD | 2 | 94732 | 43 | 0 | 1 | 1 | 1 | 1.4 | 1 | 1.2 | 5 | 8.8 |  |  | HMG 3 | 0.2 | 0.1225 | 0.08 | 0.0006 | 0.0115 | 0.0875 | 0.004525 | 0.000625 |  | 0.305 | 189.36 | 26890 | 100.52
[16 empty] | 4112 |  | P4 | 0.22 | 0.15 | 0.06 | 0.0006 | 0.012 | 0.08 | 0.0046 | 0.0008 |  | 0.29 | 47.34
[16 empty] | 4113 |  | P4 | 0.28 | 0.14 | 0.12 | 0.0006 | 0.014 | 0.07 | 0.0047 | 0.0007 |  | 0.29 | 47.34
[16 empty] | 3461 |  | P4 | 0.15 | 0.1 | 0.07 | 0.0006 | 0.01 | 0.1 | 0.0044 | 0.0005 |  | 0.32 | 94.68
74 | 2021-10-07 05:35 | 2021-10-17 08:17 | PROD | 1 | 76049 | 32 | 0 | 8 | 0 | 1 | 1.4 | 1 | 1.5 | 5.9 | 5 |  |  | HMG 4 | 0.2295 | 0.1605 | 0.103 | 0.0006 | 0.0123 | 0.088 | 0.00524 | 0.00062 |  | 0.2645 | 189.36 | 18561 | 94.74
[16 empty] | 3442 |  | P4 | 0.15 | 0.17 | 0.1 | 0.0006 | 0.012 | 0.1 | 0.0051 | 0.0004 |  | 0.26 | 66.276
[16 empty] | 4113 |  | P4 | 0.28 | 0.14 | 0.12 | 0.0006 | 0.014 | 0.07 | 0.0047 | 0.0007 |  | 0.29 | 28.404
[16 empty] | 3470 |  | P4 | 0.34 | 0.16 | 0.07 | 0.0006 | 0.01 | 0.08 | 0.0052 | 0.0006 |  | 0.31 | 47.34
[16 empty] | 4123 |  | P4 | 0.2 | 0.16 | 0.13 | 0.0006 | 0.014 | 0.09 | 0.0058 | 0.0009 |  | 0.21 | 47.34
28 | 2021-10-07 05:38 | 2021-10-17 05:22 | PROD | 1 | 77999 | 39 | 0 | 2 | 0 | 1 | 1.4 | 1 | 1.4 | 4.4 | 7 |  |  | HMG 3 | 0.195 | 0.16 | 0.1125 | 0.0006 | 0.013 | 0.09 | 0.005175 | 0.0006 |  | 0.255 | 189.36 | 18165 | 97.44
[16 empty] | 3442 |  | P4 | 0.15 | 0.17 | 0.1 | 0.0006 | 0.012 | 0.1 | 0.0051 | 0.0004 |  | 0.26 | 94.68
[16 empty] | 4113 |  | P4 | 0.28 | 0.14 | 0.12 | 0.0006 | 0.014 | 0.07 | 0.0047 | 0.0007 |  | 0.29 | 47.34
[16 empty] | 4123 |  | P4 | 0.2 | 0.16 | 0.13 | 0.0006 | 0.014 | 0.09 | 0.0058 | 0.0009 |  | 0.21 | 47.34
24 | 2021-10-07 10:46 | 2021-10-18 03:59 | PROD | 2 | 84583 | 41 | 0 | 0 | 0 | 1 | 1.4 | 1 | 1.3 | 4.5 | 8.5 | 3460 |  | HMG 1 | 0.15 | 0.14 | 0.07 | 0.0006 | 0.011 | 0.1 | 0.0044 | 0.0002 |  | 0.31 | 189.36 | 25634 | 99.11
45 | 2021-10-07 14:07 | 2021-10-19 09:17 | PROD | 2 | 93055 | 43 | 0 | 4 | 0 | 1 | 1.4 | 1 | 1.4 | 5.3 | 10.1 | 4114 |  | HMG 1 | 0.23 | 0.12 | 0.07 | 0.0006 | 0.011 | 0.1 | 0.0042 | 0.0008 |  | 0.35 | 189.36 | 28458 | 99.25
23 | 2021-10-07 18:21 | 2021-10-19 22:24 | PROD | 2 | 95354 | 48 | 0 | 1 | 0 | 1 | 1.4 | 1 | 1.3 | 4 | 8.6 |  |  | HMG 2 | 0.205 | 0.14 | 0.065 | 0.0006 | 0.0105 | 0.115 | 0.0053 | 0.0006 |  | 0.315 | 189.36 | 27731 | 99.27
[16 empty] | 3445 |  | P4 | 0.18 | 0.16 | 0.06 | 0.0006 | 0.01 | 0.13 | 0.0064 | 0.0004 |  | 0.28 | 94.68
[16 empty] | 4114 |  | P4 | 0.23 | 0.12 | 0.07 | 0.0006 | 0.011 | 0.1 | 0.0042 | 0.0008 |  | 0.35 | 94.68
50 | 2021-10-07 22:04 | 2021-10-18 02:56 | PROD | 2 | 81308 | 39 | 0 | 2 | 0 | 1 | 1.4 | 1 | 1.3 | 4 | 9.3 |  |  | HMG 2 | 0.235 | 0.1475 | 0.075 | 0.0006 | 0.0125 | 0.0775 | 0.004625 | 0.000775 |  | 0.29 | 189.36 | 24170 | 99.71
[16 empty] | 4112 |  | P4 | 0.22 | 0.15 | 0.06 | 0.0006 | 0.012 | 0.08 | 0.0046 | 0.0008 |  | 0.29 | 142.02
[16 empty] | 4113 |  | P4 | 0.28 | 0.14 | 0.12 | 0.0006 | 0.014 | 0.07 | 0.0047 | 0.0007 |  | 0.29 | 47.34
13 | 2021-10-07 22:12 | 2021-10-19 09:20 | PROD | 1 | 87687 | 42 | 0 | 2 | 0 | 1 | 1.4 | 1 | 1.3 | 3.9 | 5.9 |  |  | HMG 4 | 0.265 | 0.15 | 0.0825 | 0.0006 | 0.012 | 0.0825 | 0.004525 | 0.0006 |  | 0.275 | 189.36 | 20968 | 97.93
[16 empty] | 3214 |  | P4 | 0.16 | 0.13 | 0.08 | 0.0006 | 0.01 | 0.09 | 0.0035 | 0.0004 |  | 0.27 | 47.34
[16 empty] | 4532 |  | P4 | 0.28 | 0.15 | 0.07 | 0.0006 | 0.012 | 0.11 | 0.0043 | 0.0006 |  | 0.29 | 47.34
[16 empty] | 4533 |  | P4 | 0.5 | 0.17 | 0.1 | 0.0006 | 0.014 | 0.07 | 0.0054 | 0.001 |  | 0.25 | 47.34
[16 empty] | 3454 |  | P4 | 0.12 | 0.15 | 0.08 | 0.0006 | 0.012 | 0.06 | 0.0049 | 0.0004 |  | 0.29 | 47.34
62 | 2021-10-07 23:05 | 2021-10-19 05:24 | PROD | 1 | 88853 | 42 | 0 | 3 | 0 | 1 | 1.4 | 1 | 1.2 | 6.5 | 6.8 |  |  | HMG 4 | 0.205 | 0.135 | 0.0725 | 0.0006 | 0.01025 | 0.1 | 0.005 | 0.0005 |  | 0.295 | 189.36 | 20916 | 99.32
[16 empty] | 4066 |  | P4 | 0.19 | 0.17 | 0.07 | 0.0006 | 0.007 | 0.11 | 0.0052 | 0.0006 |  | 0.27 | 47.34
[16 empty] | 4067 |  | P4 | 0.23 | 0.08 | 0.07 | 0.0006 | 0.013 | 0.1 | 0.0052 | 0.0007 |  | 0.3 | 47.34
[16 empty] | 3463 |  | P4 | 0.26 | 0.14 | 0.08 | 0.0006 | 0.01 | 0.08 | 0.0048 | 0.0005 |  | 0.31 | 47.34
[16 empty] | 3467 |  | P4 | 0.14 | 0.15 | 0.07 | 0.0006 | 0.011 | 0.11 | 0.0048 | 0.0002 |  | 0.3 | 47.34
93 | 2021-10-08 05:25 | 2021-10-19 16:59 | PROD | 1 | 89556 | 40 | 0 | 4 | 0 | 1 | 1.4 | 1 | 1.2 | 5.6 | 7.6 |  |  | HMG 4 | 0.1925 | 0.1375 | 0.0825 | 0.0006 | 0.01025 | 0.105 | 0.00485 | 0.000525 |  | 0.305 | 189.36 | 22359 | 98.53
[16 empty] | 3424 |  | P4 | 0.22 | 0.11 | 0.08 | 0.0006 | 0.006 | 0.1 | 0.0052 | 0.0006 |  | 0.33 | 47.34
[16 empty] | 3453 |  | P4 | 0.15 | 0.15 | 0.08 | 0.0006 | 0.014 | 0.08 | 0.0046 | 0.0009 |  | 0.28 | 47.34
[16 empty] | 3464 |  | P4 | 0.21 | 0.13 | 0.08 | 0.0006 | 0.01 | 0.09 | 0.0046 | 0.0004 |  | 0.3 | 47.34
[16 empty] | 3468 |  | P4 | 0.19 | 0.16 | 0.09 | 0.0006 | 0.011 | 0.15 | 0.005 | 0.0002 |  | 0.31 | 47.34
85 | 2021-10-08 05:26 | 2021-10-17 16:23 | PROD | 1 | 73444 | 33 | 0 | 6 | 0 | 1 | 1.4 | 1 | 1.2 | 4.2 | 6.7 |  |  | HMG 3 | 0.2075 | 0.1475 | 0.09 | 0.0006 | 0.01275 | 0.0775 | 0.005825 | 0.00075 |  | 0.26 | 189.36 | 17810 | 96.79
[16 empty] | 3440 |  | P4 | 0.16 | 0.14 | 0.1 | 0.0006 | 0.011 | 0.07 | 0.0051 | 0.0005 |  | 0.28 | 47.34
[16 empty] | 4097 |  | P4 | 0.26 | 0.15 | 0.09 | 0.0006 | 0.013 | 0.08 | 0.0068 | 0.0008 |  | 0.24 | 94.68
[16 empty] | 3453 |  | P4 | 0.15 | 0.15 | 0.08 | 0.0006 | 0.014 | 0.08 | 0.0046 | 0.0009 |  | 0.28 | 47.34
68 | 2021-10-08 11:29 | 2021-10-18 21:04 | PROD | 2 | 81431 | 41 | 0 | 0 | 0 | 1 | 1.4 | 1 | 1.5 | 4.1 | 7.5 |  |  | HL 4 | 0.247 | 0.105 | 0.269 |  | 0.012 | 0.052625 | 0.000525 | 0.009725 | 0.0105 |  | 189.36 | 23266 | 99.69
[16 empty] | 2604 | A2/604 | HL | 0.162 | 0.1 | 0.213 |  | 0.012 | 0.0479 | 0.0007 | 0.008 | 0.0096 |  | 47.34
[16 empty] | 2620 | A2/620 | HL | 0.185 | 0.098 | 0.268 |  | 0.011 | 0.0528 | 0.0004 | 0.0054 | 0.0041 |  | 47.34
[16 empty] | 2619 | A2/619 | HL | 0.291 | 0.118 | 0.346 |  | 0.015 | 0.056 | 0.0004 | 0.0075 | 0.0093 |  | 47.34
[16 empty] | 2608 | A2/608 | HL | 0.35 | 0.104 | 0.249 |  | 0.01 | 0.0538 | 0.0006 | 0.018 | 0.019 |  | 47.34
79 | 2021-10-08 14:13 | 2021-10-20 09:00 | PROD | 2 | 91326 | 45 | 0 | 1 | 0 | 1 | 1.4 | 1 | 1.4 | 4.2 | 6.4 |  |  | HMG 3 | 0.1825 | 0.14 | 0.0725 | 0.0006 | 0.0125 | 0.0975 | 0.0055 | 0.000575 |  | 0.29 | 189.36 | 27225 | 99.27
[16 empty] | 3445 |  | P4 | 0.18 | 0.16 | 0.06 | 0.0006 | 0.01 | 0.13 | 0.0064 | 0.0004 |  | 0.28 | 47.34
[16 empty] | 3459 |  | P4 | 0.2 | 0.15 | 0.08 | 0.0006 | 0.015 | 0.08 | 0.0056 | 0.0007 |  | 0.28 | 94.68
[16 empty] | 3461 |  | P4 | 0.15 | 0.1 | 0.07 | 0.0006 | 0.01 | 0.1 | 0.0044 | 0.0005 |  | 0.32 | 47.34
91 | 2021-10-08 21:31 | 2021-10-18 05:25 | PROD | 1 | 73630 | 39 | 0 | 2 | 0 | 1 | 1.4 | 1 | 1.2 | 4.7 | 5.4 |  |  | HMG 2 | 0.286 | 0.106 | 0.088 | 0.0006 | 0.009 | 0.092 | 0.00414 | 0.0002 |  | 0.308 | 189.36 | 17063 | 98.62
[16 empty] | 3236 |  | P4 | 0.33 | 0.09 | 0.1 | 0.0006 | 0.009 | 0.1 | 0.0041 | 0.0002 |  | 0.3 | 113.616
[16 empty] | 3237 |  | P4 | 0.22 | 0.13 | 0.07 | 0.0006 | 0.009 | 0.08 | 0.0042 | 0.0002 |  | 0.32 | 75.744
67 | 2021-10-09 05:48 | 2021-10-21 05:20 | PROD | 1 | 92374 | 40 | 0 | 3 | 0 | 1 | 1.4 | 1 | 1.4 | 5.9 | 5.2 |  |  | HL 3 | 0.23325 | 0.08 | 0.21775 |  | 0.0099 | 0.06735 | 0.0005 | 0.009975 | 0.012575 |  | 189.36 | 21730 | 99.18
[16 empty] | 2614 | A2/614 | HL | 0.146 | 0.049 | 0.138 |  | 0.0073 | 0.0798 | 0.0005 | 0.0072 | 0.011 |  | 94.68
[16 empty] | 2619 | A2/619 | HL | 0.291 | 0.118 | 0.346 |  | 0.015 | 0.056 | 0.0004 | 0.0075 | 0.0093 |  | 47.34
[16 empty] | 2608 | A2/608 | HL | 0.35 | 0.104 | 0.249 |  | 0.01 | 0.0538 | 0.0006 | 0.018 | 0.019 |  | 47.34
73 | 2021-10-09 05:49 | 2021-10-19 13:20 | PROD | 1 | 77857 | 40 | 0 | 2 | 0 | 1 | 1.4 | 1 | 1.2 | 5.8 | 5.8 |  |  | HMG 4 | [10 empty] | 189.36 | 19383 | 95.96
[16 empty] | 3423 |  | P4 | 0.21 | 0.13 | 0.09 | 0.0006 | 0.007 | 0.11 | 0.0055 | 0.0007 |  | 0.31 | 28.404
[16 empty] | 3454 |  | P4 | 0.12 | 0.15 | 0.08 | 0.0006 | 0.012 | 0.06 | 0.0049 | 0.0004 |  | 0.29 | 47.34
[16 empty] | 4115 |  | P4 | 0.38 | 0.08 | 0.1 | 0.0006 | 0.013 | 0.12 | 0.0052 | 0.0006 |  | 0.32 | 47.34
[16 empty] | 4322 |  | P4 | [10 empty] | 66.276
25 | 2021-10-09 05:50 | 2021-10-21 19:24 | PROD | 2 | 97775 | 48 | 0 | 1 | 0 | 1.2 | 1.4 | 1 | 1.2 | 4.7 | 9.2 | 4099 |  | HMG 1 | 0.19 | 0.16 | 0.04 | 0.0006 | 0.011 | 0.12 | 0.0057 | 0.0007 |  | 0.33 | 189.36 | 27984 | 99.17
64 | 2021-10-09 11:27 | 2021-10-21 01:08 | PROD | 2 | 90501 | 39 | 0 | 5 | 0 | 3.7 | 1.4 | 1 | 1.2 | 5.6 | 12.8 |  |  | HMG 2 | 0.32 | 0.11 | 0.09 | 0.0006 | 0.0115 | 0.1 | 0.005 | 0.00055 |  | 0.315 | 189.36 | 25435 | 99.08
[16 empty] | 4115 |  | P4 | 0.38 | 0.08 | 0.1 | 0.0006 | 0.013 | 0.12 | 0.0052 | 0.0006 |  | 0.32 | 94.68
[16 empty] | 3463 |  | P4 | 0.26 | 0.14 | 0.08 | 0.0006 | 0.01 | 0.08 | 0.0048 | 0.0005 |  | 0.31 | 94.68
18 | 2021-10-09 13:50 | 2021-10-22 02:51 | PROD | 2 | 97272 | 47 | 0 | 3 | 0 | 1 | 1.4 | 1 | 1.2 | 4.8 | 10 |  |  | HMG 4 | 0.261 | 0.145 | 0.0685 | 0.0006 | 0.0119 | 0.084 | 0.005325 | 0.00056 |  | 0.2825 | 189.36 | 27973 | 98.93
[16 empty] | 4101 |  | P4 | 0.28 | 0.16 | 0.06 | 0.0006 | 0.012 | 0.07 | 0.0056 | 0.0006 |  | 0.29 | 75.744
[16 empty] | 3449 |  | P4 | 0.28 | 0.13 | 0.07 | 0.0006 | 0.011 | 0.1 | 0.0051 | 0.0005 |  | 0.27 | 66.276
[16 empty] | 3459 |  | P4 | 0.2 | 0.15 | 0.08 | 0.0006 | 0.015 | 0.08 | 0.0056 | 0.0007 |  | 0.28 | 28.404
[16 empty] | 3464 |  | P4 | 0.21 | 0.13 | 0.08 | 0.0006 | 0.01 | 0.09 | 0.0046 | 0.0004 |  | 0.3 | 18.936
89 | 2021-10-09 22:02 | 2021-10-22 00:05 | PROD | 2 | 93862 | 46 | 0 | 1 | 0 | 1 | 3.8 | 1 | 1.2 | 4.2 | 9.4 |  |  | HMG 2 | 0.32 | 0.11 | 0.09 | 0.0006 | 0.0115 | 0.1 | 0.005 | 0.00055 |  | 0.315 | 189.36 | 26937 | 98.92
[16 empty] | 4115 |  | P4 | 0.38 | 0.08 | 0.1 | 0.0006 | 0.013 | 0.12 | 0.0052 | 0.0006 |  | 0.32 | 94.68
[16 empty] | 3463 |  | P4 | 0.26 | 0.14 | 0.08 | 0.0006 | 0.01 | 0.08 | 0.0048 | 0.0005 |  | 0.31 | 94.68
19 | 2021-10-09 22:02 | 2021-10-20 02:59 | PRZ | 1 | 78632 | 40 | 0 | 2 | 0 | 1.7 | 1.4 | 1 | 1.2 | 6.2 | 9.7 |  |  | HMG 4 | 0.2925 | 0.1625 | 0.0675 | 0.0006 | 0.0155 | 0.09 | 0.00525 | 0.00085 |  | 0.3075 | 195.16 | 25399 | 98.48
[16 empty] | 4100 |  | P4 | 0.38 | 0.16 | 0.08 | 0.0006 | 0.016 | 0.08 | 0.0055 | 0.0008 |  | 0.26 | 48.79
[16 empty] | 3457 |  | P4 | 0.3 | 0.17 | 0.07 | 0.0006 | 0.018 | 0.08 | 0.0055 | 0.0012 |  | 0.34 | 48.79
[16 empty] | 3458 |  | P4 | 0.28 | 0.17 | 0.07 | 0.0006 | 0.016 | 0.12 | 0.0047 | 0.0008 |  | 0.31 | 48.79
[16 empty] | 4111 |  | P4 | 0.21 | 0.15 | 0.05 | 0.0006 | 0.012 | 0.08 | 0.0053 | 0.0006 |  | 0.32 | 48.79
59 | 2021-10-10 00:42 | 2021-10-22 21:12 | PROD | 2 | 99689 | 48 | 0 | 2 | 0 | 1.5 | 1.4 | 1 | 1.2 | 6.8 | 10.8 |  |  | HMG 3 | 0.2385 | 0.1085 | 0.0635 | 0.0006 | 0.01105 | 0.078 | 0.00515 | 0.000485 |  | 0.2965 | 189.36 | 27148 | 98.93
[16 empty] | 3429 |  | P4 | 0.15 | 0.11 | 0.1 | 0.0006 | 0.01 | 0.09 | 0.0063 | 0.0004 |  | 0.26 | 47.34
[16 empty] | 3448 |  | P4 | 0.28 | 0.1 | 0.05 | 0.0006 | 0.011 | 0.07 | 0.0047 | 0.0005 |  | 0.31 | 123.084
[16 empty] | 4102 |  | P4 | 0.19 | 0.16 | 0.06 | 0.0006 | 0.014 | 0.1 | 0.0052 | 0.0006 |  | 0.3 | 18.936
75 | 2021-10-10 05:28 | 2021-10-20 05:19 | PROD | 1 | 73469 | 37 | 0 | 5 | 0 | 1.1 | 1.4 | 1 | 1.3 | 6.1 | 4.6 |  |  | HMG 4 | 0.3075 | 0.145 | 0.0625 | 0.0006 | 0.0095 | 0.09 | 0.0038 | 0.000625 |  | 0.2975 | 189.36 | 17659 | 93.44
[16 empty] | 4536 |  | P4 | 0.24 | 0.14 | 0.09 | 0.0006 | 0.011 | 0.06 | 0.004 | 0.0007 |  | 0.27 | 47.34
[16 empty] | 3331 |  | P4 | 0.38 | 0.15 | 0.04 | 0.0006 | 0.007 | 0.09 | 0.0028 | 0.0005 |  | 0.33 | 47.34
[16 empty] | 4541 |  | P4 | 0.3 | 0.16 | 0.04 | 0.0006 | 0.008 | 0.12 | 0.0033 | 0.0007 |  | 0.34 | 47.34
[16 empty] | 3336 |  | P4 | 0.31 | 0.13 | 0.08 | 0.0006 | 0.012 | 0.09 | 0.0051 | 0.0006 |  | 0.25 | 47.34
82 | 2021-10-10 19:25 | 2021-10-22 15:12 | PROD | 2 | 92491 | 45 | 0 | 1 | 0 | 1 | 1.4 | 1 | 1.2 | 5.8 | 8.5 | 3455 |  | HMG 1 | 0.22 | 0.09 | 0.12 | 0.0006 | 0.018 | 0.08 | 0.0057 | 0.001 |  | 0.25 | 189.36 | 26717 | 99.81
46 | 2021-10-10 21:13 | 2021-10-24 04:01 | PROD | 2 | 102404 | 48 | 0 | 1 | 0 | 1.9 | 1.4 | 1 | 1.2 | 4.8 | 10.3 |  |  | HMG 2 | 0.235 | 0.16 | 0.06 | 0.0006 | 0.012 | 0.07 | 0.0062 | 0.00055 |  | 0.295 | 189.36 | 29285 | 99
[16 empty] | 3446 |  | P4 | 0.19 | 0.16 | 0.06 | 0.0006 | 0.012 | 0.07 | 0.0068 | 0.0005 |  | 0.3 | 94.68
[16 empty] | 4101 |  | P4 | 0.28 | 0.16 | 0.06 | 0.0006 | 0.012 | 0.07 | 0.0056 | 0.0006 |  | 0.29 | 94.68
90 | 2021-10-10 21:14 | 2021-10-21 02:22 | PRZ | 1 | 79760 | 41 | 0 | 1 | 0 | 2.2 | 1.4 | 1 | 1.2 | 8.6 | 10.4 |  |  | HMG 4 | 0.22 | 0.15 | 0.08 | 0.0006 | 0.01275 | 0.09 | 0.005325 | 0.00065 |  | 0.285 | 195.16 | 26072 | 99.56
[16 empty] | 3445 |  | P4 | 0.18 | 0.16 | 0.06 | 0.0006 | 0.01 | 0.13 | 0.0064 | 0.0004 |  | 0.28 | 48.79
[16 empty] | 3459 |  | P4 | 0.2 | 0.15 | 0.08 | 0.0006 | 0.015 | 0.08 | 0.0056 | 0.0007 |  | 0.28 | 48.79
[16 empty] | 4112 |  | P4 | 0.22 | 0.15 | 0.06 | 0.0006 | 0.012 | 0.08 | 0.0046 | 0.0008 |  | 0.29 | 48.79
[16 empty] | 4113 |  | P4 | 0.28 | 0.14 | 0.12 | 0.0006 | 0.014 | 0.07 | 0.0047 | 0.0007 |  | 0.29 | 48.79
78 | 2021-10-10 21:16 | 2021-10-22 05:21 | PROD | 1 | 86098 | 39 | 0 | 6 | 0 | 1 | 1.4 | 1 | 1.2 | 5.6 | 5.7 | 4124 |  | HMG 1 | 0.26 | 0.1 | 0.08 | 0.0006 | 0.009 | 0.07 | 0.0054 | 0.0005 |  | 0.32 | 189.36 | 19942 | 97.7
12 | 2021-10-11 06:04 | 2021-10-21 13:53 | PROD | 1 | 75055 | 36 | 0 | 3 | 0 | 1 | 1.4 | 1 | 1.2 | 4.6 | 6.9 |  |  | HMG 5 | 0.3685 | 0.1485 | 0.078 | 0.0006 | 0.013 | 0.1145 | 0.004515 | 0.00081 |  | 0.2765 | 189.36 | 17643 | 92.28
[16 empty] | 4532 |  | P4 | 0.28 | 0.15 | 0.07 | 0.0006 | 0.012 | 0.11 | 0.0043 | 0.0006 |  | 0.29 | 47.34
[16 empty] | 3356 |  | P4 | 0.21 | 0.15 | 0.07 | 0.0006 | 0.013 | 0.1 | 0.0046 | 0.0003 |  | 0.3 | 37.872
[16 empty] | 3357 |  | P4 | 0.19 | 0.08 | 0.07 | 0.0006 | 0.012 | 0.14 | 0.0038 | 0.0004 |  | 0.32 | 9.468
[16 empty] | 3378 |  | P4 | 0.52 | 0.15 | 0.08 | 0.0006 | 0.013 | 0.13 | 0.0047 | 0.0012 |  | 0.26 | 75.744
[16 empty] | 3379 |  | P4 | 0.39 | 0.17 | 0.11 | 0.0006 | 0.016 | 0.08 | 0.0045 | 0.001 |  | 0.24 | 18.936
92 | 2021-10-11 06:08 | 2021-10-20 14:00 | PROD | 1 | 74226 | 39 | 0 | 1 | 1 | 1 | 1.4 | 1 | 1.3 | 5.2 | 9.2 |  |  | HMG 4 | 0.2505 | 0.132 | 0.0795 | 0.0006 | 0.01205 | 0.1165 | 0.004665 | 0.0006 |  | 0.328 | 189.36 | 16924 | 100.44
[16 empty] | 4532 |  | P4 | 0.28 | 0.15 | 0.07 | 0.0006 | 0.012 | 0.11 | 0.0043 | 0.0006 |  | 0.29 | 47.34
[16 empty] | 3357 |  | P4 | 0.19 | 0.08 | 0.07 | 0.0006 | 0.012 | 0.14 | 0.0038 | 0.0004 |  | 0.32 | 18.936
[16 empty] | 3358 |  | P4 | 0.21 | 0.11 | 0.1 | 0.0006 | 0.009 | 0.1 | 0.0034 | 0.0004 |  | 0.29 | 28.404
[16 empty] | 4125 |  | P4 | 0.26 | 0.14 | 0.08 | 0.0006 | 0.013 | 0.12 | 0.0054 | 0.0007 |  | 0.36 | 94.68
44 | 2021-10-11 11:32 | 2021-10-22 13:35 | PROD | 2 | 85947 | 43 | 0 | 1 | 0 | 1 | 1.4 | 1 | 1.2 | 8 | 11.5 |  |  | HMG 2 | 0.2625 | 0.1325 | 0.0775 | 0.0006 | 0.0105 | 0.09 | 0.0046 | 0.00045 |  | 0.3075 | 189.36 | 23888 | 98.97
[16 empty] | 3464 |  | P4 | 0.21 | 0.13 | 0.08 | 0.0006 | 0.01 | 0.09 | 0.0046 | 0.0004 |  | 0.3 | 142.02
[16 empty] | 4117 |  | P4 | 0.42 | 0.14 | 0.07 | 0.0006 | 0.012 | 0.09 | 0.0046 | 0.0006 |  | 0.33 | 47.34
27 | 2021-10-11 14:12 | 2021-10-21 06:53 | PROD | 2 | 75481 | 39 | 0 | 0 | 0 | 1 | 1.4 | 1 | 1.2 | 3.7 | 8.2 | 4116 |  | HMG 1 | 0.29 | 0.17 | 0.06 | 0.0006 | 0.011 | 0.08 | 0.0043 | 0.0006 |  | 0.35 | 189.36 | 21978 | 98.59
10 | 2021-10-11 21:11 | 2021-10-22 22:00 | PROD | 2 | 85499 | 41 | 0 | 1 | 0 | 1 | 1.4 | 1 | 1.2 | 5.2 | 10 |  |  | HMG 2 | 0.22 | 0.145 | 0.06 | 0.0006 | 0.0115 | 0.095 | 0.00465 | 0.00055 |  | 0.285 | 189.36 | 25154 | 99.08
[16 empty] | 3449 |  | P4 | 0.28 | 0.13 | 0.07 | 0.0006 | 0.011 | 0.1 | 0.0051 | 0.0005 |  | 0.27 | 94.68
[16 empty] | 4103 |  | P4 | 0.16 | 0.16 | 0.05 | 0.0006 | 0.012 | 0.09 | 0.0042 | 0.0006 |  | 0.3 | 94.68
96 | 2021-10-11 21:17 | 2021-10-23 13:20 | PROD | 1 | 88701 | 46 | 0 | 3 | 0 | 1 | 1.4 | 1 | 1.2 | 5.8 | 7.1 | 4126 |  | HMG 1 | 0.35 | 0.16 | 0.08 | 0.0006 | 0.012 | 0.12 | 0.0054 | 0.0006 |  | 0.31 | 189.36 | 20777 | 97.15
66 | 2021-10-12 12:30 | 2021-10-22 23:05 | PROD | 2 | 80736 | 39 | 0 | 2 | 0 | 1 | 1.4 | 1 | 1.4 | 4.8 | 6.6 |  |  | HL 2 | 0.27825 | 0.1045 | 0.176 |  | 0.01085 | 0.037225 | 0.000625 | 0.0155 | 0.01075 |  | 189.36 | 22301 | 99.58
[16 empty] | 2597 | A2/597 | HL | 0.305 | 0.121 | 0.182 |  | 0.012 | 0.0295 | 0.0007 | 0.017 | 0.011 |  | 142.02
[16 empty] | 2616 | A2/616 | HL | 0.198 | 0.055 | 0.158 |  | 0.0074 | 0.0604 | 0.0004 | 0.011 | 0.01 |  | 47.34
32 | 2021-10-12 13:27 | 2021-10-23 05:20 | PROD | 2 | 82558 | 41 | 0 | 0 | 0 | 1 | 1.4 | 1 | 1.2 | 5.7 | 10.6 |  |  | HMG 4 | 0.2775 | 0.145 | 0.0675 | 0.0006 | 0.01125 | 0.1 | 0.005075 | 0.00045 |  | 0.315 | 189.36 | 23741 | 98.78
[16 empty] | 3459 |  | P4 | 0.2 | 0.15 | 0.08 | 0.0006 | 0.015 | 0.08 | 0.0056 | 0.0007 |  | 0.28 | 47.34
[16 empty] | 4117 |  | P4 | 0.42 | 0.14 | 0.07 | 0.0006 | 0.012 | 0.09 | 0.0046 | 0.0006 |  | 0.33 | 47.34
[16 empty] | 3465 |  | P4 | 0.19 | 0.13 | 0.06 | 0.0006 | 0.009 | 0.14 | 0.0056 | 0.0002 |  | 0.31 | 47.34
[16 empty] | 3466 |  | P4 | 0.3 | 0.16 | 0.06 | 0.0006 | 0.009 | 0.09 | 0.0045 | 0.0003 |  | 0.34 | 47.34
16 | 2021-10-12 18:28 | 2021-10-23 21:14 | PROD | 2 | 86075 | 41 | 0 | 0 | 0 | 1 | 1.4 | 1 | 1.2 | 7.6 | 7.4 | 4118 |  | HMG 1 | 0.29 | 0.18 | 0.08 | 0.0006 | 0.014 | 0.09 | 0.005 | 0.0007 |  | 0.28 | 189.36 | 25216 | 99.07
17 | 2021-10-12 21:11 | 2021-10-23 13:22 | PROD | 1 | 81151 | 38 | 0 | 4 | 0 | 1 | 1.4 | 1 | 1.2 | 4.9 | 8.6 | 3472 |  | HMG 1 | 0.25 | 0.17 | 0.1 | 0.0006 | 0.015 | 0.12 | 0.0056 | 0.0006 |  | 0.31 | 189.36 | 18948 | 96.89
87 | 2021-10-12 22:24 | 2021-10-24 | PROD | 2 | 85911 | 39 | 0 | 5 | 0 | 1 | 1.4 | 1 | 1.2 | 5.8 | 9.1 |  |  | HMG 4 | 0.2975 | 0.155 | 0.0675 | 0.0006 | 0.0115 | 0.1 | 0.004875 | 0.000525 |  | 0.3175 | 189.36 | 24774 | 99.16
[16 empty] | 4116 |  | P4 | 0.29 | 0.17 | 0.06 | 0.0006 | 0.011 | 0.08 | 0.0043 | 0.0006 |  | 0.35 | 47.34
[16 empty] | 4117 |  | P4 | 0.42 | 0.14 | 0.07 | 0.0006 | 0.012 | 0.09 | 0.0046 | 0.0006 |  | 0.33 | 47.34
[16 empty] | 3465 |  | P4 | 0.19 | 0.13 | 0.06 | 0.0006 | 0.009 | 0.14 | 0.0056 | 0.0002 |  | 0.31 | 47.34
[16 empty] | 4118 |  | P4 | 0.29 | 0.18 | 0.08 | 0.0006 | 0.014 | 0.09 | 0.005 | 0.0007 |  | 0.28 | 47.34
86 | 2021-10-12 23:20 | 2021-10-24 16:59 | PROD | 1 | 89944 | 42 | 0 | 4 | 0 | 1 | 1.4 | 1 | 1.2 | 5.6 | 8.1 |  |  | HMG 3 | 0.26 | 0.155 | 0.095 | 0.0006 | 0.01425 | 0.095 | 0.005225 | 0.000675 |  | 0.2925 | 189.36 | 20807 | 98.12
[16 empty] | 4417 |  | P4 | 0.32 | 0.1 | 0.09 | 0.0006 | 0.01 | 0.07 | 0.0043 | 0.0005 |  | 0.3 | 47.34
[16 empty] | 4107 |  | P4 | 0.22 | 0.18 | 0.09 | 0.0006 | 0.017 | 0.07 | 0.0054 | 0.001 |  | 0.25 | 47.34
[16 empty] | 3472 |  | P4 | 0.25 | 0.17 | 0.1 | 0.0006 | 0.015 | 0.12 | 0.0056 | 0.0006 |  | 0.31 | 94.68
21 | 2021-10-13 05:32 | 2021-10-24 13:23 | PROD | 1 | 85770 | 39 | 0 | 3 | 0 | 1.6 | 1.4 | 1 | 1.5 | 6.1 | 8 |  |  | HMG 3 | 0.2575 | 0.17 | 0.1025 | 0.0006 | 0.012 | 0.1125 | 0.00515 | 0.00095 |  | 0.275 | 189.36 | 20481 | 96.81
[16 empty] | 4049 |  | P4 | 0.2 | 0.14 | 0.13 | 0.0006 | 0.011 | 0.09 | 0.0056 | 0.0006 |  | 0.24 | 47.34
[16 empty] | 3439 |  | P4 | 0.29 | 0.18 | 0.08 | 0.0006 | 0.009 | 0.1 | 0.0046 | 0.0008 |  | 0.3 | 47.34
[16 empty] | 4128 |  | P4 | 0.27 | 0.18 | 0.1 | 0.0006 | 0.014 | 0.13 | 0.0052 | 0.0012 |  | 0.28 | 94.68
69 | 2021-10-13 05:50 | 2021-10-25 14:02 | PROD | 1 | 91219 | 43 | 0 | 4 | 0 | 1 | 1.4 | 1 | 1.2 | 8.2 | 6.5 | 76 | 125/WTR/76 | HL 1 | 0.101 | 0.07 | 0.161 |  | 0.0091 | 0.0918 | 0.0022 | 0.009 | 0.0014 |  | 189.36 | 22298 | 96.08
83 | 2021-10-13 11:16 | 2021-10-23 10:00 | PROD | 2 | 77540 | 39 | 0 | 0 | 0 | 1.3 | 1.4 | 1 | 1.2 | 4.8 | 10.8 |  |  | HMG 2 | 0.2825 | 0.15 | 0.0725 | 0.0006 | 0.0145 | 0.0675 | 0.005375 | 0.00105 |  | 0.305 | 189.36 | 23580 | 99.03
[16 empty] | 4094 |  | P4 | 0.2 | 0.15 | 0.05 | 0.0006 | 0.01 | 0.06 | 0.0056 | 0.0006 |  | 0.32 | 47.34
[16 empty] | 4110 |  | P4 | 0.31 | 0.15 | 0.08 | 0.0006 | 0.016 | 0.07 | 0.0053 | 0.0012 |  | 0.3 | 142.02
31 | 2021-10-13 14:04 | 2021-10-23 22:07 | PROD | 2 | 81220 | 40 | 0 | 1 | 1 | 1 | 1.4 | 1 | 1.2 | 5.1 | 11.7 |  |  | HMG 2 | 0.235 | 0.15 | 0.075 | 0.0006 | 0.0115 | 0.085 | 0.00495 | 0.0004 |  | 0.325 | 189.36 | 23599 | 100.15
[16 empty] | 3466 |  | P4 | 0.3 | 0.16 | 0.06 | 0.0006 | 0.009 | 0.09 | 0.0045 | 0.0003 |  | 0.34 | 94.68
[16 empty] | 4119 |  | P4 | 0.17 | 0.14 | 0.09 | 0.0006 | 0.014 | 0.08 | 0.0054 | 0.0005 |  | 0.31 | 94.68
76 | 2021-10-13 19:28 | 2021-10-24 22:03 | PROD | 2 | 85531 | 41 | 0 | 1 | 0 | 2.2 | 1.4 | 1 | 1.2 | 4.2 | 12.6 |  |  | HMG 2 | 0.235 | 0.15 | 0.075 | 0.0006 | 0.0115 | 0.085 | 0.00495 | 0.0004 |  | 0.325 | 189.36 | 24756 | 99.44
[16 empty] | 3466 |  | P4 | 0.3 | 0.16 | 0.06 | 0.0006 | 0.009 | 0.09 | 0.0045 | 0.0003 |  | 0.34 | 94.68
[16 empty] | 4119 |  | P4 | 0.17 | 0.14 | 0.09 | 0.0006 | 0.014 | 0.08 | 0.0054 | 0.0005 |  | 0.31 | 94.68
1 | 2021-10-13 22:03 | 2021-10-25 07:55 | PROD | 1 | 86526 | 40 | 0 | 4 | 0 | 1 | 1.4 | 1 | 1.2 | 4.8 | 7.4 |  |  | HMG 3 | 0.1775 | 0.1325 | 0.09 | 0.0006 | 0.0095 | 0.125 | 0.00445 | 0.00035 |  | 0.3275 | 189.36 | 19795 | 97.03
[16 empty] | 4415 |  | P4 | 0.19 | 0.1 | 0.12 | 0.0006 | 0.007 | 0.12 | 0.0038 | 0.0002 |  | 0.3 | 47.34
[16 empty] | 3471 |  | P4 | 0.15 | 0.13 | 0.06 | 0.0006 | 0.008 | 0.13 | 0.0042 | 0.0002 |  | 0.37 | 94.68
[16 empty] | 3474 |  | P4 | 0.22 | 0.17 | 0.12 | 0.0006 | 0.015 | 0.12 | 0.0056 | 0.0008 |  | 0.27 | 47.34
61 | 2021-10-13 22:16 | 2021-10-25 02:00 | PROD | 2 | 87182 | 42 | 0 | 0 | 0 | 1 | 1.4 | 1 | 1.2 | 5.3 | 12 | 3468 |  | HMG 1 | 0.19 | 0.16 | 0.09 | 0.0006 | 0.011 | 0.15 | 0.005 | 0.0002 |  | 0.31 | 189.36 | 25929 | 99.72
43 | 2021-10-14 05:22 | 2021-10-26 08:48 | PROD | 1 | 91318 | 47 | 0 | 2 | 0 | 1 | 1.4 | 1 | 1.2 | 4.6 | 6.3 |  |  | HMG 2 | 0.3 | 0.16 | 0.115 | 0.0006 | 0.015 | 0.115 | 0.0056 | 0.0011 |  | 0.275 | 189.36 | 20803 | 96.5
[16 empty] | 4128 |  | P4 | 0.27 | 0.18 | 0.1 | 0.0006 | 0.014 | 0.13 | 0.0052 | 0.0012 |  | 0.28 | 94.68
[16 empty] | 4129 |  | P4 | 0.33 | 0.14 | 0.13 | 0.0006 | 0.016 | 0.1 | 0.006 | 0.001 |  | 0.27 | 94.68
55 | 2021-10-14 05:24 | 2021-10-24 05:24 | PROD | 1 | 77145 | 38 | 0 | 2 | 0 | 1 | 1.4 | 1 | 1.2 | 5.4 | 9.2 |  |  | HMG 2 | 0.2025 | 0.16 | 0.105 | 0.0006 | 0.01325 | 0.1225 | 0.00525 | 0.00065 |  | 0.295 | 189.36 | 17896 | 97.78
[16 empty] | 3471 |  | P4 | 0.15 | 0.13 | 0.06 | 0.0006 | 0.008 | 0.13 | 0.0042 | 0.0002 |  | 0.37 | 47.34
[16 empty] | 3474 |  | P4 | 0.22 | 0.17 | 0.12 | 0.0006 | 0.015 | 0.12 | 0.0056 | 0.0008 |  | 0.27 | 142.02
49 | 2021-10-14 06:41 | 2021-10-26 16:42 | PROD | 1 | 94284 | 45 | 0 | 3 | 0 | 1 | 1.4 | 1 | 1.2 | 6.4 | 7 |  |  | HMG 4 | 0.2525 | 0.13 | 0.09 | 0.0006 | 0.01175 | 0.0975 | 0.005125 | 0.000625 |  | 0.31 | 189.36 | 22067 | 97.25
[16 empty] | 3237 |  | P4 | 0.22 | 0.13 | 0.07 | 0.0006 | 0.009 | 0.08 | 0.0042 | 0.0002 |  | 0.32 | 47.34
[16 empty] | 3471 |  | P4 | 0.15 | 0.13 | 0.06 | 0.0006 | 0.008 | 0.13 | 0.0042 | 0.0002 |  | 0.37 | 47.34
[16 empty] | 3475 |  | P4 | 0.31 | 0.12 | 0.1 | 0.0006 | 0.014 | 0.08 | 0.0061 | 0.0011 |  | 0.28 | 47.34
[16 empty] | 4129 |  | P4 | 0.33 | 0.14 | 0.13 | 0.0006 | 0.016 | 0.1 | 0.006 | 0.001 |  | 0.27 | 47.34
80 | 2021-10-14 13:28 | 2021-10-25 15:59 | PROD | 2 | 85290 | 37 | 0 | 4 | 0 | 1 | 1.4 | 1 | 1.2 | 4.8 | 10.8 | 4120 |  | HMG 1 | 0.27 | 0.13 | 0.06 | 0.0006 | 0.013 | 0.08 | 0.0048 | 0.0005 |  | 0.34 | 189.36 | 23955 | 99.14
29 | 2021-10-14 15:22 | 2021-10-25 19:57 | PROD | 2 | 86315 | 43 | 0 | 1 | 0 | 1 | 1.4 | 1 | 1.2 | 5 | 11 | 4121 |  | HMG 1 | 0.34 | 0.16 | 0.08 | 0.0006 | 0.015 | 0.07 | 0.0055 | 0.0006 |  | 0.31 | 189.36 | 24783 | 98.62
11 | 2021-10-14 19:04 | 2021-10-26 02:57 | PROD | 2 | 86927 | 41 | 0 | 4 | 0 | 1.8 | 1.4 | 1 | 1.2 | 7.7 | 14.1 |  |  | HMG 2 | 0.205 | 0.14 | 0.065 | 0.0006 | 0.012 | 0.095 | 0.0048 | 0.00035 |  | 0.32 | 189.36 | 25922 | 98.21
[16 empty] | 3467 |  | P4 | 0.14 | 0.15 | 0.07 | 0.0006 | 0.011 | 0.11 | 0.0048 | 0.0002 |  | 0.3 | 94.68
[16 empty] | 4120 |  | P4 | 0.27 | 0.13 | 0.06 | 0.0006 | 0.013 | 0.08 | 0.0048 | 0.0005 |  | 0.34 | 94.68
88 | 2021-10-14 21:03 | 2021-10-25 08:46 | PROD | 1 | 77568 | 38 | 0 | 4 | 0 | 1 | 1.4 | 1 | 1.2 | 4.2 | 6.8 |  |  | HMG 4 | 0.185 | 0.155 | 0.0725 | 0.0006 | 0.01025 | 0.08 | 0.004825 | 0.000475 |  | 0.3 | 189.36 | 17610 | 93.95
[16 empty] | 3398 |  | P4 | 0.22 | 0.16 | 0.05 | 0.0006 | 0.007 | 0.09 | 0.0032 | 0.0005 |  | 0.31 | 47.34
[16 empty] | 3441 |  | P4 | 0.18 | 0.16 | 0.12 | 0.0006 | 0.013 | 0.06 | 0.0057 | 0.0006 |  | 0.27 | 47.34
[16 empty] | 4094 |  | P4 | 0.2 | 0.15 | 0.05 | 0.0006 | 0.01 | 0.06 | 0.0056 | 0.0006 |  | 0.32 | 47.34
[16 empty] | 3467 |  | P4 | 0.14 | 0.15 | 0.07 | 0.0006 | 0.011 | 0.11 | 0.0048 | 0.0002 |  | 0.3 | 47.34
77 | 2021-10-14 21:06 | 2021-10-26 13:22 | PROD | 1 | 87657 | 41 | 0 | 5 | 0 | 1 | 1.4 | 1 | 1.2 | 5.2 | 7.7 |  |  | HMG 2 | 0.305 | 0.15 | 0.105 | 0.0006 | 0.0125 | 0.095 | 0.005325 | 0.000725 |  | 0.27 | 189.36 | 20946 | 97.06
[16 empty] | 3476 |  | P4 | 0.26 | 0.15 | 0.15 | 0.0006 | 0.017 | 0.11 | 0.0063 | 0.0008 |  | 0.24 | 47.34
[16 empty] | 3477 |  | P4 | 0.32 | 0.15 | 0.09 | 0.0006 | 0.011 | 0.09 | 0.005 | 0.0007 |  | 0.28 | 142.02
48 | 2021-10-14 22:05 | 2021-10-26 08:34 | PROD | 2 | 88258 | 43 | 0 | 1 | 0 | 1.6 | 1.4 | 1 | 1.2 | 4.8 | 13 |  |  | HMG 4 | 0.2375 | 0.165 | 0.106 | 0.00063 | 0.01205 | 0.0875 | 0.004155 | 0.00089 |  | 0.276 | 189.36 | 25536 | 98.9
[16 empty] | 4528 |  | P4 | 0.27 | 0.16 | 0.12 | 0.0006 | 0.011 | 0.13 | 0.0035 | 0.0012 |  | 0.32 | 56.808
[16 empty] | 4531 |  | P4 | 0.29 | 0.18 | 0.12 | 0.0006 | 0.013 | 0.05 | 0.0046 | 0.0011 |  | 0.22 | 56.808
[16 empty] | 4538 |  | P4 | 0.23 | 0.17 | 0.11 | 0.0008 | 0.014 | 0.04 | 0.0035 | 0.001 |  | 0.26 | 28.404
[16 empty] | 3467 |  | P4 | 0.14 | 0.15 | 0.07 | 0.0006 | 0.011 | 0.11 | 0.0048 | 0.0002 |  | 0.3 | 47.34
14 | 2021-10-15 05:28 | 2021-10-27 13:25 | PROD | 1 | 92724 | 39 | 0 | 4 | 0 | 1 | 1.4 | 1 | 1.2 | 5.2 | 6.8 | 3477 |  | HMG 1 | 0.32 | 0.15 | 0.09 | 0.0006 | 0.011 | 0.09 | 0.005 | 0.0007 |  | 0.28 | 189.36 | 21840 | 96.53
70 | 2021-10-15 05:33 | 2021-10-27 05:17 | PROD | 1 | 90930 | 45 | 0 | 2 | 0 | 1 | 1.4 | 1 | 1.2 | 5.3 | 7.4 | 75 | 115/WTR/75 | HL 1 | 0.098 | 0.061 | 0.154 |  | 0.008 | 0.0798 | 0.0013 | 0.015 | 0.0037 |  | 189.36 | 19941 | 98.29
22 | 2021-10-15 10:35 | 2021-10-26 17:09 | PROD | 2 | 87469 | 40 | 0 | 1 | 0 | 1.1 | 1.4 | 1 | 1.2 | 5 | 9.7 |  |  | HMG 3 | 0.2875 | 0.165 | 0.09 | 0.0006 | 0.01425 | 0.0725 | 0.005425 | 0.000625 |  | 0.2925 | 189.36 | 24668 | 99.28
[16 empty] | 3441 |  | P4 | 0.18 | 0.16 | 0.12 | 0.0006 | 0.013 | 0.06 | 0.0057 | 0.0006 |  | 0.27 | 47.34
[16 empty] | 4118 |  | P4 | 0.29 | 0.18 | 0.08 | 0.0006 | 0.014 | 0.09 | 0.005 | 0.0007 |  | 0.28 | 47.34
[16 empty] | 4121 |  | P4 | 0.34 | 0.16 | 0.08 | 0.0006 | 0.015 | 0.07 | 0.0055 | 0.0006 |  | 0.31 | 94.68
84 | 2021-10-15 10:38 | 2021-10-26 04:03 | PROD | 2 | 83750 | 40 | 0 | 1 | 0 | 1 | 1.4 | 1 | 1.2 | 5.9 | 10.5 | 3462 |  | HMG 1 | 0.23 | 0.11 | 0.08 | 0.0006 | 0.012 | 0.1 | 0.0044 | 0.001 |  | 0.33 | 189.36 | 24073 | 99.6
2 | 2021-10-15 19:24 | 2021-10-26 23:06 | PROD | 2 | 85751 | 43 | 0 | 0 | 0 | 1 | 1.4 | 1 | 1.2 | 6.5 | 9.3 |  |  | HMG 3 | 0.2255 | 0.1495 | 0.0885 | 0.0006 | 0.00915 | 0.081 | 0.005035 | 0.00053 |  | 0.3015 | 189.36 | 25716 | 98.31
[16 empty] | 3234 |  | P4 | 0.21 | 0.15 | 0.02 | 0.0006 | 0.003 | 0.11 | 0.0028 | 0.0002 |  | 0.37 | 66.276
[16 empty] | 4078 |  | P4 | 0.28 | 0.14 | 0.13 | 0.0006 | 0.012 | 0.07 | 0.0067 | 0.0008 |  | 0.26 | 66.276
[16 empty] | 3441 |  | P4 | 0.18 | 0.16 | 0.12 | 0.0006 | 0.013 | 0.06 | 0.0057 | 0.0006 |  | 0.27 | 56.808
56 | 2021-10-15 22:04 | 2021-10-27 08:55 | PROD | 1 | 84672 | 39 | 0 | 5 | 0 | 1 | 1.4 | 1 | 1.2 | 5 | 7.2 |  |  | HMG 2 | 0.335 | 0.1675 | 0.1025 | 0.0006 | 0.0135 | 0.0975 | 0.0051 | 0.0009 |  | 0.295 | 189.36 | 20408 | 94.18
[16 empty] | 4126 |  | P4 | 0.35 | 0.16 | 0.08 | 0.0006 | 0.012 | 0.12 | 0.0054 | 0.0006 |  | 0.31 | 47.34
[16 empty] | 3478 |  | P4 | 0.33 | 0.17 | 0.11 | 0.0006 | 0.014 | 0.09 | 0.005 | 0.001 |  | 0.29 | 142.02
94 | 2021-10-15 22:09 | 2021-10-27 06:00 | PROD | 2 | 87809 | 43 | 0 | 1 | 0 | 1 | 1.4 | 1 | 1.2 | 5.7 | 10.4 |  |  | HMG 3 | 0.265 | 0.13 | 0.08 | 0.0006 | 0.01225 | 0.1 | 0.0055 | 0.000525 |  | 0.2925 | 189.36 | 25438 | 99.12
[16 empty] | 3466 |  | P4 | 0.3 | 0.16 | 0.06 | 0.0006 | 0.009 | 0.09 | 0.0045 | 0.0003 |  | 0.34 | 47.34
[16 empty] | 3469 |  | P4 | 0.2 | 0.11 | 0.08 | 0.0006 | 0.014 | 0.11 | 0.0062 | 0.0005 |  | 0.3 | 94.68
[16 empty] | 4122 |  | P4 | 0.36 | 0.14 | 0.1 | 0.0006 | 0.012 | 0.09 | 0.0051 | 0.0008 |  | 0.23 | 47.34
52 | 2021-10-16 05:27 | 2021-10-28 05:28 | PROD | 1 | 92041 | 44 | 0 | 4 | 0 | 1 | 1.4 | 1 | 1.2 | 7 | 7.8 | 4132 |  | HMG 1 | 0.26 | 0.14 | 0.08 | 0.0006 | 0.012 | 0.09 | 0.0046 | 0.0007 |  | 0.27 | 189.36 | 21807 | 98.1
57 | 2021-10-16 05:28 | 2021-10-28 05:29 | PROD | 1 | 92536 | 43 | 0 | 4 | 0 | 1 | 1.4 | 1 | 1.2 | 6 | 8.9 |  |  | HMG 2 | 0.29 | 0.16 | 0.095 | 0.0006 | 0.013 | 0.105 | 0.00485 | 0.0009 |  | 0.285 | 189.36 | 21440 | 98.65
[16 empty] | 4131 |  | P4 | 0.25 | 0.15 | 0.08 | 0.0006 | 0.012 | 0.12 | 0.0047 | 0.0008 |  | 0.28 | 94.68
[16 empty] | 3478 |  | P4 | 0.33 | 0.17 | 0.11 | 0.0006 | 0.014 | 0.09 | 0.005 | 0.001 |  | 0.29 | 94.68
81 | 2021-10-16 11:02 | 2021-10-27 19:15 | PROD | 2 | 87803 | 42 | 0 | 2 | 0 | 1 | 1.4 | 1 | 1.2 | 3.7 | 8.3 |  |  | HMG 3 | 0.195 | 0.1475 | 0.0775 | 0.0006 | 0.012 | 0.09 | 0.005025 | 0.000375 |  | 0.315 | 189.36 | 25826 | 98.97
[16 empty] | 3466 |  | P4 | 0.3 | 0.16 | 0.06 | 0.0006 | 0.009 | 0.09 | 0.0045 | 0.0003 |  | 0.34 | 47.34
[16 empty] | 4119 |  | P4 | 0.17 | 0.14 | 0.09 | 0.0006 | 0.014 | 0.08 | 0.0054 | 0.0005 |  | 0.31 | 94.68
[16 empty] | 3467 |  | P4 | 0.14 | 0.15 | 0.07 | 0.0006 | 0.011 | 0.11 | 0.0048 | 0.0002 |  | 0.3 | 47.34
20 | 2021-10-16 19:27 | 2021-10-29 06:42 | PROD | 2 | 94398 | 49 | 0 | 1 | 1 | 1.3 | 1.4 | 1 | 1.2 | 4.9 | 8.8 |  |  | HMG 3 | 0.2775 | 0.1505 | 0.1135 | 0.0006 | 0.0129 | 0.0905 | 0.005415 | 0.000825 |  | 0.2225 | 189.36 | 26900 | 97.57
[16 empty] | 3442 |  | P4 | 0.15 | 0.17 | 0.1 | 0.0006 | 0.012 | 0.1 | 0.0051 | 0.0004 |  | 0.26 | 9.468
[16 empty] | 4122 |  | P4 | 0.36 | 0.14 | 0.1 | 0.0006 | 0.012 | 0.09 | 0.0051 | 0.0008 |  | 0.23 | 94.68
[16 empty] | 4123 |  | P4 | 0.2 | 0.16 | 0.13 | 0.0006 | 0.014 | 0.09 | 0.0058 | 0.0009 |  | 0.21 | 85.212
71 | 2021-10-16 21:04 | 2021-10-28 13:21 | PROD | 1 | 89085 | 41 | 0 | 3 | 0 | 1 | 1.4 | 1 | 1.2 | 8.5 | 5.2 |  |  | HL 3 | 0.24125 | 0.09 | 0.21925 |  | 0.010875 | 0.0788 | 0.0006 | 0.01 | 0.006775 |  | 189.36 | 19799 | 98.72
[16 empty] | 2605 | A2/605 | HL | 0.348 | 0.111 | 0.264 |  | 0.012 | 0.155 | 0.0006 | 0.016 | 0.0048 |  | 47.34
[16 empty] | 2601 | A2/601 | HL | 0.217 | 0.081 | 0.218 |  | 0.011 | 0.0544 | 0.0006 | 0.0089 | 0.009 |  | 94.68
[16 empty] | 2606 | A2/606 | HL | 0.183 | 0.087 | 0.177 |  | 0.0095 | 0.0514 | 0.0006 | 0.0062 | 0.0043 |  | 47.34
9 | 2021-10-16 21:09 | 2021-10-29 05:37 | PROD | 1 | 91387 | 44 | 0 | 3 | 0 | 1 | 1.4 | 1 | 1.2 | 4.2 | 6.6 | 4133 |  | HMG 1 | 0.23 | 0.16 | 0.12 | 0.0006 | 0.017 | 0.11 | 0.0064 | 0.0011 |  | 0.28 | 189.36 | 21492 | 94.93
60 | 2021-10-16 22:06 | 2021-10-28 06:45 | PROD | 2 | 87920 | 41 | 0 | 0 | 0 | 1 | 1.4 | 1 | 1.2 | 5.3 | 9.5 | 3470 |  | HMG 1 | 0.34 | 0.16 | 0.07 | 0.0006 | 0.01 | 0.08 | 0.0052 | 0.0006 |  | 0.31 | 189.36 | 24611 | 98.78
58 | 2021-10-17 05:20 | 2021-10-29 13:27 | PROD | 1 | 94363 | 45 | 0 | 4 | 0 | 1 | 1.4 | 1 | 1.2 | 5.4 | 7.7 |  |  | HMG 2 | 0.2525 | 0.16 | 0.12 | 0.0006 | 0.017 | 0.095 | 0.00595 | 0.0011 |  | 0.2875 | 189.36 | 21376 | 98.65
[16 empty] | 3479 |  | P4 | 0.26 | 0.16 | 0.12 | 0.0006 | 0.017 | 0.09 | 0.0058 | 0.0011 |  | 0.29 | 142.02
[16 empty] | 4133 |  | P4 | 0.23 | 0.16 | 0.12 | 0.0006 | 0.017 | 0.11 | 0.0064 | 0.0011 |  | 0.28 | 47.34
74 | 2021-10-17 14:05 | 2021-10-30 02:14 | PROD | 2 | 96540 | 46 | 0 | 1 | 1 | 1 | 1.4 | 1 | 1.2 | 4.9 | 9.3 |  |  | HMG 4 | 0.2295 | 0.1605 | 0.103 | 0.0006 | 0.0123 | 0.088 | 0.00524 | 0.00062 |  | 0.2645 | 189.36 | 26644 | 100.28
[16 empty] | 3442 |  | P4 | 0.15 | 0.17 | 0.1 | 0.0006 | 0.012 | 0.1 | 0.0051 | 0.0004 |  | 0.26 | 66.276
[16 empty] | 4113 |  | P4 | 0.28 | 0.14 | 0.12 | 0.0006 | 0.014 | 0.07 | 0.0047 | 0.0007 |  | 0.29 | 28.404
[16 empty] | 3470 |  | P4 | 0.34 | 0.16 | 0.07 | 0.0006 | 0.01 | 0.08 | 0.0052 | 0.0006 |  | 0.31 | 47.34
[16 empty] | 4123 |  | P4 | 0.2 | 0.16 | 0.13 | 0.0006 | 0.014 | 0.09 | 0.0058 | 0.0009 |  | 0.21 | 47.34
51 | 2021-10-17 21:08 | 2021-10-28 13:20 | PROD | 1 | 81627 | 38 | 0 | 3 | 0 | 1 | 1.4 | 1 | 1.2 | 7.5 | 6.3 |  |  | HMG 4 | 0.2675 | 0.1325 | 0.1075 | 0.0006 | 0.01225 | 0.0925 | 0.005175 | 0.001125 |  | 0.2975 | 189.36 | 18887 | 98.02
[16 empty] | 3324 |  | P4 | 0.38 | 0.14 | 0.1 | 0.0006 | 0.009 | 0.12 | 0.0043 | 0.0013 |  | 0.27 | 47.34
[16 empty] | 3475 |  | P4 | 0.31 | 0.12 | 0.1 | 0.0006 | 0.014 | 0.08 | 0.0061 | 0.0011 |  | 0.28 | 47.34
[16 empty] | 3479 |  | P4 | 0.26 | 0.16 | 0.12 | 0.0006 | 0.017 | 0.09 | 0.0058 | 0.0011 |  | 0.29 | 47.34
[16 empty] | 3480 |  | P4 | 0.12 | 0.11 | 0.11 | 0.0006 | 0.009 | 0.08 | 0.0045 | 0.001 |  | 0.35 | 47.34
85 | 2021-10-17 22:20 | 2021-10-30 18:58 | PROD | 2 | 99295 | 48 | 0 | 1 | 0 | 1 | 1.4 | 1 | 1.3 | 4.4 | 9.9 |  |  | HMG 3 | 0.2075 | 0.1475 | 0.09 | 0.0006 | 0.01275 | 0.0775 | 0.005825 | 0.00075 |  | 0.26 | 189.36 | 27978 | 99.3
[16 empty] | 3440 |  | P4 | 0.16 | 0.14 | 0.1 | 0.0006 | 0.011 | 0.07 | 0.0051 | 0.0005 |  | 0.28 | 47.34
[16 empty] | 4097 |  | P4 | 0.26 | 0.15 | 0.09 | 0.0006 | 0.013 | 0.08 | 0.0068 | 0.0008 |  | 0.24 | 94.68
[16 empty] | 3453 |  | P4 | 0.15 | 0.15 | 0.08 | 0.0006 | 0.014 | 0.08 | 0.0046 | 0.0009 |  | 0.28 | 47.34
65 | 2021-10-18 04:03 | 2021-10-28 16:48 | PROD | 1 | 81297 | 41 | 0 | 1 | 0 | 1 | 1.4 | 1 | 1.2 | 5 | 5.3 | 77 | 138/WTR/77 | HL 1 | 0.101 | 0.069 | 0.178 |  | 0.011 | 0.0814 | 0.0028 | 0.0052 | 0.0028 |  | 189.36 | 17570 | 99.42
53 | 2021-10-18 05:24 | 2021-10-28 05:45 | PROD | 1 | 77237 | 37 | 0 | 3 | 0 | 1 | 1.4 | 1 | 1.2 | 4.8 | 6.2 |  |  | HMG 2 | 0.215 | 0.13 | 0.11 | 0.0006 | 0.0135 | 0.095 | 0.00525 | 0.00105 |  | 0.32 | 189.36 | 18314 | 97.75
[16 empty] | 3479 |  | P4 | 0.26 | 0.16 | 0.12 | 0.0006 | 0.017 | 0.09 | 0.0058 | 0.0011 |  | 0.29 | 94.68
[16 empty] | 4134 |  | P4 | 0.17 | 0.1 | 0.1 | 0.0006 | 0.01 | 0.1 | 0.0047 | 0.001 |  | 0.35 | 94.68
91 | 2021-10-18 11:04 | 2021-10-31 08:12 | PROD | 2 | 99435 | 48 | 0 | 1 | 0 | 1 | 1.4 | 1 | 1.4 | 4.8 | 10.5 |  |  | HMG 2 | 0.286 | 0.106 | 0.088 | 0.0006 | 0.009 | 0.092 | 0.00414 | 0.0002 |  | 0.308 | 189.36 | 27411 | 99.28
[16 empty] | 3236 |  | P4 | 0.33 | 0.09 | 0.1 | 0.0006 | 0.009 | 0.1 | 0.0041 | 0.0002 |  | 0.3 | 113.616
[16 empty] | 3237 |  | P4 | 0.22 | 0.13 | 0.07 | 0.0006 | 0.009 | 0.08 | 0.0042 | 0.0002 |  | 0.32 | 75.744
63 | 2021-10-18 21:02 | 2021-10-29 08:48 | PROD | 1 | 82226 | 39 | 0 | 1 | 1 | 1 | 1.4 | 1 | 1.2 | 3.6 | 6.7 | 4135 |  | HMG 1 | 0.2 | 0.15 | 0.12 | 0.0006 | 0.012 | 0.1 | 0.0047 | 0.0012 |  | 0.31 | 189.36 | 18495 | 100.53
15 | 2021-10-18 21:07 | 2021-10-29 05:35 | PROD | 1 | 78928 | 38 | 0 | 2 | 0 | 1 | 1.4 | 1 | 1.2 | 3.2 | 5 |  |  | HMG 2 | 0.22 | 0.115 | 0.11 | 0.0006 | 0.012 | 0.1 | 0.0052 | 0.0012 |  | 0.33 | 189.36 | 18421 | 97.05
[16 empty] | 4134 |  | P4 | 0.17 | 0.1 | 0.1 | 0.0006 | 0.01 | 0.1 | 0.0047 | 0.001 |  | 0.35 | 94.68
[16 empty] | 3481 |  | P4 | 0.27 | 0.13 | 0.12 | 0.0006 | 0.014 | 0.1 | 0.0057 | 0.0014 |  | 0.31 | 94.68
62 | 2021-10-19 11:17 | 2021-10-30 07:35 | PROD | 2 | 83821 | 41 | 0 | 0 | 0 | 1.9 | 1.4 | 1 | 1.4 | 5.3 | 11.8 |  |  | HMG 4 | 0.205 | 0.135 | 0.0725 | 0.0006 | 0.01025 | 0.1 | 0.005 | 0.0005 |  | 0.295 | 189.36 | 24556 | 99.19
[16 empty] | 4066 |  | P4 | 0.19 | 0.17 | 0.07 | 0.0006 | 0.007 | 0.11 | 0.0052 | 0.0006 |  | 0.27 | 47.34
[16 empty] | 4067 |  | P4 | 0.23 | 0.08 | 0.07 | 0.0006 | 0.013 | 0.1 | 0.0052 | 0.0007 |  | 0.3 | 47.34
[16 empty] | 3463 |  | P4 | 0.26 | 0.14 | 0.08 | 0.0006 | 0.01 | 0.08 | 0.0048 | 0.0005 |  | 0.31 | 47.34
[16 empty] | 3467 |  | P4 | 0.14 | 0.15 | 0.07 | 0.0006 | 0.011 | 0.11 | 0.0048 | 0.0002 |  | 0.3 | 47.34
13 | 2021-10-19 13:57 | 2021-10-30 09:10 | PROD | 2 | 83928 | 41 | 0 | 1 | 0 | 1 | 1.4 | 1 | 1.5 | 5.8 | 10.9 |  |  | HMG 4 | 0.265 | 0.15 | 0.0825 | 0.0006 | 0.012 | 0.0825 | 0.004525 | 0.0006 |  | 0.275 | 189.36 | 24881 | 99.26
[16 empty] | 3214 |  | P4 | 0.16 | 0.13 | 0.08 | 0.0006 | 0.01 | 0.09 | 0.0035 | 0.0004 |  | 0.27 | 47.34
[16 empty] | 4532 |  | P4 | 0.28 | 0.15 | 0.07 | 0.0006 | 0.012 | 0.11 | 0.0043 | 0.0006 |  | 0.29 | 47.34
[16 empty] | 4533 |  | P4 | 0.5 | 0.17 | 0.1 | 0.0006 | 0.014 | 0.07 | 0.0054 | 0.001 |  | 0.25 | 47.34
[16 empty] | 3454 |  | P4 | 0.12 | 0.15 | 0.08 | 0.0006 | 0.012 | 0.06 | 0.0049 | 0.0004 |  | 0.29 | 47.34
73 | 2021-10-19 19:00 | 2021-11-01 02:03 | PROD | 2 | 94216 | 45 | 0 | 1 | 0 | 1 | 1.4 | 1 | 1.2 | 5.1 | 9.6 |  |  | HMG 4 | [10 empty] | 189.36 | 27100 | 99.44
[16 empty] | 3423 |  | P4 | 0.21 | 0.13 | 0.09 | 0.0006 | 0.007 | 0.11 | 0.0055 | 0.0007 |  | 0.31 | 28.404
[16 empty] | 3454 |  | P4 | 0.12 | 0.15 | 0.08 | 0.0006 | 0.012 | 0.06 | 0.0049 | 0.0004 |  | 0.29 | 47.34
[16 empty] | 4115 |  | P4 | 0.38 | 0.08 | 0.1 | 0.0006 | 0.013 | 0.12 | 0.0052 | 0.0006 |  | 0.32 | 47.34
[16 empty] | 4322 |  | P4 | [10 empty] | 66.276
47 | 2021-10-19 22:03 | 2021-10-30 02:16 | PRZ | 1 | 77706 | 36 | 0 | 4 | 0 | 1 | 1.4 | 1 | 1.2 | 5.7 | 9.4 |  |  | HMG 4 | 0.295 | 0.1325 | 0.0825 | 0.0006 | 0.013 | 0.105 | 0.005125 | 0.000475 |  | 0.32 | 195.16 | 24763 | 98.71
[16 empty] | 4115 |  | P4 | 0.38 | 0.08 | 0.1 | 0.0006 | 0.013 | 0.12 | 0.0052 | 0.0006 |  | 0.32 | 48.79
[16 empty] | 4120 |  | P4 | 0.27 | 0.13 | 0.06 | 0.0006 | 0.013 | 0.08 | 0.0048 | 0.0005 |  | 0.34 | 48.79
[16 empty] | 3468 |  | P4 | 0.19 | 0.16 | 0.09 | 0.0006 | 0.011 | 0.15 | 0.005 | 0.0002 |  | 0.31 | 48.79
[16 empty] | 4121 |  | P4 | 0.34 | 0.16 | 0.08 | 0.0006 | 0.015 | 0.07 | 0.0055 | 0.0006 |  | 0.31 | 48.79
93 | 2021-10-19 22:05 | 2021-10-30 14:31 | PROD | 2 | 83959 | 41 | 0 | 1 | 1 | 1.4 | 1.4 | 1 | 1.4 | 4.8 | 11.9 |  |  | HMG 4 | 0.1925 | 0.1375 | 0.0825 | 0.0006 | 0.01025 | 0.105 | 0.00485 | 0.000525 |  | 0.305 | 189.36 | 24579 | 100.25
[16 empty] | 3424 |  | P4 | 0.22 | 0.11 | 0.08 | 0.0006 | 0.006 | 0.1 | 0.0052 | 0.0006 |  | 0.33 | 47.34
[16 empty] | 3453 |  | P4 | 0.15 | 0.15 | 0.08 | 0.0006 | 0.014 | 0.08 | 0.0046 | 0.0009 |  | 0.28 | 47.34
[16 empty] | 3464 |  | P4 | 0.21 | 0.13 | 0.08 | 0.0006 | 0.01 | 0.09 | 0.0046 | 0.0004 |  | 0.3 | 47.34
[16 empty] | 3468 |  | P4 | 0.19 | 0.16 | 0.09 | 0.0006 | 0.011 | 0.15 | 0.005 | 0.0002 |  | 0.31 | 47.34
72 | 2021-10-19 23:07 | 2021-10-30 13:30 | PROD | 1 | 81045 | 41 | 0 | 1 | 0 | 1 | 1.4 | 1 | 1.2 | 5.1 | 6.1 |  |  | HMG 2 | 0.26 | 0.13 | 0.1225 | 0.0006 | 0.01375 | 0.0925 | 0.0053 | 0.001 |  | 0.2825 | 189.36 | 17418 | 98.47
[16 empty] | 4134 |  | P4 | 0.17 | 0.1 | 0.1 | 0.0006 | 0.01 | 0.1 | 0.0047 | 0.001 |  | 0.35 | 47.34
[16 empty] | 4136 |  | P4 | 0.29 | 0.14 | 0.13 | 0.0006 | 0.015 | 0.09 | 0.0055 | 0.001 |  | 0.26 | 142.02
95 | 2021-10-20 05:21 | 2021-10-29 13:30 | PROD | 1 | 72612 | 39 | 0 | 2 | 0 | 1 | 1.4 | 1 | 1.2 | 5.4 | 6.9 |  |  | HMG 2 | 0.225 | 0.13 | 0.1 | 0.0006 | 0.0135 | 0.09 | 0.00505 | 0.00085 |  | 0.275 | 189.36 | 16185 | 98.36
[16 empty] | 3482 |  | P4 | 0.16 | 0.12 | 0.07 | 0.0006 | 0.012 | 0.09 | 0.0046 | 0.0007 |  | 0.29 | 94.68
[16 empty] | 4136 |  | P4 | 0.29 | 0.14 | 0.13 | 0.0006 | 0.015 | 0.09 | 0.0055 | 0.001 |  | 0.26 | 94.68
45 | 2021-10-20 05:24 | 2021-10-29 16:49 | PROD | 1 | 73920 | 39 | 0 | 1 | 0 | 1 | 1.4 | 1 | 1.2 | 5.4 | 6.5 |  |  | HMG 3 | 0.16 | 0.125 | 0.0925 | 0.0006 | 0.01125 | 0.09 | 0.0046 | 0.0009 |  | 0.31 | 189.36 | 18071 | 99.13
[16 empty] | 3480 |  | P4 | 0.12 | 0.11 | 0.11 | 0.0006 | 0.009 | 0.08 | 0.0045 | 0.001 |  | 0.35 | 47.34
[16 empty] | 4135 |  | P4 | 0.2 | 0.15 | 0.12 | 0.0006 | 0.012 | 0.1 | 0.0047 | 0.0012 |  | 0.31 | 47.34
[16 empty] | 3482 |  | P4 | 0.16 | 0.12 | 0.07 | 0.0006 | 0.012 | 0.09 | 0.0046 | 0.0007 |  | 0.29 | 94.68
75 | 2021-10-20 10:49 | 2021-11-02 02:02 | PROD | 2 | 96683 | 48 | 0 | 2 | 0 | 1 | 1.4 | 1 | 1.2 | 3.2 | 8.1 |  |  | HMG 4 | 0.3075 | 0.145 | 0.0625 | 0.0006 | 0.0095 | 0.09 | 0.0038 | 0.000625 |  | 0.2975 | 189.36 | 26701 | 99.41
[16 empty] | 4536 |  | P4 | 0.24 | 0.14 | 0.09 | 0.0006 | 0.011 | 0.06 | 0.004 | 0.0007 |  | 0.27 | 47.34
[16 empty] | 3331 |  | P4 | 0.38 | 0.15 | 0.04 | 0.0006 | 0.007 | 0.09 | 0.0028 | 0.0005 |  | 0.33 | 47.34
[16 empty] | 4541 |  | P4 | 0.3 | 0.16 | 0.04 | 0.0006 | 0.008 | 0.12 | 0.0033 | 0.0007 |  | 0.34 | 47.34
[16 empty] | 3336 |  | P4 | 0.31 | 0.13 | 0.08 | 0.0006 | 0.012 | 0.09 | 0.0051 | 0.0006 |  | 0.25 | 47.34
92 | 2021-10-20 18:54 | 2021-11-02 11:12 | PROD | 2 | 97613 | 49 | 0 | 1 | 0 | 1 | 1.4 | 1 | 1.2 | 3.6 | 11.8 |  |  | HMG 4 | 0.2505 | 0.132 | 0.0795 | 0.0006 | 0.01205 | 0.1165 | 0.004665 | 0.0006 |  | 0.328 | 189.36 | 26905 | 98.95
[16 empty] | 4532 |  | P4 | 0.28 | 0.15 | 0.07 | 0.0006 | 0.012 | 0.11 | 0.0043 | 0.0006 |  | 0.29 | 47.34
[16 empty] | 3357 |  | P4 | 0.19 | 0.08 | 0.07 | 0.0006 | 0.012 | 0.14 | 0.0038 | 0.0004 |  | 0.32 | 18.936
[16 empty] | 3358 |  | P4 | 0.21 | 0.11 | 0.1 | 0.0006 | 0.009 | 0.1 | 0.0034 | 0.0004 |  | 0.29 | 28.404
[16 empty] | 4125 |  | P4 | 0.26 | 0.14 | 0.08 | 0.0006 | 0.013 | 0.12 | 0.0054 | 0.0007 |  | 0.36 | 94.68
50 | 2021-10-20 22:04 | 2021-10-30 05:23 | PROD | 1 | 71917 | 37 | 0 | 2 | 0 | 1 | 1.4 | 1 | 1.2 | 4.9 | 7.3 |  |  | HMG 2 | 0.285 | 0.13 | 0.0925 | 0.0006 | 0.01275 | 0.085 | 0.00495 | 0.000875 |  | 0.2825 | 189.36 | 16417 | 98.47
[16 empty] | 3483 |  | P4 | 0.36 | 0.16 | 0.1 | 0.0006 | 0.015 | 0.1 | 0.0054 | 0.0008 |  | 0.26 | 47.34
[16 empty] | 3484 |  | P4 | 0.26 | 0.12 | 0.09 | 0.0006 | 0.012 | 0.08 | 0.0048 | 0.0009 |  | 0.29 | 142.02
24 | 2021-10-20 22:09 | 2021-10-30 18:55 | PRZ | 1 | 75666 | 38 | 0 | 2 | 0 | 1.8 | 1.4 | 1 | 1.3 | 6.1 | 7.9 |  |  | HMG 4 | 0.2275 | 0.15 | 0.08 | 0.0006 | 0.01175 | 0.0925 | 0.004975 | 0.000475 |  | 0.2975 | 195.16 | 24974 | 98.87
[16 empty] | 3466 |  | P4 | 0.3 | 0.16 | 0.06 | 0.0006 | 0.009 | 0.09 | 0.0045 | 0.0003 |  | 0.34 | 48.79
[16 empty] | 3467 |  | P4 | 0.14 | 0.15 | 0.07 | 0.0006 | 0.011 | 0.11 | 0.0048 | 0.0002 |  | 0.3 | 48.79
[16 empty] | 4120 |  | P4 | 0.27 | 0.13 | 0.06 | 0.0006 | 0.013 | 0.08 | 0.0048 | 0.0005 |  | 0.34 | 48.79
[16 empty] | 4123 |  | P4 | 0.2 | 0.16 | 0.13 | 0.0006 | 0.014 | 0.09 | 0.0058 | 0.0009 |  | 0.21 | 48.79
68 | 2021-10-21 05:21 | 2021-10-30 16:39 | PROD | 1 | 73412 | 38 | 0 | 1 | 0 | 1 | 1.4 | 1 | 1.4 | 5.9 | 6.3 |  |  | HL 2 | 0.09925 | 0.07 | 0.157 |  | 0.009025 | 0.08865 | 0.001975 | 0.00925 | 0.0018 |  | 189.36 | 16196 | 99.28
[16 empty] | 76 | 125/WTR/76 | HL | 0.101 | 0.07 | 0.161 |  | 0.0091 | 0.0918 | 0.0022 | 0.009 | 0.0014 |  | 142.02
[16 empty] | 79 | WTR/79 | HL | 0.094 | 0.07 | 0.145 |  | 0.0088 | 0.0792 | 0.0013 | 0.01 | 0.003 |  | 47.34
79 | 2021-10-21 05:22 | 2021-10-30 08:29 | PROD | 1 | 70559 | 38 | 0 | 2 | 0 | 1 | 1.4 | 1 | 1.2 | 5 | 7.4 |  |  | HMG 3 | 0.215 | 0.12 | 0.065 | 0.0006 | 0.0105 | 0.0975 | 0.00465 | 0.00075 |  | 0.3 | 189.36 | 15934 | 98.71
[16 empty] | 3482 |  | P4 | 0.16 | 0.12 | 0.07 | 0.0006 | 0.012 | 0.09 | 0.0046 | 0.0007 |  | 0.29 | 47.34
[16 empty] | 3484 |  | P4 | 0.26 | 0.12 | 0.09 | 0.0006 | 0.012 | 0.08 | 0.0048 | 0.0009 |  | 0.29 | 47.34
[16 empty] | 3485 |  | P4 | 0.22 | 0.12 | 0.05 | 0.0006 | 0.009 | 0.11 | 0.0046 | 0.0007 |  | 0.31 | 94.68
67 | 2021-10-21 11:16 | 2021-10-31 22:01 | PROD | 2 | 80575 | 36 | 0 | 4 | 0 | 1 | 1.4 | 1 | 1.2 | 4 | 7.2 |  |  | HL 3 | 0.23325 | 0.08 | 0.21775 |  | 0.0099 | 0.06735 | 0.0005 | 0.009975 | 0.012575 |  | 189.36 | 22808 | 99.31
[16 empty] | 2614 | A2/614 | HL | 0.146 | 0.049 | 0.138 |  | 0.0073 | 0.0798 | 0.0005 | 0.0072 | 0.011 |  | 94.68
[16 empty] | 2619 | A2/619 | HL | 0.291 | 0.118 | 0.346 |  | 0.015 | 0.056 | 0.0004 | 0.0075 | 0.0093 |  | 47.34
[16 empty] | 2608 | A2/608 | HL | 0.35 | 0.104 | 0.249 |  | 0.01 | 0.0538 | 0.0006 | 0.018 | 0.019 |  | 47.34
12 | 2021-10-21 21:14 | 2021-11-03 02:38 | PROD | 2 | 93126 | 48 | 0 | 1 | 0 | 1 | 1.4 | 1 | 1.3 | 4.8 | 10.4 |  |  | HMG 5 | 0.3685 | 0.1485 | 0.078 | 0.0006 | 0.013 | 0.1145 | 0.004515 | 0.00081 |  | 0.2765 | 189.36 | 26330 | 97.8
[16 empty] | 4532 |  | P4 | 0.28 | 0.15 | 0.07 | 0.0006 | 0.012 | 0.11 | 0.0043 | 0.0006 |  | 0.29 | 47.34
[16 empty] | 3356 |  | P4 | 0.21 | 0.15 | 0.07 | 0.0006 | 0.013 | 0.1 | 0.0046 | 0.0003 |  | 0.3 | 37.872
[16 empty] | 3357 |  | P4 | 0.19 | 0.08 | 0.07 | 0.0006 | 0.012 | 0.14 | 0.0038 | 0.0004 |  | 0.32 | 9.468
[16 empty] | 3378 |  | P4 | 0.52 | 0.15 | 0.08 | 0.0006 | 0.013 | 0.13 | 0.0047 | 0.0012 |  | 0.26 | 75.744
[16 empty] | 3379 |  | P4 | 0.39 | 0.17 | 0.11 | 0.0006 | 0.016 | 0.08 | 0.0045 | 0.001 |  | 0.24 | 18.936
54 | 2021-10-21 21:52 | 2021-10-31 09:27 | PROD | 1 | 73112 | 37 | 0 | 3 | 0 | 1 | 1.4 | 1 | 1.2 | 4.4 | 6.4 |  |  | HMG 2 | 0.245 | 0.1175 | 0.11 | 0.0006 | 0.01275 | 0.0975 | 0.005125 | 0.000775 |  | 0.3075 | 189.36 | 16812 | 98.31
[16 empty] | 4132 |  | P4 | 0.26 | 0.14 | 0.08 | 0.0006 | 0.012 | 0.09 | 0.0046 | 0.0007 |  | 0.27 | 47.34
[16 empty] | 3486 |  | P4 | 0.24 | 0.11 | 0.12 | 0.0006 | 0.013 | 0.1 | 0.0053 | 0.0008 |  | 0.32 | 142.02
23 | 2021-10-22 00:01 | 2021-10-31 06:24 | PROD | 1 | 72152 | 39 | 0 | 1 | 0 | 1 | 1.4 | 1 | 1.4 | 4.5 | 7.1 |  |  | HMG 4 | 0.2775 | 0.1475 | 0.085 | 0.0006 | 0.011 | 0.085 | 0.004425 | 0.0008 |  | 0.29 | 189.36 | 16827 | 98.54
[16 empty] | 4506 |  | P4 | 0.16 | 0.16 | 0.07 | 0.0006 | 0.012 | 0.08 | 0.0041 | 0.0006 |  | 0.3 | 47.34
[16 empty] | 4533 |  | P4 | 0.5 | 0.17 | 0.1 | 0.0006 | 0.014 | 0.07 | 0.0054 | 0.001 |  | 0.25 | 47.34
[16 empty] | 3337 |  | P4 | 0.28 | 0.16 | 0.07 | 0.0006 | 0.008 | 0.09 | 0.0035 | 0.0006 |  | 0.26 | 47.34
[16 empty] | 4134 |  | P4 | 0.17 | 0.1 | 0.1 | 0.0006 | 0.01 | 0.1 | 0.0047 | 0.001 |  | 0.35 | 47.34
64 | 2021-10-22 05:23 | 2021-10-31 14:18 | PROD | 1 | 71378 | 38 | 0 | 2 | 0 | 1 | 1.4 | 1 | 1.4 | 4 | 6.4 |  |  | HMG 3 | 0.28 | 0.1225 | 0.08 | 0.0006 | 0.01225 | 0.125 | 0.0047 | 0.000875 |  | 0.3 | 189.36 | 16021 | 99.06
[16 empty] | 4006 |  | P4 | 0.44 | 0.14 | 0.1 | 0.0006 | 0.018 | 0.18 | 0.0043 | 0.0013 |  | 0.26 | 47.34
[16 empty] | 3485 |  | P4 | 0.22 | 0.12 | 0.05 | 0.0006 | 0.009 | 0.11 | 0.0046 | 0.0007 |  | 0.31 | 94.68
[16 empty] | 3486 |  | P4 | 0.24 | 0.11 | 0.12 | 0.0006 | 0.013 | 0.1 | 0.0053 | 0.0008 |  | 0.32 | 47.34
19 | 2021-10-22 05:25 | 2021-10-31 17:36 | PROD | 1 | 74512 | 40 | 0 | 0 | 0 | 1 | 1.4 | 1 | 1.2 | 5.8 | 7.3 |  |  | HMG 4 | 0.25 | 0.1425 | 0.1025 | 0.0006 | 0.01225 | 0.0975 | 0.0045 | 0.000875 |  | 0.2775 | 189.36 | 16842 | 99.37
[16 empty] | 3339 |  | P4 | 0.28 | 0.14 | 0.12 | 0.0006 | 0.01 | 0.1 | 0.0033 | 0.0008 |  | 0.25 | 47.34
[16 empty] | 4135 |  | P4 | 0.2 | 0.15 | 0.12 | 0.0006 | 0.012 | 0.1 | 0.0047 | 0.0012 |  | 0.31 | 47.34
[16 empty] | 3482 |  | P4 | 0.16 | 0.12 | 0.07 | 0.0006 | 0.012 | 0.09 | 0.0046 | 0.0007 |  | 0.29 | 47.34
[16 empty] | 3483 |  | P4 | 0.36 | 0.16 | 0.1 | 0.0006 | 0.015 | 0.1 | 0.0054 | 0.0008 |  | 0.26 | 47.34
78 | 2021-10-22 10:47 | 2021-11-02 11:15 | PROD | 2 | 84838 | 41 | 0 | 0 | 0 | 1 | 1.4 | 1 | 1.2 | 3.9 | 10.7 | 4124 |  | HMG 1 | 0.26 | 0.1 | 0.08 | 0.0006 | 0.009 | 0.07 | 0.0054 | 0.0005 |  | 0.32 | 189.36 | 23153 | 99.37
89 | 2021-10-22 23:02 | 2021-11-02 10:10 | PROD | 1 | 80012 | 36 | 0 | 0 | 0 | 1 | 1.4 | 1 | 1.2 | 3.9 | 8 | 3487 |  | HMG 1 | 0.25 | 0.14 | 0.07 | 0.0006 | 0.014 | 0.08 | 0.006 | 0.0009 |  | 0.32 | 189.36 | 17782 | 97.32
18 | 2021-10-23 05:22 | 2021-11-01 06:31 | PROD | 1 | 70459 | 46 | 0 | 1 | 0 | 1 | 1.4 | 1 | 1.2 | 4.4 | 6.2 |  |  | HMG 2 | 0.24 | 0.13 | 0.065 | 0.0006 | 0.0105 | 0.1 | 0.0046 | 0.0007 |  | 0.29 | 189.36 | 15917 | 98.39
[16 empty] | 4132 |  | P4 | 0.26 | 0.14 | 0.08 | 0.0006 | 0.012 | 0.09 | 0.0046 | 0.0007 |  | 0.27 | 94.68
[16 empty] | 3485 |  | P4 | 0.22 | 0.12 | 0.05 | 0.0006 | 0.009 | 0.11 | 0.0046 | 0.0007 |  | 0.31 | 94.68
90 | 2021-10-23 05:26 | 2021-11-02 17:12 | PROD | 1 | 80542 | 40 | 0 | 2 | 0 | 1 | 1.4 | 1 | 1.2 | 3.8 | 6.8 |  |  | HMG 3 | 0.2525 | 0.13 | 0.095 | 0.0006 | 0.01375 | 0.09 | 0.00575 | 0.001 |  | 0.3175 | 189.36 | 17739 | 97.73
[16 empty] | 3481 |  | P4 | 0.27 | 0.13 | 0.12 | 0.0006 | 0.014 | 0.1 | 0.0057 | 0.0014 |  | 0.31 | 47.34
[16 empty] | 3486 |  | P4 | 0.24 | 0.11 | 0.12 | 0.0006 | 0.013 | 0.1 | 0.0053 | 0.0008 |  | 0.32 | 47.34
[16 empty] | 3487 |  | P4 | 0.25 | 0.14 | 0.07 | 0.0006 | 0.014 | 0.08 | 0.006 | 0.0009 |  | 0.32 | 94.68
36 | 2021-10-23 10:51 | 2021-11-02 14:19 | PRZ | 1 | 79409 | 39 | 0 | 1 | 0 | 1 | 1.4 | 1 | 1.2 | 3.6 | 11.2 |  |  | HMG 4 | 0.22 | 0.1225 | 0.085 | 0.0006 | 0.01425 | 0.0925 | 0.0052 | 0.00085 |  | 0.31 | 195.16 | 23209 | 99.47
[16 empty] | 3455 |  | P4 | 0.22 | 0.09 | 0.12 | 0.0006 | 0.018 | 0.08 | 0.0057 | 0.001 |  | 0.25 | 48.79
[16 empty] | 3456 |  | P4 | 0.2 | 0.17 | 0.07 | 0.0006 | 0.016 | 0.09 | 0.0065 | 0.0006 |  | 0.31 | 48.79
[16 empty] | 4114 |  | P4 | 0.23 | 0.12 | 0.07 | 0.0006 | 0.011 | 0.1 | 0.0042 | 0.0008 |  | 0.35 | 48.79
[16 empty] | 3462 |  | P4 | 0.23 | 0.11 | 0.08 | 0.0006 | 0.012 | 0.1 | 0.0044 | 0.001 |  | 0.33 | 48.79
37 | 2021-10-23 10:53 | 2021-11-04 16:47 | PROD | 2 | 94923 | 49 | 0 | 1 | 0 | 1 | 1.4 | 1 | 1.3 | 3.7 | 9.8 |  |  | HMG 3 | 0.361 | 0.139 | 0.072 | 0.0006 | 0.01145 | 0.0895 | 0.004585 | 0.00055 |  | 0.3235 | 189.36 | 26861 | 99.11
[16 empty] | 4116 |  | P4 | 0.29 | 0.17 | 0.06 | 0.0006 | 0.011 | 0.08 | 0.0043 | 0.0006 |  | 0.35 | 9.468
[16 empty] | 3464 |  | P4 | 0.21 | 0.13 | 0.08 | 0.0006 | 0.01 | 0.09 | 0.0046 | 0.0004 |  | 0.3 | 47.34
[16 empty] | 4117 |  | P4 | 0.42 | 0.14 | 0.07 | 0.0006 | 0.012 | 0.09 | 0.0046 | 0.0006 |  | 0.33 | 132.552
33 | 2021-10-23 17:17 | 2021-11-02 14:18 | PROD | 1 | 73911 | 38 | 0 | 2 | 0 | 1 | 1.4 | 1 | 1.3 | 3.9 | 7.7 | 3481 |  | HMG 1 | 0.27 | 0.13 | 0.12 | 0.0006 | 0.014 | 0.1 | 0.0057 | 0.0014 |  | 0.31 | 189.36 | 16698 | 94.43
38 | 2021-10-23 17:19 | 2021-11-02 06:29 | PROD | 1 | 73260 | 37 | 0 | 3 | 0 | 1 | 1.4 | 1 | 1.2 | 4 | 6.4 |  |  | HMG 3 | 0.307 | 0.151 | 0.1015 | 0.0006 | 0.0121 | 0.0875 | 0.005335 | 0.00078 |  | 0.244 | 189.36 | 16465 | 96.75
[16 empty] | 4122 |  | P4 | 0.36 | 0.14 | 0.1 | 0.0006 | 0.012 | 0.09 | 0.0051 | 0.0008 |  | 0.23 | 85.212
[16 empty] | 3470 |  | P4 | 0.34 | 0.16 | 0.07 | 0.0006 | 0.01 | 0.08 | 0.0052 | 0.0006 |  | 0.31 | 47.34
[16 empty] | 4123 |  | P4 | 0.2 | 0.16 | 0.13 | 0.0006 | 0.014 | 0.09 | 0.0058 | 0.0009 |  | 0.21 | 56.808
17 | 2021-10-23 18:41 | 2021-11-04 16:48 | PROD | 2 | 92159 | 46 | 0 | 0 | 0 | 1 | 1.4 | 1 | 1.2 | 4.5 | 9.6 | 3472 |  | HMG 1 | 0.25 | 0.17 | 0.1 | 0.0006 | 0.015 | 0.12 | 0.0056 | 0.0006 |  | 0.31 | 189.36 | 26193 | 99.12
66 | 2021-10-23 20:08 | 2021-11-03 06:16 | PROD | 1 | 80090 | 40 | 0 | 1 | 0 | 1 | 1.4 | 1 | 1.3 | 3.9 | 6.3 |  |  | HL 3 | 0.09925 | 0.0695 | 0.1655 |  | 0.009975 | 0.08345 | 0.002275 | 0.00735 | 0.0025 |  | 189.36 | 17352 | 98.9
[16 empty] | 76 | 125/WTR/76 | HL | 0.101 | 0.07 | 0.161 |  | 0.0091 | 0.0918 | 0.0022 | 0.009 | 0.0014 |  | 47.34
[16 empty] | 77 | 138/WTR/77 | HL | 0.101 | 0.069 | 0.178 |  | 0.011 | 0.0814 | 0.0028 | 0.0052 | 0.0028 |  | 94.68
[16 empty] | 79 | WTR/79 | HL | 0.094 | 0.07 | 0.145 |  | 0.0088 | 0.0792 | 0.0013 | 0.01 | 0.003 |  | 47.34
59 | 2021-10-23 20:10 | 2021-11-03 10:06 | PROD | 1 | 81526 | 39 | 0 | 3 | 1 | 1 | 1.4 | 1 | 1.2 | 3.7 | 7.3 |  |  | HMG 2 | 0.215 | 0.1 | 0.0725 | 0.0006 | 0.0105 | 0.0925 | 0.006 | 0.0005 |  | 0.32 | 189.36 | 18061 | 98.78
[16 empty] | 4124 |  | P4 | 0.26 | 0.1 | 0.08 | 0.0006 | 0.009 | 0.07 | 0.0054 | 0.0005 |  | 0.32 | 47.34
[16 empty] | 3488 |  | P4 | 0.2 | 0.1 | 0.07 | 0.0006 | 0.011 | 0.1 | 0.0062 | 0.0005 |  | 0.32 | 142.02
10 | 2021-10-24 02:02 | 2021-11-02 22:11 | PRZ | 1 | 75985 | 39 | 0 | 1 | 0 | 3.6 | 1.4 | 1 | 1.3 | 4.9 | 13.1 |  |  | HMG 4 | 0.25 | 0.1475 | 0.085 | 0.0006 | 0.01025 | 0.0825 | 0.00495 | 0.00055 |  | 0.32 | 195.16 | 24389 | 99.14
[16 empty] | 4047 |  | P4 | 0.2 | 0.14 | 0.09 | 0.0006 | 0.01 | 0.1 | 0.0055 | 0.0004 |  | 0.32 | 48.79
[16 empty] | 4052 |  | P4 | 0.25 | 0.14 | 0.11 | 0.0006 | 0.01 | 0.07 | 0.0052 | 0.0007 |  | 0.3 | 48.79
[16 empty] | 3463 |  | P4 | 0.26 | 0.14 | 0.08 | 0.0006 | 0.01 | 0.08 | 0.0048 | 0.0005 |  | 0.31 | 48.79
[16 empty] | 4116 |  | P4 | 0.29 | 0.17 | 0.06 | 0.0006 | 0.011 | 0.08 | 0.0043 | 0.0006 |  | 0.35 | 48.79
82 | 2021-10-24 05:26 | 2021-11-03 14:20 | PROD | 1 | 80888 | 39 | 0 | 1 | 0 | 1 | 1.4 | 1 | 1.3 | 3.2 | 7.3 |  |  | HMG 2 | 0.1625 | 0.1375 | 0.085 | 0.0006 | 0.01175 | 0.145 | 0.00605 | 0.000575 |  | 0.2825 | 189.36 | 18359 | 99.32
[16 empty] | 3488 |  | P4 | 0.2 | 0.1 | 0.07 | 0.0006 | 0.011 | 0.1 | 0.0062 | 0.0005 |  | 0.32 | 47.34
[16 empty] | 3489 |  | P4 | 0.15 | 0.15 | 0.09 | 0.0006 | 0.012 | 0.16 | 0.006 | 0.0006 |  | 0.27 | 142.02
44 | 2021-10-24 05:30 | 2021-11-04 14:21 | PROD | 1 | 87274 | 42 | 0 | 3 | 0 | 1 | 1.4 | 1 | 1.2 | 4.3 | 7.3 |  |  | HMG 2 | 0.23 | 0.125 | 0.11 | 0.0006 | 0.014 | 0.105 | 0.00625 | 0.00065 |  | 0.28 | 189.36 | 19586 | 97.74
[16 empty] | 3476 |  | P4 | 0.26 | 0.15 | 0.15 | 0.0006 | 0.017 | 0.11 | 0.0063 | 0.0008 |  | 0.24 | 94.68
[16 empty] | 3488 |  | P4 | 0.2 | 0.1 | 0.07 | 0.0006 | 0.011 | 0.1 | 0.0062 | 0.0005 |  | 0.32 | 94.68
35 | 2021-10-24 09:59 | 2021-11-03 17:30 | PROD | 1 | 74161 | 39 | 0 | 1 | 1 | 1 | 1.4 | 1 | 1.3 | 4.1 | 6.5 | 4130 |  | HMG 1 | 0.53 | 0.1 | 0.09 | 0.0006 | 0.014 | 0.11 | 0.0054 | 0.0013 |  | 0.33 | 189.36 | 16419 | 90.72
55 | 2021-10-24 10:44 | 2021-11-05 19:20 | PROD | 2 | 95010 | 46 | 0 | 1 | 0 | 1 | 1.4 | 1 | 1.2 | 4.4 | 11.5 |  |  | HMG 2 | 0.2025 | 0.16 | 0.105 | 0.0006 | 0.01325 | 0.1225 | 0.00525 | 0.00065 |  | 0.295 | 189.36 | 27750 | 99.18
[16 empty] | 3471 |  | P4 | 0.15 | 0.13 | 0.06 | 0.0006 | 0.008 | 0.13 | 0.0042 | 0.0002 |  | 0.37 | 47.34
[16 empty] | 3474 |  | P4 | 0.22 | 0.17 | 0.12 | 0.0006 | 0.015 | 0.12 | 0.0056 | 0.0008 |  | 0.27 | 142.02
96 | 2021-10-24 13:24 | 2021-11-04 10:02 | PROD | 2 | 85182 | 40 | 0 | 1 | 1 | 1.4 | 1.4 | 1 | 1.3 | 4.1 | 9.8 | 4126 |  | HMG 1 | 0.35 | 0.16 | 0.08 | 0.0006 | 0.012 | 0.12 | 0.0054 | 0.0006 |  | 0.31 | 189.36 | 24258 | 100.15
21 | 2021-10-24 18:38 | 2021-11-04 22:04 | PROD | 2 | 86735 | 42 | 0 | 1 | 0 | 1 | 1.4 | 1 | 1.2 | 4.6 | 9.7 |  |  | HMG 3 | 0.2575 | 0.17 | 0.1025 | 0.0006 | 0.012 | 0.1125 | 0.00515 | 0.00095 |  | 0.275 | 189.36 | 24551 | 99.5
[16 empty] | 4049 |  | P4 | 0.2 | 0.14 | 0.13 | 0.0006 | 0.011 | 0.09 | 0.0056 | 0.0006 |  | 0.24 | 47.34
[16 empty] | 3439 |  | P4 | 0.29 | 0.18 | 0.08 | 0.0006 | 0.009 | 0.1 | 0.0046 | 0.0008 |  | 0.3 | 47.34
[16 empty] | 4128 |  | P4 | 0.27 | 0.18 | 0.1 | 0.0006 | 0.014 | 0.13 | 0.0052 | 0.0012 |  | 0.28 | 94.68
83 | 2021-10-24 21:17 | 2021-11-03 22:05 | PRZ | 1 | 77723 | 39 | 0 | 1 | 0 | 1.4 | 1.4 | 1 | 1.3 | 3.6 | 11.7 |  |  | HMG 4 | 0.22 | 0.15 | 0.085 | 0.0006 | 0.00875 | 0.085 | 0.00385 | 0.00055 |  | 0.28 | 195.16 | 24550 | 99.49
[16 empty] | 3326 |  | P4 | 0.15 | 0.14 | 0.09 | 0.0006 | 0.008 | 0.07 | 0.0044 | 0.0007 |  | 0.29 | 48.79
[16 empty] | 4535 |  | P4 | 0.29 | 0.17 | 0.06 | 0.0006 | 0.007 | 0.11 | 0.0037 | 0.0006 |  | 0.28 | 48.79
[16 empty] | 4536 |  | P4 | 0.24 | 0.14 | 0.09 | 0.0006 | 0.011 | 0.06 | 0.004 | 0.0007 |  | 0.27 | 48.79
[16 empty] | 4539 |  | P4 | 0.2 | 0.15 | 0.1 | 0.0006 | 0.009 | 0.1 | 0.0033 | 0.0002 |  | 0.28 | 48.79
16 | 2021-10-24 21:27 | 2021-11-04 06:19 | PROD | 1 | 80758 | 37 | 0 | 2 | 1 | 1 | 1.4 | 1 | 1.3 | 3.6 | 7.8 |  |  | HMG 3 | 0.265 | 0.145 | 0.0775 | 0.0006 | 0.01225 | 0.1 | 0.005925 | 0.000575 |  | 0.305 | 189.36 | 18477 | 99.28
[16 empty] | 3483 |  | P4 | 0.36 | 0.16 | 0.1 | 0.0006 | 0.015 | 0.1 | 0.0054 | 0.0008 |  | 0.26 | 47.34
[16 empty] | 3490 |  | P4 | 0.2 | 0.16 | 0.07 | 0.0006 | 0.012 | 0.08 | 0.0063 | 0.0005 |  | 0.3 | 47.34
[16 empty] | 3491 |  | P4 | 0.25 | 0.13 | 0.07 | 0.0006 | 0.011 | 0.11 | 0.006 | 0.0005 |  | 0.33 | 94.68
86 | 2021-10-24 22:05 | 2021-11-04 10:05 | PROD | 2 | 81972 | 41 | 0 | 0 | 0 | 4 | 1.4 | 1 | 1.3 | 4.1 | 11.4 |  |  | HMG 3 | 0.26 | 0.155 | 0.095 | 0.0006 | 0.01425 | 0.095 | 0.005225 | 0.000675 |  | 0.2925 | 189.36 | 23248 | 99.47
[16 empty] | 4417 |  | P4 | 0.32 | 0.1 | 0.09 | 0.0006 | 0.01 | 0.07 | 0.0043 | 0.0005 |  | 0.3 | 47.34
[16 empty] | 4107 |  | P4 | 0.22 | 0.18 | 0.09 | 0.0006 | 0.017 | 0.07 | 0.0054 | 0.001 |  | 0.25 | 47.34
[16 empty] | 3472 |  | P4 | 0.25 | 0.17 | 0.1 | 0.0006 | 0.015 | 0.12 | 0.0056 | 0.0006 |  | 0.31 | 94.68
87 | 2021-10-25 05:33 | 2021-11-05 06:18 | PROD | 1 | 85169 | 40 | 0 | 1 | 0 | 1 | 1.4 | 1 | 1.3 | 3.7 | 7.8 |  |  | HMG 3 | 0.2525 | 0.165 | 0.105 | 0.0006 | 0.0145 | 0.085 | 0.0057 | 0.0008 |  | 0.28 | 189.36 | 19448 | 98.57
[16 empty] | 4547 |  | P4 | 0.38 | 0.18 | 0.16 | 0.0006 | 0.017 | 0.07 | 0.0038 | 0.0011 |  | 0.24 | 47.34
[16 empty] | 4133 |  | P4 | 0.23 | 0.16 | 0.12 | 0.0006 | 0.017 | 0.11 | 0.0064 | 0.0011 |  | 0.28 | 47.34
[16 empty] | 3490 |  | P4 | 0.2 | 0.16 | 0.07 | 0.0006 | 0.012 | 0.08 | 0.0063 | 0.0005 |  | 0.3 | 94.68
40 | 2021-10-25 06:04 | 2021-11-05 17:46 | PROD | 1 | 87816 | 40 | 0 | 4 | 0 | 1 | 1.4 | 1 | 1.2 | 4.3 | 5.8 | 3480 |  | HMG 1 | 0.12 | 0.11 | 0.11 | 0.0006 | 0.009 | 0.08 | 0.0045 | 0.001 |  | 0.35 | 189.36 | 20533 | 97.35
1 | 2021-10-25 13:59 | 2021-11-05 15:50 | PROD | 2 | 85506 | 41 | 0 | 0 | 0 | 1 | 1.4 | 1 | 1.2 | 4.9 | 9.9 |  |  | HMG 3 | 0.1775 | 0.1325 | 0.09 | 0.0006 | 0.0095 | 0.125 | 0.00445 | 0.00035 |  | 0.3275 | 189.36 | 24252 | 98.69
[16 empty] | 4415 |  | P4 | 0.19 | 0.1 | 0.12 | 0.0006 | 0.007 | 0.12 | 0.0038 | 0.0002 |  | 0.3 | 47.34
[16 empty] | 3471 |  | P4 | 0.15 | 0.13 | 0.06 | 0.0006 | 0.008 | 0.13 | 0.0042 | 0.0002 |  | 0.37 | 94.68
[16 empty] | 3474 |  | P4 | 0.22 | 0.17 | 0.12 | 0.0006 | 0.015 | 0.12 | 0.0056 | 0.0008 |  | 0.27 | 47.34
88 | 2021-10-25 15:01 | 2021-11-06 22:19 | PROD | 2 | 95120 | 49 | 0 | 0 | 0 | 1 | 1.4 | 1 | 1.2 | 4.5 | 12 |  |  | HMG 4 | 0.185 | 0.155 | 0.0725 | 0.0006 | 0.01025 | 0.08 | 0.004825 | 0.000475 |  | 0.3 | 189.36 | 26173 | 99.25
[16 empty] | 3398 |  | P4 | 0.22 | 0.16 | 0.05 | 0.0006 | 0.007 | 0.09 | 0.0032 | 0.0005 |  | 0.31 | 47.34
[16 empty] | 3441 |  | P4 | 0.18 | 0.16 | 0.12 | 0.0006 | 0.013 | 0.06 | 0.0057 | 0.0006 |  | 0.27 | 47.34
[16 empty] | 4094 |  | P4 | 0.2 | 0.15 | 0.05 | 0.0006 | 0.01 | 0.06 | 0.0056 | 0.0006 |  | 0.32 | 47.34
[16 empty] | 3467 |  | P4 | 0.14 | 0.15 | 0.07 | 0.0006 | 0.011 | 0.11 | 0.0048 | 0.0002 |  | 0.3 | 47.34
34 | 2021-10-25 18:32 | 2021-11-05 14:26 | PROD | 1 | 82034 | 40 | 0 | 1 | 0 | 1 | 1.4 | 1 | 1.2 | 4 | 7.4 |  |  | HMG 3 | 0.3075 | 0.1475 | 0.0925 | 0.0006 | 0.0135 | 0.1 | 0.005075 | 0.000825 |  | 0.2725 | 189.36 | 19025 | 96.11
[16 empty] | 4131 |  | P4 | 0.25 | 0.15 | 0.08 | 0.0006 | 0.012 | 0.12 | 0.0047 | 0.0008 |  | 0.28 | 47.34
[16 empty] | 3483 |  | P4 | 0.36 | 0.16 | 0.1 | 0.0006 | 0.015 | 0.1 | 0.0054 | 0.0008 |  | 0.26 | 94.68
[16 empty] | 3484 |  | P4 | 0.26 | 0.12 | 0.09 | 0.0006 | 0.012 | 0.08 | 0.0048 | 0.0009 |  | 0.29 | 47.34
76 | 2021-10-25 21:03 | 2021-11-05 14:28 | PROD | 1 | 79651 | 40 | 0 | 2 | 0 | 1 | 1.4 | 1 | 1.2 | 4.7 | 7.6 | 3492 |  | HMG 1 | 0.19 | 0.18 | 0.09 | 0.0006 | 0.014 | 0.07 | 0.0069 | 0.0005 |  | 0.3 | 189.36 | 17965 | 97
61 | 2021-10-25 22:18 | 2021-11-06 06:13 | PROD | 1 | 86296 | 34 | 0 | 7 | 0 | 1 | 1.4 | 1 | 1.2 | 4.2 | 7.4 |  |  | HMG 3 | 0.245 | 0.1375 | 0.065 | 0.0006 | 0.01075 | 0.1075 | 0.004925 | 0.000575 |  | 0.3 | 189.36 | 20798 | 97.88
[16 empty] | 4012 |  | P4 | 0.28 | 0.09 | 0.03 | 0.0006 | 0.007 | 0.11 | 0.004 | 0.0002 |  | 0.34 | 47.34
[16 empty] | 4131 |  | P4 | 0.25 | 0.15 | 0.08 | 0.0006 | 0.012 | 0.12 | 0.0047 | 0.0008 |  | 0.28 | 94.68
[16 empty] | 3490 |  | P4 | 0.2 | 0.16 | 0.07 | 0.0006 | 0.012 | 0.08 | 0.0063 | 0.0005 |  | 0.3 | 47.34
69 | 2021-10-26 10:41 | 2021-11-06 02:04 | PROD | 2 | 80126 | 41 | 0 | 1 | 0 | 1 | 1.4 | 1 | 1.2 | 4.8 | 8.7 | 76 | 125/WTR/76 | HL 1 | 0.101 | 0.07 | 0.161 |  | 0.0091 | 0.0918 | 0.0022 | 0.009 | 0.0014 |  | 189.36 | 23445 | 98.49
39 | 2021-10-26 10:56 | 2021-11-06 09:56 | PROD | 1 | 84817 | 40 | 0 | 2 | 0 | 1 | 1.4 | 1 | 1.2 | 3.8 | 6.1 |  |  | HMG 3 | 0.453 | 0.1265 | 0.0935 | 0.0006 | 0.0137 | 0.1065 | 0.0053 | 0.00112 |  | 0.317 | 189.36 | 20440 | 98.4
[16 empty] | 4126 |  | P4 | 0.35 | 0.16 | 0.08 | 0.0006 | 0.012 | 0.12 | 0.0054 | 0.0006 |  | 0.31 | 28.404
[16 empty] | 4130 |  | P4 | 0.53 | 0.1 | 0.09 | 0.0006 | 0.014 | 0.11 | 0.0054 | 0.0013 |  | 0.33 | 113.616
[16 empty] | 3478 |  | P4 | 0.33 | 0.17 | 0.11 | 0.0006 | 0.014 | 0.09 | 0.005 | 0.001 |  | 0.29 | 47.34
43 | 2021-10-26 13:44 | 2021-11-06 | PROD | 2 | 80223 | 40 | 0 | 2 | 0 | 1 | 1.4 | 1 | 1.2 | 4.3 | 8.9 |  |  | HMG 2 | 0.3 | 0.16 | 0.115 | 0.0006 | 0.015 | 0.115 | 0.0056 | 0.0011 |  | 0.275 | 189.36 | 22575 | 97.5
[16 empty] | 4128 |  | P4 | 0.27 | 0.18 | 0.1 | 0.0006 | 0.014 | 0.13 | 0.0052 | 0.0012 |  | 0.28 | 94.68
[16 empty] | 4129 |  | P4 | 0.33 | 0.14 | 0.13 | 0.0006 | 0.016 | 0.1 | 0.006 | 0.001 |  | 0.27 | 94.68
77 | 2021-10-26 19:14 | 2021-11-06 22:15 | PROD | 2 | 84409 | 41 | 0 | 0 | 0 | 1 | 1.4 | 1 | 1.2 | 3.8 | 8.4 |  |  | HMG 2 | 0.305 | 0.15 | 0.105 | 0.0006 | 0.0125 | 0.095 | 0.005325 | 0.000725 |  | 0.27 | 189.36 | 24548 | 99.34
[16 empty] | 3476 |  | P4 | 0.26 | 0.15 | 0.15 | 0.0006 | 0.017 | 0.11 | 0.0063 | 0.0008 |  | 0.24 | 47.34
[16 empty] | 3477 |  | P4 | 0.32 | 0.15 | 0.09 | 0.0006 | 0.011 | 0.09 | 0.005 | 0.0007 |  | 0.28 | 142.02
80 | 2021-10-26 21:09 | 2021-11-07 09:12 | PROD | 1 | 85470 | 37 | 0 | 4 | 0 | 1 | 1.4 | 1 | 1.2 | 5.1 | 6.4 | 3493 |  | HMG 1 | 0.15 | 0.11 | 0.1 | 0.0006 | 0.012 | 0.1 | 0.0067 | 0.0004 |  | 0.29 | 189.36 | 19300 | 98.48
49 | 2021-10-26 22:11 | 2021-11-06 02:59 | PROD | 2 | 78301 | 38 | 0 | 2 | 0 | 1 | 1.4 | 1 | 1.2 | 3.9 | 11.9 |  |  | HMG 4 | 0.2525 | 0.13 | 0.09 | 0.0006 | 0.01175 | 0.0975 | 0.005125 | 0.000625 |  | 0.31 | 189.36 | 23430 | 98.92
[16 empty] | 3237 |  | P4 | 0.22 | 0.13 | 0.07 | 0.0006 | 0.009 | 0.08 | 0.0042 | 0.0002 |  | 0.32 | 47.34
[16 empty] | 3471 |  | P4 | 0.15 | 0.13 | 0.06 | 0.0006 | 0.008 | 0.13 | 0.0042 | 0.0002 |  | 0.37 | 47.34
[16 empty] | 3475 |  | P4 | 0.31 | 0.12 | 0.1 | 0.0006 | 0.014 | 0.08 | 0.0061 | 0.0011 |  | 0.28 | 47.34
[16 empty] | 4129 |  | P4 | 0.33 | 0.14 | 0.13 | 0.0006 | 0.016 | 0.1 | 0.006 | 0.001 |  | 0.27 | 47.34
48 | 2021-10-27 05:28 | 2021-11-07 06:14 | PROD | 1 | 84197 | 40 | 0 | 3 | 0 | 1 | 1.4 | 1 | 1.2 | 3.9 | 5.2 |  |  | HMG 4 | 0.275 | 0.125 | 0.0975 | 0.0006 | 0.012 | 0.11 | 0.00545 | 0.0005 |  | 0.29 | 189.36 | 19322 | 96.99
[16 empty] | 4523 |  | P4 | 0.32 | 0.14 | 0.1 | 0.0006 | 0.009 | 0.12 | 0.0042 | 0.0002 |  | 0.28 | 47.34
[16 empty] | 3316 |  | P4 | 0.38 | 0.12 | 0.12 | 0.0006 | 0.016 | 0.11 | 0.0049 | 0.0009 |  | 0.26 | 47.34
[16 empty] | 3491 |  | P4 | 0.25 | 0.13 | 0.07 | 0.0006 | 0.011 | 0.11 | 0.006 | 0.0005 |  | 0.33 | 47.34
[16 empty] | 3493 |  | P4 | 0.15 | 0.11 | 0.1 | 0.0006 | 0.012 | 0.1 | 0.0067 | 0.0004 |  | 0.29 | 47.34
11 | 2021-10-27 06:19 | 2021-11-06 17:58 | PROD | 1 | 79385 | 39 | 0 | 1 | 0 | 1 | 1.4 | 1 | 1.2 | 4.8 | 7.4 |  |  | HMG 4 | 0.1925 | 0.14 | 0.075 | 0.0006 | 0.01075 | 0.115 | 0.005525 | 0.00045 |  | 0.2975 | 189.36 | 18541 | 96.43
[16 empty] | 4503 |  | P4 | 0.17 | 0.12 | 0.07 | 0.0006 | 0.008 | 0.11 | 0.0038 | 0.0002 |  | 0.29 | 47.34
[16 empty] | 3489 |  | P4 | 0.15 | 0.15 | 0.09 | 0.0006 | 0.012 | 0.16 | 0.006 | 0.0006 |  | 0.27 | 47.34
[16 empty] | 3490 |  | P4 | 0.2 | 0.16 | 0.07 | 0.0006 | 0.012 | 0.08 | 0.0063 | 0.0005 |  | 0.3 | 47.34
[16 empty] | 3491 |  | P4 | 0.25 | 0.13 | 0.07 | 0.0006 | 0.011 | 0.11 | 0.006 | 0.0005 |  | 0.33 | 47.34
70 | 2021-10-27 10:35 | 2021-11-07 04:58 | PROD | 2 | 81898 | 40 | 0 | 1 | 0 | 1 | 1.4 | 1 | 1.2 | 3.8 | 7.4 | 75 | 115/WTR/75 | HL 1 | 0.098 | 0.061 | 0.154 |  | 0.008 | 0.0798 | 0.0013 | 0.015 | 0.0037 |  | 189.36 | 22026 | 99.5
56 | 2021-10-27 14:02 | 2021-11-07 18:18 | PROD | 2 | 85975 | 42 | 0 | 1 | 0 | 1 | 1.4 | 1 | 1.3 | 4.4 | 11 |  |  | HMG 2 | 0.335 | 0.1675 | 0.1025 | 0.0006 | 0.0135 | 0.0975 | 0.0051 | 0.0009 |  | 0.295 | 189.36 | 25523 | 98.84
[16 empty] | 4126 |  | P4 | 0.35 | 0.16 | 0.08 | 0.0006 | 0.012 | 0.12 | 0.0054 | 0.0006 |  | 0.31 | 47.34
[16 empty] | 3478 |  | P4 | 0.33 | 0.17 | 0.11 | 0.0006 | 0.014 | 0.09 | 0.005 | 0.001 |  | 0.29 | 142.02
14 | 2021-10-27 18:53 | 2021-11-07 02:08 | PROD | 2 | 80133 | 33 | 0 | 0 | 0 | 1 | 1.4 | 1 | 1.2 | 3.8 | 9.6 | 3477 |  | HMG 1 | 0.32 | 0.15 | 0.09 | 0.0006 | 0.011 | 0.09 | 0.005 | 0.0007 |  | 0.28 | 189.36 | 22994 | 99.11
46 | 2021-10-27 21:07 | 2021-11-07 14:15 | PROD | 1 | 82231 | 40 | 0 | 2 | 0 | 1 | 1.4 | 1 | 1.2 | 4.9 | 6 |  |  | HMG 3 | 0.1335 | 0.097 | 0.0785 | 0.0006 | 0.01045 | 0.1125 | 0.006395 | 0.000505 |  | 0.305 | 189.36 | 18874 | 97.41
[16 empty] | 4123 |  | P4 | 0.2 | 0.16 | 0.13 | 0.0006 | 0.014 | 0.09 | 0.0058 | 0.0009 |  | 0.21 | 28.404
[16 empty] | 4127 |  | P4 | 0.21 | 0.13 | 0.14 | 0.0006 | 0.016 | 0.09 | 0.0065 | 0.0007 |  | 0.26 | 18.936
[16 empty] | 3495 |  | P4 | 0.11 | 0.08 | 0.06 | 0.0006 | 0.009 | 0.12 | 0.0065 | 0.0004 |  | 0.33 | 142.02
84 | 2021-10-27 21:19 | 2021-11-06 14:24 | PROD | 1 | 75451 | 38 | 0 | 1 | 0 | 1 | 1.4 | 1 | 1.2 | 5.2 | 7.6 |  |  | HMG 2 | 0.205 | 0.1425 | 0.1275 | 0.0006 | 0.0155 | 0.085 | 0.0066 | 0.00065 |  | 0.27 | 189.36 | 16997 | 98.55
[16 empty] | 4127 |  | P4 | 0.21 | 0.13 | 0.14 | 0.0006 | 0.016 | 0.09 | 0.0065 | 0.0007 |  | 0.26 | 142.02
[16 empty] | 3492 |  | P4 | 0.19 | 0.18 | 0.09 | 0.0006 | 0.014 | 0.07 | 0.0069 | 0.0005 |  | 0.3 | 47.34
94 | 2021-10-28 04:06 | 2021-11-08 10:58 | PROD | 1 | 87015 | 42 | 0 | 2 | 0 | 1 | 1.4 | 1 | 1.2 | 3.6 | 6 |  |  | HMG 4 | 0.2085 | 0.13 | 0.116 | 0.0006 | 0.0138 | 0.0955 | 0.006065 | 0.000735 |  | 0.293 | 189.36 | 19699 | 98.54
[16 empty] | 4127 |  | P4 | 0.21 | 0.13 | 0.14 | 0.0006 | 0.016 | 0.09 | 0.0065 | 0.0007 |  | 0.26 | 94.68
[16 empty] | 4133 |  | P4 | 0.23 | 0.16 | 0.12 | 0.0006 | 0.017 | 0.11 | 0.0064 | 0.0011 |  | 0.28 | 18.936
[16 empty] | 3480 |  | P4 | 0.12 | 0.11 | 0.11 | 0.0006 | 0.009 | 0.08 | 0.0045 | 0.001 |  | 0.35 | 28.404
[16 empty] | 3491 |  | P4 | 0.25 | 0.13 | 0.07 | 0.0006 | 0.011 | 0.11 | 0.006 | 0.0005 |  | 0.33 | 47.34
22 | 2021-10-28 05:39 | 2021-11-07 17:07 | PROD | 1 | 80978 | 38 | 0 | 2 | 1 | 1 | 1.4 | 1 | 1.2 | 4.2 | 6.4 |  |  | HMG 3 | 0.175 | 0.1325 | 0.0625 | 0.0006 | 0.0105 | 0.0975 | 0.006275 | 0.000475 |  | 0.335 | 189.36 | 17838 | 98.44
[16 empty] | 3491 |  | P4 | 0.25 | 0.13 | 0.07 | 0.0006 | 0.011 | 0.11 | 0.006 | 0.0005 |  | 0.33 | 47.34
[16 empty] | 3494 |  | P4 | 0.17 | 0.16 | 0.06 | 0.0006 | 0.011 | 0.08 | 0.0063 | 0.0005 |  | 0.34 | 94.68
[16 empty] | 3495 |  | P4 | 0.11 | 0.08 | 0.06 | 0.0006 | 0.009 | 0.12 | 0.0065 | 0.0004 |  | 0.33 | 47.34
52 | 2021-10-28 11:48 | 2021-11-07 18:31 | PROD | 2 | 80497 | 39 | 0 | 1 | 0 | 1 | 1.4 | 1 | 1.2 | 3.9 | 8.8 | 4132 |  | HMG 1 | 0.26 | 0.14 | 0.08 | 0.0006 | 0.012 | 0.09 | 0.0046 | 0.0007 |  | 0.27 | 189.36 | 23850 | 99.46
53 | 2021-10-28 11:49 | 2021-11-10 00:04 | PROD | 1 | 96578 | 45 | 0 | 2 | 0 | 1 | 1.4 | 1 | 1.3 | 6.5 | 12.6 |  |  | HMG 3 | 0.2075 | 0.155 | 0.0825 | 0.0006 | 0.01025 | 0.1075 | 0.00595 | 0.00035 |  | 0.3275 | 189.36 | 29003 | 98.97
[16 empty] | 3516 |  | P4 | 0.2 | 0.16 | 0.11 | 0.0006 | 0.013 | 0.12 | 0.0065 | 0.0003 |  | 0.29 | 47.34
[16 empty] | 4141 |  | P4 | 0.22 | 0.15 | 0.06 | 0.0006 | 0.009 | 0.09 | 0.0057 | 0.0004 |  | 0.34 | 94.68
[16 empty] | 3517 |  | P4 | 0.19 | 0.16 | 0.1 | 0.0006 | 0.01 | 0.13 | 0.0059 | 0.0003 |  | 0.34 | 47.34
57 | 2021-10-28 11:50 | 2021-11-07 22:19 | PROD | 2 | 81157 | 39 | 0 | 0 | 0 | 1 | 1.4 | 1 | 1.2 | 3.5 | 8.4 |  |  | HMG 2 | 0.29 | 0.16 | 0.095 | 0.0006 | 0.013 | 0.105 | 0.00485 | 0.0009 |  | 0.285 | 189.36 | 23601 | 98.82
[16 empty] | 4131 |  | P4 | 0.25 | 0.15 | 0.08 | 0.0006 | 0.012 | 0.12 | 0.0047 | 0.0008 |  | 0.28 | 94.68
[16 empty] | 3478 |  | P4 | 0.33 | 0.17 | 0.11 | 0.0006 | 0.014 | 0.09 | 0.005 | 0.001 |  | 0.29 | 94.68
71 | 2021-10-28 18:49 | 2021-11-08 19:59 | PROD | 2 | 83536 | 41 | 0 | 1 | 0 | 1 | 1.4 | 1 | 1.2 | 8.6 | 10 |  |  | HL 3 | 0.24125 | 0.09 | 0.21925 |  | 0.010875 | 0.0788 | 0.0006 | 0.01 | 0.006775 |  | 189.36 | 23042 | 99.07
[16 empty] | 2605 | A2/605 | HL | 0.348 | 0.111 | 0.264 |  | 0.012 | 0.155 | 0.0006 | 0.016 | 0.0048 |  | 47.34
[16 empty] | 2601 | A2/601 | HL | 0.217 | 0.081 | 0.218 |  | 0.011 | 0.0544 | 0.0006 | 0.0089 | 0.009 |  | 94.68
[16 empty] | 2606 | A2/606 | HL | 0.183 | 0.087 | 0.177 |  | 0.0095 | 0.0514 | 0.0006 | 0.0062 | 0.0043 |  | 47.34
51 | 2021-10-28 18:50 | 2021-11-09 10:07 | PROD | 2 | 90530 | 43 | 0 | 1 | 0 | 1 | 1.4 | 1 | 1.5 | 3.5 | 11 |  |  | HMG 4 | 0.2675 | 0.1325 | 0.1075 | 0.0006 | 0.01225 | 0.0925 | 0.005175 | 0.001125 |  | 0.2975 | 189.36 | 26162 | 99.41
[16 empty] | 3324 |  | P4 | 0.38 | 0.14 | 0.1 | 0.0006 | 0.009 | 0.12 | 0.0043 | 0.0013 |  | 0.27 | 47.34
[16 empty] | 3475 |  | P4 | 0.31 | 0.12 | 0.1 | 0.0006 | 0.014 | 0.08 | 0.0061 | 0.0011 |  | 0.28 | 47.34
[16 empty] | 3479 |  | P4 | 0.26 | 0.16 | 0.12 | 0.0006 | 0.017 | 0.09 | 0.0058 | 0.0011 |  | 0.29 | 47.34
[16 empty] | 3480 |  | P4 | 0.12 | 0.11 | 0.11 | 0.0006 | 0.009 | 0.08 | 0.0045 | 0.001 |  | 0.35 | 47.34
41 | 2021-10-28 22:19 | 2021-11-08 06:32 | PROD | 1 | 79887 | 37 | 0 | 3 | 0 | 1 | 1.4 | 1 | 1.2 | 3.6 | 5.9 |  |  | HMG 4 | 0.205 | 0.14 | 0.1025 | 0.0006 | 0.0135 | 0.1075 | 0.00645 | 0.0006 |  | 0.29 | 189.36 | 19556 | 97.88
[16 empty] | 4127 |  | P4 | 0.21 | 0.13 | 0.14 | 0.0006 | 0.016 | 0.09 | 0.0065 | 0.0007 |  | 0.26 | 47.34
[16 empty] | 3474 |  | P4 | 0.22 | 0.17 | 0.12 | 0.0006 | 0.015 | 0.12 | 0.0056 | 0.0008 |  | 0.27 | 47.34
[16 empty] | 3490 |  | P4 | 0.2 | 0.16 | 0.07 | 0.0006 | 0.012 | 0.08 | 0.0063 | 0.0005 |  | 0.3 | 47.34
[16 empty] | 3496 |  | P4 | 0.19 | 0.1 | 0.08 | 0.0006 | 0.011 | 0.14 | 0.0074 | 0.0004 |  | 0.33 | 47.34
65 | 2021-10-28 22:23 | 2021-11-09 23:01 | PROD | 2 | 90183 | 46 | 0 | 0 | 0 | 1 | 1.4 | 1 | 1.3 | 3.6 | 10 | 77 | 138/WTR/77 | HL 1 | 0.101 | 0.069 | 0.178 |  | 0.011 | 0.0814 | 0.0028 | 0.0052 | 0.0028 |  | 189.36 | 24487 | 99.55
2 | 2021-10-28 22:25 | 2021-11-09 06:36 | PROD | 1 | 87098 | 43 | 0 | 1 | 0 | 1 | 1.4 | 1 | 1.2 | 4.8 | 7.3 |  |  | HMG 2 | 0.165 | 0.125 | 0.09 | 0.0006 | 0.012 | 0.12 | 0.00605 | 0.0006 |  | 0.3 | 189.36 | 20154 | 98.28
[16 empty] | 3474 |  | P4 | 0.22 | 0.17 | 0.12 | 0.0006 | 0.015 | 0.12 | 0.0056 | 0.0008 |  | 0.27 | 94.68
[16 empty] | 3495 |  | P4 | 0.11 | 0.08 | 0.06 | 0.0006 | 0.009 | 0.12 | 0.0065 | 0.0004 |  | 0.33 | 94.68
60 | 2021-10-29 04:02 | 2021-11-09 14:30 | PROD | 1 | 87687 | 38 | 0 | 6 | 0 | 1 | 1.4 | 1 | 1.6 | 4.3 | 8.3 |  |  | HMG 4 | 0.2 | 0.1575 | 0.105 | 0.0006 | 0.01375 | 0.1175 | 0.00605 | 0.000675 |  | 0.28 | 189.36 | 20209 | 97.85
[16 empty] | 3474 |  | P4 | 0.22 | 0.17 | 0.12 | 0.0006 | 0.015 | 0.12 | 0.0056 | 0.0008 |  | 0.27 | 47.34
[16 empty] | 3476 |  | P4 | 0.26 | 0.15 | 0.15 | 0.0006 | 0.017 | 0.11 | 0.0063 | 0.0008 |  | 0.24 | 47.34
[16 empty] | 3489 |  | P4 | 0.15 | 0.15 | 0.09 | 0.0006 | 0.012 | 0.16 | 0.006 | 0.0006 |  | 0.27 | 47.34
[16 empty] | 3494 |  | P4 | 0.17 | 0.16 | 0.06 | 0.0006 | 0.011 | 0.08 | 0.0063 | 0.0005 |  | 0.34 | 47.34
15 | 2021-10-29 11:07 | 2021-11-10 11:06 | PROD | 2 | 92342 | 46 | 0 | 1 | 0 | 1 | 1.4 | 1 | 1.3 | 4 | 11.4 |  |  | HMG 2 | 0.22 | 0.115 | 0.11 | 0.0006 | 0.012 | 0.1 | 0.0052 | 0.0012 |  | 0.33 | 189.36 | 25991 | 98.77
[16 empty] | 4134 |  | P4 | 0.17 | 0.1 | 0.1 | 0.0006 | 0.01 | 0.1 | 0.0047 | 0.001 |  | 0.35 | 94.68
[16 empty] | 3481 |  | P4 | 0.27 | 0.13 | 0.12 | 0.0006 | 0.014 | 0.1 | 0.0057 | 0.0014 |  | 0.31 | 94.68
63 | 2021-10-29 14:35 | 2021-11-10 03:00 | PROD | 2 | 89162 | 46 | 0 | 0 | 0 | 1 | 1.4 | 1 | 1.7 | 3.2 | 10.2 | 4135 |  | HMG 1 | 0.2 | 0.15 | 0.12 | 0.0006 | 0.012 | 0.1 | 0.0047 | 0.0012 |  | 0.31 | 189.36 | 25303 | 98.86
9 | 2021-10-29 14:38 | 2021-11-08 20:04 | PROD | 2 | 79512 | 34 | 0 | 6 | 0 | 1.3 | 1.4 | 1 | 1.2 | 3.2 | 9 | 4133 |  | HMG 1 | 0.23 | 0.16 | 0.12 | 0.0006 | 0.017 | 0.11 | 0.0064 | 0.0011 |  | 0.28 | 189.36 | 22218 | 99.03
58 | 2021-10-29 18:57 | 2021-11-08 20:00 | PROD | 2 | 78605 | 41 | 0 | 0 | 0 | 1 | 1.4 | 1 | 1.4 | 3.9 | 10.7 |  |  | HMG 2 | 0.2525 | 0.16 | 0.12 | 0.0006 | 0.017 | 0.095 | 0.00595 | 0.0011 |  | 0.2875 | 189.36 | 22437 | 99.29
[16 empty] | 3479 |  | P4 | 0.26 | 0.16 | 0.12 | 0.0006 | 0.017 | 0.09 | 0.0058 | 0.0011 |  | 0.29 | 142.02
[16 empty] | 4133 |  | P4 | 0.23 | 0.16 | 0.12 | 0.0006 | 0.017 | 0.11 | 0.0064 | 0.0011 |  | 0.28 | 47.34
95 | 2021-10-29 18:59 | 2021-11-11 19:29 | PROD | 2 | 101974 | 48 | 0 | 1 | 1 | 1 | 1.4 | 1 | 1.4 | 4.4 | 9.6 |  |  | HMG 2 | 0.225 | 0.13 | 0.1 | 0.0006 | 0.0135 | 0.09 | 0.00505 | 0.00085 |  | 0.275 | 189.36 | 27695 | 100.88
[16 empty] | 3482 |  | P4 | 0.16 | 0.12 | 0.07 | 0.0006 | 0.012 | 0.09 | 0.0046 | 0.0007 |  | 0.29 | 94.68
[16 empty] | 4136 |  | P4 | 0.29 | 0.14 | 0.13 | 0.0006 | 0.015 | 0.09 | 0.0055 | 0.001 |  | 0.26 | 94.68
81 | 2021-10-29 21:19 | 2021-11-10 09:19 | PROD | 1 | 87858 | 45 | 0 | 2 | 0 | 1 | 1.4 | 1 | 1.3 | 4.2 | 6.1 | 3496 |  | HMG 1 | 0.19 | 0.1 | 0.08 | 0.0006 | 0.011 | 0.14 | 0.0074 | 0.0004 |  | 0.33 | 189.36 | 20127 | 97.72
45 | 2021-10-29 22:07 | 2021-11-11 19:26 | PROD | 2 | 99326 | 48 | 0 | 1 | 0 | 1 | 1.4 | 1 | 1.4 | 3.7 | 9.8 |  |  | HMG 3 | 0.16 | 0.125 | 0.0925 | 0.0006 | 0.01125 | 0.09 | 0.0046 | 0.0009 |  | 0.31 | 189.36 | 28934 | 98.73
[16 empty] | 3480 |  | P4 | 0.12 | 0.11 | 0.11 | 0.0006 | 0.009 | 0.08 | 0.0045 | 0.001 |  | 0.35 | 47.34
[16 empty] | 4135 |  | P4 | 0.2 | 0.15 | 0.12 | 0.0006 | 0.012 | 0.1 | 0.0047 | 0.0012 |  | 0.31 | 47.34
[16 empty] | 3482 |  | P4 | 0.16 | 0.12 | 0.07 | 0.0006 | 0.012 | 0.09 | 0.0046 | 0.0007 |  | 0.29 | 94.68
20 | 2021-10-30 04:05 | 2021-11-10 17:44 | PROD | 1 | 89288 | 39 | 0 | 4 | 0 | 1 | 1.4 | 1 | 1.4 | 4.5 | 8.7 |  |  | HMG 3 | 0.184 | 0.143 | 0.086 | 0.0006 | 0.0111 | 0.1195 | 0.00479 | 0.00054 |  | 0.323 | 189.36 | 19894 | 98.79
[16 empty] | 3471 |  | P4 | 0.15 | 0.13 | 0.06 | 0.0006 | 0.008 | 0.13 | 0.0042 | 0.0002 |  | 0.37 | 113.616
[16 empty] | 3473 |  | P4 | 0.22 | 0.17 | 0.11 | 0.0006 | 0.015 | 0.1 | 0.0053 | 0.0012 |  | 0.26 | 47.34
[16 empty] | 3476 |  | P4 | 0.26 | 0.15 | 0.15 | 0.0006 | 0.017 | 0.11 | 0.0063 | 0.0008 |  | 0.24 | 28.404
50 | 2021-10-30 10:49 | 2021-11-12 10:38 | PROD | 2 | 99883 | 48 | 0 | 2 | 0 | 1 | 1.4 | 1 | 1.3 | 4 | 9.6 |  |  | HMG 2 | 0.285 | 0.13 | 0.0925 | 0.0006 | 0.01275 | 0.085 | 0.00495 | 0.000875 |  | 0.2825 | 189.36 | 28171 | 98.7
[16 empty] | 3483 |  | P4 | 0.36 | 0.16 | 0.1 | 0.0006 | 0.015 | 0.1 | 0.0054 | 0.0008 |  | 0.26 | 47.34
[16 empty] | 3484 |  | P4 | 0.26 | 0.12 | 0.09 | 0.0006 | 0.012 | 0.08 | 0.0048 | 0.0009 |  | 0.29 | 142.02
79 | 2021-10-30 13:54 | 2021-11-13 00:05 | PROD | 2 | 100904 | 46 | 1 | 0 | 0 | 1 | 1.4 | 1 | 1.3 | 4.8 | 9.4 |  |  | HMG 3 | 0.215 | 0.12 | 0.065 | 0.0006 | 0.0105 | 0.0975 | 0.00465 | 0.00075 |  | 0.3 | 189.36 | 27851 | 99
[16 empty] | 3482 |  | P4 | 0.16 | 0.12 | 0.07 | 0.0006 | 0.012 | 0.09 | 0.0046 | 0.0007 |  | 0.29 | 47.34
[16 empty] | 3484 |  | P4 | 0.26 | 0.12 | 0.09 | 0.0006 | 0.012 | 0.08 | 0.0048 | 0.0009 |  | 0.29 | 47.34
[16 empty] | 3485 |  | P4 | 0.22 | 0.12 | 0.05 | 0.0006 | 0.009 | 0.11 | 0.0046 | 0.0007 |  | 0.31 | 94.68
72 | 2021-10-30 18:45 | 2021-11-11 11:27 | PROD | 2 | 88454 | 46 | 0 | 0 | 0 | 1 | 1.4 | 1 | 1.3 | 4.6 | 10.4 |  |  | HMG 2 | 0.26 | 0.13 | 0.1225 | 0.0006 | 0.01375 | 0.0925 | 0.0053 | 0.001 |  | 0.2825 | 189.36 | 23646 | 99.3
[16 empty] | 4134 |  | P4 | 0.17 | 0.1 | 0.1 | 0.0006 | 0.01 | 0.1 | 0.0047 | 0.001 |  | 0.35 | 47.34
[16 empty] | 4136 |  | P4 | 0.29 | 0.14 | 0.13 | 0.0006 | 0.015 | 0.09 | 0.0055 | 0.001 |  | 0.26 | 142.02
74 | 2021-10-30 21:02 | 2021-11-10 14:18 | PROD | 1 | 79577 | 38 | 0 | 4 | 0 | 1 | 1.4 | 1 | 1.2 | 5.5 | 9.6 |  |  | HMG 4 | 0.305 | 0.16 | 0.095 | 0.0006 | 0.01325 | 0.1025 | 0.0048 | 0.000825 |  | 0.28 | 189.36 | 18257 | 96.94
[16 empty] | 3295 |  | P4 | 0.26 | 0.14 | 0.09 | 0.0006 | 0.012 | 0.11 | 0.0038 | 0.0007 |  | 0.29 | 47.34
[16 empty] | 4507 |  | P4 | 0.24 | 0.16 | 0.07 | 0.0006 | 0.012 | 0.11 | 0.0044 | 0.0008 |  | 0.31 | 47.34
[16 empty] | 4533 |  | P4 | 0.5 | 0.17 | 0.1 | 0.0006 | 0.014 | 0.07 | 0.0054 | 0.001 |  | 0.25 | 47.34
[16 empty] | 3474 |  | P4 | 0.22 | 0.17 | 0.12 | 0.0006 | 0.015 | 0.12 | 0.0056 | 0.0008 |  | 0.27 | 47.34
68 | 2021-10-30 22:02 | 2021-11-13 00:03 | PROD | 2 | 98866 | 45 | 0 | 1 | 0 | 1 | 1.4 | 1 | 1.3 | 4.1 | 9.5 |  |  | HL 2 | 0.09925 | 0.07 | 0.157 |  | 0.009025 | 0.08865 | 0.001975 | 0.00925 | 0.0018 |  | 189.36 | 26810 | 99.55
[16 empty] | 76 | 125/WTR/76 | HL | 0.101 | 0.07 | 0.161 |  | 0.0091 | 0.0918 | 0.0022 | 0.009 | 0.0014 |  | 142.02
[16 empty] | 79 | WTR/79 | HL | 0.094 | 0.07 | 0.145 |  | 0.0088 | 0.0792 | 0.0013 | 0.01 | 0.003 |  | 47.34
47 | 2021-10-30 22:07 | 2021-11-10 06:18 | PROD | 1 | 77504 | 42 | 0 | 5 | 0 | 1 | 1.4 | 1 | 1.6 | 3.9 | 7 |  |  | HMG 3 | 0.215 | 0.165 | 0.0775 | 0.0006 | 0.01325 | 0.1025 | 0.005125 | 0.000875 |  | 0.29 | 189.36 | 17993 | 94.82
[16 empty] | 3447 |  | P4 | 0.16 | 0.14 | 0.06 | 0.0006 | 0.013 | 0.06 | 0.0059 | 0.0005 |  | 0.3 | 47.34
[16 empty] | 4103 |  | P4 | 0.16 | 0.16 | 0.05 | 0.0006 | 0.012 | 0.09 | 0.0042 | 0.0006 |  | 0.3 | 47.34
[16 empty] | 4128 |  | P4 | 0.27 | 0.18 | 0.1 | 0.0006 | 0.014 | 0.13 | 0.0052 | 0.0012 |  | 0.28 | 94.68
62 | 2021-10-31 06:22 | 2021-11-11 14:14 | PROD | 1 | 87360 | 43 | 0 | 1 | 0 | 1 | 1.4 | 1 | 1.2 | 4.2 | 7.6 |  |  | HMG 5 | 0.244 | 0.142 | 0.082 | 0.0006 | 0.0106 | 0.106 | 0.004225 | 0.000855 |  | 0.3135 | 189.36 | 20343 | 98.39
[16 empty] | 4511 |  | P4 | 0.31 | 0.16 | 0.07 | 0.0006 | 0.011 | 0.1 | 0.004 | 0.0012 |  | 0.33 | 47.34
[16 empty] | 3330 |  | P4 | 0.3 | 0.13 | 0.03 | 0.0006 | 0.006 | 0.1 | 0.0024 | 0.0004 |  | 0.32 | 37.872
[16 empty] | 4544 |  | P4 | 0.18 | 0.17 | 0.07 | 0.0006 | 0.008 | 0.12 | 0.0034 | 0.0005 |  | 0.24 | 9.468
[16 empty] | 3474 |  | P4 | 0.22 | 0.17 | 0.12 | 0.0006 | 0.015 | 0.12 | 0.0056 | 0.0008 |  | 0.27 | 47.34
[16 empty] | 4134 |  | P4 | 0.17 | 0.1 | 0.1 | 0.0006 | 0.01 | 0.1 | 0.0047 | 0.001 |  | 0.35 | 47.34
13 | 2021-10-31 06:26 | 2021-11-11 06:20 | PROD | 1 | 84495 | 40 | 0 | 2 | 0 | 1 | 1.4 | 1 | 1.4 | 6.5 | 9 |  |  | HMG 4 | 0.216 | 0.1535 | 0.082 | 0.0006 | 0.00965 | 0.1005 | 0.00508 | 0.000605 |  | 0.2865 | 189.36 | 19778 | 98.2
[16 empty] | 4544 |  | P4 | 0.18 | 0.17 | 0.07 | 0.0006 | 0.008 | 0.12 | 0.0034 | 0.0005 |  | 0.24 | 47.34
[16 empty] | 3417 |  | P4 | 0.16 | 0.16 | 0.11 | 0.0006 | 0.009 | 0.11 | 0.0054 | 0.0006 |  | 0.25 | 28.404
[16 empty] | 4053 |  | P4 | 0.32 | 0.13 | 0.1 | 0.0006 | 0.01 | 0.1 | 0.0051 | 0.0008 |  | 0.29 | 56.808
[16 empty] | 3494 |  | P4 | 0.17 | 0.16 | 0.06 | 0.0006 | 0.011 | 0.08 | 0.0063 | 0.0005 |  | 0.34 | 56.808
23 | 2021-10-31 12:38 | 2021-11-13 05:15 | PROD | 2 | 97971 | 44 | 0 | 6 | 0 | 1 | 1.4 | 1 | 1.2 | 6 | 12.9 |  |  | HMG 4 | 0.2775 | 0.1475 | 0.085 | 0.0006 | 0.011 | 0.085 | 0.004425 | 0.0008 |  | 0.29 | 189.36 | 26960 | 99.25
[16 empty] | 4506 |  | P4 | 0.16 | 0.16 | 0.07 | 0.0006 | 0.012 | 0.08 | 0.0041 | 0.0006 |  | 0.3 | 47.34
[16 empty] | 4533 |  | P4 | 0.5 | 0.17 | 0.1 | 0.0006 | 0.014 | 0.07 | 0.0054 | 0.001 |  | 0.25 | 47.34
[16 empty] | 3337 |  | P4 | 0.28 | 0.16 | 0.07 | 0.0006 | 0.008 | 0.09 | 0.0035 | 0.0006 |  | 0.26 | 47.34
[16 empty] | 4134 |  | P4 | 0.17 | 0.1 | 0.1 | 0.0006 | 0.01 | 0.1 | 0.0047 | 0.001 |  | 0.35 | 47.34
54 | 2021-10-31 15:11 | 2021-11-13 09:51 | PROD | 2 | 98986 | 48 | 0 | 1 | 0 | 1 | 1.4 | 1 | 1.2 | 5.3 | 7.3 |  |  | HMG 2 | 0.245 | 0.1175 | 0.11 | 0.0006 | 0.01275 | 0.0975 | 0.005125 | 0.000775 |  | 0.3075 | 189.36 | 27134 | 99.4
[16 empty] | 4132 |  | P4 | 0.26 | 0.14 | 0.08 | 0.0006 | 0.012 | 0.09 | 0.0046 | 0.0007 |  | 0.27 | 47.34
[16 empty] | 3486 |  | P4 | 0.24 | 0.11 | 0.12 | 0.0006 | 0.013 | 0.1 | 0.0053 | 0.0008 |  | 0.32 | 142.02
64 | 2021-10-31 20:01 | 2021-11-13 23:04 | PROD | 2 | 101591 | 48 | 0 | 2 | 0 | 1 | 1.4 | 1 | 1.2 | 3.8 | 8.9 |  |  | HMG 3 | 0.28 | 0.1225 | 0.08 | 0.0006 | 0.01225 | 0.125 | 0.0047 | 0.000875 |  | 0.3 | 189.36 | 28051 | 99.44
[16 empty] | 4006 |  | P4 | 0.44 | 0.14 | 0.1 | 0.0006 | 0.018 | 0.18 | 0.0043 | 0.0013 |  | 0.26 | 47.34
[16 empty] | 3485 |  | P4 | 0.22 | 0.12 | 0.05 | 0.0006 | 0.009 | 0.11 | 0.0046 | 0.0007 |  | 0.31 | 94.68
[16 empty] | 3486 |  | P4 | 0.24 | 0.11 | 0.12 | 0.0006 | 0.013 | 0.1 | 0.0053 | 0.0008 |  | 0.32 | 47.34
93 | 2021-10-31 22:05 | 2021-11-11 06:17 | PROD | 1 | 80026 | 37 | 0 | 3 | 0 | 1 | 1.4 | 1 | 1.4 | 4.4 | 9.5 |  |  | HMG 4 | 0.319 | 0.1375 | 0.07 | 0.0006 | 0.00895 | 0.104 | 0.00348 | 0.000725 |  | 0.2945 | 189.36 | 19163 | 98.48
[16 empty] | 3298 |  | P4 | 0.37 | 0.13 | 0.08 | 0.0006 | 0.009 | 0.09 | 0.0039 | 0.0007 |  | 0.28 | 47.34
[16 empty] | 4017 |  | P4 | 0.4 | 0.16 | 0.1 | 0.0006 | 0.011 | 0.12 | 0.0038 | 0.001 |  | 0.25 | 56.808
[16 empty] | 3398 |  | P4 | 0.22 | 0.16 | 0.05 | 0.0006 | 0.007 | 0.09 | 0.0032 | 0.0005 |  | 0.31 | 37.872
[16 empty] | 4018 |  | P4 | 0.25 | 0.1 | 0.04 | 0.0006 | 0.008 | 0.11 | 0.0029 | 0.0006 |  | 0.35 | 47.34
85 | 2021-10-31 22:07 | 2021-11-12 06:21 | PROD | 1 | 87520 | 42 | 0 | 2 | 0 | 1 | 1.4 | 1 | 1.3 | 4.3 | 7.2 |  |  | HMG 3 | 0.1775 | 0.12 | 0.08 | 0.0006 | 0.01125 | 0.1075 | 0.0073 | 0.000425 |  | 0.315 | 189.36 | 20295 | 98.67
[16 empty] | 3492 |  | P4 | 0.19 | 0.18 | 0.09 | 0.0006 | 0.014 | 0.07 | 0.0069 | 0.0005 |  | 0.3 | 47.34
[16 empty] | 3496 |  | P4 | 0.19 | 0.1 | 0.08 | 0.0006 | 0.011 | 0.14 | 0.0074 | 0.0004 |  | 0.33 | 94.68
[16 empty] | 3499 |  | P4 | 0.14 | 0.1 | 0.07 | 0.0006 | 0.009 | 0.08 | 0.0075 | 0.0004 |  | 0.3 | 47.34
19 | 2021-10-31 23:01 | 2021-11-13 18:38 | PROD | 2 | 99051 | 46 | 0 | 1 | 0 | 1 | 1.4 | 1 | 1.2 | 4.8 | 11.6 |  |  | HMG 4 | 0.25 | 0.1425 | 0.1025 | 0.0006 | 0.01225 | 0.0975 | 0.0045 | 0.000875 |  | 0.2775 | 189.36 | 26614 | 99.39
[16 empty] | 3339 |  | P4 | 0.28 | 0.14 | 0.12 | 0.0006 | 0.01 | 0.1 | 0.0033 | 0.0008 |  | 0.25 | 47.34
[16 empty] | 4135 |  | P4 | 0.2 | 0.15 | 0.12 | 0.0006 | 0.012 | 0.1 | 0.0047 | 0.0012 |  | 0.31 | 47.34
[16 empty] | 3482 |  | P4 | 0.16 | 0.12 | 0.07 | 0.0006 | 0.012 | 0.09 | 0.0046 | 0.0007 |  | 0.29 | 47.34
[16 empty] | 3483 |  | P4 | 0.36 | 0.16 | 0.1 | 0.0006 | 0.015 | 0.1 | 0.0054 | 0.0008 |  | 0.26 | 47.34
91 | 2021-11-01 06:27 | 2021-11-11 09:32 | PROD | 1 | 79143 | 39 | 0 | 1 | 0 | 1 | 1.4 | 1 | 1.3 | 4.1 | 7.2 |  |  | HMG 3 | 0.16 | 0.15 | 0.08 | 0.0006 | 0.0095 | 0.0725 | 0.005175 | 0.000675 |  | 0.2975 | 189.36 | 18107 | 99.38
[16 empty] | 3246 |  | P4 | 0.15 | 0.16 | 0.08 | 0.0006 | 0.01 | 0.08 | 0.0051 | 0.0008 |  | 0.31 | 47.34
[16 empty] | 3326 |  | P4 | 0.15 | 0.14 | 0.09 | 0.0006 | 0.008 | 0.07 | 0.0044 | 0.0007 |  | 0.29 | 94.68
[16 empty] | 3446 |  | P4 | 0.19 | 0.16 | 0.06 | 0.0006 | 0.012 | 0.07 | 0.0068 | 0.0005 |  | 0.3 | 47.34
24 | 2021-11-01 06:33 | 2021-11-11 17:28 | PROD | 1 | 81278 | 39 | 0 | 2 | 1 | 1 | 1.4 | 1 | 1.3 | 4.4 | 7.9 |  |  | HMG 4 | 0.1795 | 0.133 | 0.0765 | 0.0006 | 0.0099 | 0.107 | 0.004845 | 0.000555 |  | 0.2795 | 189.36 | 18035 | 99.04
[16 empty] | 3397 |  | P4 | 0.2 | 0.1 | 0.07 | 0.0006 | 0.007 | 0.1 | 0.0036 | 0.0002 |  | 0.26 | 47.34
[16 empty] | 4043 |  | P4 | 0.15 | 0.15 | 0.14 | 0.0006 | 0.015 | 0.16 | 0.0056 | 0.0008 |  | 0.25 | 28.404
[16 empty] | 3418 |  | P4 | 0.17 | 0.13 | 0.08 | 0.0006 | 0.009 | 0.08 | 0.0048 | 0.0006 |  | 0.27 | 66.276
[16 empty] | 4099 |  | P4 | 0.19 | 0.16 | 0.04 | 0.0006 | 0.011 | 0.12 | 0.0057 | 0.0007 |  | 0.33 | 47.34
18 | 2021-11-01 12:29 | 2021-11-14 20:24 | PROD | 2 | 102244 | 49 | 0 | 0 | 0 | 1 | 1.4 | 1 | 1.2 | 7.5 | 8.2 |  |  | HMG 2 | 0.24 | 0.13 | 0.065 | 0.0006 | 0.0105 | 0.1 | 0.0046 | 0.0007 |  | 0.29 | 189.36 | 27566 | 98.79
[16 empty] | 4132 |  | P4 | 0.26 | 0.14 | 0.08 | 0.0006 | 0.012 | 0.09 | 0.0046 | 0.0007 |  | 0.27 | 94.68
[16 empty] | 3485 |  | P4 | 0.22 | 0.12 | 0.05 | 0.0006 | 0.009 | 0.11 | 0.0046 | 0.0007 |  | 0.31 | 94.68
67 | 2021-11-02 00:06 | 2021-11-12 17:49 | PROD | 1 | 82767 | 40 | 0 | 1 | 1 | 1 | 1.4 | 1 | 1.3 | 4.2 | 6.2 |  |  | HL 4 | 0.102 | 0.0685 | 0.14875 |  | 0.008175 | 0.076175 | 0.00175 | 0.0082 | 0.0029 |  | 189.36 | 18006 | 101.01
[16 empty] | 74 | 104/WTR/74 | HL | 0.111 | 0.072 | 0.168 |  | 0.0077 | 0.0572 | 0.0013 | 0.0033 | 0.0035 |  | 47.34
[16 empty] | 73 | 100/WTR/73 | HL | 0.098 | 0.071 | 0.112 |  | 0.0079 | 0.0759 | 0.0022 | 0.0055 | 0.003 |  | 47.34
[16 empty] | 75 | 115/WTR/75 | HL | 0.098 | 0.061 | 0.154 |  | 0.008 | 0.0798 | 0.0013 | 0.015 | 0.0037 |  | 47.34
[16 empty] | 76 | 125/WTR/76 | HL | 0.101 | 0.07 | 0.161 |  | 0.0091 | 0.0918 | 0.0022 | 0.009 | 0.0014 |  | 47.34
73 | 2021-11-02 00:09 | 2021-11-12 14:28 | PROD | 1 | 78408 | 39 | 0 | 3 | 0 | 1 | 1.4 | 1 | 1.3 | 5.4 | 6.5 |  |  | HMG 2 | [10 empty] | 189.36 | 18246 | 96.52
[16 empty] | 3216 |  | P4 | [10 empty] | 142.02
[16 empty] | 3213 |  | P4 | [10 empty] | 47.34
38 | 2021-11-02 11:40 | 2021-11-15 03:01 | PROD | 2 | 97801 | 47 | 0 | 2 | 0 | 1 | 1.4 | 1 | 1.2 | 4.4 | 10.4 |  |  | HMG 3 | 0.307 | 0.151 | 0.1015 | 0.0006 | 0.0121 | 0.0875 | 0.005335 | 0.00078 |  | 0.244 | 189.36 | 27627 | 99.04
[16 empty] | 4122 |  | P4 | 0.36 | 0.14 | 0.1 | 0.0006 | 0.012 | 0.09 | 0.0051 | 0.0008 |  | 0.23 | 85.212
[16 empty] | 3470 |  | P4 | 0.34 | 0.16 | 0.07 | 0.0006 | 0.01 | 0.08 | 0.0052 | 0.0006 |  | 0.31 | 47.34
[16 empty] | 4123 |  | P4 | 0.2 | 0.16 | 0.13 | 0.0006 | 0.014 | 0.09 | 0.0058 | 0.0009 |  | 0.21 | 56.808
89 | 2021-11-02 15:00 | 2021-11-14 10:22 | PROD | 2 | 91761 | 46 | 0 | 1 | 0 | 1 | 1.4 | 1 | 1.2 | 3.9 | 11.1 | 3487 |  | HMG 1 | 0.25 | 0.14 | 0.07 | 0.0006 | 0.014 | 0.08 | 0.006 | 0.0009 |  | 0.32 | 189.36 | 25016 | 99.63
33 | 2021-11-02 20:06 | 2021-11-15 11:57 | PROD | 2 | 96488 | 47 | 0 | 2 | 0 | 1 | 1.4 | 1 | 1.4 | 3.6 | 9.3 | 3481 |  | HMG 1 | 0.27 | 0.13 | 0.12 | 0.0006 | 0.014 | 0.1 | 0.0057 | 0.0014 |  | 0.31 | 189.36 | 26581 | 97.51
75 | 2021-11-02 22:10 | 2021-11-13 11:42 | PRZ | 1 | 78569 | 36 | 0 | 1 | 0 | 1 | 1.4 | 1 | 1.2 | 4.4 | 10.1 |  |  | HMG 4 | 0.2975 | 0.1225 | 0.065 | 0.0006 | 0.0105 | 0.1025 | 0.004775 | 0.0005 |  | 0.28 | 195.16 | 24587 | 98.8
[16 empty] | 4540 |  | P4 | 0.35 | 0.1 | 0.08 | 0.0006 | 0.008 | 0.17 | 0.0037 | 0.0004 |  | 0.25 | 48.79
[16 empty] | 3448 |  | P4 | 0.28 | 0.1 | 0.05 | 0.0006 | 0.011 | 0.07 | 0.0047 | 0.0005 |  | 0.31 | 48.79
[16 empty] | 4101 |  | P4 | 0.28 | 0.16 | 0.06 | 0.0006 | 0.012 | 0.07 | 0.0056 | 0.0006 |  | 0.29 | 48.79
[16 empty] | 3449 |  | P4 | 0.28 | 0.13 | 0.07 | 0.0006 | 0.011 | 0.1 | 0.0051 | 0.0005 |  | 0.27 | 48.79
90 | 2021-11-02 23:07 | 2021-11-14 22:00 | PROD | 2 | 92627 | 46 | 0 | 1 | 0 | 1 | 1.4 | 1 | 1.2 | 3.7 | 9.2 |  |  | HMG 3 | 0.2525 | 0.13 | 0.095 | 0.0006 | 0.01375 | 0.09 | 0.00575 | 0.001 |  | 0.3175 | 189.36 | 25351 | 99.38
[16 empty] | 3481 |  | P4 | 0.27 | 0.13 | 0.12 | 0.0006 | 0.014 | 0.1 | 0.0057 | 0.0014 |  | 0.31 | 47.34
[16 empty] | 3486 |  | P4 | 0.24 | 0.11 | 0.12 | 0.0006 | 0.013 | 0.1 | 0.0053 | 0.0008 |  | 0.32 | 47.34
[16 empty] | 3487 |  | P4 | 0.25 | 0.14 | 0.07 | 0.0006 | 0.014 | 0.08 | 0.006 | 0.0009 |  | 0.32 | 94.68
92 | 2021-11-03 05:01 | 2021-11-13 06:30 | PROD | 1 | 78293 | 40 | 0 | 2 | 0 | 1 | 1.4 | 1 | 1.3 | 3.7 | 6.7 |  |  | HMG 4 | 0.276 | 0.1445 | 0.102 | 0.0006 | 0.00835 | 0.0895 | 0.00419 | 0.000375 |  | 0.2889 | 189.36 | 17225 | 98.94
[16 empty] | 3246 |  | P4 | 0.15 | 0.16 | 0.08 | 0.0006 | 0.01 | 0.08 | 0.0051 | 0.0008 |  | 0.31 | 47.34
[16 empty] | 3253 |  | P4 | 0.36 | 0.14 | 0.12 | 0.0006 | 0.006 | 0.09 | 0.0038 | 0.0002 |  | 0.28 | 94.68
[16 empty] | 3298 |  | P4 | 0.37 | 0.13 | 0.08 | 0.0006 | 0.009 | 0.09 | 0.0039 | 0.0007 |  | 0.28 | 9.468
[16 empty] | 4508 |  | P4 | 0.2 | 0.14 | 0.09 | 0.0006 | 0.012 | 0.1 | 0.0041 | 0.0002 |  | 0.287 | 37.872
78 | 2021-11-03 05:03 | 2021-11-13 14:13 | PROD | 1 | 78732 | 38 | 0 | 2 | 0 | 1 | 1.4 | 1 | 1.2 | 4 | 12.3 |  |  | HMG 2 | 0.2425 | 0.145 | 0.0825 | 0.0006 | 0.0125 | 0.1275 | 0.0053 | 0.000575 |  | 0.3475 | 189.36 | 17581 | 99.02
[16 empty] | 3468 |  | P4 | 0.19 | 0.16 | 0.09 | 0.0006 | 0.011 | 0.15 | 0.005 | 0.0002 |  | 0.31 | 47.34
[16 empty] | 4125 |  | P4 | 0.26 | 0.14 | 0.08 | 0.0006 | 0.013 | 0.12 | 0.0054 | 0.0007 |  | 0.36 | 142.02
66 | 2021-11-03 13:04 | 2021-11-15 20:04 | PROD | 2 | 94064 | 46 | 0 | 0 | 0 | 1 | 1.4 | 1 | 1.2 | 3.6 | 9.4 |  |  | HL 3 | 0.09925 | 0.0695 | 0.1655 |  | 0.009975 | 0.08345 | 0.002275 | 0.00735 | 0.0025 |  | 189.36 | 24592 | 99.3
[16 empty] | 76 | 125/WTR/76 | HL | 0.101 | 0.07 | 0.161 |  | 0.0091 | 0.0918 | 0.0022 | 0.009 | 0.0014 |  | 47.34
[16 empty] | 77 | 138/WTR/77 | HL | 0.101 | 0.069 | 0.178 |  | 0.011 | 0.0814 | 0.0028 | 0.0052 | 0.0028 |  | 94.68
[16 empty] | 79 | WTR/79 | HL | 0.094 | 0.07 | 0.145 |  | 0.0088 | 0.0792 | 0.0013 | 0.01 | 0.003 |  | 47.34
59 | 2021-11-03 14:58 | 2021-11-15 11:55 | PROD | 2 | 92105 | 46 | 0 | 0 | 0 | 1 | 1.4 | 1 | 1.2 | 3.4 | 10.3 |  |  | HMG 2 | 0.215 | 0.1 | 0.0725 | 0.0006 | 0.0105 | 0.0925 | 0.006 | 0.0005 |  | 0.32 | 189.36 | 25154 | 99.22
[16 empty] | 4124 |  | P4 | 0.26 | 0.1 | 0.08 | 0.0006 | 0.009 | 0.07 | 0.0054 | 0.0005 |  | 0.32 | 47.34
[16 empty] | 3488 |  | P4 | 0.2 | 0.1 | 0.07 | 0.0006 | 0.011 | 0.1 | 0.0062 | 0.0005 |  | 0.32 | 142.02
82 | 2021-11-03 19:28 | 2021-11-15 18:07 | PROD | 2 | 92884 | 46 | 0 | 1 | 0 | 1 | 1.4 | 1 | 1.3 | 3.6 | 10.4 |  |  | HMG 2 | 0.1625 | 0.1375 | 0.085 | 0.0006 | 0.01175 | 0.145 | 0.00605 | 0.000575 |  | 0.2825 | 189.36 | 26159 | 99.75
[16 empty] | 3488 |  | P4 | 0.2 | 0.1 | 0.07 | 0.0006 | 0.011 | 0.1 | 0.0062 | 0.0005 |  | 0.32 | 47.34
[16 empty] | 3489 |  | P4 | 0.15 | 0.15 | 0.09 | 0.0006 | 0.012 | 0.16 | 0.006 | 0.0006 |  | 0.27 | 142.02
36 | 2021-11-03 22:05 | 2021-11-14 06:16 | PROD | 1 | 79017 | 40 | 0 | 2 | 0 | 1 | 1.4 | 1 | 1.2 | 4.5 | 6.9 |  |  | HMG 3 | 0.1625 | 0.1375 | 0.0725 | 0.0006 | 0.01 | 0.0925 | 0.006975 | 0.0005 |  | 0.32 | 189.36 | 17734 | 96.78
[16 empty] | 3503 |  | P4 | 0.21 | 0.15 | 0.07 | 0.0006 | 0.01 | 0.1 | 0.0071 | 0.0005 |  | 0.35 | 47.34
[16 empty] | 3504 |  | P4 | 0.16 | 0.14 | 0.08 | 0.0006 | 0.01 | 0.13 | 0.007 | 0.0005 |  | 0.29 | 47.34
[16 empty] | 3505 |  | P4 | 0.14 | 0.13 | 0.07 | 0.0006 | 0.01 | 0.07 | 0.0069 | 0.0005 |  | 0.32 | 94.68
35 | 2021-11-03 23:05 | 2021-11-16 08:36 | PROD | 2 | 95140 | 43 | 0 | 3 | 0 | 1 | 1.4 | 1 | 1.3 | 4.4 | 8 | 4130 |  | HMG 1 | 0.53 | 0.1 | 0.09 | 0.0006 | 0.014 | 0.11 | 0.0054 | 0.0013 |  | 0.33 | 189.36 | 26345 | 98.15
10 | 2021-11-04 06:18 | 2021-11-14 14:19 | PROD | 1 | 79556 | 37 | 0 | 4 | 0 | 1 | 1.4 | 1 | 1.2 | 3.6 | 7.5 |  |  | HMG 2 | 0.2 | 0.1475 | 0.0775 | 0.0006 | 0.0105 | 0.095 | 0.007225 | 0.0005 |  | 0.33 | 189.36 | 17942 | 98.05
[16 empty] | 3503 |  | P4 | 0.21 | 0.15 | 0.07 | 0.0006 | 0.01 | 0.1 | 0.0071 | 0.0005 |  | 0.35 | 142.02
[16 empty] | 3506 |  | P4 | 0.17 | 0.14 | 0.1 | 0.0006 | 0.012 | 0.08 | 0.0076 | 0.0005 |  | 0.27 | 47.34
16 | 2021-11-04 12:07 | 2021-11-16 14:24 | PROD | 2 | 93309 | 47 | 0 | 1 | 0 | 1 | 1.4 | 1 | 1.4 | 4.7 | 10 |  |  | HMG 3 | 0.265 | 0.145 | 0.0775 | 0.0006 | 0.01225 | 0.1 | 0.005925 | 0.000575 |  | 0.305 | 189.36 | 25921 | 99.07
[16 empty] | 3483 |  | P4 | 0.36 | 0.16 | 0.1 | 0.0006 | 0.015 | 0.1 | 0.0054 | 0.0008 |  | 0.26 | 47.34
[16 empty] | 3490 |  | P4 | 0.2 | 0.16 | 0.07 | 0.0006 | 0.012 | 0.08 | 0.0063 | 0.0005 |  | 0.3 | 47.34
[16 empty] | 3491 |  | P4 | 0.25 | 0.13 | 0.07 | 0.0006 | 0.011 | 0.11 | 0.006 | 0.0005 |  | 0.33 | 94.68
44 | 2021-11-04 19:20 | 2021-11-15 18:09 | PROD | 2 | 85558 | 40 | 0 | 1 | 0 | 1 | 1.4 | 1 | 1.3 | 3.8 | 10 |  |  | HMG 2 | 0.23 | 0.125 | 0.11 | 0.0006 | 0.014 | 0.105 | 0.00625 | 0.00065 |  | 0.28 | 189.36 | 22760 | 99.36
[16 empty] | 3476 |  | P4 | 0.26 | 0.15 | 0.15 | 0.0006 | 0.017 | 0.11 | 0.0063 | 0.0008 |  | 0.24 | 94.68
[16 empty] | 3488 |  | P4 | 0.2 | 0.1 | 0.07 | 0.0006 | 0.011 | 0.1 | 0.0062 | 0.0005 |  | 0.32 | 94.68
83 | 2021-11-04 22:03 | 2021-11-16 17:42 | PROD | 1 | 90369 | 42 | 0 | 4 | 0 | 1 | 1.4 | 1 | 1.3 | 3.8 | 8.7 |  |  | HMG 3 | 0.1675 | 0.14 | 0.075 | 0.0006 | 0.01 | 0.1075 | 0.007 | 0.0005 |  | 0.3125 | 189.36 | 21331 | 98.07
[16 empty] | 3503 |  | P4 | 0.21 | 0.15 | 0.07 | 0.0006 | 0.01 | 0.1 | 0.0071 | 0.0005 |  | 0.35 | 47.34
[16 empty] | 3504 |  | P4 | 0.16 | 0.14 | 0.08 | 0.0006 | 0.01 | 0.13 | 0.007 | 0.0005 |  | 0.29 | 94.68
[16 empty] | 3505 |  | P4 | 0.14 | 0.13 | 0.07 | 0.0006 | 0.01 | 0.07 | 0.0069 | 0.0005 |  | 0.32 | 47.34
12 | 2021-11-04 22:06 | 2021-11-14 17:35 | PROD | 1 | 75116 | 37 | 0 | 2 | 0 | 1 | 1.4 | 1 | 1.2 | 3.9 | 6.7 | 3507 |  | HMG 1 | 0.3 | 0.15 | 0.11 | 0.0006 | 0.014 | 0.07 | 0.0075 | 0.0007 |  | 0.28 | 189.36 | 16425 | 97.19
96 | 2021-11-05 06:17 | 2021-11-15 06:23 | PROD | 1 | 77875 | 38 | 0 | 2 | 0 | 1 | 1.4 | 1 | 1.2 | 7.8 | 6.8 |  |  | HMG 2 | 0.215 | 0.145 | 0.1 | 0.0006 | 0.0115 | 0.115 | 0.0077 | 0.0005 |  | 0.295 | 189.36 | 17598 | 98.91
[16 empty] | 3501 |  | P4 | 0.27 | 0.15 | 0.12 | 0.0006 | 0.013 | 0.1 | 0.0084 | 0.0005 |  | 0.3 | 94.68
[16 empty] | 3504 |  | P4 | 0.16 | 0.14 | 0.08 | 0.0006 | 0.01 | 0.13 | 0.007 | 0.0005 |  | 0.29 | 94.68
86 | 2021-11-05 11:32 | 2021-11-15 09:38 | PROD | 1 | 76902 | 35 | 0 | 5 | 0 | 1 | 1.4 | 1 | 1.2 | 4.4 | 7.8 |  |  | HMG 5 | 0.2645 | 0.131 | 0.109 | 0.0006 | 0.0127 | 0.09 | 0.006145 | 0.000715 |  | 0.3075 | 189.36 | 17152 | 98.45
[16 empty] | 4124 |  | P4 | 0.26 | 0.1 | 0.08 | 0.0006 | 0.009 | 0.07 | 0.0054 | 0.0005 |  | 0.32 | 47.34
[16 empty] | 3478 |  | P4 | 0.33 | 0.17 | 0.11 | 0.0006 | 0.014 | 0.09 | 0.005 | 0.001 |  | 0.29 | 18.936
[16 empty] | 3479 |  | P4 | 0.26 | 0.16 | 0.12 | 0.0006 | 0.017 | 0.09 | 0.0058 | 0.0011 |  | 0.29 | 28.404
[16 empty] | 3486 |  | P4 | 0.24 | 0.11 | 0.12 | 0.0006 | 0.013 | 0.1 | 0.0053 | 0.0008 |  | 0.32 | 47.34
[16 empty] | 3501 |  | P4 | 0.27 | 0.15 | 0.12 | 0.0006 | 0.013 | 0.1 | 0.0084 | 0.0005 |  | 0.3 | 47.34
87 | 2021-11-05 11:32 | 2021-11-16 20:26 | PROD | 2 | 88326 | 46 | 0 | 0 | 0 | 1 | 1.4 | 1 | 1.3 | 4.3 | 10.7 |  |  | HMG 3 | 0.2525 | 0.165 | 0.105 | 0.0006 | 0.0145 | 0.085 | 0.0057 | 0.0008 |  | 0.28 | 189.36 | 24099 | 99.56
[16 empty] | 4547 |  | P4 | 0.38 | 0.18 | 0.16 | 0.0006 | 0.017 | 0.07 | 0.0038 | 0.0011 |  | 0.24 | 47.34
[16 empty] | 4133 |  | P4 | 0.23 | 0.16 | 0.12 | 0.0006 | 0.017 | 0.11 | 0.0064 | 0.0011 |  | 0.28 | 47.34
[16 empty] | 3490 |  | P4 | 0.2 | 0.16 | 0.07 | 0.0006 | 0.012 | 0.08 | 0.0063 | 0.0005 |  | 0.3 | 94.68
34 | 2021-11-05 19:51 | 2021-11-17 12:02 | PROD | 2 | 89812 | 46 | 0 | 0 | 0 | 1 | 1.4 | 1 | 1.3 | 5.3 | 12.2 |  |  | HMG 3 | 0.3075 | 0.1475 | 0.0925 | 0.0006 | 0.0135 | 0.1 | 0.005075 | 0.000825 |  | 0.2725 | 189.36 | 24639 | 98.42
[16 empty] | 4131 |  | P4 | 0.25 | 0.15 | 0.08 | 0.0006 | 0.012 | 0.12 | 0.0047 | 0.0008 |  | 0.28 | 47.34
[16 empty] | 3483 |  | P4 | 0.36 | 0.16 | 0.1 | 0.0006 | 0.015 | 0.1 | 0.0054 | 0.0008 |  | 0.26 | 94.68
[16 empty] | 3484 |  | P4 | 0.26 | 0.12 | 0.09 | 0.0006 | 0.012 | 0.08 | 0.0048 | 0.0009 |  | 0.29 | 47.34
76 | 2021-11-05 19:51 | 2021-11-18 01:03 | PROD | 2 | 93332 | 45 | 0 | 2 | 0 | 1 | 1.4 | 1 | 1.2 | 5.6 | 11 | 3492 |  | HMG 1 | 0.19 | 0.18 | 0.09 | 0.0006 | 0.014 | 0.07 | 0.0069 | 0.0005 |  | 0.3 | 189.36 | 25049 | 99.51
37 | 2021-11-05 22:09 | 2021-11-16 14:22 | PROD | 1 | 81662 | 41 | 0 | 6 | 0 | 1 | 1.4 | 1 | 1.4 | 3.8 | 6.8 | 3508 |  | HMG 1 | 0.18 | 0.11 | 0.07 | 0.0006 | 0.009 | 0.1 | 0.0069 | 0.0005 |  | 0.31 | 189.36 | 19052 | 97.13
17 | 2021-11-05 22:11 | 2021-11-16 09:32 | PROD | 1 | 81528 | 38 | 0 | 4 | 1 | 1 | 1.4 | 1 | 1.2 | 3.5 | 7 |  |  | HMG 5 | 0.2105 | 0.1215 | 0.0745 | 0.0006 | 0.009 | 0.102 | 0.00527 | 0.000775 |  | 0.2915 | 189.36 | 17552 | 99.24
[16 empty] | 4489 |  | P4 | 0.34 | 0.16 | 0.07 | 0.0006 | 0.012 | 0.08 | 0.004 | 0.0009 |  | 0.24 | 9.468
[16 empty] | 4497 |  | P4 | 0.27 | 0.07 | 0.09 | 0.0006 | 0.008 | 0.08 | 0.0033 | 0.0009 |  | 0.27 | 28.404
[16 empty] | 4500 |  | P4 | 0.21 | 0.16 | 0.07 | 0.0006 | 0.009 | 0.15 | 0.0033 | 0.002 |  | 0.28 | 28.404
[16 empty] | 4502 |  | P4 | 0.21 | 0.16 | 0.08 | 0.0006 | 0.009 | 0.09 | 0.0042 | 0.0003 |  | 0.28 | 28.404
[16 empty] | 3508 |  | P4 | 0.18 | 0.11 | 0.07 | 0.0006 | 0.009 | 0.1 | 0.0069 | 0.0005 |  | 0.31 | 94.68
40 | 2021-11-05 23:04 | 2021-11-16 20:19 | PROD | 2 | 85044 | 40 | 0 | 2 | 0 | 1 | 1.4 | 1 | 1.2 | 4.5 | 12 | 3480 |  | HMG 1 | 0.12 | 0.11 | 0.11 | 0.0006 | 0.009 | 0.08 | 0.0045 | 0.001 |  | 0.35 | 189.36 | 24108 | 99.51
21 | 2021-11-06 06:16 | 2021-11-16 06:22 | PROD | 1 | 77127 | 39 | 0 | 1 | 0 | 1 | 1.4 | 1 | 1.2 | 4.4 | 8.7 |  |  | HMG 4 | 0.2615 | 0.1515 | 0.0785 | 0.0006 | 0.01125 | 0.096 | 0.006205 | 0.000675 |  | 0.285 | 189.36 | 17466 | 97.94
[16 empty] | 3309 |  | P4 | 0.35 | 0.12 | 0.06 | 0.0006 | 0.007 | 0.07 | 0.0032 | 0.0004 |  | 0.24 | 28.404
[16 empty] | 4489 |  | P4 | 0.34 | 0.16 | 0.07 | 0.0006 | 0.012 | 0.08 | 0.004 | 0.0009 |  | 0.24 | 18.936
[16 empty] | 3507 |  | P4 | 0.3 | 0.15 | 0.11 | 0.0006 | 0.014 | 0.07 | 0.0075 | 0.0007 |  | 0.28 | 47.34
[16 empty] | 3509 |  | P4 | 0.2 | 0.16 | 0.07 | 0.0006 | 0.011 | 0.12 | 0.0069 | 0.0007 |  | 0.31 | 94.68
28 | 2021-11-06 10:18 | 2021-11-17 06:22 | PROD | 1 | 81181 | 46 | 0 | 2 | 0 | 1 | 1.4 | 1 | 1.4 | 4.3 | 8.2 |  |  | HMG 5 | 0.264 | 0.1385 | 0.083 | 0.0006 | 0.01085 | 0.1015 | 0.00474 | 0.00065 |  | 0.296 | 189.36 | 18208 | 95.73
[16 empty] | 4474 |  | P4 | 0.22 | 0.16 | 0.07 | 0.0006 | 0.009 | 0.1 | 0.0037 | 0.0008 |  | 0.29 | 47.34
[16 empty] | 4522 |  | P4 | 0.37 | 0.14 | 0.07 | 0.0006 | 0.011 | 0.12 | 0.0044 | 0.0003 |  | 0.33 | 28.404
[16 empty] | 4124 |  | P4 | 0.26 | 0.1 | 0.08 | 0.0006 | 0.009 | 0.07 | 0.0054 | 0.0005 |  | 0.32 | 47.34
[16 empty] | 3476 |  | P4 | 0.26 | 0.15 | 0.15 | 0.0006 | 0.017 | 0.11 | 0.0063 | 0.0008 |  | 0.24 | 18.936
[16 empty] | 4131 |  | P4 | 0.25 | 0.15 | 0.08 | 0.0006 | 0.012 | 0.12 | 0.0047 | 0.0008 |  | 0.28 | 47.34
30 | 2021-11-06 10:19 | 2021-11-18 06:18 | PROD | 1 | 90359 | 41 | 0 | 2 | 0 | 1 | 1.4 | 1 | 1.2 | 4.6 | 7.9 | 3473 |  | HMG 1 | 0.22 | 0.17 | 0.11 | 0.0006 | 0.015 | 0.1 | 0.0053 | 0.0012 |  | 0.26 | 189.36 | 19858 | 98.35
61 | 2021-11-06 12:20 | 2021-11-17 22:54 | PROD | 2 | 88761 | 41 | 0 | 1 | 0 | 1 | 1.4 | 1 | 1.2 | 4.8 | 10.6 |  |  | HMG 3 | 0.245 | 0.1375 | 0.065 | 0.0006 | 0.01075 | 0.1075 | 0.004925 | 0.000575 |  | 0.3 | 189.36 | 26180 | 99.52
[16 empty] | 4012 |  | P4 | 0.28 | 0.09 | 0.03 | 0.0006 | 0.007 | 0.11 | 0.004 | 0.0002 |  | 0.34 | 47.34
[16 empty] | 4131 |  | P4 | 0.25 | 0.15 | 0.08 | 0.0006 | 0.012 | 0.12 | 0.0047 | 0.0008 |  | 0.28 | 94.68
[16 empty] | 3490 |  | P4 | 0.2 | 0.16 | 0.07 | 0.0006 | 0.012 | 0.08 | 0.0063 | 0.0005 |  | 0.3 | 47.34
39 | 2021-11-06 15:17 | 2021-11-17 19:49 | PROD | 2 | 86918 | 40 | 0 | 1 | 0 | 1 | 1.4 | 1 | 1.3 | 4.2 | 11.8 |  |  | HMG 3 | 0.453 | 0.1265 | 0.0935 | 0.0006 | 0.0137 | 0.1065 | 0.0053 | 0.00112 |  | 0.317 | 189.36 | 24691 | 99.32
[16 empty] | 4126 |  | P4 | 0.35 | 0.16 | 0.08 | 0.0006 | 0.012 | 0.12 | 0.0054 | 0.0006 |  | 0.31 | 28.404
[16 empty] | 4130 |  | P4 | 0.53 | 0.1 | 0.09 | 0.0006 | 0.014 | 0.11 | 0.0054 | 0.0013 |  | 0.33 | 113.616
[16 empty] | 3478 |  | P4 | 0.33 | 0.17 | 0.11 | 0.0006 | 0.014 | 0.09 | 0.005 | 0.001 |  | 0.29 | 47.34
27 | 2021-11-06 16:24 | 2021-11-17 14:24 | PROD | 1 | 82513 | 39 | 0 | 2 | 0 | 1 | 1.4 | 1 | 1.3 | 4.2 | 8.1 |  |  | HMG 2 | 0.248 | 0.156 | 0.138 | 0.0006 | 0.0164 | 0.107 | 0.006 | 0.00092 |  | 0.246 | 189.36 | 18278 | 96.76
[16 empty] | 3473 |  | P4 | 0.22 | 0.17 | 0.11 | 0.0006 | 0.015 | 0.1 | 0.0053 | 0.0012 |  | 0.26 | 56.808
[16 empty] | 3476 |  | P4 | 0.26 | 0.15 | 0.15 | 0.0006 | 0.017 | 0.11 | 0.0063 | 0.0008 |  | 0.24 | 132.552
29 | 2021-11-06 17:59 | 2021-11-17 00:12 | PRZ | 1 | 79591 | 37 | 0 | 3 | 0 | 1 | 1.4 | 1 | 1.2 | 4.6 | 9.4 |  |  | HMG 4 | 0.23 | 0.1425 | 0.0775 | 0.0006 | 0.01225 | 0.0875 | 0.004725 | 0.00055 |  | 0.2925 | 195.16 | 24277 | 99.25
[16 empty] | 3451 |  | P4 | 0.17 | 0.15 | 0.08 | 0.0006 | 0.015 | 0.11 | 0.0048 | 0.0008 |  | 0.25 | 48.79
[16 empty] | 3454 |  | P4 | 0.12 | 0.15 | 0.08 | 0.0006 | 0.012 | 0.06 | 0.0049 | 0.0004 |  | 0.29 | 48.79
[16 empty] | 3464 |  | P4 | 0.21 | 0.13 | 0.08 | 0.0006 | 0.01 | 0.09 | 0.0046 | 0.0004 |  | 0.3 | 48.79
[16 empty] | 4117 |  | P4 | 0.42 | 0.14 | 0.07 | 0.0006 | 0.012 | 0.09 | 0.0046 | 0.0006 |  | 0.33 | 48.79
84 | 2021-11-06 19:20 | 2021-11-19 15:10 | PROD | 2 | 98303 | 47 | 0 | 2 | 0 | 1.4 | 1.4 | 1 | 1.2 | 4.9 | 11.8 |  |  | HMG 2 | 0.205 | 0.1425 | 0.1275 | 0.0006 | 0.0155 | 0.085 | 0.0066 | 0.00065 |  | 0.27 | 189.36 | 26643 | 99.38
[16 empty] | 4127 |  | P4 | 0.21 | 0.13 | 0.14 | 0.0006 | 0.016 | 0.09 | 0.0065 | 0.0007 |  | 0.26 | 142.02
[16 empty] | 3492 |  | P4 | 0.19 | 0.18 | 0.09 | 0.0006 | 0.014 | 0.07 | 0.0069 | 0.0005 |  | 0.3 | 47.34
1 | 2021-11-06 22:11 | 2021-11-17 04:14 | PRZ | 1 | 78031 | 38 | 0 | 2 | 0 | 1 | 1.4 | 1 | 1.4 | 5 | 10.9 |  |  | HMG 4 | 0.24 | 0.1275 | 0.0775 | 0.0006 | 0.011 | 0.095 | 0.004925 | 0.0007 |  | 0.3075 | 195.16 | 23849 | 99.18
[16 empty] | 3470 |  | P4 | 0.34 | 0.16 | 0.07 | 0.0006 | 0.01 | 0.08 | 0.0052 | 0.0006 |  | 0.31 | 48.79
[16 empty] | 3482 |  | P4 | 0.16 | 0.12 | 0.07 | 0.0006 | 0.012 | 0.09 | 0.0046 | 0.0007 |  | 0.29 | 48.79
[16 empty] | 3485 |  | P4 | 0.22 | 0.12 | 0.05 | 0.0006 | 0.009 | 0.11 | 0.0046 | 0.0007 |  | 0.31 | 48.79
[16 empty] | 3486 |  | P4 | 0.24 | 0.11 | 0.12 | 0.0006 | 0.013 | 0.1 | 0.0053 | 0.0008 |  | 0.32 | 48.79
11 | 2021-11-06 23:05 | 2021-11-19 01:01 | PROD | 2 | 92747 | 46 | 0 | 1 | 0 | 1.3 | 1.4 | 1 | 1.4 | 5.2 | 12 |  |  | HMG 4 | 0.1925 | 0.14 | 0.075 | 0.0006 | 0.01075 | 0.115 | 0.005525 | 0.00045 |  | 0.2975 | 189.36 | 25707 | 98.57
[16 empty] | 4503 |  | P4 | 0.17 | 0.12 | 0.07 | 0.0006 | 0.008 | 0.11 | 0.0038 | 0.0002 |  | 0.29 | 47.34
[16 empty] | 3489 |  | P4 | 0.15 | 0.15 | 0.09 | 0.0006 | 0.012 | 0.16 | 0.006 | 0.0006 |  | 0.27 | 47.34
[16 empty] | 3490 |  | P4 | 0.2 | 0.16 | 0.07 | 0.0006 | 0.012 | 0.08 | 0.0063 | 0.0005 |  | 0.3 | 47.34
[16 empty] | 3491 |  | P4 | 0.25 | 0.13 | 0.07 | 0.0006 | 0.011 | 0.11 | 0.006 | 0.0005 |  | 0.33 | 47.34
31 | 2021-11-07 00:01 | 2021-11-17 17:26 | PROD | 1 | 81194 | 38 | 0 | 4 | 0 | 1 | 1.4 | 1 | 1.3 | 3.8 | 6.8 |  |  | HMG 3 | 0.2475 | 0.15 | 0.085 | 0.0006 | 0.01125 | 0.105 | 0.0068 | 0.00065 |  | 0.3175 | 189.36 | 18822 | 96.86
[16 empty] | 4125 |  | P4 | 0.26 | 0.14 | 0.08 | 0.0006 | 0.013 | 0.12 | 0.0054 | 0.0007 |  | 0.36 | 47.34
[16 empty] | 3502 |  | P4 | 0.28 | 0.16 | 0.08 | 0.0006 | 0.01 | 0.11 | 0.0071 | 0.0007 |  | 0.32 | 94.68
[16 empty] | 3506 |  | P4 | 0.17 | 0.14 | 0.1 | 0.0006 | 0.012 | 0.08 | 0.0076 | 0.0005 |  | 0.27 | 47.34
69 | 2021-11-07 04:08 | 2021-11-18 09:51 | PROD | 1 | 85299 | 39 | 0 | 2 | 0 | 1 | 1.4 | 1 | 1.2 | 4.4 | 7.1 |  |  | HL 2 | 0.23 | 0.089 | 0.25 |  | 0.00885 | 0.07295 | 0.0002 | 0.00465 | 0.0074 |  | 189.36 | 19280 | 98.56
[16 empty] | 2703 | A2/703 | HL | 0.197 | 0.086 | 0.207 |  | 0.0082 | 0.051 | 0.0002 | 0.0057 | 0.0099 |  | 94.68
[16 empty] | 2695 | A2/695 | HL | 0.263 | 0.092 | 0.293 |  | 0.0095 | 0.0949 | 0.0002 | 0.0036 | 0.0049 |  | 94.68
43 | 2021-11-07 06:15 | 2021-11-18 14:17 | PROD | 1 | 84650 | 40 | 0 | 4 | 0 | 1 | 1.4 | 1 | 1.3 | 4.1 | 6.8 |  |  | HMG 3 | 0.145 | 0.14 | 0.0925 | 0.0006 | 0.01025 | 0.0925 | 0.007725 | 0.000425 |  | 0.2975 | 189.36 | 18924 | 95.54
[16 empty] | 3499 |  | P4 | 0.14 | 0.1 | 0.07 | 0.0006 | 0.009 | 0.08 | 0.0075 | 0.0004 |  | 0.3 | 47.34
[16 empty] | 3500 |  | P4 | 0.15 | 0.17 | 0.09 | 0.0006 | 0.011 | 0.09 | 0.0081 | 0.0005 |  | 0.31 | 94.68
[16 empty] | 3510 |  | P4 | 0.14 | 0.12 | 0.12 | 0.0006 | 0.01 | 0.11 | 0.0072 | 0.0003 |  | 0.27 | 47.34
26 | 2021-11-07 08:05 | 2021-11-17 08:09 | PRZ | 1 | 77540 | 37 | 0 | 3 | 0 | 2.5 | 1.4 | 1 | 1.2 | 6.2 | 11.2 |  |  | HMG 4 | 0.2775 | 0.1325 | 0.1 | 0.0006 | 0.014 | 0.095 | 0.005475 | 0.0008 |  | 0.2775 | 195.16 | 23816 | 99.15
[16 empty] | 3469 |  | P4 | 0.2 | 0.11 | 0.08 | 0.0006 | 0.014 | 0.11 | 0.0062 | 0.0005 |  | 0.3 | 48.79
[16 empty] | 4136 |  | P4 | 0.29 | 0.14 | 0.13 | 0.0006 | 0.015 | 0.09 | 0.0055 | 0.001 |  | 0.26 | 48.79
[16 empty] | 3483 |  | P4 | 0.36 | 0.16 | 0.1 | 0.0006 | 0.015 | 0.1 | 0.0054 | 0.0008 |  | 0.26 | 48.79
[16 empty] | 3484 |  | P4 | 0.26 | 0.12 | 0.09 | 0.0006 | 0.012 | 0.08 | 0.0048 | 0.0009 |  | 0.29 | 48.79
48 | 2021-11-07 11:56 | 2021-11-18 22:18 | PROD | 2 | 89528 | 43 | 0 | 1 | 1 | 1 | 1.4 | 1 | 1.2 | 5.1 | 11 |  |  | HMG 4 | 0.275 | 0.125 | 0.0975 | 0.0006 | 0.012 | 0.11 | 0.00545 | 0.0005 |  | 0.29 | 189.36 | 24277 | 100.56
[16 empty] | 4523 |  | P4 | 0.32 | 0.14 | 0.1 | 0.0006 | 0.009 | 0.12 | 0.0042 | 0.0002 |  | 0.28 | 47.34
[16 empty] | 3316 |  | P4 | 0.38 | 0.12 | 0.12 | 0.0006 | 0.016 | 0.11 | 0.0049 | 0.0009 |  | 0.26 | 47.34
[16 empty] | 3491 |  | P4 | 0.25 | 0.13 | 0.07 | 0.0006 | 0.011 | 0.11 | 0.006 | 0.0005 |  | 0.33 | 47.34
[16 empty] | 3493 |  | P4 | 0.15 | 0.11 | 0.1 | 0.0006 | 0.012 | 0.1 | 0.0067 | 0.0004 |  | 0.29 | 47.34
80 | 2021-11-07 14:57 | 2021-11-19 00:56 | PROD | 2 | 87129 | 41 | 0 | 0 | 0 | 1 | 1.4 | 1 | 1.4 | 5.5 | 10.6 | 3493 |  | HMG 1 | 0.15 | 0.11 | 0.1 | 0.0006 | 0.012 | 0.1 | 0.0067 | 0.0004 |  | 0.29 | 189.36 | 23747 | 99.38
46 | 2021-11-07 19:24 | 2021-11-19 14:19 | PROD | 2 | 90024 | 42 | 0 | 1 | 0 | 1 | 1.4 | 1 | 1.5 | 5.8 | 10.6 |  |  | HMG 3 | 0.1335 | 0.097 | 0.0785 | 0.0006 | 0.01045 | 0.1125 | 0.006395 | 0.000505 |  | 0.305 | 189.36 | 24695 | 98.24
[16 empty] | 4123 |  | P4 | 0.2 | 0.16 | 0.13 | 0.0006 | 0.014 | 0.09 | 0.0058 | 0.0009 |  | 0.21 | 28.404
[16 empty] | 4127 |  | P4 | 0.21 | 0.13 | 0.14 | 0.0006 | 0.016 | 0.09 | 0.0065 | 0.0007 |  | 0.26 | 18.936
[16 empty] | 3495 |  | P4 | 0.11 | 0.08 | 0.06 | 0.0006 | 0.009 | 0.12 | 0.0065 | 0.0004 |  | 0.33 | 142.02
77 | 2021-11-07 22:23 | 2021-11-19 14:23 | PROD | 1 | 87962 | 41 | 0 | 3 | 0 | 1 | 1.4 | 1 | 1.2 | 7.6 | 8.8 | 3511 |  | HMG 1 | 0.12 | 0.16 | 0.11 | 0.0006 | 0.011 | 0.13 | 0.0064 | 0.0006 |  | 0.24 | 189.36 | 20536 | 98.36
88 | 2021-11-07 22:25 | 2021-11-18 05:01 | PRZ | 1 | 78297 | 37 | 0 | 2 | 0 | 1.3 | 1.4 | 1 | 1.2 | 7.8 | 11.2 |  |  | HMG 4 | 0.2 | 0.1375 | 0.075 | 0.0006 | 0.01225 | 0.105 | 0.006125 | 0.000625 |  | 0.3025 | 195.16 | 24531 | 99.22
[16 empty] | 3487 |  | P4 | 0.25 | 0.14 | 0.07 | 0.0006 | 0.014 | 0.08 | 0.006 | 0.0009 |  | 0.32 | 48.79
[16 empty] | 3488 |  | P4 | 0.2 | 0.1 | 0.07 | 0.0006 | 0.011 | 0.1 | 0.0062 | 0.0005 |  | 0.32 | 48.79
[16 empty] | 3489 |  | P4 | 0.15 | 0.15 | 0.09 | 0.0006 | 0.012 | 0.16 | 0.006 | 0.0006 |  | 0.27 | 48.79
[16 empty] | 3490 |  | P4 | 0.2 | 0.16 | 0.07 | 0.0006 | 0.012 | 0.08 | 0.0063 | 0.0005 |  | 0.3 | 48.79
22 | 2021-11-07 22:30 | 2021-11-19 22:07 | PROD | 2 | 91941 | 43 | 0 | 1 | 0 | 1 | 1.4 | 1 | 1.3 | 4.1 | 11.7 |  |  | HMG 3 | 0.175 | 0.1325 | 0.0625 | 0.0006 | 0.0105 | 0.0975 | 0.006275 | 0.000475 |  | 0.335 | 189.36 | 24680 | 99.33
[16 empty] | 3491 |  | P4 | 0.25 | 0.13 | 0.07 | 0.0006 | 0.011 | 0.11 | 0.006 | 0.0005 |  | 0.33 | 47.34
[16 empty] | 3494 |  | P4 | 0.17 | 0.16 | 0.06 | 0.0006 | 0.011 | 0.08 | 0.0063 | 0.0005 |  | 0.34 | 94.68
[16 empty] | 3495 |  | P4 | 0.11 | 0.08 | 0.06 | 0.0006 | 0.009 | 0.12 | 0.0065 | 0.0004 |  | 0.33 | 47.34
25 | 2021-11-07 22:32 | 2021-11-20 10:00 | PROD | 1 | 93629 | 40 | 0 | 7 | 0 | 1 | 1.4 | 1 | 1.2 | 4.9 | 8.5 |  |  | HMG 2 | 0.205 | 0.135 | 0.06 | 0.0006 | 0.007 | 0.08 | 0.00355 | 0.00045 |  | 0.35 | 189.36 | 22182 | 97.32
[16 empty] | 3192 |  | P4 | 0.2 | 0.15 | 0.05 | 0.0006 | 0.006 | 0.08 | 0.0031 | 0.0002 |  | 0.36 | 94.68
[16 empty] | 3200 |  | P4 | 0.21 | 0.12 | 0.07 | 0.0006 | 0.008 | 0.08 | 0.004 | 0.0007 |  | 0.34 | 94.68
70 | 2021-11-08 06:39 | 2021-11-20 06:28 | PROD | 1 | 86703 | 45 | 0 | 1 | 0 | 1 | 1.4 | 1 | 1.2 | 4.8 | 7.3 | 76 | 125/WTR/76 | HL 1 | 0.101 | 0.07 | 0.161 |  | 0.0091 | 0.0918 | 0.0022 | 0.009 | 0.0014 |  | 189.36 | 19011 | 94.44
32 | 2021-11-08 10:51 | 2021-11-19 17:55 | PROD | 1 | 85271 | 41 | 0 | 4 | 0 | 1 | 1.4 | 1 | 1.2 | 6.8 | 7.1 |  |  | HMG 3 | 0.253 | 0.123 | 0.073 | 0.0006 | 0.0103 | 0.106 | 0.00512 | 0.00057 |  | 0.342 | 189.36 | 19908 | 97.37
[16 empty] | 4090 |  | P4 | 0.27 | 0.13 | 0.03 | 0.0006 | 0.007 | 0.11 | 0.0046 | 0.0005 |  | 0.36 | 37.872
[16 empty] | 4092 |  | P4 | 0.23 | 0.09 | 0.09 | 0.0006 | 0.008 | 0.08 | 0.005 | 0.0004 |  | 0.3 | 56.808
[16 empty] | 4125 |  | P4 | 0.26 | 0.14 | 0.08 | 0.0006 | 0.013 | 0.12 | 0.0054 | 0.0007 |  | 0.36 | 94.68
41 | 2021-11-08 12:48 | 2021-11-20 15:07 | PROD | 2 | 92496 | 45 | 0 | 1 | 0 | 1 | 1.4 | 1 | 1.2 | 6.4 | 9.2 |  |  | HMG 4 | 0.205 | 0.14 | 0.1025 | 0.0006 | 0.0135 | 0.1075 | 0.00645 | 0.0006 |  | 0.29 | 189.36 | 26499 | 98.73
[16 empty] | 4127 |  | P4 | 0.21 | 0.13 | 0.14 | 0.0006 | 0.016 | 0.09 | 0.0065 | 0.0007 |  | 0.26 | 47.34
[16 empty] | 3474 |  | P4 | 0.22 | 0.17 | 0.12 | 0.0006 | 0.015 | 0.12 | 0.0056 | 0.0008 |  | 0.27 | 47.34
[16 empty] | 3490 |  | P4 | 0.2 | 0.16 | 0.07 | 0.0006 | 0.012 | 0.08 | 0.0063 | 0.0005 |  | 0.3 | 47.34
[16 empty] | 3496 |  | P4 | 0.19 | 0.1 | 0.08 | 0.0006 | 0.011 | 0.14 | 0.0074 | 0.0004 |  | 0.33 | 47.34
14 | 2021-11-08 22:12 | 2021-11-20 18:41 | PROD | 1 | 90878 | 43 | 0 | 1 | 0 | 1 | 1.4 | 1 | 1.3 | 4.7 | 8.1 |  |  | HMG 3 | 0.25 | 0.115 | 0.1 | 0.0006 | 0.01 | 0.1175 | 0.007175 | 0.0005 |  | 0.28 | 189.36 | 20318 | 98.33
[16 empty] | 3499 |  | P4 | 0.14 | 0.1 | 0.07 | 0.0006 | 0.009 | 0.08 | 0.0075 | 0.0004 |  | 0.3 | 47.34
[16 empty] | 3511 |  | P4 | 0.12 | 0.16 | 0.11 | 0.0006 | 0.011 | 0.13 | 0.0064 | 0.0006 |  | 0.24 | 47.34
[16 empty] | 3512 |  | P4 | 0.37 | 0.1 | 0.11 | 0.0006 | 0.01 | 0.13 | 0.0074 | 0.0005 |  | 0.29 | 94.68
57 | 2021-11-08 22:13 | 2021-11-20 14:20 | PROD | 1 | 87383 | 37 | 0 | 7 | 0 | 1 | 1.4 | 1 | 1.3 | 4.9 | 7.8 | 4137 |  | HMG 1 | 0.26 | 0.13 | 0.13 | 0.0006 | 0.013 | 0.12 | 0.0072 | 0.0005 |  | 0.28 | 189.36 | 19600 | 96.6
94 | 2021-11-09 08:04 | 2021-11-20 14:50 | PROD | 2 | 86805 | 41 | 0 | 0 | 0 | 1 | 1.4 | 1 | 1.4 | 3.4 | 10.4 |  |  | HMG 4 | 0.2085 | 0.13 | 0.116 | 0.0006 | 0.0138 | 0.0955 | 0.006065 | 0.000735 |  | 0.293 | 189.36 | 23835 | 99.55
[16 empty] | 4127 |  | P4 | 0.21 | 0.13 | 0.14 | 0.0006 | 0.016 | 0.09 | 0.0065 | 0.0007 |  | 0.26 | 94.68
[16 empty] | 4133 |  | P4 | 0.23 | 0.16 | 0.12 | 0.0006 | 0.017 | 0.11 | 0.0064 | 0.0011 |  | 0.28 | 18.936
[16 empty] | 3480 |  | P4 | 0.12 | 0.11 | 0.11 | 0.0006 | 0.009 | 0.08 | 0.0045 | 0.001 |  | 0.35 | 28.404
[16 empty] | 3491 |  | P4 | 0.25 | 0.13 | 0.07 | 0.0006 | 0.011 | 0.11 | 0.006 | 0.0005 |  | 0.33 | 47.34
2 | 2021-11-09 11:52 | 2021-11-20 15:12 | PROD | 2 | 87352 | 43 | 0 | 0 | 0 | 1 | 1.4 | 1 | 1.2 | 4.4 | 9.4 |  |  | HMG 2 | 0.165 | 0.125 | 0.09 | 0.0006 | 0.012 | 0.12 | 0.00605 | 0.0006 |  | 0.3 | 189.36 | 24085 | 100.38
[16 empty] | 3474 |  | P4 | 0.22 | 0.17 | 0.12 | 0.0006 | 0.015 | 0.12 | 0.0056 | 0.0008 |  | 0.27 | 94.68
[16 empty] | 3495 |  | P4 | 0.11 | 0.08 | 0.06 | 0.0006 | 0.009 | 0.12 | 0.0065 | 0.0004 |  | 0.33 | 94.68
60 | 2021-11-09 20:07 | 2021-11-20 22:11 | PROD | 2 | 85360 | 41 | 0 | 1 | 0 | 1 | 1.4 | 1 | 1.4 | 3.9 | 9.3 |  |  | HMG 4 | 0.2 | 0.1575 | 0.105 | 0.0006 | 0.01375 | 0.1175 | 0.00605 | 0.000675 |  | 0.28 | 189.36 | 23381 | 99.37
[16 empty] | 3474 |  | P4 | 0.22 | 0.17 | 0.12 | 0.0006 | 0.015 | 0.12 | 0.0056 | 0.0008 |  | 0.27 | 47.34
[16 empty] | 3476 |  | P4 | 0.26 | 0.15 | 0.15 | 0.0006 | 0.017 | 0.11 | 0.0063 | 0.0008 |  | 0.24 | 47.34
[16 empty] | 3489 |  | P4 | 0.15 | 0.15 | 0.09 | 0.0006 | 0.012 | 0.16 | 0.006 | 0.0006 |  | 0.27 | 47.34
[16 empty] | 3494 |  | P4 | 0.17 | 0.16 | 0.06 | 0.0006 | 0.011 | 0.08 | 0.0063 | 0.0005 |  | 0.34 | 47.34
71 | 2021-11-09 22:20 | 2021-11-21 14:21 | PROD | 1 | 87440 | 42 | 0 | 2 | 0 | 1 | 1.4 | 1 | 1.2 | 4.9 | 6.8 |  |  | HL 2 | 0.37 | 0.1265 | 0.352 |  | 0.012 | 0.06175 | 0.00025 | 0.00415 | 0.00555 |  | 189.36 | 19553 | 98.24
[16 empty] | 2706 | A2/706 | HL | 0.31 | 0.12 | 0.382 |  | 0.011 | 0.0747 | 0.0003 | 0.0022 | 0.0032 |  | 94.68
[16 empty] | 2711 | A2/711 | HL | 0.43 | 0.133 | 0.322 |  | 0.013 | 0.0488 | 0.0002 | 0.0061 | 0.0079 |  | 94.68
9 | 2021-11-09 22:56 | 2021-11-22 09:15 | PROD | 1 | 93546 | 42 | 0 | 4 | 0 | 1 | 1.4 | 1 | 1.2 | 4 | 6.3 |  |  | HMG 3 | 0.23 | 0.13 | 0.085 | 0.0006 | 0.0115 | 0.105 | 0.0072 | 0.000525 |  | 0.3025 | 189.36 | 21040 | 96.65
[16 empty] | 3499 |  | P4 | 0.14 | 0.1 | 0.07 | 0.0006 | 0.009 | 0.08 | 0.0075 | 0.0004 |  | 0.3 | 47.34
[16 empty] | 3509 |  | P4 | 0.2 | 0.16 | 0.07 | 0.0006 | 0.011 | 0.12 | 0.0069 | 0.0007 |  | 0.31 | 47.34
[16 empty] | 4138 |  | P4 | 0.29 | 0.13 | 0.1 | 0.0006 | 0.013 | 0.11 | 0.0072 | 0.0005 |  | 0.3 | 94.68
58 | 2021-11-10 06:23 | 2021-11-21 17:46 | PROD | 1 | 88752 | 40 | 0 | 4 | 1 | 1 | 1.4 | 1 | 1.2 | 4.3 | 7.1 |  |  | HMG 4 | 0.27 | 0.1225 | 0.09 | 0.0006 | 0.0105 | 0.1075 | 0.0073 | 0.000525 |  | 0.3025 | 189.36 | 19427 | 100.18
[16 empty] | 3499 |  | P4 | 0.14 | 0.1 | 0.07 | 0.0006 | 0.009 | 0.08 | 0.0075 | 0.0004 |  | 0.3 | 47.34
[16 empty] | 3502 |  | P4 | 0.28 | 0.16 | 0.08 | 0.0006 | 0.01 | 0.11 | 0.0071 | 0.0007 |  | 0.32 | 47.34
[16 empty] | 3512 |  | P4 | 0.37 | 0.1 | 0.11 | 0.0006 | 0.01 | 0.13 | 0.0074 | 0.0005 |  | 0.29 | 47.34
[16 empty] | 4138 |  | P4 | 0.29 | 0.13 | 0.1 | 0.0006 | 0.013 | 0.11 | 0.0072 | 0.0005 |  | 0.3 | 47.34
47 | 2021-11-10 12:25 | 2021-11-23 11:31 | PROD | 2 | 92553 | 48 | 0 | 1 | 0 | 1 | 1.4 | 1 | 1.2 | 5.6 | 10.4 |  |  | HMG 3 | 0.215 | 0.165 | 0.0775 | 0.0006 | 0.01325 | 0.1025 | 0.005125 | 0.000875 |  | 0.29 | 189.36 | 25416 | 98.85
[16 empty] | 3447 |  | P4 | 0.16 | 0.14 | 0.06 | 0.0006 | 0.013 | 0.06 | 0.0059 | 0.0005 |  | 0.3 | 47.34
[16 empty] | 4103 |  | P4 | 0.16 | 0.16 | 0.05 | 0.0006 | 0.012 | 0.09 | 0.0042 | 0.0006 |  | 0.3 | 47.34
[16 empty] | 4128 |  | P4 | 0.27 | 0.18 | 0.1 | 0.0006 | 0.014 | 0.13 | 0.0052 | 0.0012 |  | 0.28 | 94.68
81 | 2021-11-10 14:20 | 2021-11-21 20:00 | PROD | 2 | 86293 | 41 | 0 | 1 | 0 | 1 | 1.4 | 1 | 1.4 | 4.4 | 10.7 | 3496 |  | HMG 1 | 0.19 | 0.1 | 0.08 | 0.0006 | 0.011 | 0.14 | 0.0074 | 0.0004 |  | 0.33 | 189.36 | 24615 | 99.68
74 | 2021-11-10 20:04 | 2021-11-23 02:52 | PROD | 2 | 92558 | 46 | 0 | 1 | 0 | 1.7 | 1.4 | 1 | 1.2 | 4.7 | 11.6 |  |  | HMG 4 | 0.305 | 0.16 | 0.095 | 0.0006 | 0.01325 | 0.1025 | 0.0048 | 0.000825 |  | 0.28 | 189.36 | 25228 | 99.36
[16 empty] | 3295 |  | P4 | 0.26 | 0.14 | 0.09 | 0.0006 | 0.012 | 0.11 | 0.0038 | 0.0007 |  | 0.29 | 47.34
[16 empty] | 4507 |  | P4 | 0.24 | 0.16 | 0.07 | 0.0006 | 0.012 | 0.11 | 0.0044 | 0.0008 |  | 0.31 | 47.34
[16 empty] | 4533 |  | P4 | 0.5 | 0.17 | 0.1 | 0.0006 | 0.014 | 0.07 | 0.0054 | 0.001 |  | 0.25 | 47.34
[16 empty] | 3474 |  | P4 | 0.22 | 0.17 | 0.12 | 0.0006 | 0.015 | 0.12 | 0.0056 | 0.0008 |  | 0.27 | 47.34
63 | 2021-11-10 22:16 | 2021-11-23 06:30 | PROD | 1 | 94646 | 43 | 0 | 4 | 1 | 1 | 1.4 | 1 | 1.2 | 3.9 | 7.4 |  |  | HMG 3 | 0.1925 | 0.14 | 0.1125 | 0.0006 | 0.0115 | 0.085 | 0.0068 | 0.0003 |  | 0.315 | 189.36 | 21215 | 99.92
[16 empty] | 4139 |  | P4 | 0.17 | 0.14 | 0.11 | 0.0006 | 0.011 | 0.06 | 0.0076 | 0.0002 |  | 0.31 | 47.34
[16 empty] | 3515 |  | P4 | 0.2 | 0.14 | 0.12 | 0.0006 | 0.012 | 0.09 | 0.0067 | 0.0003 |  | 0.33 | 94.68
[16 empty] | 4140 |  | P4 | 0.2 | 0.14 | 0.1 | 0.0006 | 0.011 | 0.1 | 0.0062 | 0.0004 |  | 0.29 | 47.34
20 | 2021-11-10 22:38 | 2021-11-21 19:52 | PROD | 2 | 83367 | 41 | 0 | 1 | 0 | 1 | 1.4 | 1 | 1.5 | 4.9 | 9.4 |  |  | HMG 3 | 0.184 | 0.143 | 0.086 | 0.0006 | 0.0111 | 0.1195 | 0.00479 | 0.00054 |  | 0.323 | 189.36 | 22703 | 99.33
[16 empty] | 3471 |  | P4 | 0.15 | 0.13 | 0.06 | 0.0006 | 0.008 | 0.13 | 0.0042 | 0.0002 |  | 0.37 | 113.616
[16 empty] | 3473 |  | P4 | 0.22 | 0.17 | 0.11 | 0.0006 | 0.015 | 0.1 | 0.0053 | 0.0012 |  | 0.26 | 47.34
[16 empty] | 3476 |  | P4 | 0.26 | 0.15 | 0.15 | 0.0006 | 0.017 | 0.11 | 0.0063 | 0.0008 |  | 0.24 | 28.404
65 | 2021-11-11 06:16 | 2021-11-23 17:29 | PROD | 1 | 93493 | 46 | 0 | 1 | 0 | 1 | 1.4 | 1 | 1.2 | 4.4 | 6.4 |  |  | HL 3 | 0.3065 | 0.1095 | 0.3145 |  | 0.0102 | 0.072675 | 0.000225 | 0.004675 | 0.0054 |  | 189.36 | 20288 | 99.06
[16 empty] | 2702 | A2/702 | HL | 0.322 | 0.101 | 0.285 |  | 0.0099 | 0.0545 | 0.0002 | 0.0064 | 0.0076 |  | 94.68
[16 empty] | 2706 | A2/706 | HL | 0.31 | 0.12 | 0.382 |  | 0.011 | 0.0747 | 0.0003 | 0.0022 | 0.0032 |  | 47.34
[16 empty] | 2707 | A2/707 | HL | 0.272 | 0.116 | 0.306 |  | 0.01 | 0.107 | 0.0002 | 0.0037 | 0.0032 |  | 47.34
15 | 2021-11-11 06:21 | 2021-11-23 08:48 | PROD | 1 | 92017 | 44 | 0 | 2 | 1 | 2.4 | 1.4 | 1 | 1.5 | 4.3 | 8.6 | 3516 |  | HMG 1 | 0.2 | 0.16 | 0.11 | 0.0006 | 0.013 | 0.12 | 0.0065 | 0.0003 |  | 0.29 | 189.36 | 21149 | 97.58
13 | 2021-11-11 11:33 | 2021-11-22 20:56 | PROD | 2 | 88700 | 44 | 0 | 0 | 1 | 1 | 1.4 | 1 | 1.2 | 4.2 | 10.1 |  |  | HMG 4 | 0.216 | 0.1535 | 0.082 | 0.0006 | 0.00965 | 0.1005 | 0.00508 | 0.000605 |  | 0.2865 | 189.36 | 25373 | 99.73
[16 empty] | 4544 |  | P4 | 0.18 | 0.17 | 0.07 | 0.0006 | 0.008 | 0.12 | 0.0034 | 0.0005 |  | 0.24 | 47.34
[16 empty] | 3417 |  | P4 | 0.16 | 0.16 | 0.11 | 0.0006 | 0.009 | 0.11 | 0.0054 | 0.0006 |  | 0.25 | 28.404
[16 empty] | 4053 |  | P4 | 0.32 | 0.13 | 0.1 | 0.0006 | 0.01 | 0.1 | 0.0051 | 0.0008 |  | 0.29 | 56.808
[16 empty] | 3494 |  | P4 | 0.17 | 0.16 | 0.06 | 0.0006 | 0.011 | 0.08 | 0.0063 | 0.0005 |  | 0.34 | 56.808
93 | 2021-11-11 11:37 | 2021-11-24 02:01 | PROD | 2 | 91486 | 46 | 0 | 0 | 0 | 1 | 1.4 | 1 | 1.2 | 4.1 | 10.7 |  |  | HMG 4 | 0.319 | 0.1375 | 0.07 | 0.0006 | 0.00895 | 0.104 | 0.00348 | 0.000725 |  | 0.2945 | 189.36 | 25985 | 99.16
[16 empty] | 3298 |  | P4 | 0.37 | 0.13 | 0.08 | 0.0006 | 0.009 | 0.09 | 0.0039 | 0.0007 |  | 0.28 | 47.34
[16 empty] | 4017 |  | P4 | 0.4 | 0.16 | 0.1 | 0.0006 | 0.011 | 0.12 | 0.0038 | 0.001 |  | 0.25 | 56.808
[16 empty] | 3398 |  | P4 | 0.22 | 0.16 | 0.05 | 0.0006 | 0.007 | 0.09 | 0.0032 | 0.0005 |  | 0.31 | 37.872
[16 empty] | 4018 |  | P4 | 0.25 | 0.1 | 0.04 | 0.0006 | 0.008 | 0.11 | 0.0029 | 0.0006 |  | 0.35 | 47.34
91 | 2021-11-11 15:09 | 2021-11-24 11:15 | PROD | 2 | 95423 | 46 | 0 | 0 | 1 | 1 | 1.4 | 1 | 1.4 | 5.2 | 9.8 |  |  | HMG 3 | 0.16 | 0.15 | 0.08 | 0.0006 | 0.0095 | 0.0725 | 0.005175 | 0.000675 |  | 0.2975 | 189.36 | 25631 | 101.68
[16 empty] | 3246 |  | P4 | 0.15 | 0.16 | 0.08 | 0.0006 | 0.01 | 0.08 | 0.0051 | 0.0008 |  | 0.31 | 47.34
[16 empty] | 3326 |  | P4 | 0.15 | 0.14 | 0.09 | 0.0006 | 0.008 | 0.07 | 0.0044 | 0.0007 |  | 0.29 | 94.68
[16 empty] | 3446 |  | P4 | 0.19 | 0.16 | 0.06 | 0.0006 | 0.012 | 0.07 | 0.0068 | 0.0005 |  | 0.3 | 47.34
62 | 2021-11-11 20:02 | 2021-11-23 00:53 | PROD | 2 | 85608 | 40 | 0 | 0 | 0 | 1 | 1.4 | 1 | 1.2 | 3.8 | 8.6 |  |  | HMG 5 | 0.244 | 0.142 | 0.082 | 0.0006 | 0.0106 | 0.106 | 0.004225 | 0.000855 |  | 0.3135 | 189.36 | 23992 | 99.22
[16 empty] | 4511 |  | P4 | 0.31 | 0.16 | 0.07 | 0.0006 | 0.011 | 0.1 | 0.004 | 0.0012 |  | 0.33 | 47.34
[16 empty] | 3330 |  | P4 | 0.3 | 0.13 | 0.03 | 0.0006 | 0.006 | 0.1 | 0.0024 | 0.0004 |  | 0.32 | 37.872
[16 empty] | 4544 |  | P4 | 0.18 | 0.17 | 0.07 | 0.0006 | 0.008 | 0.12 | 0.0034 | 0.0005 |  | 0.24 | 9.468
[16 empty] | 3474 |  | P4 | 0.22 | 0.17 | 0.12 | 0.0006 | 0.015 | 0.12 | 0.0056 | 0.0008 |  | 0.27 | 47.34
[16 empty] | 4134 |  | P4 | 0.17 | 0.1 | 0.1 | 0.0006 | 0.01 | 0.1 | 0.0047 | 0.001 |  | 0.35 | 47.34
24 | 2021-11-11 23:09 | 2021-11-24 11:05 | PROD | 2 | 92632 | 43 | 0 | 0 | 1 | 1 | 1.4 | 1 | 1.4 | 4.6 | 10.1 |  |  | HMG 4 | 0.1795 | 0.133 | 0.0765 | 0.0006 | 0.0099 | 0.107 | 0.004845 | 0.000555 |  | 0.2795 | 189.36 | 25123 | 101.42
[16 empty] | 3397 |  | P4 | 0.2 | 0.1 | 0.07 | 0.0006 | 0.007 | 0.1 | 0.0036 | 0.0002 |  | 0.26 | 47.34
[16 empty] | 4043 |  | P4 | 0.15 | 0.15 | 0.14 | 0.0006 | 0.015 | 0.16 | 0.0056 | 0.0008 |  | 0.25 | 28.404
[16 empty] | 3418 |  | P4 | 0.17 | 0.13 | 0.08 | 0.0006 | 0.009 | 0.08 | 0.0048 | 0.0006 |  | 0.27 | 66.276
[16 empty] | 4099 |  | P4 | 0.19 | 0.16 | 0.04 | 0.0006 | 0.011 | 0.12 | 0.0057 | 0.0007 |  | 0.33 | 47.34
72 | 2021-11-12 06:20 | 2021-11-25 06:35 | PROD | 1 | 96110 | 43 | 0 | 4 | 0 | 1 | 1.4 | 1 | 1.3 | 3.9 | 5.6 |  |  | HL 2 | 0.09425 | 0.07125 | 0.151 |  | 0.009075 | 0.082025 | 0.00135 | 0.0089 | 0.002925 |  | 189.36 | 20580 | 97.99
[16 empty] | 78 | 145/WTR/78 | HL | 0.095 | 0.075 | 0.169 |  | 0.0099 | 0.0905 | 0.0015 | 0.0056 | 0.0027 |  | 47.34
[16 empty] | 79 | WTR/79 | HL | 0.094 | 0.07 | 0.145 |  | 0.0088 | 0.0792 | 0.0013 | 0.01 | 0.003 |  | 142.02
85 | 2021-11-12 12:35 | 2021-11-24 03:01 | PROD | 2 | 86216 | 41 | 0 | 0 | 1 | 1 | 1.4 | 1 | 1.2 | 3.9 | 11.9 |  |  | HMG 3 | 0.1775 | 0.12 | 0.08 | 0.0006 | 0.01125 | 0.1075 | 0.0073 | 0.000425 |  | 0.315 | 189.36 | 23732 | 101.78
[16 empty] | 3492 |  | P4 | 0.19 | 0.18 | 0.09 | 0.0006 | 0.014 | 0.07 | 0.0069 | 0.0005 |  | 0.3 | 47.34
[16 empty] | 3496 |  | P4 | 0.19 | 0.1 | 0.08 | 0.0006 | 0.011 | 0.14 | 0.0074 | 0.0004 |  | 0.33 | 94.68
[16 empty] | 3499 |  | P4 | 0.14 | 0.1 | 0.07 | 0.0006 | 0.009 | 0.08 | 0.0075 | 0.0004 |  | 0.3 | 47.34
95 | 2021-11-12 20:10 | 2021-11-26 08:45 | PROD | 1 | 96851 | 44 | 0 | 2 | 0 | 1 | 1.4 | 1 | 1.2 | 4.8 | 7.2 |  |  | HMG 2 | 0.197 | 0.14 | 0.101 | 0.0006 | 0.011 | 0.096 | 0.00634 | 0.00038 |  | 0.292 | 189.36 | 21882 | 98.81
[16 empty] | 4139 |  | P4 | 0.17 | 0.14 | 0.11 | 0.0006 | 0.011 | 0.06 | 0.0076 | 0.0002 |  | 0.31 | 18.936
[16 empty] | 4140 |  | P4 | 0.2 | 0.14 | 0.1 | 0.0006 | 0.011 | 0.1 | 0.0062 | 0.0004 |  | 0.29 | 170.424
45 | 2021-11-12 22:06 | 2021-11-25 14:24 | PROD | 1 | 92719 | 47 | 0 | 1 | 1 | 1 | 1.4 | 1 | 1.4 | 7.4 | 6.8 |  |  | HMG 2 | 0.245 | 0.145 | 0.11 | 0.0006 | 0.0115 | 0.1275 | 0.0062 | 0.000525 |  | 0.3125 | 189.36 | 21628 | 99.78
[16 empty] | 3516 |  | P4 | 0.2 | 0.16 | 0.11 | 0.0006 | 0.013 | 0.12 | 0.0065 | 0.0003 |  | 0.29 | 47.34
[16 empty] | 4142 |  | P4 | 0.26 | 0.14 | 0.11 | 0.0006 | 0.011 | 0.13 | 0.0061 | 0.0006 |  | 0.32 | 142.02
73 | 2021-11-12 22:06 | 2021-11-25 09:28 | PROD | 2 | 93617 | 46 | 0 | 0 | 0 | 1 | 1.4 | 1 | 1.3 | 7 | 8.2 |  |  | HMG 2 | [10 empty] | 189.36 | 26056 | 99.57
[16 empty] | 3216 |  | P4 | [10 empty] | 142.02
[16 empty] | 3213 |  | P4 | [10 empty] | 47.34
67 | 2021-11-12 23:01 | 2021-11-24 22:18 | PROD | 2 | 89947 | 44 | 0 | 0 | 0 | 1 | 1.4 | 1 | 1.2 | 4.9 | 8.8 |  |  | HL 4 | 0.102 | 0.0685 | 0.14875 |  | 0.008175 | 0.076175 | 0.00175 | 0.0082 | 0.0029 |  | 189.36 | 24181 | 99.47
[16 empty] | 74 | 104/WTR/74 | HL | 0.111 | 0.072 | 0.168 |  | 0.0077 | 0.0572 | 0.0013 | 0.0033 | 0.0035 |  | 47.34
[16 empty] | 73 | 100/WTR/73 | HL | 0.098 | 0.071 | 0.112 |  | 0.0079 | 0.0759 | 0.0022 | 0.0055 | 0.003 |  | 47.34
[16 empty] | 75 | 115/WTR/75 | HL | 0.098 | 0.061 | 0.154 |  | 0.008 | 0.0798 | 0.0013 | 0.015 | 0.0037 |  | 47.34
[16 empty] | 76 | 125/WTR/76 | HL | 0.101 | 0.07 | 0.161 |  | 0.0091 | 0.0918 | 0.0022 | 0.009 | 0.0014 |  | 47.34
92 | 2021-11-13 11:51 | 2021-11-26 11:01 | PROD | 2 | 93258 | 46 | 0 | 0 | 0 | 1 | 1.4 | 1 | 1.2 | 5 | 11.8 |  |  | HMG 4 | 0.276 | 0.1445 | 0.102 | 0.0006 | 0.00835 | 0.0895 | 0.00419 | 0.000375 |  | 0.2889 | 189.36 | 25618 | 98.72
[16 empty] | 3246 |  | P4 | 0.15 | 0.16 | 0.08 | 0.0006 | 0.01 | 0.08 | 0.0051 | 0.0008 |  | 0.31 | 47.34
[16 empty] | 3253 |  | P4 | 0.36 | 0.14 | 0.12 | 0.0006 | 0.006 | 0.09 | 0.0038 | 0.0002 |  | 0.28 | 94.68
[16 empty] | 3298 |  | P4 | 0.37 | 0.13 | 0.08 | 0.0006 | 0.009 | 0.09 | 0.0039 | 0.0007 |  | 0.28 | 9.468
[16 empty] | 4508 |  | P4 | 0.2 | 0.14 | 0.09 | 0.0006 | 0.012 | 0.1 | 0.0041 | 0.0002 |  | 0.287 | 37.872
78 | 2021-11-13 20:26 | 2021-11-26 03:04 | PROD | 2 | 93161 | 46 | 0 | 1 | 1 | 1 | 1.4 | 1 | 1.2 | 5.6 | 9.1 |  |  | HMG 2 | 0.2425 | 0.145 | 0.0825 | 0.0006 | 0.0125 | 0.1275 | 0.0053 | 0.000575 |  | 0.3475 | 189.36 | 24924 | 100.87
[16 empty] | 3468 |  | P4 | 0.19 | 0.16 | 0.09 | 0.0006 | 0.011 | 0.15 | 0.005 | 0.0002 |  | 0.31 | 47.34
[16 empty] | 4125 |  | P4 | 0.26 | 0.14 | 0.08 | 0.0006 | 0.013 | 0.12 | 0.0054 | 0.0007 |  | 0.36 | 142.02
68 | 2021-11-13 22:02 | 2021-11-26 14:12 | PROD | 1 | 94433 | 47 | 0 | 2 | 0 | 1 | 1.4 | 1 | 1.2 | 4.7 | 6.5 |  |  | HL 2 | 0.199 | 0.1035 | 0.246 |  | 0.01045 | 0.06045 | 0.00105 | 0.0052 | 0.00525 |  | 189.36 | 21296 | 99.16
[16 empty] | 78 | 145/WTR/78 | HL | 0.095 | 0.075 | 0.169 |  | 0.0099 | 0.0905 | 0.0015 | 0.0056 | 0.0027 |  | 94.68
[16 empty] | 2713 | A2/713 | HL | 0.303 | 0.132 | 0.323 |  | 0.011 | 0.0304 | 0.0006 | 0.0048 | 0.0078 |  | 94.68
79 | 2021-11-13 22:04 | 2021-11-26 17:39 | PROD | 1 | 95299 | 43 | 0 | 6 | 1 | 1 | 1.4 | 1 | 1.2 | 4.4 | 7.3 |  |  | HMG 2 | 0.39 | 0.155 | 0.115 | 0.0006 | 0.01225 | 0.1125 | 0.006175 | 0.000825 |  | 0.3025 | 189.36 | 21457 | 98.98
[16 empty] | 3518 |  | P4 | 0.15 | 0.14 | 0.1 | 0.0006 | 0.01 | 0.09 | 0.0061 | 0.0003 |  | 0.31 | 47.34
[16 empty] | 4143 |  | P4 | 0.47 | 0.16 | 0.12 | 0.0006 | 0.013 | 0.12 | 0.0062 | 0.001 |  | 0.3 | 142.02
23 | 2021-11-14 06:18 | 2021-11-26 06:23 | PROD | 1 | 86427 | 42 | 0 | 2 | 1 | 1 | 1.4 | 1 | 1.2 | 4.8 | 6.2 |  |  | HMG 3 | 0.19 | 0.14 | 0.1075 | 0.0006 | 0.01075 | 0.1 | 0.00625 | 0.000375 |  | 0.3175 | 189.36 | 19569 | 98.93
[16 empty] | 3515 |  | P4 | 0.2 | 0.14 | 0.12 | 0.0006 | 0.012 | 0.09 | 0.0067 | 0.0003 |  | 0.33 | 47.34
[16 empty] | 4142 |  | P4 | 0.26 | 0.14 | 0.11 | 0.0006 | 0.011 | 0.13 | 0.0061 | 0.0006 |  | 0.32 | 47.34
[16 empty] | 3518 |  | P4 | 0.15 | 0.14 | 0.1 | 0.0006 | 0.01 | 0.09 | 0.0061 | 0.0003 |  | 0.31 | 94.68
36 | 2021-11-14 11:50 | 2021-11-27 09:06 | PROD | 2 | 93139 | 45 | 0 | 1 | 0 | 1 | 1.4 | 1 | 1.2 | 4 | 11.1 |  |  | HMG 3 | 0.1625 | 0.1375 | 0.0725 | 0.0006 | 0.01 | 0.0925 | 0.006975 | 0.0005 |  | 0.32 | 189.36 | 25116 | 98.98
[16 empty] | 3503 |  | P4 | 0.21 | 0.15 | 0.07 | 0.0006 | 0.01 | 0.1 | 0.0071 | 0.0005 |  | 0.35 | 47.34
[16 empty] | 3504 |  | P4 | 0.16 | 0.14 | 0.08 | 0.0006 | 0.01 | 0.13 | 0.007 | 0.0005 |  | 0.29 | 47.34
[16 empty] | 3505 |  | P4 | 0.14 | 0.13 | 0.07 | 0.0006 | 0.01 | 0.07 | 0.0069 | 0.0005 |  | 0.32 | 94.68
10 | 2021-11-14 20:03 | 2021-11-26 22:10 | PROD | 2 | 94719 | 46 | 0 | 0 | 1 | 1 | 1.4 | 1 | 1.3 | 4.4 | 12.8 |  |  | HMG 2 | 0.2 | 0.1475 | 0.0775 | 0.0006 | 0.0105 | 0.095 | 0.007225 | 0.0005 |  | 0.33 | 189.36 | 26468 | 100.66
[16 empty] | 3503 |  | P4 | 0.21 | 0.15 | 0.07 | 0.0006 | 0.01 | 0.1 | 0.0071 | 0.0005 |  | 0.35 | 142.02
[16 empty] | 3506 |  | P4 | 0.17 | 0.14 | 0.1 | 0.0006 | 0.012 | 0.08 | 0.0076 | 0.0005 |  | 0.27 | 47.34
19 | 2021-11-14 22:05 | 2021-11-26 14:15 | PROD | 1 | 79284 | 41 | 0 | 0 | 0 | 1 | 1.4 | 1 | 1.2 | 4.5 | 7.9 | 3520 |  | HMG 1 | 0.16 | 0.15 | 0.14 | 0.0006 | 0.01 | 0.06 | 0.005 | 0.0006 |  | 0.3 | 189.36 | 17739 | 98.92
75 | 2021-11-14 22:19 | 2021-11-26 06:18 | PROD | 1 | 83872 | 45 | 0 | 1 | 0 | 1 | 1.4 | 1 | 1.2 | 5.3 | 6.8 | 4144 |  | HMG 1 | 0.26 | 0.15 | 0.08 | 0.0006 | 0.012 | 0.11 | 0.0057 | 0.0007 |  | 0.34 | 189.36 | 19042 | 98.09
12 | 2021-11-14 23:11 | 2021-11-27 09:04 | PROD | 2 | 95960 | 48 | 0 | 1 | 0 | 1 | 1.4 | 1 | 1.2 | 5.5 | 11.4 | 3507 |  | HMG 1 | 0.3 | 0.15 | 0.11 | 0.0006 | 0.014 | 0.07 | 0.0075 | 0.0007 |  | 0.28 | 189.36 | 26669 | 99.39
64 | 2021-11-15 05:02 | 2021-11-27 10:09 | PROD | 1 | 92226 | 45 | 0 | 2 | 0 | 1 | 1.4 | 1 | 1.4 | 4.8 | 7.4 |  |  | HMG 3 | 0.2175 | 0.1275 | 0.1 | 0.0006 | 0.0105 | 0.135 | 0.0058 | 0.0005 |  | 0.325 | 189.36 | 20403 | 99.33
[16 empty] | 3517 |  | P4 | 0.19 | 0.16 | 0.1 | 0.0006 | 0.01 | 0.13 | 0.0059 | 0.0003 |  | 0.34 | 47.34
[16 empty] | 4144 |  | P4 | 0.26 | 0.15 | 0.08 | 0.0006 | 0.012 | 0.11 | 0.0057 | 0.0007 |  | 0.34 | 47.34
[16 empty] | 4145 |  | P4 | 0.21 | 0.1 | 0.11 | 0.0006 | 0.01 | 0.15 | 0.0058 | 0.0005 |  | 0.31 | 94.68
89 | 2021-11-15 07:22 | 2021-11-27 06:18 | PROD | 1 | 84272 | 40 | 0 | 2 | 0 | 1 | 1.4 | 1 | 1.3 | 4.8 | 6.7 |  |  | HMG 3 | 0.2625 | 0.1275 | 0.12 | 0.0006 | 0.01075 | 0.12 | 0.0057 | 0.00065 |  | 0.305 | 189.36 | 18503 | 97.06
[16 empty] | 4143 |  | P4 | 0.47 | 0.16 | 0.12 | 0.0006 | 0.013 | 0.12 | 0.0062 | 0.001 |  | 0.3 | 47.34
[16 empty] | 3520 |  | P4 | 0.16 | 0.15 | 0.14 | 0.0006 | 0.01 | 0.06 | 0.005 | 0.0006 |  | 0.3 | 47.34
[16 empty] | 4145 |  | P4 | 0.21 | 0.1 | 0.11 | 0.0006 | 0.01 | 0.15 | 0.0058 | 0.0005 |  | 0.31 | 94.68
96 | 2021-11-15 15:01 | 2021-11-29 00:45 | PROD | 2 | 94655 | 46 | 0 | 0 | 0 | 1 | 1.4 | 1 | 1.2 | 3.5 | 10.1 |  |  | HMG 2 | 0.215 | 0.145 | 0.1 | 0.0006 | 0.0115 | 0.115 | 0.0077 | 0.0005 |  | 0.295 | 189.36 | 26171 | 99.36
[16 empty] | 3501 |  | P4 | 0.27 | 0.15 | 0.12 | 0.0006 | 0.013 | 0.1 | 0.0084 | 0.0005 |  | 0.3 | 94.68
[16 empty] | 3504 |  | P4 | 0.16 | 0.14 | 0.08 | 0.0006 | 0.01 | 0.13 | 0.007 | 0.0005 |  | 0.29 | 94.68
86 | 2021-11-15 15:04 | 2021-11-28 22:50 | PROD | 2 | 96041 | 46 | 0 | 0 | 0 | 1 | 1.4 | 1 | 1.2 | 3.9 | 9.1 |  |  | HMG 5 | 0.2645 | 0.131 | 0.109 | 0.0006 | 0.0127 | 0.09 | 0.006145 | 0.000715 |  | 0.3075 | 189.36 | 26306 | 99.51
[16 empty] | 4124 |  | P4 | 0.26 | 0.1 | 0.08 | 0.0006 | 0.009 | 0.07 | 0.0054 | 0.0005 |  | 0.32 | 47.34
[16 empty] | 3478 |  | P4 | 0.33 | 0.17 | 0.11 | 0.0006 | 0.014 | 0.09 | 0.005 | 0.001 |  | 0.29 | 18.936
[16 empty] | 3479 |  | P4 | 0.26 | 0.16 | 0.12 | 0.0006 | 0.017 | 0.09 | 0.0058 | 0.0011 |  | 0.29 | 28.404
[16 empty] | 3486 |  | P4 | 0.24 | 0.11 | 0.12 | 0.0006 | 0.013 | 0.1 | 0.0053 | 0.0008 |  | 0.32 | 47.34
[16 empty] | 3501 |  | P4 | 0.27 | 0.15 | 0.12 | 0.0006 | 0.013 | 0.1 | 0.0084 | 0.0005 |  | 0.3 | 47.34
18 | 2021-11-15 22:59 | 2021-11-27 06:21 | PROD | 1 | 81952 | 39 | 0 | 1 | 1 | 1 | 1.4 | 1 | 1.4 | 4.1 | 8.2 | 3521 |  | HMG 1 | 0.27 | 0.15 | 0.13 | 0.0006 | 0.013 | 0.15 | 0.0052 | 0.0006 |  | 0.35 | 189.36 | 18037 | 100.05
38 | 2021-11-15 23:02 | 2021-11-28 06:23 | PROD | 1 | 90815 | 42 | 0 | 1 | 1 | 1 | 1.4 | 1 | 1.2 | 4.4 | 7.7 |  |  | HMG 3 | 0.175 | 0.1375 | 0.0975 | 0.0006 | 0.011 | 0.095 | 0.006825 | 0.0004 |  | 0.3175 | 189.36 | 19547 | 101.51
[16 empty] | 3504 |  | P4 | 0.16 | 0.14 | 0.08 | 0.0006 | 0.01 | 0.13 | 0.007 | 0.0005 |  | 0.29 | 47.34
[16 empty] | 3505 |  | P4 | 0.14 | 0.13 | 0.07 | 0.0006 | 0.01 | 0.07 | 0.0069 | 0.0005 |  | 0.32 | 47.34
[16 empty] | 3515 |  | P4 | 0.2 | 0.14 | 0.12 | 0.0006 | 0.012 | 0.09 | 0.0067 | 0.0003 |  | 0.33 | 94.68
90 | 2021-11-15 23:04 | 2021-11-27 14:16 | PROD | 1 | 81740 | 38 | 0 | 3 | 0 | 1 | 1.4 | 1 | 1.2 | 4.7 | 7.4 |  |  | HMG 2 | 0.248 | 0.1 | 0.08 | 0.00072 | 0.011 | 0.126 | 0.0049 | 0.00043 |  | 0.253 | 189.36 | 17960 | 97.11
[16 empty] | 1272 |  | P24 | 0.29 | 0.1 | 0.08 | 0.001 | 0.011 | 0.07 | 0.0049 | 0.0005 |  | 0.26 | 56.808
[16 empty] | 2224 |  | P24 | 0.23 | 0.1 | 0.08 | 0.0006 | 0.011 | 0.15 | 0.0049 | 0.0004 |  | 0.25 | 132.552
21 | 2021-11-16 12:47 | 2021-11-29 22:58 | PROD | 2 | 96330 | 46 | 0 | 1 | 0 | 1 | 1.4 | 1 | 1.2 | 6.2 | 8.6 |  |  | HMG 4 | 0.2615 | 0.1515 | 0.0785 | 0.0006 | 0.01125 | 0.096 | 0.006205 | 0.000675 |  | 0.285 | 189.36 | 26418 | 99.16
[16 empty] | 3309 |  | P4 | 0.35 | 0.12 | 0.06 | 0.0006 | 0.007 | 0.07 | 0.0032 | 0.0004 |  | 0.24 | 28.404
[16 empty] | 4489 |  | P4 | 0.34 | 0.16 | 0.07 | 0.0006 | 0.012 | 0.08 | 0.004 | 0.0009 |  | 0.24 | 18.936
[16 empty] | 3507 |  | P4 | 0.3 | 0.15 | 0.11 | 0.0006 | 0.014 | 0.07 | 0.0075 | 0.0007 |  | 0.28 | 47.34
[16 empty] | 3509 |  | P4 | 0.2 | 0.16 | 0.07 | 0.0006 | 0.011 | 0.12 | 0.0069 | 0.0007 |  | 0.31 | 94.68
17 | 2021-11-16 15:08 | 2021-11-29 16:05 | PROD | 2 | 91413 | 46 | 0 | 0 | 0 | 1 | 1.4 | 1 | 1.2 | 4.4 | 10.3 |  |  | HMG 5 | 0.2105 | 0.1215 | 0.0745 | 0.0006 | 0.009 | 0.102 | 0.00527 | 0.000775 |  | 0.2915 | 189.36 | 24723 | 98.91
[16 empty] | 4489 |  | P4 | 0.34 | 0.16 | 0.07 | 0.0006 | 0.012 | 0.08 | 0.004 | 0.0009 |  | 0.24 | 9.468
[16 empty] | 4497 |  | P4 | 0.27 | 0.07 | 0.09 | 0.0006 | 0.008 | 0.08 | 0.0033 | 0.0009 |  | 0.27 | 28.404
[16 empty] | 4500 |  | P4 | 0.21 | 0.16 | 0.07 | 0.0006 | 0.009 | 0.15 | 0.0033 | 0.002 |  | 0.28 | 28.404
[16 empty] | 4502 |  | P4 | 0.21 | 0.16 | 0.08 | 0.0006 | 0.009 | 0.09 | 0.0042 | 0.0003 |  | 0.28 | 28.404
[16 empty] | 3508 |  | P4 | 0.18 | 0.11 | 0.07 | 0.0006 | 0.009 | 0.1 | 0.0069 | 0.0005 |  | 0.31 | 94.68
37 | 2021-11-16 20:16 | 2021-11-29 03:00 | PROD | 2 | 88713 | 44 | 0 | 0 | 0 | 1 | 1.4 | 1 | 1.2 | 4 | 9.9 | 3508 |  | HMG 1 | 0.18 | 0.11 | 0.07 | 0.0006 | 0.009 | 0.1 | 0.0069 | 0.0005 |  | 0.31 | 189.36 | 24871 | 99.33
83 | 2021-11-16 23:02 | 2021-11-28 10:59 | PROD | 2 | 82832 | 42 | 0 | 1 | 0 | 1 | 1.4 | 1 | 1.2 | 4.6 | 11.8 |  |  | HMG 3 | 0.1675 | 0.14 | 0.075 | 0.0006 | 0.01 | 0.1075 | 0.007 | 0.0005 |  | 0.3125 | 189.36 | 23849 | 99.55
[16 empty] | 3503 |  | P4 | 0.21 | 0.15 | 0.07 | 0.0006 | 0.01 | 0.1 | 0.0071 | 0.0005 |  | 0.35 | 47.34
[16 empty] | 3504 |  | P4 | 0.16 | 0.14 | 0.08 | 0.0006 | 0.01 | 0.13 | 0.007 | 0.0005 |  | 0.29 | 94.68
[16 empty] | 3505 |  | P4 | 0.14 | 0.13 | 0.07 | 0.0006 | 0.01 | 0.07 | 0.0069 | 0.0005 |  | 0.32 | 47.34
59 | 2021-11-16 23:05 | 2021-11-27 19:00 | PRZ | 1 | 80386 | 38 | 0 | 2 | 0 | 1.5 | 1.4 | 1 | 1.2 | 3.9 | 11.9 |  |  | HMG 4 | 0.15 | 0.13 | 0.0725 | 0.0006 | 0.01075 | 0.1075 | 0.00675 | 0.0005 |  | 0.315 | 195.16 | 23727 | 98.97
[16 empty] | 4099 |  | P4 | 0.19 | 0.16 | 0.04 | 0.0006 | 0.011 | 0.12 | 0.0057 | 0.0007 |  | 0.33 | 48.79
[16 empty] | 3493 |  | P4 | 0.15 | 0.11 | 0.1 | 0.0006 | 0.012 | 0.1 | 0.0067 | 0.0004 |  | 0.29 | 48.79
[16 empty] | 3495 |  | P4 | 0.11 | 0.08 | 0.06 | 0.0006 | 0.009 | 0.12 | 0.0065 | 0.0004 |  | 0.33 | 48.79
[16 empty] | 3500 |  | P4 | 0.15 | 0.17 | 0.09 | 0.0006 | 0.011 | 0.09 | 0.0081 | 0.0005 |  | 0.31 | 48.79
66 | 2021-11-17 00:01 | 2021-11-27 17:33 | PROD | 1 | 79968 | 39 | 0 | 1 | 0 | 1 | 1.4 | 1 | 1.2 | 4.2 | 6.6 |  |  | HL 4 | 0.3 | 0.10425 | 0.275 |  | 0.010475 | 0.0573 | 0.0004 | 0.004975 | 0.0065 |  | 189.36 | 17394 | 98.89
[16 empty] | 2714 | A2/714 | HL | 0.296 | 0.114 | 0.293 |  | 0.0083 | 0.0619 | 0.0004 | 0.0039 | 0.0056 |  | 47.34
[16 empty] | 2716 | A2/716 | HL | 0.39 | 0.102 | 0.289 |  | 0.011 | 0.0349 | 0.0003 | 0.0079 | 0.0095 |  | 47.34
[16 empty] | 2712 | A2/712 | HL | 0.269 | 0.121 | 0.273 |  | 0.0096 | 0.0472 | 0.0005 | 0.003 | 0.005 |  | 47.34
[16 empty] | 2709 | A2/709 | HL | 0.245 | 0.08 | 0.245 |  | 0.013 | 0.0852 | 0.0004 | 0.0051 | 0.0059 |  | 47.34
82 | 2021-11-17 06:22 | 2021-11-28 06:17 | PROD | 1 | 79287 | 39 | 0 | 1 | 0 | 1 | 1.4 | 1 | 1.2 | 4.2 | 7 |  |  | HMG 3 | 0.1375 | 0.155 | 0.09 | 0.0006 | 0.0105 | 0.0975 | 0.0078 | 0.000425 |  | 0.295 | 189.36 | 17611 | 99.64
[16 empty] | 3497 |  | P4 | 0.11 | 0.16 | 0.06 | 0.0006 | 0.01 | 0.1 | 0.0078 | 0.0004 |  | 0.29 | 47.34
[16 empty] | 3500 |  | P4 | 0.15 | 0.17 | 0.09 | 0.0006 | 0.011 | 0.09 | 0.0081 | 0.0005 |  | 0.31 | 94.68
[16 empty] | 3510 |  | P4 | 0.14 | 0.12 | 0.12 | 0.0006 | 0.01 | 0.11 | 0.0072 | 0.0003 |  | 0.27 | 47.34
33 | 2021-11-17 06:26 | 2021-11-28 06:20 | PROD | 1 | 76521 | 39 | 0 | 0 | 0 | 1.6 | 1.4 | 1 | 1.2 | 4.6 | 7 |  |  | HMG 2 | 0.28 | 0.1375 | 0.1225 | 0.0006 | 0.012 | 0.1175 | 0.004975 | 0.0007 |  | 0.3275 | 189.36 | 16973 | 97.97
[16 empty] | 4146 |  | P4 | 0.26 | 0.13 | 0.12 | 0.0006 | 0.012 | 0.12 | 0.0049 | 0.0007 |  | 0.32 | 142.02
[16 empty] | 4147 |  | P4 | 0.34 | 0.16 | 0.13 | 0.0006 | 0.012 | 0.11 | 0.0052 | 0.0007 |  | 0.35 | 47.34
28 | 2021-11-17 12:13 | 2021-11-30 03:05 | PROD | 2 | 90392 | 43 | 0 | 1 | 0 | 1.3 | 1.4 | 1 | 1.3 | 4.2 | 12.2 |  |  | HMG 5 | 0.264 | 0.1385 | 0.083 | 0.0006 | 0.01085 | 0.1015 | 0.00474 | 0.00065 |  | 0.296 | 189.36 | 24436 | 98.93
[16 empty] | 4474 |  | P4 | 0.22 | 0.16 | 0.07 | 0.0006 | 0.009 | 0.1 | 0.0037 | 0.0008 |  | 0.29 | 47.34
[16 empty] | 4522 |  | P4 | 0.37 | 0.14 | 0.07 | 0.0006 | 0.011 | 0.12 | 0.0044 | 0.0003 |  | 0.33 | 28.404
[16 empty] | 4124 |  | P4 | 0.26 | 0.1 | 0.08 | 0.0006 | 0.009 | 0.07 | 0.0054 | 0.0005 |  | 0.32 | 47.34
[16 empty] | 3476 |  | P4 | 0.26 | 0.15 | 0.15 | 0.0006 | 0.017 | 0.11 | 0.0063 | 0.0008 |  | 0.24 | 18.936
[16 empty] | 4131 |  | P4 | 0.25 | 0.15 | 0.08 | 0.0006 | 0.012 | 0.12 | 0.0047 | 0.0008 |  | 0.28 | 47.34
27 | 2021-11-17 19:57 | 2021-11-30 11:51 | PROD | 2 | 90290 | 44 | 0 | 0 | 0 | 1 | 1.4 | 1 | 1.4 | 4.6 | 9.7 |  |  | HMG 2 | 0.248 | 0.156 | 0.138 | 0.0006 | 0.0164 | 0.107 | 0.006 | 0.00092 |  | 0.246 | 189.36 | 24344 | 98.57
[16 empty] | 3473 |  | P4 | 0.22 | 0.17 | 0.11 | 0.0006 | 0.015 | 0.1 | 0.0053 | 0.0012 |  | 0.26 | 56.808
[16 empty] | 3476 |  | P4 | 0.26 | 0.15 | 0.15 | 0.0006 | 0.017 | 0.11 | 0.0063 | 0.0008 |  | 0.24 | 132.552
87 | 2021-11-17 22:05 | 2021-11-28 09:38 | PROD | 1 | 74824 | 39 | 0 | 1 | 0 | 1 | 1.4 | 1 | 1.2 | 4.7 | 7.4 |  |  | HMG 2 | 0.24 | 0.155 | 0.1125 | 0.0006 | 0.0125 | 0.0975 | 0.008325 | 0.0005 |  | 0.3025 | 189.36 | 17141 | 98.65
[16 empty] | 3500 |  | P4 | 0.15 | 0.17 | 0.09 | 0.0006 | 0.011 | 0.09 | 0.0081 | 0.0005 |  | 0.31 | 47.34
[16 empty] | 3501 |  | P4 | 0.27 | 0.15 | 0.12 | 0.0006 | 0.013 | 0.1 | 0.0084 | 0.0005 |  | 0.3 | 142.02
31 | 2021-11-17 23:01 | 2021-11-30 16:07 | PROD | 2 | 92321 | 46 | 0 | 0 | 1 | 1 | 1.4 | 1 | 1.5 | 4.5 | 11.5 |  |  | HMG 3 | 0.2475 | 0.15 | 0.085 | 0.0006 | 0.01125 | 0.105 | 0.0068 | 0.00065 |  | 0.3175 | 189.36 | 25288 | 100.54
[16 empty] | 4125 |  | P4 | 0.26 | 0.14 | 0.08 | 0.0006 | 0.013 | 0.12 | 0.0054 | 0.0007 |  | 0.36 | 47.34
[16 empty] | 3502 |  | P4 | 0.28 | 0.16 | 0.08 | 0.0006 | 0.01 | 0.11 | 0.0071 | 0.0007 |  | 0.32 | 94.68
[16 empty] | 3506 |  | P4 | 0.17 | 0.14 | 0.1 | 0.0006 | 0.012 | 0.08 | 0.0076 | 0.0005 |  | 0.27 | 47.34
16 | 2021-11-18 00:58 | 2021-11-28 14:23 | PROD | 1 | 81796 | 46 | 0 | 1 | 0 | 1 | 1.4 | 1 | 1.2 | 5.5 | 6.6 |  |  | HMG 3 | 0.245 | 0.1475 | 0.1125 | 0.0006 | 0.0115 | 0.1 | 0.00525 | 0.000525 |  | 0.3225 | 189.36 | 19032 | 98.8
[16 empty] | 3519 |  | P4 | 0.26 | 0.15 | 0.11 | 0.0006 | 0.013 | 0.09 | 0.0057 | 0.0006 |  | 0.3 | 94.68
[16 empty] | 4146 |  | P4 | 0.26 | 0.13 | 0.12 | 0.0006 | 0.012 | 0.12 | 0.0049 | 0.0007 |  | 0.32 | 47.34
[16 empty] | 3522 |  | P4 | 0.2 | 0.16 | 0.11 | 0.0006 | 0.008 | 0.1 | 0.0047 | 0.0002 |  | 0.37 | 47.34
35 | 2021-11-18 06:20 | 2021-11-29 06:17 | PROD | 1 | 78507 | 39 | 0 | 1 | 0 | 1 | 1.4 | 1 | 1.2 | 4.6 | 7 | 3524 |  | HMG 1 | 0.65 | 0.17 | 0.18 | 0.0006 | 0.017 | 0.1 | 0.0056 | 0.001 |  | 0.26 | 189.36 | 17237 | 98.05
44 | 2021-11-18 06:21 | 2021-11-28 17:51 | PROD | 1 | 76031 | 38 | 0 | 2 | 1 | 1 | 1.4 | 1 | 1.2 | 5.3 | 5.9 |  |  | HMG 3 | 0.2075 | 0.1355 | 0.096 | 0.0007 | 0.0124 | 0.1195 | 0.005145 | 0.000415 |  | 0.262 | 189.36 | 16103 | 99.74
[16 empty] | 1268 |  | P24 | 0.18 | 0.13 | 0.11 | 0.0006 | 0.012 | 0.11 | 0.0054 | 0.0003 |  | 0.28 | 18.936
[16 empty] | 1272 |  | P24 | 0.29 | 0.1 | 0.08 | 0.001 | 0.011 | 0.07 | 0.0049 | 0.0005 |  | 0.26 | 47.34
[16 empty] | 2226 |  | P24 | 0.18 | 0.15 | 0.1 | 0.0006 | 0.013 | 0.14 | 0.0052 | 0.0004 |  | 0.26 | 123.084
30 | 2021-11-18 11:29 | 2021-11-29 22:54 | PROD | 2 | 82354 | 41 | 0 | 0 | 0 | 1 | 1.4 | 1 | 1.3 | 4.9 | 10.1 | 3473 |  | HMG 1 | 0.22 | 0.17 | 0.11 | 0.0006 | 0.015 | 0.1 | 0.0053 | 0.0012 |  | 0.26 | 189.36 | 22741 | 99.09
69 | 2021-11-18 16:05 | 2021-11-30 08:24 | PROD | 2 | 87121 | 43 | 0 | 1 | 0 | 1 | 1.4 | 1 | 1.2 | 5.3 | 9.4 |  |  | HL 2 | 0.23 | 0.089 | 0.25 |  | 0.00885 | 0.07295 | 0.0002 | 0.00465 | 0.0074 |  | 189.36 | 24849 | 99.48
[16 empty] | 2703 | A2/703 | HL | 0.197 | 0.086 | 0.207 |  | 0.0082 | 0.051 | 0.0002 | 0.0057 | 0.0099 |  | 94.68
[16 empty] | 2695 | A2/695 | HL | 0.263 | 0.092 | 0.293 |  | 0.0095 | 0.0949 | 0.0002 | 0.0036 | 0.0049 |  | 94.68
43 | 2021-11-18 19:28 | 2021-12-01 01:00 | PROD | 2 | 87946 | 44 | 0 | 0 | 0 | 1 | 1.4 | 1 | 1.4 | 7.3 | 11 |  |  | HMG 3 | 0.145 | 0.14 | 0.0925 | 0.0006 | 0.01025 | 0.0925 | 0.007725 | 0.000425 |  | 0.2975 | 189.36 | 23582 | 99.17
[16 empty] | 3499 |  | P4 | 0.14 | 0.1 | 0.07 | 0.0006 | 0.009 | 0.08 | 0.0075 | 0.0004 |  | 0.3 | 47.34
[16 empty] | 3500 |  | P4 | 0.15 | 0.17 | 0.09 | 0.0006 | 0.011 | 0.09 | 0.0081 | 0.0005 |  | 0.31 | 94.68
[16 empty] | 3510 |  | P4 | 0.14 | 0.12 | 0.12 | 0.0006 | 0.01 | 0.11 | 0.0072 | 0.0003 |  | 0.27 | 47.34
61 | 2021-11-18 20:45 | 2021-11-28 17:54 | PROD | 1 | 74990 | 37 | 0 | 2 | 0 | 1 | 1.4 | 1 | 1.2 | 4.6 | 7.6 | 4141 |  | HMG 1 | 0.22 | 0.15 | 0.06 | 0.0006 | 0.009 | 0.09 | 0.0057 | 0.0004 |  | 0.34 | 189.36 | 17259 | 98.98
40 | 2021-11-18 22:21 | 2021-11-29 09:36 | PROD | 1 | 75317 | 38 | 0 | 1 | 0 | 1 | 1.4 | 1 | 1.2 | 5 | 6.8 |  |  | HMG 2 | 0.3125 | 0.145 | 0.1375 | 0.0006 | 0.0145 | 0.0975 | 0.00735 | 0.0005 |  | 0.295 | 189.36 | 16332 | 98.85
[16 empty] | 4137 |  | P4 | 0.26 | 0.13 | 0.13 | 0.0006 | 0.013 | 0.12 | 0.0072 | 0.0005 |  | 0.28 | 47.34
[16 empty] | 3514 |  | P4 | 0.33 | 0.15 | 0.14 | 0.0006 | 0.015 | 0.09 | 0.0074 | 0.0005 |  | 0.3 | 142.02
76 | 2021-11-19 05:01 | 2021-11-28 14:18 | PROD | 1 | 70691 | 38 | 0 | 2 | 0 | 1 | 1.4 | 1 | 1.2 | 4.6 | 6 |  |  | HMG 4 | 0.39 | 0.15 | 0.1275 | 0.0006 | 0.01325 | 0.12 | 0.005625 | 0.00085 |  | 0.305 | 189.36 | 15707 | 99.22
[16 empty] | 4143 |  | P4 | 0.47 | 0.16 | 0.12 | 0.0006 | 0.013 | 0.12 | 0.0062 | 0.001 |  | 0.3 | 47.34
[16 empty] | 3521 |  | P4 | 0.27 | 0.15 | 0.13 | 0.0006 | 0.013 | 0.15 | 0.0052 | 0.0006 |  | 0.35 | 47.34
[16 empty] | 4146 |  | P4 | 0.26 | 0.13 | 0.12 | 0.0006 | 0.012 | 0.12 | 0.0049 | 0.0007 |  | 0.32 | 47.34
[16 empty] | 4149 |  | P4 | 0.56 | 0.16 | 0.14 | 0.0006 | 0.015 | 0.09 | 0.0062 | 0.0011 |  | 0.25 | 47.34
29 | 2021-11-19 06:21 | 2021-11-29 09:37 | PROD | 1 | 72890 | 39 | 0 | 0 | 0 | 1 | 1.4 | 1 | 1.2 | 4 | 7.2 |  |  | HMG 3 | 0.2825 | 0.1525 | 0.12 | 0.0006 | 0.01275 | 0.11 | 0.00545 | 0.000625 |  | 0.325 | 189.36 | 16378 | 99.24
[16 empty] | 3519 |  | P4 | 0.26 | 0.15 | 0.11 | 0.0006 | 0.013 | 0.09 | 0.0057 | 0.0006 |  | 0.3 | 94.68
[16 empty] | 3521 |  | P4 | 0.27 | 0.15 | 0.13 | 0.0006 | 0.013 | 0.15 | 0.0052 | 0.0006 |  | 0.35 | 47.34
[16 empty] | 4147 |  | P4 | 0.34 | 0.16 | 0.13 | 0.0006 | 0.012 | 0.11 | 0.0052 | 0.0007 |  | 0.35 | 47.34
77 | 2021-11-19 19:29 | 2021-12-01 02:55 | PROD | 2 | 83842 | 40 | 0 | 0 | 0 | 1 | 1.4 | 1 | 1.2 | 6.7 | 9.8 | 3511 |  | HMG 1 | 0.12 | 0.16 | 0.11 | 0.0006 | 0.011 | 0.13 | 0.0064 | 0.0006 |  | 0.24 | 189.36 | 24056 | 98.98
80 | 2021-11-19 21:04 | 2021-11-30 14:25 | PROD | 1 | 79859 | 42 | 0 | 2 | 0 | 1 | 1.4 | 1 | 1.2 | 4.9 | 5.9 |  |  | HMG 2 | 0.485 | 0.1575 | 0.1325 | 0.0006 | 0.0145 | 0.09 | 0.006075 | 0.000975 |  | 0.2625 | 189.36 | 17834 | 98.96
[16 empty] | 3519 |  | P4 | 0.26 | 0.15 | 0.11 | 0.0006 | 0.013 | 0.09 | 0.0057 | 0.0006 |  | 0.3 | 47.34
[16 empty] | 4149 |  | P4 | 0.56 | 0.16 | 0.14 | 0.0006 | 0.015 | 0.09 | 0.0062 | 0.0011 |  | 0.25 | 142.02
1 | 2021-11-19 21:10 | 2021-11-30 06:17 | PROD | 1 | 80013 | 39 | 0 | 2 | 0 | 1 | 1.4 | 1 | 1.3 | 4.4 | 7.9 |  |  | HMG 4 | 0.275 | 0.155 | 0.125 | 0.0006 | 0.01225 | 0.0925 | 0.005825 | 0.000725 |  | 0.2725 | 189.36 | 18216 | 98.19
[16 empty] | 3511 |  | P4 | 0.12 | 0.16 | 0.11 | 0.0006 | 0.011 | 0.13 | 0.0064 | 0.0006 |  | 0.24 | 47.34
[16 empty] | 3519 |  | P4 | 0.26 | 0.15 | 0.11 | 0.0006 | 0.013 | 0.09 | 0.0057 | 0.0006 |  | 0.3 | 47.34
[16 empty] | 3520 |  | P4 | 0.16 | 0.15 | 0.14 | 0.0006 | 0.01 | 0.06 | 0.005 | 0.0006 |  | 0.3 | 47.34
[16 empty] | 4149 |  | P4 | 0.56 | 0.16 | 0.14 | 0.0006 | 0.015 | 0.09 | 0.0062 | 0.0011 |  | 0.25 | 47.34
39 | 2021-11-19 22:05 | 2021-11-30 10:18 | PROD | 1 | 75757 | 38 | 0 | 1 | 0 | 1 | 1.4 | 1 | 1.3 | 4.4 | 7.8 |  |  | HMG 3 | 0.2975 | 0.1575 | 0.145 | 0.0006 | 0.01375 | 0.11 | 0.007625 | 0.0005 |  | 0.29 | 189.36 | 16838 | 99.13
[16 empty] | 3502 |  | P4 | 0.28 | 0.16 | 0.08 | 0.0006 | 0.01 | 0.11 | 0.0071 | 0.0007 |  | 0.32 | 47.34
[16 empty] | 3513 |  | P4 | 0.29 | 0.16 | 0.18 | 0.0006 | 0.015 | 0.12 | 0.008 | 0.0004 |  | 0.27 | 94.68
[16 empty] | 3514 |  | P4 | 0.33 | 0.15 | 0.14 | 0.0006 | 0.015 | 0.09 | 0.0074 | 0.0005 |  | 0.3 | 47.34
32 | 2021-11-19 23:05 | 2021-12-02 14:41 | PROD | 2 | 88726 | 44 | 0 | 0 | 1 | 1 | 1.4 | 1 | 1.2 | 4.2 | 11.7 |  |  | HMG 3 | 0.253 | 0.123 | 0.073 | 0.0006 | 0.0103 | 0.106 | 0.00512 | 0.00057 |  | 0.342 | 189.36 | 24750 | 100.12
[16 empty] | 4090 |  | P4 | 0.27 | 0.13 | 0.03 | 0.0006 | 0.007 | 0.11 | 0.0046 | 0.0005 |  | 0.36 | 37.872
[16 empty] | 4092 |  | P4 | 0.23 | 0.09 | 0.09 | 0.0006 | 0.008 | 0.08 | 0.005 | 0.0004 |  | 0.3 | 56.808
[16 empty] | 4125 |  | P4 | 0.26 | 0.14 | 0.08 | 0.0006 | 0.013 | 0.12 | 0.0054 | 0.0007 |  | 0.36 | 94.68
26 | 2021-11-20 06:25 | 2021-12-01 17:22 | PROD | 1 | 78623 | 35 | 0 | 5 | 0 | 1 | 1.4 | 1 | 1.4 | 5.2 | 7.7 |  |  | HMG 2 | 0.59 | 0.155 | 0.16 | 0.0006 | 0.018 | 0.075 | 0.0053 | 0.00095 |  | 0.28 | 189.36 | 16925 | 95.13
[16 empty] | 4148 |  | P4 | 0.53 | 0.14 | 0.14 | 0.0006 | 0.019 | 0.05 | 0.005 | 0.0009 |  | 0.3 | 94.68
[16 empty] | 3524 |  | P4 | 0.65 | 0.17 | 0.18 | 0.0006 | 0.017 | 0.1 | 0.0056 | 0.001 |  | 0.26 | 94.68
88 | 2021-11-20 06:29 | 2021-12-01 06:19 | PROD | 1 | 76114 | 39 | 0 | 2 | 0 | 1 | 1.4 | 1 | 1.4 | 5.1 | 6.8 |  |  | HMG 3 | 0.2575 | 0.1375 | 0.1405 | 0.0006 | 0.0128 | 0.129 | 0.006885 | 0.00048 |  | 0.2945 | 189.36 | 17085 | 95.88
[16 empty] | 3513 |  | P4 | 0.29 | 0.16 | 0.18 | 0.0006 | 0.015 | 0.12 | 0.008 | 0.0004 |  | 0.27 | 94.68
[16 empty] | 4144 |  | P4 | 0.26 | 0.15 | 0.08 | 0.0006 | 0.012 | 0.11 | 0.0057 | 0.0007 |  | 0.34 | 28.404
[16 empty] | 4145 |  | P4 | 0.21 | 0.1 | 0.11 | 0.0006 | 0.01 | 0.15 | 0.0058 | 0.0005 |  | 0.31 | 66.276
70 | 2021-11-20 12:41 | 2021-12-02 00:08 | PROD | 2 | 85030 | 41 | 0 | 0 | 0 | 1 | 1.4 | 1 | 1.4 | 5.2 | 9.1 | 76 | 125/WTR/76 | HL 1 | 0.101 | 0.07 | 0.161 |  | 0.0091 | 0.0918 | 0.0022 | 0.009 | 0.0014 |  | 189.36 | 22626 | 99.37
25 | 2021-11-20 15:08 | 2021-12-01 15:35 | PROD | 2 | 78506 | 39 | 0 | 0 | 0 | 1 | 1.4 | 1 | 1.4 | 4.2 | 9.4 |  |  | HMG 2 | 0.205 | 0.135 | 0.06 | 0.0006 | 0.007 | 0.08 | 0.00355 | 0.00045 |  | 0.35 | 189.36 | 22659 | 98.94
[16 empty] | 3192 |  | P4 | 0.2 | 0.15 | 0.05 | 0.0006 | 0.006 | 0.08 | 0.0031 | 0.0002 |  | 0.36 | 94.68
[16 empty] | 3200 |  | P4 | 0.21 | 0.12 | 0.07 | 0.0006 | 0.008 | 0.08 | 0.004 | 0.0007 |  | 0.34 | 94.68
57 | 2021-11-20 20:18 | 2021-12-02 07:09 | PROD | 2 | 85839 | 41 | 0 | 1 | 0 | 1 | 1.4 | 1 | 1.4 | 6.9 | 8.6 | 4137 |  | HMG 1 | 0.26 | 0.13 | 0.13 | 0.0006 | 0.013 | 0.12 | 0.0072 | 0.0005 |  | 0.28 | 189.36 | 23024 | 99.35
84 | 2021-11-20 22:13 | 2021-12-02 07:14 | PRZ | 1 | 79671 | 39 | 0 | 0 | 0 | 2 | 1.4 | 1 | 1.3 | 4.4 | 12.3 |  |  | HMG 4 | 0.205 | 0.125 | 0.095 | 0.0006 | 0.01125 | 0.0875 | 0.006675 | 0.000675 |  | 0.3025 | 195.16 | 24908 | 99.14
[16 empty] | 4134 |  | P4 | 0.17 | 0.1 | 0.1 | 0.0006 | 0.01 | 0.1 | 0.0047 | 0.001 |  | 0.35 | 48.79
[16 empty] | 3506 |  | P4 | 0.17 | 0.14 | 0.1 | 0.0006 | 0.012 | 0.08 | 0.0076 | 0.0005 |  | 0.27 | 48.79
[16 empty] | 3507 |  | P4 | 0.3 | 0.15 | 0.11 | 0.0006 | 0.014 | 0.07 | 0.0075 | 0.0007 |  | 0.28 | 48.79
[16 empty] | 3508 |  | P4 | 0.18 | 0.11 | 0.07 | 0.0006 | 0.009 | 0.1 | 0.0069 | 0.0005 |  | 0.31 | 48.79
14 | 2021-11-20 22:57 | 2021-12-01 10:29 | PROD | 2 | 81321 | 41 | 0 | 0 | 0 | 1 | 1.4 | 1 | 1.5 | 3.9 | 10.6 |  |  | HMG 3 | 0.25 | 0.115 | 0.1 | 0.0006 | 0.01 | 0.1175 | 0.007175 | 0.0005 |  | 0.28 | 189.36 | 23376 | 98.91
[16 empty] | 3499 |  | P4 | 0.14 | 0.1 | 0.07 | 0.0006 | 0.009 | 0.08 | 0.0075 | 0.0004 |  | 0.3 | 47.34
[16 empty] | 3511 |  | P4 | 0.12 | 0.16 | 0.11 | 0.0006 | 0.011 | 0.13 | 0.0064 | 0.0006 |  | 0.24 | 47.34
[16 empty] | 3512 |  | P4 | 0.37 | 0.1 | 0.11 | 0.0006 | 0.01 | 0.13 | 0.0074 | 0.0005 |  | 0.29 | 94.68
34 | 2021-11-21 06:13 | 2021-12-02 14:31 | PROD | 1 | 75681 | 39 | 0 | 1 | 0 | 1 | 1.4 | 1 | 1.4 | 5.9 | 5.9 | 4139 |  | HMG 1 | 0.17 | 0.14 | 0.11 | 0.0006 | 0.011 | 0.06 | 0.0076 | 0.0002 |  | 0.31 | 189.36 | 16779 | 94.97
11 | 2021-11-21 06:15 | 2021-12-02 06:20 | PROD | 1 | 83882 | 40 | 0 | 2 | 0 | 1 | 1.4 | 1 | 1.4 | 7 | 7.7 |  |  | HMG 3 | 0.284 | 0.1565 | 0.0625 | 0.0006 | 0.0092 | 0.094 | 0.00554 | 0.00067 |  | 0.378 | 189.36 | 19655 | 97.34
[16 empty] | 4141 |  | P4 | 0.22 | 0.15 | 0.06 | 0.0006 | 0.009 | 0.09 | 0.0057 | 0.0004 |  | 0.34 | 28.404
[16 empty] | 4142 |  | P4 | 0.26 | 0.14 | 0.11 | 0.0006 | 0.011 | 0.13 | 0.0061 | 0.0006 |  | 0.32 | 66.276
[16 empty] | 4150 |  | P4 | 0.32 | 0.17 | 0.03 | 0.0006 | 0.008 | 0.07 | 0.0051 | 0.0008 |  | 0.43 | 94.68
71 | 2021-11-21 20:37 | 2021-12-03 02:01 | PROD | 2 | 82507 | 41 | 0 | 0 | 0 | 1 | 1.4 | 1 | 1.5 | 7.6 | 7.9 |  |  | HL 2 | 0.37 | 0.1265 | 0.352 |  | 0.012 | 0.06175 | 0.00025 | 0.00415 | 0.00555 |  | 189.36 | 22756 | 99.28
[16 empty] | 2706 | A2/706 | HL | 0.31 | 0.12 | 0.382 |  | 0.011 | 0.0747 | 0.0003 | 0.0022 | 0.0032 |  | 94.68
[16 empty] | 2711 | A2/711 | HL | 0.43 | 0.133 | 0.322 |  | 0.013 | 0.0488 | 0.0002 | 0.0061 | 0.0079 |  | 94.68
94 | 2021-11-21 21:02 | 2021-12-02 17:35 | PROD | 1 | 78024 | 37 | 0 | 3 | 1 | 1 | 1.4 | 1 | 1.3 | 5.3 | 6.2 |  |  | HMG 2 | 0.185 | 0.115 | 0.11 | 0.0006 | 0.012 | 0.125 | 0.00565 | 0.00025 |  | 0.295 | 189.36 | 16867 | 100.69
[16 empty] | 2219 |  | P24 | 0.19 | 0.1 | 0.11 | 0.0006 | 0.012 | 0.14 | 0.0059 | 0.0002 |  | 0.31 | 94.68
[16 empty] | 1268 |  | P24 | 0.18 | 0.13 | 0.11 | 0.0006 | 0.012 | 0.11 | 0.0054 | 0.0003 |  | 0.28 | 94.68
46 | 2021-11-21 21:06 | 2021-12-02 21:59 | PRZ | 1 | 77116 | 38 | 0 | 1 | 0 | 1.1 | 1.4 | 1 | 1.3 | 3.8 | 9 |  |  | HMG 4 | 0.1875 | 0.1475 | 0.095 | 0.0006 | 0.0115 | 0.1 | 0.0059 | 0.000725 |  | 0.2825 | 195.16 | 23543 | 98.8
[16 empty] | 4118 |  | P4 | 0.29 | 0.18 | 0.08 | 0.0006 | 0.014 | 0.09 | 0.005 | 0.0007 |  | 0.28 | 48.79
[16 empty] | 4135 |  | P4 | 0.2 | 0.15 | 0.12 | 0.0006 | 0.012 | 0.1 | 0.0047 | 0.0012 |  | 0.31 | 48.79
[16 empty] | 3499 |  | P4 | 0.14 | 0.1 | 0.07 | 0.0006 | 0.009 | 0.08 | 0.0075 | 0.0004 |  | 0.3 | 48.79
[16 empty] | 3511 |  | P4 | 0.12 | 0.16 | 0.11 | 0.0006 | 0.011 | 0.13 | 0.0064 | 0.0006 |  | 0.24 | 48.79
22 | 2021-11-21 22:44 | 2021-12-03 09:52 | PROD | 1 | 80526 | 38 | 0 | 2 | 0 | 1 | 1.4 | 1 | 1.3 | 5.2 | 7 |  |  | HMG 3 | 0.2215 | 0.1315 | 0.05 | 0.0006 | 0.0088 | 0.087 | 0.00488 | 0.00055 |  | 0.3805 | 189.36 | 17571 | 98.76
[16 empty] | 3523 |  | P4 | 0.34 | 0.16 | 0.18 | 0.0006 | 0.018 | 0.09 | 0.0049 | 0.001 |  | 0.31 | 9.468
[16 empty] | 3525 |  | P4 | 0.21 | 0.13 | 0.03 | 0.0006 | 0.007 | 0.1 | 0.0048 | 0.0005 |  | 0.4 | 132.552
[16 empty] | 4151 |  | P4 | 0.23 | 0.13 | 0.08 | 0.0006 | 0.012 | 0.05 | 0.0051 | 0.0006 |  | 0.34 | 47.34
58 | 2021-11-21 23:02 | 2021-12-03 09:25 | PROD | 2 | 84696 | 41 | 0 | 1 | 0 | 1 | 1.4 | 1 | 1.4 | 3.8 | 11.4 |  |  | HMG 4 | 0.27 | 0.1225 | 0.09 | 0.0006 | 0.0105 | 0.1075 | 0.0073 | 0.000525 |  | 0.3025 | 189.36 | 23114 | 99.05
[16 empty] | 3499 |  | P4 | 0.14 | 0.1 | 0.07 | 0.0006 | 0.009 | 0.08 | 0.0075 | 0.0004 |  | 0.3 | 47.34
[16 empty] | 3502 |  | P4 | 0.28 | 0.16 | 0.08 | 0.0006 | 0.01 | 0.11 | 0.0071 | 0.0007 |  | 0.32 | 47.34
[16 empty] | 3512 |  | P4 | 0.37 | 0.1 | 0.11 | 0.0006 | 0.01 | 0.13 | 0.0074 | 0.0005 |  | 0.29 | 47.34
[16 empty] | 4138 |  | P4 | 0.29 | 0.13 | 0.1 | 0.0006 | 0.013 | 0.11 | 0.0072 | 0.0005 |  | 0.3 | 47.34
2 | 2021-11-22 06:27 | 2021-12-02 10:45 | PROD | 1 | 79044 | 40 | 0 | 2 | 0 | 1 | 1.4 | 1 | 1.3 | 4.4 | 7.5 |  |  | HMG 2 | 0.33 | 0.165 | 0.105 | 0.0006 | 0.013 | 0.08 | 0.005 | 0.0009 |  | 0.37 | 189.36 | 18599 | 98.85
[16 empty] | 3523 |  | P4 | 0.34 | 0.16 | 0.18 | 0.0006 | 0.018 | 0.09 | 0.0049 | 0.001 |  | 0.31 | 94.68
[16 empty] | 4150 |  | P4 | 0.32 | 0.17 | 0.03 | 0.0006 | 0.008 | 0.07 | 0.0051 | 0.0008 |  | 0.43 | 94.68
41 | 2021-11-22 06:30 | 2021-12-03 14:21 | PROD | 1 | 80116 | 39 | 0 | 1 | 0 | 1 | 1.4 | 1 | 1.2 | 5.5 | 7.6 |  |  | HMG 3 | 0.2375 | 0.1675 | 0.1145 | 0.00064 | 0.0164 | 0.1555 | 0.005875 | 0.00068 |  | 0.23 | 189.36 | 17169 | 99.18
[16 empty] | 2219 |  | P24 | 0.19 | 0.1 | 0.11 | 0.0006 | 0.012 | 0.14 | 0.0059 | 0.0002 |  | 0.31 | 28.404
[16 empty] | 1272 |  | P24 | 0.29 | 0.1 | 0.08 | 0.001 | 0.011 | 0.07 | 0.0049 | 0.0005 |  | 0.26 | 18.936
[16 empty] | 1274 |  | P24 | 0.24 | 0.19 | 0.12 | 0.0006 | 0.018 | 0.17 | 0.006 | 0.0008 |  | 0.21 | 142.02
9 | 2021-11-22 15:05 | 2021-12-02 18:55 | PROD | 2 | 78863 | 39 | 0 | 0 | 0 | 1 | 1.4 | 1 | 1.5 | 8.7 | 10 |  |  | HMG 3 | 0.23 | 0.13 | 0.085 | 0.0006 | 0.0115 | 0.105 | 0.0072 | 0.000525 |  | 0.3025 | 189.36 | 22980 | 98.79
[16 empty] | 3499 |  | P4 | 0.14 | 0.1 | 0.07 | 0.0006 | 0.009 | 0.08 | 0.0075 | 0.0004 |  | 0.3 | 47.34
[16 empty] | 3509 |  | P4 | 0.2 | 0.16 | 0.07 | 0.0006 | 0.011 | 0.12 | 0.0069 | 0.0007 |  | 0.31 | 47.34
[16 empty] | 4138 |  | P4 | 0.29 | 0.13 | 0.1 | 0.0006 | 0.013 | 0.11 | 0.0072 | 0.0005 |  | 0.3 | 94.68
60 | 2021-11-23 | 2021-12-04 14:26 | PROD | 1 | 84306 | 48 | 0 | 1 | 0 | 1 | 1.4 | 1 | 1.4 | 4.3 | 8 |  |  | HMG 4 | 0.2525 | 0.147 | 0.088 | 0.0006 | 0.0107 | 0.088 | 0.00497 | 0.000585 |  | 0.2995 | 189.36 | 18111 | 98.11
[16 empty] | 4146 |  | P4 | 0.26 | 0.13 | 0.12 | 0.0006 | 0.012 | 0.12 | 0.0049 | 0.0007 |  | 0.32 | 18.936
[16 empty] | 4149 |  | P4 | 0.56 | 0.16 | 0.14 | 0.0006 | 0.015 | 0.09 | 0.0062 | 0.0011 |  | 0.25 | 28.404
[16 empty] | 3526 |  | P4 | 0.17 | 0.16 | 0.06 | 0.0006 | 0.009 | 0.09 | 0.0048 | 0.0002 |  | 0.34 | 47.34
[16 empty] | 4152 |  | P4 | 0.2 | 0.14 | 0.08 | 0.0006 | 0.01 | 0.08 | 0.0047 | 0.0006 |  | 0.29 | 94.68
81 | 2021-11-23 07:43 | 2021-12-03 06:23 | PROD | 1 | 74000 | 38 | 0 | 1 | 0 | 1 | 1.4 | 1 | 1.5 | 5.4 | 6 | 3497 |  | HMG 1 | 0.11 | 0.16 | 0.06 | 0.0006 | 0.01 | 0.1 | 0.0078 | 0.0004 |  | 0.29 | 189.36 | 16510 | 99.21
51 | 2021-11-23 11:01 | 2021-12-04 06:14 | PROD | 1 | 77470 | 36 | 0 | 3 | 0 | 1 | 1.4 | 1 | 1.4 | 3.3 | 7.6 |  |  | HMG 4 | 0.215 | 0.14 | 0.085 | 0.0006 | 0.01075 | 0.0975 | 0.007475 | 0.000525 |  | 0.3075 | 189.36 | 16818 | 97.59
[16 empty] | 3499 |  | P4 | 0.14 | 0.1 | 0.07 | 0.0006 | 0.009 | 0.08 | 0.0075 | 0.0004 |  | 0.3 | 47.34
[16 empty] | 3500 |  | P4 | 0.15 | 0.17 | 0.09 | 0.0006 | 0.011 | 0.09 | 0.0081 | 0.0005 |  | 0.31 | 47.34
[16 empty] | 3502 |  | P4 | 0.28 | 0.16 | 0.08 | 0.0006 | 0.01 | 0.11 | 0.0071 | 0.0007 |  | 0.32 | 47.34
[16 empty] | 4138 |  | P4 | 0.29 | 0.13 | 0.1 | 0.0006 | 0.013 | 0.11 | 0.0072 | 0.0005 |  | 0.3 | 47.34
63 | 2021-11-23 12:29 | 2021-12-04 09:56 | PROD | 2 | 80131 | 39 | 0 | 0 | 0 | 1 | 1.4 | 1 | 1.4 | 4.9 | 10.8 |  |  | HMG 3 | 0.1925 | 0.14 | 0.1125 | 0.0006 | 0.0115 | 0.085 | 0.0068 | 0.0003 |  | 0.315 | 189.36 | 22219 | 99.04
[16 empty] | 4139 |  | P4 | 0.17 | 0.14 | 0.11 | 0.0006 | 0.011 | 0.06 | 0.0076 | 0.0002 |  | 0.31 | 47.34
[16 empty] | 3515 |  | P4 | 0.2 | 0.14 | 0.12 | 0.0006 | 0.012 | 0.09 | 0.0067 | 0.0003 |  | 0.33 | 94.68
[16 empty] | 4140 |  | P4 | 0.2 | 0.14 | 0.1 | 0.0006 | 0.011 | 0.1 | 0.0062 | 0.0004 |  | 0.29 | 47.34
15 | 2021-11-23 14:37 | 2021-12-03 21:05 | PROD | 2 | 79856 | 40 | 0 | 1 | 0 | 1.6 | 1.4 | 1 | 1.4 | 4.7 | 14.2 | 3516 |  | HMG 1 | 0.2 | 0.16 | 0.11 | 0.0006 | 0.013 | 0.12 | 0.0065 | 0.0003 |  | 0.29 | 189.36 | 23450 | 99.02
52 | 2021-11-23 15:03 | 2021-12-04 10:48 | PRZ | 1 | 78933 | 38 | 0 | 1 | 0 | 1.9 | 1.4 | 1 | 1.3 | 3.8 | 8.9 |  |  | HMG 4 | 0.22 | 0.15 | 0.0775 | 0.0006 | 0.012 | 0.0975 | 0.00605 | 0.0006 |  | 0.3325 | 195.16 | 23140 | 98.48
[16 empty] | 4119 |  | P4 | 0.17 | 0.14 | 0.09 | 0.0006 | 0.014 | 0.08 | 0.0054 | 0.0005 |  | 0.31 | 48.79
[16 empty] | 4125 |  | P4 | 0.26 | 0.14 | 0.08 | 0.0006 | 0.013 | 0.12 | 0.0054 | 0.0007 |  | 0.36 | 48.79
[16 empty] | 3494 |  | P4 | 0.17 | 0.16 | 0.06 | 0.0006 | 0.011 | 0.08 | 0.0063 | 0.0005 |  | 0.34 | 48.79
[16 empty] | 3502 |  | P4 | 0.28 | 0.16 | 0.08 | 0.0006 | 0.01 | 0.11 | 0.0071 | 0.0007 |  | 0.32 | 48.79
74 | 2021-11-23 21:02 | 2021-12-05 14:17 | PROD | 1 | 83955 | 40 | 0 | 2 | 0 | 1 | 1.4 | 1 | 1.2 | 5.6 | 8.9 |  |  | HMG 2 | 0.1275 | 0.155 | 0.115 | 0.0006 | 0.014 | 0.0875 | 0.005475 | 0.000675 |  | 0.2825 | 189.36 | 18251 | 98.83
[16 empty] | 3527 |  | P4 | 0.12 | 0.14 | 0.1 | 0.0006 | 0.014 | 0.05 | 0.0051 | 0.0009 |  | 0.29 | 47.34
[16 empty] | 4153 |  | P4 | 0.13 | 0.16 | 0.12 | 0.0006 | 0.014 | 0.1 | 0.0056 | 0.0006 |  | 0.28 | 142.02
53 | 2021-11-23 22:23 | 2021-12-05 06:14 | PROD | 1 | 81049 | 40 | 0 | 1 | 0 | 1 | 1.4 | 1 | 1.3 | 4.7 | 6.6 |  |  | HMG 3 | 0.2075 | 0.155 | 0.0825 | 0.0006 | 0.01025 | 0.1075 | 0.00595 | 0.00035 |  | 0.3275 | 189.36 | 17984 | 97.03
[16 empty] | 3516 |  | P4 | 0.2 | 0.16 | 0.11 | 0.0006 | 0.013 | 0.12 | 0.0065 | 0.0003 |  | 0.29 | 47.34
[16 empty] | 4141 |  | P4 | 0.22 | 0.15 | 0.06 | 0.0006 | 0.009 | 0.09 | 0.0057 | 0.0004 |  | 0.34 | 94.68
[16 empty] | 3517 |  | P4 | 0.19 | 0.16 | 0.1 | 0.0006 | 0.01 | 0.13 | 0.0059 | 0.0003 |  | 0.34 | 47.34
65 | 2021-11-23 23:06 | 2021-12-04 22:59 | PROD | 2 | 79712 | 39 | 0 | 1 | 0 | 1.1 | 1.4 | 1 | 1.2 | 6.3 | 9.2 |  |  | HL 3 | 0.3065 | 0.1095 | 0.3145 |  | 0.0102 | 0.072675 | 0.000225 | 0.004675 | 0.0054 |  | 189.36 | 21612 | 99.39
[16 empty] | 2702 | A2/702 | HL | 0.322 | 0.101 | 0.285 |  | 0.0099 | 0.0545 | 0.0002 | 0.0064 | 0.0076 |  | 94.68
[16 empty] | 2706 | A2/706 | HL | 0.31 | 0.12 | 0.382 |  | 0.011 | 0.0747 | 0.0003 | 0.0022 | 0.0032 |  | 47.34
[16 empty] | 2707 | A2/707 | HL | 0.272 | 0.116 | 0.306 |  | 0.01 | 0.107 | 0.0002 | 0.0037 | 0.0032 |  | 47.34
13 | 2021-11-23 23:07 | 2021-12-04 09:31 | PROD | 1 | 76862 | 37 | 0 | 3 | 0 | 1.7 | 1.4 | 1 | 1.5 | 4.4 | 9.1 | 3527 |  | HMG 1 | 0.12 | 0.14 | 0.1 | 0.0006 | 0.014 | 0.05 | 0.0051 | 0.0009 |  | 0.29 | 189.36 | 19356 | 94.14
20 | 2021-11-24 01:58 | 2021-12-05 14:18 | PROD | 1 | 82874 | 40 | 0 | 1 | 0 | 1 | 1.4 | 1 | 1.2 | 4.6 | 9.4 |  |  | HMG 3 | 0.27 | 0.15 | 0.0625 | 0.0006 | 0.00975 | 0.0825 | 0.004975 | 0.000525 |  | 0.335 | 189.36 | 17971 | 98.27
[16 empty] | 3525 |  | P4 | 0.21 | 0.13 | 0.03 | 0.0006 | 0.007 | 0.1 | 0.0048 | 0.0005 |  | 0.4 | 47.34
[16 empty] | 4151 |  | P4 | 0.23 | 0.13 | 0.08 | 0.0006 | 0.012 | 0.05 | 0.0051 | 0.0006 |  | 0.34 | 47.34
[16 empty] | 3528 |  | P4 | 0.32 | 0.17 | 0.07 | 0.0006 | 0.01 | 0.09 | 0.005 | 0.0005 |  | 0.3 | 94.68
47 | 2021-11-24 06:21 | 2021-12-06 06:17 | PROD | 1 | 86026 | 39 | 0 | 2 | 0 | 1 | 1.4 | 1 | 1.4 | 5.3 | 7.6 |  |  | HMG 2 | 0.2825 | 0.1675 | 0.1575 | 0.0006 | 0.01725 | 0.2575 | 0.00605 | 0.00065 |  | 0.2575 | 189.36 | 18659 | 98
[16 empty] | 1269 |  | P24 | 0.28 | 0.18 | 0.17 | 0.0006 | 0.019 | 0.28 | 0.0062 | 0.0007 |  | 0.25 | 142.02
[16 empty] | 2221 |  | P24 | 0.29 | 0.13 | 0.12 | 0.0006 | 0.012 | 0.19 | 0.0056 | 0.0005 |  | 0.28 | 47.34
62 | 2021-11-24 06:23 | 2021-12-05 17:21 | PROD | 1 | 83226 | 41 | 0 | 1 | 0 | 1 | 1.4 | 1 | 1.2 | 5.7 | 10.4 |  |  | HMG 3 | 0.195 | 0.1375 | 0.065 | 0.0006 | 0.01 | 0.0875 | 0.005075 | 0.00055 |  | 0.355 | 189.36 | 18073 | 99
[16 empty] | 3525 |  | P4 | 0.21 | 0.13 | 0.03 | 0.0006 | 0.007 | 0.1 | 0.0048 | 0.0005 |  | 0.4 | 94.68
[16 empty] | 4151 |  | P4 | 0.23 | 0.13 | 0.08 | 0.0006 | 0.012 | 0.05 | 0.0051 | 0.0006 |  | 0.34 | 47.34
[16 empty] | 4153 |  | P4 | 0.13 | 0.16 | 0.12 | 0.0006 | 0.014 | 0.1 | 0.0056 | 0.0006 |  | 0.28 | 47.34
50 | 2021-11-24 10:27 | 2021-12-05 09:28 | PROD | 1 | 79276 | 40 | 0 | 2 | 0 | 1 | 1.4 | 1 | 1.2 | 4.6 | 6.3 |  |  | HMG 2 | 0.17 | 0.15 | 0.1 | 0.0006 | 0.01 | 0.11 | 0.006 | 0.0003 |  | 0.325 | 189.36 | 17067 | 98.2
[16 empty] | 3517 |  | P4 | 0.19 | 0.16 | 0.1 | 0.0006 | 0.01 | 0.13 | 0.0059 | 0.0003 |  | 0.34 | 94.68
[16 empty] | 3518 |  | P4 | 0.15 | 0.14 | 0.1 | 0.0006 | 0.01 | 0.09 | 0.0061 | 0.0003 |  | 0.31 | 94.68
55 | 2021-11-24 15:15 | 2021-12-07 14:20 | PROD | 1 | 90171 | 45 | 0 | 2 | 0 | 1 | 1.4 | 1 | 1.4 | 4.2 | 10 | 3526 |  | HMG 1 | 0.17 | 0.16 | 0.06 | 0.0006 | 0.009 | 0.09 | 0.0048 | 0.0002 |  | 0.34 | 189.36 | 19847 | 96.13
93 | 2021-11-24 20:55 | 2021-12-06 06:16 | PROD | 1 | 81747 | 40 | 0 | 2 | 0 | 1 | 1.4 | 1 | 1.3 | 6.4 | 8.6 | 4154 |  | HMG 1 | 0.31 | 0.14 | 0.11 | 0.0006 | 0.016 | 0.12 | 0.0055 | 0.0008 |  | 0.27 | 189.36 | 18262 | 98.5
85 | 2021-11-24 22:16 | 2021-12-06 09:25 | PROD | 1 | 82096 | 40 | 0 | 1 | 0 | 1 | 1.4 | 1 | 1.2 | 5.1 | 6.7 |  |  | HMG 2 | 0.155 | 0.13 | 0.11 | 0.0006 | 0.011 | 0.095 | 0.0074 | 0.0004 |  | 0.27 | 189.36 | 18213 | 98.38
[16 empty] | 3506 |  | P4 | 0.17 | 0.14 | 0.1 | 0.0006 | 0.012 | 0.08 | 0.0076 | 0.0005 |  | 0.27 | 94.68
[16 empty] | 3510 |  | P4 | 0.14 | 0.12 | 0.12 | 0.0006 | 0.01 | 0.11 | 0.0072 | 0.0003 |  | 0.27 | 94.68
42 | 2021-11-24 22:18 | 2021-12-06 09:22 | PROD | 1 | 81952 | 38 | 0 | 2 | 0 | 1 | 1.4 | 1 | 1.3 | 4 | 6.2 |  |  | HMG 2 | 0.34 | 0.1475 | 0.1025 | 0.0006 | 0.0115 | 0.1275 | 0.00565 | 0.00065 |  | 0.2775 | 189.36 | 17494 | 97.76
[16 empty] | 4154 |  | P4 | 0.31 | 0.14 | 0.11 | 0.0006 | 0.016 | 0.12 | 0.0055 | 0.0008 |  | 0.27 | 47.34
[16 empty] | 3529 |  | P4 | 0.35 | 0.15 | 0.1 | 0.0006 | 0.01 | 0.13 | 0.0057 | 0.0006 |  | 0.28 | 142.02
91 | 2021-11-25 06:38 | 2021-12-07 11:05 | PROD | 1 | 86238 | 40 | 0 | 2 | 0 | 1 | 1.4 | 1 | 1.3 | 5 | 7.2 |  |  | HMG 2 | 0.2855 | 0.121 | 0.093 | 0.000645 | 0.01065 | 0.145 | 0.00515 | 0.0005 |  | 0.2845 | 189.36 | 18313 | 98.08
[16 empty] | 2221 |  | P24 | 0.29 | 0.13 | 0.12 | 0.0006 | 0.012 | 0.19 | 0.0056 | 0.0005 |  | 0.28 | 104.148
[16 empty] | 2223 |  | P24 | 0.28 | 0.11 | 0.06 | 0.0007 | 0.009 | 0.09 | 0.0046 | 0.0005 |  | 0.29 | 85.212
54 | 2021-11-25 07:18 | 2021-12-05 23:00 | PRZ | 1 | 77082 | 38 | 0 | 1 | 0 | 1 | 1.4 | 1 | 1.4 | 4.3 | 7.9 |  |  | HMG 4 | 0.3475 | 0.1425 | 0.0875 | 0.0006 | 0.01225 | 0.115 | 0.005025 | 0.00065 |  | 0.2825 | 195.16 | 21379 | 99.01
[16 empty] | 3381 |  | P4 | 0.67 | 0.14 | 0.13 | 0.0006 | 0.018 | 0.12 | 0.0052 | 0.0009 |  | 0.21 | 48.79
[16 empty] | 3383 |  | P4 | 0.22 | 0.12 | 0.04 | 0.0006 | 0.006 | 0.12 | 0.0041 | 0.0002 |  | 0.33 | 48.79
[16 empty] | 4008 |  | P4 | 0.25 | 0.18 | 0.11 | 0.0006 | 0.014 | 0.11 | 0.0048 | 0.001 |  | 0.26 | 48.79
[16 empty] | 3491 |  | P4 | 0.25 | 0.13 | 0.07 | 0.0006 | 0.011 | 0.11 | 0.006 | 0.0005 |  | 0.33 | 48.79
24 | 2021-11-25 09:26 | 2021-12-07 07:12 | PROD | 1 | 83725 | 41 | 0 | 1 | 0 | 1 | 1.4 | 1 | 1.4 | 5.6 | 8.2 | 4155 |  | HMG 1 | 0.2 | 0.16 | 0.1 | 0.0006 | 0.012 | 0.1 | 0.0059 | 0.0007 |  | 0.3 | 189.36 | 17782 | 99.13
72 | 2021-11-25 11:53 | 2021-12-06 02:59 | PROD | 2 | 76115 | 39 | 0 | 0 | 0 | 1 | 1.4 | 1 | 1.3 | 4.5 | 10.4 |  |  | HL 2 | 0.09425 | 0.07125 | 0.151 |  | 0.009075 | 0.082025 | 0.00135 | 0.0089 | 0.002925 |  | 189.36 | 19875 | 99.11
[16 empty] | 78 | 145/WTR/78 | HL | 0.095 | 0.075 | 0.169 |  | 0.0099 | 0.0905 | 0.0015 | 0.0056 | 0.0027 |  | 47.34
[16 empty] | 79 | WTR/79 | HL | 0.094 | 0.07 | 0.145 |  | 0.0088 | 0.0792 | 0.0013 | 0.01 | 0.003 |  | 142.02
49 | 2021-11-25 20:14 | 2021-12-07 06:36 | PROD | 1 | 80688 | 38 | 0 | 1 | 0 | 1 | 1.4 | 1 | 1.3 | 4.3 | 7.3 |  |  | HMG 3 | 0.155 | 0.13 | 0.095 | 0.0006 | 0.0105 | 0.085 | 0.006925 | 0.0004 |  | 0.31 | 189.36 | 17594 | 98.88
[16 empty] | 3505 |  | P4 | 0.14 | 0.13 | 0.07 | 0.0006 | 0.01 | 0.07 | 0.0069 | 0.0005 |  | 0.32 | 94.68
[16 empty] | 3510 |  | P4 | 0.14 | 0.12 | 0.12 | 0.0006 | 0.01 | 0.11 | 0.0072 | 0.0003 |  | 0.27 | 47.34
[16 empty] | 3515 |  | P4 | 0.2 | 0.14 | 0.12 | 0.0006 | 0.012 | 0.09 | 0.0067 | 0.0003 |  | 0.33 | 47.34
45 | 2021-11-25 20:17 | 2021-12-07 01:13 | PROD | 2 | 78778 | 39 | 0 | 0 | 0 | 1 | 1.4 | 1 | 1.3 | 4 | 11.2 |  |  | HMG 2 | 0.245 | 0.145 | 0.11 | 0.0006 | 0.0115 | 0.1275 | 0.0062 | 0.000525 |  | 0.3125 | 189.36 | 21746 | 98.59
[16 empty] | 3516 |  | P4 | 0.2 | 0.16 | 0.11 | 0.0006 | 0.013 | 0.12 | 0.0065 | 0.0003 |  | 0.29 | 47.34
[16 empty] | 4142 |  | P4 | 0.26 | 0.14 | 0.11 | 0.0006 | 0.011 | 0.13 | 0.0061 | 0.0006 |  | 0.32 | 142.02
67 | 2021-11-25 22:22 | 2021-12-08 06:30 | PROD | 1 | 86583 | 41 | 0 | 2 | 0 | 1 | 1.4 | 1 | 1.3 | 6.3 | 6.8 |  |  | HL 2 | 0.2675 | 0.104 | 0.2995 |  | 0.00975 | 0.10095 | 0.0002 | 0.00365 | 0.00405 |  | 189.36 | 18393 | 98.89
[16 empty] | 2695 | A2/695 | HL | 0.263 | 0.092 | 0.293 |  | 0.0095 | 0.0949 | 0.0002 | 0.0036 | 0.0049 |  | 94.68
[16 empty] | 2707 | A2/707 | HL | 0.272 | 0.116 | 0.306 |  | 0.01 | 0.107 | 0.0002 | 0.0037 | 0.0032 |  | 94.68
73 | 2021-11-26 06:19 | 2021-12-08 14:19 | PROD | 1 | 84688 | 39 | 0 | 3 | 0 | 1 | 1.4 | 1 | 1.2 | 4.9 | 9.2 | 4156 |  | HMG 1 | 0.2 | 0.12 | 0.1 | 0.0006 | 0.012 | 0.11 | 0.0058 | 0.0007 |  | 0.28 | 189.36 | 18582 | 96.92
56 | 2021-11-26 10:25 | 2021-12-08 17:45 | PROD | 1 | 85555 | 38 | 0 | 4 | 0 | 1 | 1.4 | 1 | 1.2 | 4.5 | 7 |  |  | HMG 3 | 0.1825 | 0.15 | 0.1 | 0.0006 | 0.01025 | 0.1125 | 0.006025 | 0.000325 |  | 0.32 | 189.36 | 18004 | 96.99
[16 empty] | 4140 |  | P4 | 0.2 | 0.14 | 0.1 | 0.0006 | 0.011 | 0.1 | 0.0062 | 0.0004 |  | 0.29 | 47.34
[16 empty] | 3517 |  | P4 | 0.19 | 0.16 | 0.1 | 0.0006 | 0.01 | 0.13 | 0.0059 | 0.0003 |  | 0.34 | 94.68
[16 empty] | 3518 |  | P4 | 0.15 | 0.14 | 0.1 | 0.0006 | 0.01 | 0.09 | 0.0061 | 0.0003 |  | 0.31 | 47.34
75 | 2021-11-26 11:22 | 2021-12-09 03:00 | PROD | 2 | 88449 | 43 | 0 | 1 | 0 | 1 | 1.4 | 1 | 1.3 | 3.5 | 9.9 | 4144 |  | HMG 1 | 0.26 | 0.15 | 0.08 | 0.0006 | 0.012 | 0.11 | 0.0057 | 0.0007 |  | 0.34 | 189.36 | 22844 | 99.15
23 | 2021-11-26 11:25 | 2021-12-08 16:04 | PROD | 2 | 84306 | 41 | 0 | 0 | 0 | 1 | 1.4 | 1 | 1.4 | 3.2 | 10.2 |  |  | HMG 3 | 0.19 | 0.14 | 0.1075 | 0.0006 | 0.01075 | 0.1 | 0.00625 | 0.000375 |  | 0.3175 | 189.36 | 22341 | 98.48
[16 empty] | 3515 |  | P4 | 0.2 | 0.14 | 0.12 | 0.0006 | 0.012 | 0.09 | 0.0067 | 0.0003 |  | 0.33 | 47.34
[16 empty] | 4142 |  | P4 | 0.26 | 0.14 | 0.11 | 0.0006 | 0.011 | 0.13 | 0.0061 | 0.0006 |  | 0.32 | 47.34
[16 empty] | 3518 |  | P4 | 0.15 | 0.14 | 0.1 | 0.0006 | 0.01 | 0.09 | 0.0061 | 0.0003 |  | 0.31 | 94.68
95 | 2021-11-26 15:02 | 2021-12-07 09:46 | PROD | 2 | 77004 | 39 | 0 | 0 | 0 | 1 | 1.4 | 1 | 1.2 | 5.6 | 9.8 |  |  | HMG 2 | 0.197 | 0.14 | 0.101 | 0.0006 | 0.011 | 0.096 | 0.00634 | 0.00038 |  | 0.292 | 189.36 | 20764 | 99.01
[16 empty] | 4139 |  | P4 | 0.17 | 0.14 | 0.11 | 0.0006 | 0.011 | 0.06 | 0.0076 | 0.0002 |  | 0.31 | 18.936
[16 empty] | 4140 |  | P4 | 0.2 | 0.14 | 0.1 | 0.0006 | 0.011 | 0.1 | 0.0062 | 0.0004 |  | 0.29 | 170.424
19 | 2021-11-26 19:59 | 2021-12-10 11:01 | PROD | 2 | 93862 | 46 | 0 | 0 | 0 | 1 | 1.4 | 1 | 1.3 | 3.2 | 10.3 | 3520 |  | HMG 1 | 0.16 | 0.15 | 0.14 | 0.0006 | 0.01 | 0.06 | 0.005 | 0.0006 |  | 0.3 | 189.36 | 24333 | 99.16
68 | 2021-11-26 20:03 | 2021-12-07 23:10 | PROD | 2 | 78296 | 39 | 0 | 0 | 0 | 2.2 | 1.4 | 1 | 1.2 | 6.3 | 9.2 |  |  | HL 2 | 0.199 | 0.1035 | 0.246 |  | 0.01045 | 0.06045 | 0.00105 | 0.0052 | 0.00525 |  | 189.36 | 20882 | 98.94
[16 empty] | 78 | 145/WTR/78 | HL | 0.095 | 0.075 | 0.169 |  | 0.0099 | 0.0905 | 0.0015 | 0.0056 | 0.0027 |  | 94.68
[16 empty] | 2713 | A2/713 | HL | 0.303 | 0.132 | 0.323 |  | 0.011 | 0.0304 | 0.0006 | 0.0048 | 0.0078 |  | 94.68
78 | 2021-11-26 22:10 | 2021-12-08 09:25 | PROD | 1 | 79695 | 38 | 0 | 2 | 0 | 1 | 1.4 | 1 | 1.2 | 6 | 6.4 |  |  | HMG 2 | 0.2375 | 0.135 | 0.07 | 0.0006 | 0.01 | 0.0925 | 0.0054 | 0.000525 |  | 0.295 | 189.36 | 16654 | 98.02
[16 empty] | 3529 |  | P4 | 0.35 | 0.15 | 0.1 | 0.0006 | 0.01 | 0.13 | 0.0057 | 0.0006 |  | 0.28 | 47.34
[16 empty] | 3531 |  | P4 | 0.2 | 0.13 | 0.06 | 0.0006 | 0.01 | 0.08 | 0.0053 | 0.0005 |  | 0.3 | 142.02
79 | 2021-11-26 23:05 | 2021-12-07 22:01 | PROD | 2 | 77286 | 39 | 0 | 1 | 0 | 1.2 | 1.4 | 1 | 1.3 | 4.7 | 9.3 |  |  | HMG 2 | 0.39 | 0.155 | 0.115 | 0.0006 | 0.01225 | 0.1125 | 0.006175 | 0.000825 |  | 0.3025 | 189.36 | 20561 | 99.2
[16 empty] | 3518 |  | P4 | 0.15 | 0.14 | 0.1 | 0.0006 | 0.01 | 0.09 | 0.0061 | 0.0003 |  | 0.31 | 47.34
[16 empty] | 4143 |  | P4 | 0.47 | 0.16 | 0.12 | 0.0006 | 0.013 | 0.12 | 0.0062 | 0.001 |  | 0.3 | 142.02
92 | 2021-11-27 07:49 | 2021-12-09 14:21 | PROD | 1 | 86001 | 40 | 0 | 1 | 0 | 1 | 1.4 | 1 | 1.3 | 3.6 | 7.4 |  |  | HMG 2 | 0.31 | 0.13 | 0.055 | 0.0008 | 0.0095 | 0.15 | 0.0047 | 0.00055 |  | 0.31 | 189.36 | 17820 | 98.81
[16 empty] | 1270 |  | P24 | 0.29 | 0.11 | 0.04 | 0.001 | 0.008 | 0.13 | 0.0046 | 0.0004 |  | 0.31 | 94.68
[16 empty] | 2225 |  | P24 | 0.33 | 0.15 | 0.07 | 0.0006 | 0.011 | 0.17 | 0.0048 | 0.0007 |  | 0.31 | 94.68
89 | 2021-11-27 11:32 | 2021-12-10 01:03 | PROD | 2 | 89098 | 42 | 0 | 0 | 1 | 1 | 1.4 | 1 | 1.4 | 3.2 | 8.9 |  |  | HMG 3 | 0.2625 | 0.1275 | 0.12 | 0.0006 | 0.01075 | 0.12 | 0.0057 | 0.00065 |  | 0.305 | 189.36 | 22476 | 100.39
[16 empty] | 4143 |  | P4 | 0.47 | 0.16 | 0.12 | 0.0006 | 0.013 | 0.12 | 0.0062 | 0.001 |  | 0.3 | 47.34
[16 empty] | 3520 |  | P4 | 0.16 | 0.15 | 0.14 | 0.0006 | 0.01 | 0.06 | 0.005 | 0.0006 |  | 0.3 | 47.34
[16 empty] | 4145 |  | P4 | 0.21 | 0.1 | 0.11 | 0.0006 | 0.01 | 0.15 | 0.0058 | 0.0005 |  | 0.31 | 94.68
18 | 2021-11-27 11:36 | 2021-12-10 22:10 | PROD | 2 | 92451 | 46 | 0 | 0 | 0 | 1 | 1.4 | 1 | 1.3 | 4 | 10.4 | 3521 |  | HMG 1 | 0.27 | 0.15 | 0.13 | 0.0006 | 0.013 | 0.15 | 0.0052 | 0.0006 |  | 0.35 | 189.36 | 23790 | 99.42
64 | 2021-11-27 14:59 | 2021-12-08 23:06 | PROD | 2 | 80406 | 41 | 0 | 0 | 0 | 1 | 1.4 | 1 | 1.3 | 3.5 | 12.4 |  |  | HMG 3 | 0.2175 | 0.1275 | 0.1 | 0.0006 | 0.0105 | 0.135 | 0.0058 | 0.0005 |  | 0.325 | 189.36 | 20698 | 99.34
[16 empty] | 3517 |  | P4 | 0.19 | 0.16 | 0.1 | 0.0006 | 0.01 | 0.13 | 0.0059 | 0.0003 |  | 0.34 | 47.34
[16 empty] | 4144 |  | P4 | 0.26 | 0.15 | 0.08 | 0.0006 | 0.012 | 0.11 | 0.0057 | 0.0007 |  | 0.34 | 47.34
[16 empty] | 4145 |  | P4 | 0.21 | 0.1 | 0.11 | 0.0006 | 0.01 | 0.15 | 0.0058 | 0.0005 |  | 0.31 | 94.68
90 | 2021-11-27 20:09 | 2021-12-10 23:04 | PROD | 2 | 91493 | 46 | 0 | 0 | 0 | 1 | 1.4 | 1 | 1.4 | 3.6 | 7.2 |  |  | HMG 2 | 0.248 | 0.1 | 0.08 | 0.00072 | 0.011 | 0.126 | 0.0049 | 0.00043 |  | 0.253 | 189.36 | 22536 | 99.22
[16 empty] | 1272 |  | P24 | 0.29 | 0.1 | 0.08 | 0.001 | 0.011 | 0.07 | 0.0049 | 0.0005 |  | 0.26 | 56.808
[16 empty] | 2224 |  | P24 | 0.23 | 0.1 | 0.08 | 0.0006 | 0.011 | 0.15 | 0.0049 | 0.0004 |  | 0.25 | 132.552
10 | 2021-11-27 22:09 | 2021-12-08 13:36 | PRZ | 1 | 79451 | 39 | 0 | 1 | 0 | 1.1 | 1.4 | 1 | 1.2 | 4 | 9.6 |  |  | HMG 4 | 0.2025 | 0.145 | 0.09 | 0.0006 | 0.01 | 0.1075 | 0.004525 | 0.0006 |  | 0.27 | 195.16 | 24297 | 99.03
[16 empty] | 3337 |  | P4 | 0.28 | 0.16 | 0.07 | 0.0006 | 0.008 | 0.09 | 0.0035 | 0.0006 |  | 0.26 | 48.79
[16 empty] | 3341 |  | P4 | 0.13 | 0.14 | 0.08 | 0.0006 | 0.009 | 0.1 | 0.003 | 0.0007 |  | 0.26 | 48.79
[16 empty] | 3450 |  | P4 | 0.14 | 0.15 | 0.08 | 0.0006 | 0.01 | 0.12 | 0.0044 | 0.0006 |  | 0.28 | 48.79
[16 empty] | 4137 |  | P4 | 0.26 | 0.13 | 0.13 | 0.0006 | 0.013 | 0.12 | 0.0072 | 0.0005 |  | 0.28 | 48.79
66 | 2021-11-27 23:01 | 2021-12-11 07:51 | PROD | 2 | 91876 | 46 | 0 | 0 | 0 | 1 | 1.4 | 1 | 1.3 | 3.2 | 8.6 |  |  | HL 4 | 0.3 | 0.10425 | 0.275 |  | 0.010475 | 0.0573 | 0.0004 | 0.004975 | 0.0065 |  | 189.36 | 22598 | 98.96
[16 empty] | 2714 | A2/714 | HL | 0.296 | 0.114 | 0.293 |  | 0.0083 | 0.0619 | 0.0004 | 0.0039 | 0.0056 |  | 47.34
[16 empty] | 2716 | A2/716 | HL | 0.39 | 0.102 | 0.289 |  | 0.011 | 0.0349 | 0.0003 | 0.0079 | 0.0095 |  | 47.34
[16 empty] | 2712 | A2/712 | HL | 0.269 | 0.121 | 0.273 |  | 0.0096 | 0.0472 | 0.0005 | 0.003 | 0.005 |  | 47.34
[16 empty] | 2709 | A2/709 | HL | 0.245 | 0.08 | 0.245 |  | 0.013 | 0.0852 | 0.0004 | 0.0051 | 0.0059 |  | 47.34
36 | 2021-11-28 06:22 | 2021-12-09 06:22 | PROD | 1 | 74359 | 38 | 0 | 2 | 0 | 1 | 1.4 | 1 | 1.4 | 5.7 | 7.8 |  |  | HMG 2 | 0.35 | 0.125 | 0.125 | 0.0006 | 0.0125 | 0.11 | 0.0074 | 0.0005 |  | 0.295 | 189.36 | 14887 | 96.59
[16 empty] | 3512 |  | P4 | 0.37 | 0.1 | 0.11 | 0.0006 | 0.01 | 0.13 | 0.0074 | 0.0005 |  | 0.29 | 94.68
[16 empty] | 3514 |  | P4 | 0.33 | 0.15 | 0.14 | 0.0006 | 0.015 | 0.09 | 0.0074 | 0.0005 |  | 0.3 | 94.68
12 | 2021-11-28 06:26 | 2021-12-08 06:29 | PROD | 1 | 75112 | 38 | 0 | 1 | 0 | 1 | 1.4 | 1 | 1.2 | 5.1 | 7.8 |  |  | HMG 3 | 0.205 | 0.15 | 0.0775 | 0.0006 | 0.0105 | 0.0825 | 0.005575 | 0.000625 |  | 0.3025 | 189.36 | 16877 | 97.57
[16 empty] | 4155 |  | P4 | 0.2 | 0.16 | 0.1 | 0.0006 | 0.012 | 0.1 | 0.0059 | 0.0007 |  | 0.3 | 47.34
[16 empty] | 3530 |  | P4 | 0.16 | 0.16 | 0.07 | 0.0006 | 0.01 | 0.07 | 0.0056 | 0.0006 |  | 0.31 | 47.34
[16 empty] | 3532 |  | P4 | 0.23 | 0.14 | 0.07 | 0.0006 | 0.01 | 0.08 | 0.0054 | 0.0006 |  | 0.3 | 94.68
38 | 2021-11-28 11:46 | 2021-12-11 01:56 | PROD | 2 | 87251 | 40 | 0 | 0 | 1 | 1 | 1.4 | 1 | 1.3 | 3.2 | 11 |  |  | HMG 3 | 0.175 | 0.1375 | 0.0975 | 0.0006 | 0.011 | 0.095 | 0.006825 | 0.0004 |  | 0.3175 | 189.36 | 22419 | 100.18
[16 empty] | 3504 |  | P4 | 0.16 | 0.14 | 0.08 | 0.0006 | 0.01 | 0.13 | 0.007 | 0.0005 |  | 0.29 | 47.34
[16 empty] | 3505 |  | P4 | 0.14 | 0.13 | 0.07 | 0.0006 | 0.01 | 0.07 | 0.0069 | 0.0005 |  | 0.32 | 47.34
[16 empty] | 3515 |  | P4 | 0.2 | 0.14 | 0.12 | 0.0006 | 0.012 | 0.09 | 0.0067 | 0.0003 |  | 0.33 | 94.68
33 | 2021-11-28 11:47 | 2021-12-13 02:57 | PROD | 2 | 95379 | 48 | 0 | 1 | 0 | 1 | 1.4 | 1 | 2.5 | 4.8 | 11 |  |  | HMG 2 | 0.28 | 0.1375 | 0.1225 | 0.0006 | 0.012 | 0.1175 | 0.004975 | 0.0007 |  | 0.3275 | 189.36 | 24068 | 98.46
[16 empty] | 4146 |  | P4 | 0.26 | 0.13 | 0.12 | 0.0006 | 0.012 | 0.12 | 0.0049 | 0.0007 |  | 0.32 | 142.02
[16 empty] | 4147 |  | P4 | 0.34 | 0.16 | 0.13 | 0.0006 | 0.012 | 0.11 | 0.0052 | 0.0007 |  | 0.35 | 47.34
82 | 2021-11-28 11:50 | 2021-12-11 23:03 | PROD | 2 | 93214 | 46 | 0 | 0 | 0 | 1 | 1.4 | 1 | 1.3 | 3.2 | 9.9 |  |  | HMG 3 | 0.1375 | 0.155 | 0.09 | 0.0006 | 0.0105 | 0.0975 | 0.0078 | 0.000425 |  | 0.295 | 189.36 | 23360 | 99.14
[16 empty] | 3497 |  | P4 | 0.11 | 0.16 | 0.06 | 0.0006 | 0.01 | 0.1 | 0.0078 | 0.0004 |  | 0.29 | 47.34
[16 empty] | 3500 |  | P4 | 0.15 | 0.17 | 0.09 | 0.0006 | 0.011 | 0.09 | 0.0081 | 0.0005 |  | 0.31 | 94.68
[16 empty] | 3510 |  | P4 | 0.14 | 0.12 | 0.12 | 0.0006 | 0.01 | 0.11 | 0.0072 | 0.0003 |  | 0.27 | 47.34
87 | 2021-11-28 14:53 | 2021-12-12 19:56 | PROD | 2 | 97770 | 47 | 0 | 1 | 0 | 1.6 | 1.4 | 1 | 1.2 | 4.2 | 12.4 |  |  | HMG 2 | 0.24 | 0.155 | 0.1125 | 0.0006 | 0.0125 | 0.0975 | 0.008325 | 0.0005 |  | 0.3025 | 189.36 | 23960 | 98.96
[16 empty] | 3500 |  | P4 | 0.15 | 0.17 | 0.09 | 0.0006 | 0.011 | 0.09 | 0.0081 | 0.0005 |  | 0.31 | 47.34
[16 empty] | 3501 |  | P4 | 0.27 | 0.15 | 0.12 | 0.0006 | 0.013 | 0.1 | 0.0084 | 0.0005 |  | 0.3 | 142.02
76 | 2021-11-28 20:26 | 2021-12-13 22:22 | PROD | 2 | 102354 | 46 | 0 | 1 | 0 | 1 | 1.4 | 1 | 1.2 | 4.1 | 7.5 |  |  | HMG 4 | 0.39 | 0.15 | 0.1275 | 0.0006 | 0.01325 | 0.12 | 0.005625 | 0.00085 |  | 0.305 | 189.36 | 24962 | 99.09
[16 empty] | 4143 |  | P4 | 0.47 | 0.16 | 0.12 | 0.0006 | 0.013 | 0.12 | 0.0062 | 0.001 |  | 0.3 | 47.34
[16 empty] | 3521 |  | P4 | 0.27 | 0.15 | 0.13 | 0.0006 | 0.013 | 0.15 | 0.0052 | 0.0006 |  | 0.35 | 47.34
[16 empty] | 4146 |  | P4 | 0.26 | 0.13 | 0.12 | 0.0006 | 0.012 | 0.12 | 0.0049 | 0.0007 |  | 0.32 | 47.34
[16 empty] | 4149 |  | P4 | 0.56 | 0.16 | 0.14 | 0.0006 | 0.015 | 0.09 | 0.0062 | 0.0011 |  | 0.25 | 47.34
16 | 2021-11-28 20:30 | 2021-12-11 15:50 | PROD | 2 | 92602 | 46 | 0 | 0 | 1 | 1 | 1.4 | 1 | 1.2 | 5.6 | 13.7 |  |  | HMG 3 | 0.245 | 0.1475 | 0.1125 | 0.0006 | 0.0115 | 0.1 | 0.00525 | 0.000525 |  | 0.3225 | 189.36 | 25862 | 99.65
[16 empty] | 3519 |  | P4 | 0.26 | 0.15 | 0.11 | 0.0006 | 0.013 | 0.09 | 0.0057 | 0.0006 |  | 0.3 | 94.68
[16 empty] | 4146 |  | P4 | 0.26 | 0.13 | 0.12 | 0.0006 | 0.012 | 0.12 | 0.0049 | 0.0007 |  | 0.32 | 47.34
[16 empty] | 3522 |  | P4 | 0.2 | 0.16 | 0.11 | 0.0006 | 0.008 | 0.1 | 0.0047 | 0.0002 |  | 0.37 | 47.34
59 | 2021-11-28 22:08 | 2021-12-10 09:52 | PROD | 1 | 80055 | 39 | 0 | 1 | 0 | 1 | 1.4 | 1 | 1.4 | 3.2 | 8.4 |  |  | HMG 2 | 0.1825 | 0.145 | 0.07 | 0.0006 | 0.0115 | 0.085 | 0.005675 | 0.0009 |  | 0.2875 | 189.36 | 16081 | 98.76
[16 empty] | 3530 |  | P4 | 0.16 | 0.16 | 0.07 | 0.0006 | 0.01 | 0.07 | 0.0056 | 0.0006 |  | 0.31 | 47.34
[16 empty] | 4159 |  | P4 | 0.19 | 0.14 | 0.07 | 0.0006 | 0.012 | 0.09 | 0.0057 | 0.001 |  | 0.28 | 142.02
44 | 2021-11-28 22:58 | 2021-12-13 02:59 | PROD | 2 | 96049 | 46 | 0 | 0 | 0 | 1 | 1.4 | 1 | 1.2 | 3.9 | 8.9 |  |  | HMG 3 | 0.2075 | 0.1355 | 0.096 | 0.0007 | 0.0124 | 0.1195 | 0.005145 | 0.000415 |  | 0.262 | 189.36 | 23346 | 98.83
[16 empty] | 1268 |  | P24 | 0.18 | 0.13 | 0.11 | 0.0006 | 0.012 | 0.11 | 0.0054 | 0.0003 |  | 0.28 | 18.936
[16 empty] | 1272 |  | P24 | 0.29 | 0.1 | 0.08 | 0.001 | 0.011 | 0.07 | 0.0049 | 0.0005 |  | 0.26 | 47.34
[16 empty] | 2226 |  | P24 | 0.18 | 0.15 | 0.1 | 0.0006 | 0.013 | 0.14 | 0.0052 | 0.0004 |  | 0.26 | 123.084
61 | 2021-11-28 22:59 | 2021-12-13 01:56 | PROD | 2 | 97434 | 50 | 0 | 0 | 0 | 1 | 1.4 | 1 | 1.2 | 4 | 9.8 | 4141 |  | HMG 1 | 0.22 | 0.15 | 0.06 | 0.0006 | 0.009 | 0.09 | 0.0057 | 0.0004 |  | 0.34 | 189.36 | 25297 | 99.15
83 | 2021-11-29 06:22 | 2021-12-10 06:29 | PROD | 1 | 77851 | 39 | 0 | 1 | 1 | 1 | 1.4 | 1 | 1.3 | 3.8 | 7.4 | 3509 |  | HMG 1 | 0.2 | 0.16 | 0.07 | 0.0006 | 0.011 | 0.12 | 0.0069 | 0.0007 |  | 0.31 | 189.36 | 15705 | 100.64
35 | 2021-11-29 12:13 | 2021-12-13 04:04 | PROD | 2 | 92693 | 45 | 0 | 1 | 0 | 1 | 1.4 | 1 | 1.3 | 4.5 | 9.9 | 3524 |  | HMG 1 | 0.65 | 0.17 | 0.18 | 0.0006 | 0.017 | 0.1 | 0.0056 | 0.001 |  | 0.26 | 189.36 | 23212 | 99.19
40 | 2021-11-29 15:03 | 2021-12-13 22:24 | PROD | 2 | 96803 | 46 | 0 | 1 | 0 | 1 | 1.4 | 1 | 1.2 | 3.7 | 11.1 |  |  | HMG 2 | 0.3125 | 0.145 | 0.1375 | 0.0006 | 0.0145 | 0.0975 | 0.00735 | 0.0005 |  | 0.295 | 189.36 | 24007 | 99.16
[16 empty] | 4137 |  | P4 | 0.26 | 0.13 | 0.13 | 0.0006 | 0.013 | 0.12 | 0.0072 | 0.0005 |  | 0.28 | 47.34
[16 empty] | 3514 |  | P4 | 0.33 | 0.15 | 0.14 | 0.0006 | 0.015 | 0.09 | 0.0074 | 0.0005 |  | 0.3 | 142.02
29 | 2021-11-29 15:06 | 2021-12-14 14:54 | PROD | 2 | 100656 | 50 | 0 | 0 | 0 | 1 | 1.4 | 1 | 1.4 | 4 | 11.9 |  |  | HMG 3 | 0.2825 | 0.1525 | 0.12 | 0.0006 | 0.01275 | 0.11 | 0.00545 | 0.000625 |  | 0.325 | 189.36 | 26090 | 99.23
[16 empty] | 3519 |  | P4 | 0.26 | 0.15 | 0.11 | 0.0006 | 0.013 | 0.09 | 0.0057 | 0.0006 |  | 0.3 | 94.68
[16 empty] | 3521 |  | P4 | 0.27 | 0.15 | 0.13 | 0.0006 | 0.013 | 0.15 | 0.0052 | 0.0006 |  | 0.35 | 47.34
[16 empty] | 4147 |  | P4 | 0.34 | 0.16 | 0.13 | 0.0006 | 0.012 | 0.11 | 0.0052 | 0.0007 |  | 0.35 | 47.34
37 | 2021-11-29 22:05 | 2021-12-10 17:44 | PROD | 1 | 72294 | 41 | 0 | 4 | 0 | 1 | 1.4 | 1 | 1.3 | 3.3 | 6 | 3534 |  | HMG 1 | 0.25 | 0.14 | 0.06 | 0.0006 | 0.009 | 0.08 | 0.0053 | 0.0008 |  | 0.001 | 189.36 | 15276 | 96.85
96 | 2021-11-29 23:00 | 2021-12-10 14:14 | PROD | 1 | 73842 | 44 | 0 | 1 | 0 | 1 | 1.4 | 1 | 1.3 | 3.5 | 6.4 |  |  | HMG 2 | 0.34 | 0.155 | 0.1 | 0.00065 | 0.0105 | 0.125 | 0.0049 | 0.00075 |  | 0.24 | 189.36 | 15340 | 99.08
[16 empty] | 2222 |  | P24 | 0.41 | 0.17 | 0.12 | 0.0007 | 0.012 | 0.14 | 0.005 | 0.0009 |  | 0.24 | 94.68
[16 empty] | 1271 |  | P24 | 0.27 | 0.14 | 0.08 | 0.0006 | 0.009 | 0.11 | 0.0048 | 0.0006 |  | 0.24 | 94.68
86 | 2021-11-30 03:11 | 2021-12-11 06:37 | PROD | 1 | 76395 | 39 | 0 | 1 | 0 | 1 | 1.4 | 1 | 1.4 | 3.2 | 6.8 |  |  | HMG 3 | 0.1775 | 0.145 | 0.0775 | 0.0006 | 0.011 | 0.085 | 0.005675 | 0.000725 |  | 0.295 | 189.36 | 15533 | 98.24
[16 empty] | 3530 |  | P4 | 0.16 | 0.16 | 0.07 | 0.0006 | 0.01 | 0.07 | 0.0056 | 0.0006 |  | 0.31 | 94.68
[16 empty] | 4156 |  | P4 | 0.2 | 0.12 | 0.1 | 0.0006 | 0.012 | 0.11 | 0.0058 | 0.0007 |  | 0.28 | 47.34
[16 empty] | 4159 |  | P4 | 0.19 | 0.14 | 0.07 | 0.0006 | 0.012 | 0.09 | 0.0057 | 0.001 |  | 0.28 | 47.34
1 | 2021-11-30 12:20 | 2021-12-13 05:15 | PROD | 2 | 91947 | 46 | 0 | 0 | 0 | 1 | 1.4 | 1 | 1.2 | 4.1 | 8.1 |  |  | HMG 4 | 0.275 | 0.155 | 0.125 | 0.0006 | 0.01225 | 0.0925 | 0.005825 | 0.000725 |  | 0.2725 | 189.36 | 25591 | 99.09
[16 empty] | 3511 |  | P4 | 0.12 | 0.16 | 0.11 | 0.0006 | 0.011 | 0.13 | 0.0064 | 0.0006 |  | 0.24 | 47.34
[16 empty] | 3519 |  | P4 | 0.26 | 0.15 | 0.11 | 0.0006 | 0.013 | 0.09 | 0.0057 | 0.0006 |  | 0.3 | 47.34
[16 empty] | 3520 |  | P4 | 0.16 | 0.15 | 0.14 | 0.0006 | 0.01 | 0.06 | 0.005 | 0.0006 |  | 0.3 | 47.34
[16 empty] | 4149 |  | P4 | 0.56 | 0.16 | 0.14 | 0.0006 | 0.015 | 0.09 | 0.0062 | 0.0011 |  | 0.25 | 47.34
39 | 2021-11-30 15:07 | 2021-12-15 00:08 | PROD | 2 | 96314 | 45 | 0 | 0 | 0 | 1 | 1.4 | 1 | 1.5 | 3.9 | 9.5 |  |  | HMG 3 | 0.2975 | 0.1575 | 0.145 | 0.0006 | 0.01375 | 0.11 | 0.007625 | 0.0005 |  | 0.29 | 189.36 | 24263 | 98.74
[16 empty] | 3502 |  | P4 | 0.28 | 0.16 | 0.08 | 0.0006 | 0.01 | 0.11 | 0.0071 | 0.0007 |  | 0.32 | 47.34
[16 empty] | 3513 |  | P4 | 0.29 | 0.16 | 0.18 | 0.0006 | 0.015 | 0.12 | 0.008 | 0.0004 |  | 0.27 | 94.68
[16 empty] | 3514 |  | P4 | 0.33 | 0.15 | 0.14 | 0.0006 | 0.015 | 0.09 | 0.0074 | 0.0005 |  | 0.3 | 47.34
80 | 2021-11-30 20:15 | 2021-12-14 15:28 | PROD | 2 | 92875 | 46 | 0 | 1 | 1 | 1 | 1.4 | 1 | 1.5 | 4.9 | 10 |  |  | HMG 2 | 0.485 | 0.1575 | 0.1325 | 0.0006 | 0.0145 | 0.09 | 0.006075 | 0.000975 |  | 0.2625 | 189.36 | 22910 | 99.21
[16 empty] | 3519 |  | P4 | 0.26 | 0.15 | 0.11 | 0.0006 | 0.013 | 0.09 | 0.0057 | 0.0006 |  | 0.3 | 47.34
[16 empty] | 4149 |  | P4 | 0.56 | 0.16 | 0.14 | 0.0006 | 0.015 | 0.09 | 0.0062 | 0.0011 |  | 0.25 | 142.02
28 | 2021-11-30 22:11 | 2021-12-12 06:19 | PROD | 1 | 76104 | 39 | 0 | 0 | 0 | 1 | 1.4 | 1 | 1.4 | 3.2 | 7.7 |  |  | HMG 3 | 0.2485 | 0.118 | 0.1 | 0.000645 | 0.0118 | 0.0685 | 0.005595 | 0.00069 |  | 0.2975 | 189.36 | 15070 | 98.64
[16 empty] | 4152 |  | P4 | 0.2 | 0.14 | 0.08 | 0.0006 | 0.01 | 0.08 | 0.0047 | 0.0006 |  | 0.29 | 56.808
[16 empty] | 4161 |  | P4 | 0.28 | 0.08 | 0.13 | 0.0007 | 0.014 | 0.06 | 0.0063 | 0.0008 |  | 0.29 | 85.212
[16 empty] | 3536 |  | P4 | 0.25 | 0.16 | 0.07 | 0.0006 | 0.01 | 0.07 | 0.0054 | 0.0006 |  | 0.32 | 47.34
30 | 2021-12-01 00:02 | 2021-12-13 01:58 | PRZ | 1 | 80335 | 39 | 0 | 1 | 0 | 1.1 | 1.4 | 1 | 1.2 | 4 | 10.2 |  |  | HMG 4 | 0.22 | 0.145 | 0.11 | 0.0006 | 0.01075 | 0.0925 | 0.005725 | 0.00065 |  | 0.3 | 195.16 | 22544 | 98.99
[16 empty] | 3415 |  | P4 | 0.2 | 0.14 | 0.11 | 0.0006 | 0.01 | 0.07 | 0.0061 | 0.0007 |  | 0.24 | 48.79
[16 empty] | 4142 |  | P4 | 0.26 | 0.14 | 0.11 | 0.0006 | 0.011 | 0.13 | 0.0061 | 0.0006 |  | 0.32 | 48.79
[16 empty] | 4144 |  | P4 | 0.26 | 0.15 | 0.08 | 0.0006 | 0.012 | 0.11 | 0.0057 | 0.0007 |  | 0.34 | 48.79
[16 empty] | 3520 |  | P4 | 0.16 | 0.15 | 0.14 | 0.0006 | 0.01 | 0.06 | 0.005 | 0.0006 |  | 0.3 | 48.79
69 | 2021-12-01 04:56 | 2021-12-11 14:15 | PROD | 1 | 67800 | 37 | 0 | 3 | 0 | 1.1 | 1.4 | 1 | 1.3 | 3.2 | 5 |  |  | HL 2 | 0.33125 | 0.127 | 0.333 |  | 0.0144 | 0.07735 | 0.00095 | 0.006375 | 0.0044 |  | 189.36 | 14305 | 94.31
[16 empty] | 2712 | A2/712 | HL | 0.269 | 0.121 | 0.273 |  | 0.0096 | 0.0472 | 0.0005 | 0.003 | 0.005 |  | 47.34
[16 empty] | 2718 | A2/718 | HL | 0.352 | 0.129 | 0.353 |  | 0.016 | 0.0874 | 0.0011 | 0.0075 | 0.0042 |  | 142.02
21 | 2021-12-01 06:31 | 2021-12-12 09:20 | PROD | 1 | 73783 | 38 | 0 | 1 | 0 | 1 | 1.4 | 1 | 1.2 | 3.2 | 6.4 |  |  | HMG 3 | 0.2 | 0.125 | 0.1225 | 0.000625 | 0.0105 | 0.085 | 0.00535 | 0.00055 |  | 0.285 | 189.36 | 15241 | 97.52
[16 empty] | 4152 |  | P4 | 0.2 | 0.14 | 0.08 | 0.0006 | 0.01 | 0.08 | 0.0047 | 0.0006 |  | 0.29 | 47.34
[16 empty] | 4161 |  | P4 | 0.28 | 0.08 | 0.13 | 0.0007 | 0.014 | 0.06 | 0.0063 | 0.0008 |  | 0.29 | 47.34
[16 empty] | 4162 |  | P4 | 0.16 | 0.14 | 0.14 | 0.0006 | 0.009 | 0.1 | 0.0052 | 0.0004 |  | 0.28 | 94.68
88 | 2021-12-01 12:07 | 2021-12-15 16:50 | PROD | 2 | 96311 | 50 | 0 | 0 | 0 | 1 | 1.4 | 1 | 1.5 | 4.2 | 9.9 |  |  | HMG 3 | 0.2575 | 0.1375 | 0.1405 | 0.0006 | 0.0128 | 0.129 | 0.006885 | 0.00048 |  | 0.2945 | 189.36 | 23896 | 99.16
[16 empty] | 3513 |  | P4 | 0.29 | 0.16 | 0.18 | 0.0006 | 0.015 | 0.12 | 0.008 | 0.0004 |  | 0.27 | 94.68
[16 empty] | 4144 |  | P4 | 0.26 | 0.15 | 0.08 | 0.0006 | 0.012 | 0.11 | 0.0057 | 0.0007 |  | 0.34 | 28.404
[16 empty] | 4145 |  | P4 | 0.21 | 0.1 | 0.11 | 0.0006 | 0.01 | 0.15 | 0.0058 | 0.0005 |  | 0.31 | 66.276
27 | 2021-12-01 22:09 | 2021-12-13 19:42 | PRZ | 1 | 78479 | 44 | 0 | 0 | 0 | 1 | 1.4 | 1 | 1.3 | 3.5 | 8.5 |  |  | HMG 4 | 0.2525 | 0.13 | 0.115 | 0.0006 | 0.01225 | 0.1075 | 0.005275 | 0.000625 |  | 0.305 | 195.16 | 22050 | 99.21
[16 empty] | 4113 |  | P4 | 0.28 | 0.14 | 0.12 | 0.0006 | 0.014 | 0.07 | 0.0047 | 0.0007 |  | 0.29 | 48.79
[16 empty] | 3519 |  | P4 | 0.26 | 0.15 | 0.11 | 0.0006 | 0.013 | 0.09 | 0.0057 | 0.0006 |  | 0.3 | 48.79
[16 empty] | 4145 |  | P4 | 0.21 | 0.1 | 0.11 | 0.0006 | 0.01 | 0.15 | 0.0058 | 0.0005 |  | 0.31 | 48.79
[16 empty] | 4146 |  | P4 | 0.26 | 0.13 | 0.12 | 0.0006 | 0.012 | 0.12 | 0.0049 | 0.0007 |  | 0.32 | 48.79
77 | 2021-12-01 22:14 | 2021-12-12 14:21 | PROD | 1 | 72558 | 38 | 0 | 1 | 0 | 1 | 1.4 | 1 | 1.2 | 4.3 | 6.6 |  |  | HMG 2 | 0.295 | 0.1475 | 0.0825 | 0.0006 | 0.0105 | 0.095 | 0.00545 | 0.0008 |  | 0.20275 | 189.36 | 14976 | 99
[16 empty] | 3534 |  | P4 | 0.25 | 0.14 | 0.06 | 0.0006 | 0.009 | 0.08 | 0.0053 | 0.0008 |  | 0.001 | 47.34
[16 empty] | 3537 |  | P4 | 0.31 | 0.15 | 0.09 | 0.0006 | 0.011 | 0.1 | 0.0055 | 0.0008 |  | 0.27 | 142.02
26 | 2021-12-01 23:02 | 2021-12-15 22:09 | PROD | 2 | 94133 | 46 | 0 | 0 | 1 | 1 | 1.4 | 1 | 1.5 | 3.9 | 9.8 |  |  | HMG 2 | 0.59 | 0.155 | 0.16 | 0.0006 | 0.018 | 0.075 | 0.0053 | 0.00095 |  | 0.28 | 189.36 | 23071 | 100.3
[16 empty] | 4148 |  | P4 | 0.53 | 0.14 | 0.14 | 0.0006 | 0.019 | 0.05 | 0.005 | 0.0009 |  | 0.3 | 94.68
[16 empty] | 3524 |  | P4 | 0.65 | 0.17 | 0.18 | 0.0006 | 0.017 | 0.1 | 0.0056 | 0.001 |  | 0.26 | 94.68
43 | 2021-12-02 04:59 | 2021-12-14 06:15 | PROD | 1 | 80594 | 40 | 0 | 1 | 0 | 1.6 | 1.4 | 1 | 1.2 | 4.1 | 7.3 |  |  | HMG 2 | 0.27 | 0.12 | 0.08 | 0.0006 | 0.0095 | 0.13 | 0.00465 | 0.0004 |  | 0.315 | 189.36 | 15960 | 98.58
[16 empty] | 2220 |  | P24 | 0.28 | 0.11 | 0.08 | 0.0006 | 0.008 | 0.09 | 0.0047 | 0.0002 |  | 0.36 | 94.68
[16 empty] | 1273 |  | P24 | 0.26 | 0.13 | 0.08 | 0.0006 | 0.011 | 0.17 | 0.0046 | 0.0006 |  | 0.27 | 94.68
17 | 2021-12-02 06:23 | 2021-12-14 14:23 | PROD | 1 | 78519 | 39 | 0 | 1 | 0 | 1 | 1.4 | 1 | 1.3 | 4.4 | 8.6 |  |  | HMG 3 | 0.205 | 0.125 | 0.1025 | 0.000625 | 0.01175 | 0.085 | 0.005725 | 0.0008 |  | 0.2825 | 189.36 | 15786 | 98.77
[16 empty] | 4159 |  | P4 | 0.19 | 0.14 | 0.07 | 0.0006 | 0.012 | 0.09 | 0.0057 | 0.001 |  | 0.28 | 94.68
[16 empty] | 4161 |  | P4 | 0.28 | 0.08 | 0.13 | 0.0007 | 0.014 | 0.06 | 0.0063 | 0.0008 |  | 0.29 | 47.34
[16 empty] | 4162 |  | P4 | 0.16 | 0.14 | 0.14 | 0.0006 | 0.009 | 0.1 | 0.0052 | 0.0004 |  | 0.28 | 47.34
31 | 2021-12-02 06:24 | 2021-12-13 06:23 | PROD | 1 | 74349 | 39 | 0 | 0 | 0 | 1 | 1.4 | 1 | 1.4 | 3.8 | 6.4 |  |  | HMG 2 | 0.22 | 0.12 | 0.1 | 0.00065 | 0.012 | 0.065 | 0.00595 | 0.0007 |  | 0.3 | 189.36 | 14587 | 99.87
[16 empty] | 3530 |  | P4 | 0.16 | 0.16 | 0.07 | 0.0006 | 0.01 | 0.07 | 0.0056 | 0.0006 |  | 0.31 | 94.68
[16 empty] | 4161 |  | P4 | 0.28 | 0.08 | 0.13 | 0.0007 | 0.014 | 0.06 | 0.0063 | 0.0008 |  | 0.29 | 94.68
11 | 2021-12-02 11:50 | 2021-12-13 23:06 | PROD | 2 | 87270 | 41 | 0 | 1 | 0 | 1 | 1.4 | 1 | 1.2 | 4.5 | 11.3 |  |  | HMG 3 | 0.284 | 0.1565 | 0.0625 | 0.0006 | 0.0092 | 0.094 | 0.00554 | 0.00067 |  | 0.378 | 189.36 | 24524 | 99.38
[16 empty] | 4141 |  | P4 | 0.22 | 0.15 | 0.06 | 0.0006 | 0.009 | 0.09 | 0.0057 | 0.0004 |  | 0.34 | 28.404
[16 empty] | 4142 |  | P4 | 0.26 | 0.14 | 0.11 | 0.0006 | 0.011 | 0.13 | 0.0061 | 0.0006 |  | 0.32 | 66.276
[16 empty] | 4150 |  | P4 | 0.32 | 0.17 | 0.03 | 0.0006 | 0.008 | 0.07 | 0.0051 | 0.0008 |  | 0.43 | 94.68
2 | 2021-12-02 18:06 | 2021-12-15 03:01 | PROD | 2 | 93608 | 46 | 0 | 0 | 0 | 1 | 1.4 | 1 | 1.5 | 3.6 | 10.8 |  |  | HMG 2 | 0.33 | 0.165 | 0.105 | 0.0006 | 0.013 | 0.08 | 0.005 | 0.0009 |  | 0.37 | 189.36 | 26468 | 99.01
[16 empty] | 3523 |  | P4 | 0.34 | 0.16 | 0.18 | 0.0006 | 0.018 | 0.09 | 0.0049 | 0.001 |  | 0.31 | 94.68
[16 empty] | 4150 |  | P4 | 0.32 | 0.17 | 0.03 | 0.0006 | 0.008 | 0.07 | 0.0051 | 0.0008 |  | 0.43 | 94.68
34 | 2021-12-02 19:51 | 2021-12-17 03:18 | PROD | 2 | 95559 | 46 | 0 | 0 | 3 | 1 | 1.4 | 1 | 1.2 | 4.2 | 10.1 | 4139 |  | HMG 1 | 0.17 | 0.14 | 0.11 | 0.0006 | 0.011 | 0.06 | 0.0076 | 0.0002 |  | 0.31 | 189.36 | 23478 | 98.98
70 | 2021-12-02 22:16 | 2021-12-14 09:51 | PROD | 1 | 79182 | 44 | 0 | 1 | 1 | 1 | 1.4 | 1 | 1.2 | 3.7 | 6.5 |  |  | HL 2 | 0.291 | 0.118 | 0.344 |  | 0.0105 | 0.09085 | 0.00025 | 0.00295 | 0.0032 |  | 189.36 | 15095 | 101.09
[16 empty] | 2706 | A2/706 | HL | 0.31 | 0.12 | 0.382 |  | 0.011 | 0.0747 | 0.0003 | 0.0022 | 0.0032 |  | 94.68
[16 empty] | 2707 | A2/707 | HL | 0.272 | 0.116 | 0.306 |  | 0.01 | 0.107 | 0.0002 | 0.0037 | 0.0032 |  | 94.68
14 | 2021-12-02 23:02 | 2021-12-12 17:08 | PROD | 1 | 74468 | 39 | 0 | 1 | 0 | 1 | 1.4 | 1 | 1.2 | 4.5 | 8 | 4164 |  | HMG 1 | 0.28 | 0.17 | 0.11 | 0.0006 | 0.013 | 0.07 | 0.0057 | 0.0006 |  | 0.23 | 189.36 | 16632 | 99.21
94 | 2021-12-02 23:04 | 2021-12-17 10:00 | PROD | 2 | 97878 | 46 | 0 | 1 | 0 | 1 | 1.4 | 1 | 1.2 | 4.3 | 10 |  |  | HMG 2 | 0.185 | 0.115 | 0.11 | 0.0006 | 0.012 | 0.125 | 0.00565 | 0.00025 |  | 0.295 | 189.36 | 24194 | 99.33
[16 empty] | 2219 |  | P24 | 0.19 | 0.1 | 0.11 | 0.0006 | 0.012 | 0.14 | 0.0059 | 0.0002 |  | 0.31 | 94.68
[16 empty] | 1268 |  | P24 | 0.18 | 0.13 | 0.11 | 0.0006 | 0.012 | 0.11 | 0.0054 | 0.0003 |  | 0.28 | 94.68
25 | 2021-12-03 06:33 | 2021-12-15 17:53 | PROD | 1 | 83107 | 40 | 0 | 1 | 0 | 1.1 | 1.4 | 1 | 1.5 | 4.7 | 7.7 | 3538 |  | HMG 1 | 0.19 | 0.15 | 0.08 | 0.0006 | 0.01 | 0.12 | 0.0055 | 0.0004 |  | 0.25 | 189.36 | 17131 | 98.83
81 | 2021-12-03 11:58 | 2021-12-18 02:56 | PROD | 2 | 99152 | 48 | 0 | 1 | 0 | 1 | 1.4 | 1 | 1.2 | 3.8 | 10 | 3497 |  | HMG 1 | 0.11 | 0.16 | 0.06 | 0.0006 | 0.01 | 0.1 | 0.0078 | 0.0004 |  | 0.29 | 189.36 | 23662 | 99.53
22 | 2021-12-03 15:44 | 2021-12-17 03:13 | PROD | 2 | 89523 | 43 | 0 | 1 | 0 | 1 | 1.4 | 1 | 1.3 | 3.3 | 10.5 |  |  | HMG 3 | 0.2215 | 0.1315 | 0.05 | 0.0006 | 0.0088 | 0.087 | 0.00488 | 0.00055 |  | 0.3805 | 189.36 | 21844 | 98.74
[16 empty] | 3523 |  | P4 | 0.34 | 0.16 | 0.18 | 0.0006 | 0.018 | 0.09 | 0.0049 | 0.001 |  | 0.31 | 9.468
[16 empty] | 3525 |  | P4 | 0.21 | 0.13 | 0.03 | 0.0006 | 0.007 | 0.1 | 0.0048 | 0.0005 |  | 0.4 | 132.552
[16 empty] | 4151 |  | P4 | 0.23 | 0.13 | 0.08 | 0.0006 | 0.012 | 0.05 | 0.0051 | 0.0006 |  | 0.34 | 47.34
41 | 2021-12-03 19:28 | 2021-12-18 01:01 | PROD | 2 | 94902 | 46 | 0 | 1 | 0 | 1 | 1.4 | 1 | 1.2 | 5.8 | 9 |  |  | HMG 3 | 0.2375 | 0.1675 | 0.1145 | 0.00064 | 0.0164 | 0.1555 | 0.005875 | 0.00068 |  | 0.23 | 189.36 | 23223 | 98.83
[16 empty] | 2219 |  | P24 | 0.19 | 0.1 | 0.11 | 0.0006 | 0.012 | 0.14 | 0.0059 | 0.0002 |  | 0.31 | 28.404
[16 empty] | 1272 |  | P24 | 0.29 | 0.1 | 0.08 | 0.001 | 0.011 | 0.07 | 0.0049 | 0.0005 |  | 0.26 | 18.936
[16 empty] | 1274 |  | P24 | 0.24 | 0.19 | 0.12 | 0.0006 | 0.018 | 0.17 | 0.006 | 0.0008 |  | 0.21 | 142.02
71 | 2021-12-03 22:08 | 2021-12-15 14:31 | PROD | 1 | 78204 | 39 | 0 | 1 | 0 | 1 | 1.4 | 1 | 1.5 | 4.2 | 6.5 |  |  | HL 3 | 0.3735 | 0.10775 | 0.28775 |  | 0.0115 | 0.028925 | 0.000325 | 0.0059 | 0.00725 |  | 189.76 | 15887 | 98.08
[16 empty] | 2711 | A2/711 | HL | 0.43 | 0.133 | 0.322 |  | 0.013 | 0.0488 | 0.0002 | 0.0061 | 0.0079 |  | 47.44
[16 empty] | 2716 | A2/716 | HL | 0.39 | 0.102 | 0.289 |  | 0.011 | 0.0349 | 0.0003 | 0.0079 | 0.0095 |  | 47.44
[16 empty] | 2710 | A2/710 | HL | 0.337 | 0.098 | 0.27 |  | 0.011 | 0.016 | 0.0004 | 0.0048 | 0.0058 |  | 94.88
9 | 2021-12-03 22:15 | 2021-12-13 09:22 | PROD | 1 | 71495 | 38 | 0 | 1 | 0 | 1 | 1.4 | 1 | 1.2 | 4.5 | 8 | 4165 |  | HMG 1 | 0.38 | 0.15 | 0.11 | 0.0006 | 0.013 | 0.1 | 0.0058 | 0.0009 |  | 0.26 | 189.36 | 15892 | 97.99
84 | 2021-12-04 05:00 | 2021-12-15 06:19 | PROD | 1 | 75767 | 39 | 0 | 2 | 0 | 1 | 1.4 | 1 | 1.3 | 3.6 | 7.9 |  |  | HMG 3 | 0.225 | 0.1525 | 0.095 | 0.0006 | 0.01075 | 0.1 | 0.0055 | 0.0004 |  | 0.25 | 189.36 | 14860 | 99.21
[16 empty] | 3538 |  | P4 | 0.19 | 0.15 | 0.08 | 0.0006 | 0.01 | 0.12 | 0.0055 | 0.0004 |  | 0.25 | 94.68
[16 empty] | 4164 |  | P4 | 0.28 | 0.17 | 0.11 | 0.0006 | 0.013 | 0.07 | 0.0057 | 0.0006 |  | 0.23 | 47.34
[16 empty] | 4166 |  | P4 | 0.24 | 0.14 | 0.11 | 0.0006 | 0.01 | 0.09 | 0.0053 | 0.0002 |  | 0.27 | 47.34
57 | 2021-12-04 06:16 | 2021-12-17 14:16 | PROD | 1 | 90512 | 43 | 0 | 1 | 0 | 1 | 1.4 | 1 | 1.2 | 5.2 | 8.4 |  |  | HMG 4 | 0.2575 | 0.1575 | 0.0675 | 0.0006 | 0.00925 | 0.1025 | 0.005275 | 0.0005 |  | 0.325 | 189.36 | 18043 | 98.88
[16 empty] | 4150 |  | P4 | 0.32 | 0.17 | 0.03 | 0.0006 | 0.008 | 0.07 | 0.0051 | 0.0008 |  | 0.43 | 47.34
[16 empty] | 3526 |  | P4 | 0.17 | 0.16 | 0.06 | 0.0006 | 0.009 | 0.09 | 0.0048 | 0.0002 |  | 0.34 | 47.34
[16 empty] | 3529 |  | P4 | 0.35 | 0.15 | 0.1 | 0.0006 | 0.01 | 0.13 | 0.0057 | 0.0006 |  | 0.28 | 47.34
[16 empty] | 3538 |  | P4 | 0.19 | 0.15 | 0.08 | 0.0006 | 0.01 | 0.12 | 0.0055 | 0.0004 |  | 0.25 | 47.34
32 | 2021-12-04 06:18 | 2021-12-16 14:24 | PROD | 1 | 79156 | 39 | 0 | 0 | 1 | 1 | 1.4 | 1 | 1.4 | 4.7 | 6.6 |  |  | HMG 3 | 0.2225 | 0.14 | 0.0975 | 0.0006 | 0.00975 | 0.1175 | 0.005425 | 0.000275 |  | 0.26 | 189.36 | 15908 | 100.28
[16 empty] | 3538 |  | P4 | 0.19 | 0.15 | 0.08 | 0.0006 | 0.01 | 0.12 | 0.0055 | 0.0004 |  | 0.25 | 47.34
[16 empty] | 3539 |  | P4 | 0.22 | 0.13 | 0.09 | 0.0006 | 0.009 | 0.17 | 0.0056 | 0.0003 |  | 0.25 | 47.34
[16 empty] | 4166 |  | P4 | 0.24 | 0.14 | 0.11 | 0.0006 | 0.01 | 0.09 | 0.0053 | 0.0002 |  | 0.27 | 94.68
51 | 2021-12-04 11:55 | 2021-12-18 10:46 | PROD | 2 | 94572 | 43 | 0 | 3 | 0 | 1 | 1.4 | 1 | 1.3 | 4.5 | 9.7 |  |  | HMG 4 | 0.215 | 0.14 | 0.085 | 0.0006 | 0.01075 | 0.0975 | 0.007475 | 0.000525 |  | 0.3075 | 189.36 | 23788 | 98.93
[16 empty] | 3499 |  | P4 | 0.14 | 0.1 | 0.07 | 0.0006 | 0.009 | 0.08 | 0.0075 | 0.0004 |  | 0.3 | 47.34
[16 empty] | 3500 |  | P4 | 0.15 | 0.17 | 0.09 | 0.0006 | 0.011 | 0.09 | 0.0081 | 0.0005 |  | 0.31 | 47.34
[16 empty] | 3502 |  | P4 | 0.28 | 0.16 | 0.08 | 0.0006 | 0.01 | 0.11 | 0.0071 | 0.0007 |  | 0.32 | 47.34
[16 empty] | 4138 |  | P4 | 0.29 | 0.13 | 0.1 | 0.0006 | 0.013 | 0.11 | 0.0072 | 0.0005 |  | 0.3 | 47.34
13 | 2021-12-04 15:05 | 2021-12-16 23:05 | PROD | 2 | 93181 | 48 | 0 | 1 | 0 | 1 | 1.4 | 1 | 1.4 | 3.6 | 11.7 | 3527 |  | HMG 1 | 0.12 | 0.14 | 0.1 | 0.0006 | 0.014 | 0.05 | 0.0051 | 0.0009 |  | 0.29 | 189.36 | 27298 | 98.85
60 | 2021-12-04 20:24 | 2021-12-17 20:11 | PROD | 2 | 88212 | 44 | 0 | 0 | 0 | 1 | 1.4 | 1 | 1.2 | 4.3 | 9.1 |  |  | HMG 4 | 0.2525 | 0.147 | 0.088 | 0.0006 | 0.0107 | 0.088 | 0.00497 | 0.000585 |  | 0.2995 | 189.36 | 21420 | 98.76
[16 empty] | 4146 |  | P4 | 0.26 | 0.13 | 0.12 | 0.0006 | 0.012 | 0.12 | 0.0049 | 0.0007 |  | 0.32 | 18.936
[16 empty] | 4149 |  | P4 | 0.56 | 0.16 | 0.14 | 0.0006 | 0.015 | 0.09 | 0.0062 | 0.0011 |  | 0.25 | 28.404
[16 empty] | 3526 |  | P4 | 0.17 | 0.16 | 0.06 | 0.0006 | 0.009 | 0.09 | 0.0048 | 0.0002 |  | 0.34 | 47.34
[16 empty] | 4152 |  | P4 | 0.2 | 0.14 | 0.08 | 0.0006 | 0.01 | 0.08 | 0.0047 | 0.0006 |  | 0.29 | 94.68
15 | 2021-12-04 22:02 | 2021-12-15 09:40 | PROD | 1 | 79160 | 40 | 0 | 2 | 0 | 1 | 1.4 | 1 | 1.6 | 4.7 | 7 |  |  | HMG 2 | 0.1825 | 0.115 | 0.105 | 0.0006 | 0.01025 | 0.08 | 0.005525 | 0.00075 |  | 0.26 | 189.36 | 17913 | 98.26
[16 empty] | 3541 |  | P4 | 0.22 | 0.13 | 0.12 | 0.0006 | 0.011 | 0.08 | 0.0056 | 0.0006 |  | 0.26 | 47.34
[16 empty] | 4167 |  | P4 | 0.17 | 0.11 | 0.1 | 0.0006 | 0.01 | 0.08 | 0.0055 | 0.0008 |  | 0.26 | 142.02
58 | 2021-12-04 22:05 | 2021-12-16 16:09 | PRZ | 1 | 79060 | 39 | 0 | 0 | 0 | 2.2 | 1.4 | 1 | 1.3 | 3.5 | 10.6 |  |  | HMG 4 | 0.27 | 0.14 | 0.1075 | 0.0006 | 0.01225 | 0.0925 | 0.006175 | 0.000525 |  | 0.2925 | 195.16 | 21107 | 98.95
[16 empty] | 3461 |  | P4 | 0.15 | 0.1 | 0.07 | 0.0006 | 0.01 | 0.1 | 0.0044 | 0.0005 |  | 0.32 | 48.79
[16 empty] | 4139 |  | P4 | 0.17 | 0.14 | 0.11 | 0.0006 | 0.011 | 0.06 | 0.0076 | 0.0002 |  | 0.31 | 48.79
[16 empty] | 3516 |  | P4 | 0.2 | 0.16 | 0.11 | 0.0006 | 0.013 | 0.12 | 0.0065 | 0.0003 |  | 0.29 | 48.79
[16 empty] | 4149 |  | P4 | 0.56 | 0.16 | 0.14 | 0.0006 | 0.015 | 0.09 | 0.0062 | 0.0011 |  | 0.25 | 48.79
63 | 2021-12-05 05:02 | 2021-12-16 06:17 | PROD | 1 | 75986 | 39 | 0 | 1 | 0 | 1 | 1.4 | 1 | 1.5 | 3.9 | 6.8 |  |  | HMG 3 | 0.215 | 0.1275 | 0.1 | 0.0006 | 0.01025 | 0.08 | 0.0055 | 0.0007 |  | 0.19525 | 189.36 | 14807 | 99.19
[16 empty] | 3534 |  | P4 | 0.25 | 0.14 | 0.06 | 0.0006 | 0.009 | 0.08 | 0.0053 | 0.0008 |  | 0.001 | 47.34
[16 empty] | 3541 |  | P4 | 0.22 | 0.13 | 0.12 | 0.0006 | 0.011 | 0.08 | 0.0056 | 0.0006 |  | 0.26 | 94.68
[16 empty] | 4167 |  | P4 | 0.17 | 0.11 | 0.1 | 0.0006 | 0.01 | 0.08 | 0.0055 | 0.0008 |  | 0.26 | 47.34
46 | 2021-12-05 06:17 | 2021-12-16 17:34 | PROD | 1 | 76922 | 43 | 0 | 1 | 0 | 1 | 1.4 | 1 | 1.4 | 3.8 | 6.1 |  |  | HMG 7 | 0.2915 | 0.1265 | 0.0685 | 0.000705 | 0.00945 | 0.1275 | 0.00469 | 0.00053 |  | 0.291 | 191.02 | 15945 | 98.7
[16 empty] | 2220 |  | P24 | 0.28 | 0.11 | 0.08 | 0.0006 | 0.008 | 0.09 | 0.0047 | 0.0002 |  | 0.36 | 19.102
[16 empty] | 1270 |  | P24 | 0.29 | 0.11 | 0.04 | 0.001 | 0.008 | 0.13 | 0.0046 | 0.0004 |  | 0.31 | 38.204
[16 empty] | 2222 |  | P24 | 0.41 | 0.17 | 0.12 | 0.0007 | 0.012 | 0.14 | 0.005 | 0.0009 |  | 0.24 | 9.551
[16 empty] | 1271 |  | P24 | 0.27 | 0.14 | 0.08 | 0.0006 | 0.009 | 0.11 | 0.0048 | 0.0006 |  | 0.24 | 28.653
[16 empty] | 2223 |  | P24 | 0.28 | 0.11 | 0.06 | 0.0007 | 0.009 | 0.09 | 0.0046 | 0.0005 |  | 0.29 | 38.204
[16 empty] | 1273 |  | P24 | 0.26 | 0.13 | 0.08 | 0.0006 | 0.011 | 0.17 | 0.0046 | 0.0006 |  | 0.27 | 28.653
[16 empty] | 2225 |  | P24 | 0.33 | 0.15 | 0.07 | 0.0006 | 0.011 | 0.17 | 0.0048 | 0.0007 |  | 0.31 | 28.653
53 | 2021-12-05 11:42 | 2021-12-19 00:06 | PROD | 2 | 92023 | 43 | 0 | 1 | 0 | 1 | 1.4 | 1 | 1.3 | 4.3 | 9.6 |  |  | HMG 3 | 0.2075 | 0.155 | 0.0825 | 0.0006 | 0.01025 | 0.1075 | 0.00595 | 0.00035 |  | 0.3275 | 189.36 | 24032 | 99.23
[16 empty] | 3516 |  | P4 | 0.2 | 0.16 | 0.11 | 0.0006 | 0.013 | 0.12 | 0.0065 | 0.0003 |  | 0.29 | 47.34
[16 empty] | 4141 |  | P4 | 0.22 | 0.15 | 0.06 | 0.0006 | 0.009 | 0.09 | 0.0057 | 0.0004 |  | 0.34 | 94.68
[16 empty] | 3517 |  | P4 | 0.19 | 0.16 | 0.1 | 0.0006 | 0.01 | 0.13 | 0.0059 | 0.0003 |  | 0.34 | 47.34
50 | 2021-12-05 15:06 | 2021-12-19 10:05 | PROD | 2 | 93772 | 46 | 0 | 1 | 0 | 1 | 1.4 | 1 | 1.3 | 3.9 | 10.8 |  |  | HMG 2 | 0.17 | 0.15 | 0.1 | 0.0006 | 0.01 | 0.11 | 0.006 | 0.0003 |  | 0.325 | 189.36 | 23788 | 99.19
[16 empty] | 3517 |  | P4 | 0.19 | 0.16 | 0.1 | 0.0006 | 0.01 | 0.13 | 0.0059 | 0.0003 |  | 0.34 | 94.68
[16 empty] | 3518 |  | P4 | 0.15 | 0.14 | 0.1 | 0.0006 | 0.01 | 0.09 | 0.0061 | 0.0003 |  | 0.31 | 94.68
20 | 2021-12-05 19:48 | 2021-12-19 03:01 | PROD | 2 | 88837 | 44 | 0 | 0 | 0 | 1 | 1.4 | 1 | 1.3 | 4.1 | 10.3 |  |  | HMG 3 | 0.27 | 0.15 | 0.0625 | 0.0006 | 0.00975 | 0.0825 | 0.004975 | 0.000525 |  | 0.335 | 189.36 | 21776 | 99.31
[16 empty] | 3525 |  | P4 | 0.21 | 0.13 | 0.03 | 0.0006 | 0.007 | 0.1 | 0.0048 | 0.0005 |  | 0.4 | 47.34
[16 empty] | 4151 |  | P4 | 0.23 | 0.13 | 0.08 | 0.0006 | 0.012 | 0.05 | 0.0051 | 0.0006 |  | 0.34 | 47.34
[16 empty] | 3528 |  | P4 | 0.32 | 0.17 | 0.07 | 0.0006 | 0.01 | 0.09 | 0.005 | 0.0005 |  | 0.3 | 94.68
74 | 2021-12-05 19:51 | 2021-12-19 02:54 | PROD | 2 | 89676 | 43 | 0 | 1 | 0 | 1 | 1.4 | 1 | 1.2 | 3.9 | 10.3 |  |  | HMG 2 | 0.1275 | 0.155 | 0.115 | 0.0006 | 0.014 | 0.0875 | 0.005475 | 0.000675 |  | 0.2825 | 189.36 | 21964 | 99.54
[16 empty] | 3527 |  | P4 | 0.12 | 0.14 | 0.1 | 0.0006 | 0.014 | 0.05 | 0.0051 | 0.0009 |  | 0.29 | 47.34
[16 empty] | 4153 |  | P4 | 0.13 | 0.16 | 0.12 | 0.0006 | 0.014 | 0.1 | 0.0056 | 0.0006 |  | 0.28 | 142.02
52 | 2021-12-05 22:07 | 2021-12-17 06:38 | PROD | 1 | 77459 | 37 | 0 | 2 | 0 | 1 | 1.4 | 1 | 1.4 | 3.5 | 6.8 |  |  | HMG 2 | 0.26 | 0.14 | 0.1 | 0.0006 | 0.01075 | 0.08 | 0.005575 | 0.000575 |  | 0.2825 | 189.36 | 15675 | 98.54
[16 empty] | 4167 |  | P4 | 0.17 | 0.11 | 0.1 | 0.0006 | 0.01 | 0.08 | 0.0055 | 0.0008 |  | 0.26 | 47.34
[16 empty] | 4168 |  | P4 | 0.29 | 0.15 | 0.1 | 0.0006 | 0.011 | 0.08 | 0.0056 | 0.0005 |  | 0.29 | 142.02
62 | 2021-12-05 22:59 | 2021-12-19 02:56 | PROD | 2 | 89463 | 43 | 0 | 0 | 0 | 1 | 1.6 | 1 | 1.4 | 4.5 | 9.8 |  |  | HMG 3 | 0.195 | 0.1375 | 0.065 | 0.0006 | 0.01 | 0.0875 | 0.005075 | 0.00055 |  | 0.355 | 189.36 | 22554 | 98.91
[16 empty] | 3525 |  | P4 | 0.21 | 0.13 | 0.03 | 0.0006 | 0.007 | 0.1 | 0.0048 | 0.0005 |  | 0.4 | 94.68
[16 empty] | 4151 |  | P4 | 0.23 | 0.13 | 0.08 | 0.0006 | 0.012 | 0.05 | 0.0051 | 0.0006 |  | 0.34 | 47.34
[16 empty] | 4153 |  | P4 | 0.13 | 0.16 | 0.12 | 0.0006 | 0.014 | 0.1 | 0.0056 | 0.0006 |  | 0.28 | 47.34
65 | 2021-12-06 06:22 | 2021-12-17 17:41 | PROD | 1 | 77777 | 39 | 0 | 1 | 0 | 1 | 1.4 | 1 | 1.2 | 4.3 | 5 |  |  | HL 2 | 0.3125 | 0.104 | 0.261 |  | 0.0103 | 0.0362 | 0.00035 | 0.00575 | 0.00665 |  | 189.76 | 14710 | 99.29
[16 empty] | 2717 | A2/717 | HL | 0.235 | 0.106 | 0.233 |  | 0.0096 | 0.0375 | 0.0004 | 0.0036 | 0.0038 |  | 94.88
[16 empty] | 2716 | A2/716 | HL | 0.39 | 0.102 | 0.289 |  | 0.011 | 0.0349 | 0.0003 | 0.0079 | 0.0095 |  | 94.88
93 | 2021-12-06 12:07 | 2021-12-20 02:00 | PROD | 2 | 91935 | 45 | 0 | 1 | 0 | 1 | 1.4 | 1 | 1.4 | 5 | 10 | 4154 |  | HMG 1 | 0.31 | 0.14 | 0.11 | 0.0006 | 0.016 | 0.12 | 0.0055 | 0.0008 |  | 0.27 | 189.36 | 23383 | 99.03
85 | 2021-12-06 15:17 | 2021-12-20 02:04 | PROD | 2 | 91647 | 47 | 0 | 0 | 0 | 1 | 1.4 | 1 | 1.5 | 4 | 10.6 |  |  | HMG 2 | 0.155 | 0.13 | 0.11 | 0.0006 | 0.011 | 0.095 | 0.0074 | 0.0004 |  | 0.27 | 189.36 | 22848 | 99.66
[16 empty] | 3506 |  | P4 | 0.17 | 0.14 | 0.1 | 0.0006 | 0.012 | 0.08 | 0.0076 | 0.0005 |  | 0.27 | 94.68
[16 empty] | 3510 |  | P4 | 0.14 | 0.12 | 0.12 | 0.0006 | 0.01 | 0.11 | 0.0072 | 0.0003 |  | 0.27 | 94.68
42 | 2021-12-06 18:18 | 2021-12-20 02:05 | PROD | 2 | 90981 | 47 | 0 | 0 | 0 | 1.7 | 1.4 | 1 | 1.3 | 5.1 | 11 |  |  | HMG 2 | 0.34 | 0.1475 | 0.1025 | 0.0006 | 0.0115 | 0.1275 | 0.00565 | 0.00065 |  | 0.2775 | 189.36 | 22225 | 99.28
[16 empty] | 4154 |  | P4 | 0.31 | 0.14 | 0.11 | 0.0006 | 0.016 | 0.12 | 0.0055 | 0.0008 |  | 0.27 | 47.34
[16 empty] | 3529 |  | P4 | 0.35 | 0.15 | 0.1 | 0.0006 | 0.01 | 0.13 | 0.0057 | 0.0006 |  | 0.28 | 142.02
72 | 2021-12-06 23:01 | 2021-12-17 15:49 | PRZ | 1 | 71846 | 37 | 0 | 1 | 0 | 4.4 | 1.4 | 1 | 1.2 | 4.4 | 14 |  |  | HMG 4 | 0.2825 | 0.15 | 0.0825 | 0.0006 | 0.01075 | 0.1025 | 0.005625 | 0.0006 |  | 0.37 | 195.16 | 19158 | 99.35
[16 empty] | 3514 |  | P4 | 0.33 | 0.15 | 0.14 | 0.0006 | 0.015 | 0.09 | 0.0074 | 0.0005 |  | 0.3 | 48.79
[16 empty] | 3521 |  | P4 | 0.27 | 0.15 | 0.13 | 0.0006 | 0.013 | 0.15 | 0.0052 | 0.0006 |  | 0.35 | 48.79
[16 empty] | 4150 |  | P4 | 0.32 | 0.17 | 0.03 | 0.0006 | 0.008 | 0.07 | 0.0051 | 0.0008 |  | 0.43 | 48.79
[16 empty] | 3525 |  | P4 | 0.21 | 0.13 | 0.03 | 0.0006 | 0.007 | 0.1 | 0.0048 | 0.0005 |  | 0.4 | 48.79
47 | 2021-12-07 09:02 | 2021-12-20 10:11 | PROD | 2 | 89237 | 44 | 0 | 0 | 0 | 1 | 1.4 | 1 | 1.5 | 5 | 9 |  |  | HMG 2 | 0.2825 | 0.1675 | 0.1575 | 0.0006 | 0.01725 | 0.2575 | 0.00605 | 0.00065 |  | 0.2575 | 189.36 | 22564 | 99.33
[16 empty] | 1269 |  | P24 | 0.28 | 0.18 | 0.17 | 0.0006 | 0.019 | 0.28 | 0.0062 | 0.0007 |  | 0.25 | 142.02
[16 empty] | 2221 |  | P24 | 0.29 | 0.13 | 0.12 | 0.0006 | 0.012 | 0.19 | 0.0056 | 0.0005 |  | 0.28 | 47.34
49 | 2021-12-07 12:29 | 2021-12-20 23:04 | PROD | 2 | 91504 | 46 | 0 | 0 | 0 | 1 | 1.4 | 1 | 1.5 | 4.1 | 9.8 |  |  | HMG 3 | 0.155 | 0.13 | 0.095 | 0.0006 | 0.0105 | 0.085 | 0.006925 | 0.0004 |  | 0.31 | 189.36 | 23388 | 99.2
[16 empty] | 3505 |  | P4 | 0.14 | 0.13 | 0.07 | 0.0006 | 0.01 | 0.07 | 0.0069 | 0.0005 |  | 0.32 | 94.68
[16 empty] | 3510 |  | P4 | 0.14 | 0.12 | 0.12 | 0.0006 | 0.01 | 0.11 | 0.0072 | 0.0003 |  | 0.27 | 47.34
[16 empty] | 3515 |  | P4 | 0.2 | 0.14 | 0.12 | 0.0006 | 0.012 | 0.09 | 0.0067 | 0.0003 |  | 0.33 | 47.34
24 | 2021-12-07 12:30 | 2021-12-20 14:17 | PROD | 2 | 89665 | 42 | 0 | 1 | 1 | 1 | 1.4 | 1 | 1.3 | 3.7 | 10.8 | 4155 |  | HMG 1 | 0.2 | 0.16 | 0.1 | 0.0006 | 0.012 | 0.1 | 0.0059 | 0.0007 |  | 0.3 | 189.36 | 21823 | 100.22
91 | 2021-12-07 14:58 | 2021-12-20 10:08 | PROD | 2 | 86630 | 43 | 0 | 1 | 0 | 1 | 1.4 | 1 | 1.5 | 4 | 8.9 |  |  | HMG 2 | 0.2855 | 0.121 | 0.093 | 0.000645 | 0.01065 | 0.145 | 0.00515 | 0.0005 |  | 0.2845 | 189.36 | 22043 | 98.72
[16 empty] | 2221 |  | P24 | 0.29 | 0.13 | 0.12 | 0.0006 | 0.012 | 0.19 | 0.0056 | 0.0005 |  | 0.28 | 104.148
[16 empty] | 2223 |  | P24 | 0.28 | 0.11 | 0.06 | 0.0007 | 0.009 | 0.09 | 0.0046 | 0.0005 |  | 0.29 | 85.212
55 | 2021-12-07 19:56 | 2021-12-19 19:10 | PROD | 2 | 81697 | 41 | 0 | 1 | 0 | 1.6 | 1.4 | 1 | 1.3 | 4.6 | 12.8 | 3526 |  | HMG 1 | 0.17 | 0.16 | 0.06 | 0.0006 | 0.009 | 0.09 | 0.0048 | 0.0002 |  | 0.34 | 189.36 | 21786 | 98.88
54 | 2021-12-08 00:04 | 2021-12-19 18:17 | PROD | 1 | 78829 | 37 | 0 | 2 | 0 | 1 | 1.4 | 1 | 1.3 | 4.9 | 9.4 |  |  | HMG 2 | 0.185 | 0.1575 | 0.1025 | 0.0006 | 0.0115 | 0.13 | 0.0052 | 0.000525 |  | 0.2675 | 189.36 | 16192 | 96.92
[16 empty] | 4165 |  | P4 | 0.38 | 0.15 | 0.11 | 0.0006 | 0.013 | 0.1 | 0.0058 | 0.0009 |  | 0.26 | 47.34
[16 empty] | 4170 |  | P4 | 0.12 | 0.16 | 0.1 | 0.0006 | 0.011 | 0.14 | 0.005 | 0.0004 |  | 0.27 | 142.02
95 | 2021-12-08 06:32 | 2021-12-20 09:51 | PROD | 1 | 82168 | 39 | 0 | 2 | 0 | 1 | 1.4 | 1 | 1.2 | 5 | 8.8 |  |  | HMG 2 | 0.205 | 0.165 | 0.11 | 0.0006 | 0.0105 | 0.07 | 0.0056 | 0.00045 |  | 0.27 | 189.36 | 16663 | 98.44
[16 empty] | 4168 |  | P4 | 0.29 | 0.15 | 0.1 | 0.0006 | 0.011 | 0.08 | 0.0056 | 0.0005 |  | 0.29 | 94.68
[16 empty] | 4169 |  | P4 | 0.12 | 0.18 | 0.12 | 0.0006 | 0.01 | 0.06 | 0.0056 | 0.0004 |  | 0.25 | 94.68
45 | 2021-12-08 06:37 | 2021-12-18 17:43 | PROD | 1 | 71152 | 38 | 0 | 2 | 0 | 1 | 1.4 | 1 | 1.3 | 4.4 | 6 |  |  | HMG 4 | 0.2310761 | 0.1239585 | 0.1069879 | 0.0006402767 | 0.01060242 | 0.1140017 | 0.005489239 | 0.0005000865 |  | 0.246936 | 189.688 | 14741 | 97.53
[16 empty] | 1145 |  | P24 | 0.28 | 0.06 | 0.1 | 0.0006 | 0.013 | 0.11 | 0.005 | 0.0006 |  | 0.22 | 19.1
[16 empty] | 1150 |  | P24 | 0.27 | 0.14 | 0.1 | 0.001 | 0.011 | 0.12 | 0.0051 | 0.0005 |  | 0.2 | 19.1
[16 empty] | 3539 |  | P4 | 0.22 | 0.13 | 0.09 | 0.0006 | 0.009 | 0.17 | 0.0056 | 0.0003 |  | 0.25 | 56.808
[16 empty] | 3541 |  | P4 | 0.22 | 0.13 | 0.12 | 0.0006 | 0.011 | 0.08 | 0.0056 | 0.0006 |  | 0.26 | 94.68
12 | 2021-12-08 11:53 | 2021-12-21 03:02 | PROD | 2 | 96863 | 49 | 0 | 1 | 0 | 1 | 1.4 | 1 | 1.5 | 4.5 | 11.2 |  |  | HMG 3 | 0.205 | 0.15 | 0.0775 | 0.0006 | 0.0105 | 0.0825 | 0.005575 | 0.000625 |  | 0.3025 | 189.36 | 26897 | 98.62
[16 empty] | 4155 |  | P4 | 0.2 | 0.16 | 0.1 | 0.0006 | 0.012 | 0.1 | 0.0059 | 0.0007 |  | 0.3 | 47.34
[16 empty] | 3530 |  | P4 | 0.16 | 0.16 | 0.07 | 0.0006 | 0.01 | 0.07 | 0.0056 | 0.0006 |  | 0.31 | 47.34
[16 empty] | 3532 |  | P4 | 0.23 | 0.14 | 0.07 | 0.0006 | 0.01 | 0.08 | 0.0054 | 0.0006 |  | 0.3 | 94.68
67 | 2021-12-08 11:57 | 2021-12-21 02:55 | PROD | 2 | 85489 | 44 | 0 | 0 | 0 | 1 | 1.4 | 1 | 1.5 | 4.1 | 8.6 |  |  | HL 2 | 0.2675 | 0.104 | 0.2995 |  | 0.00975 | 0.10095 | 0.0002 | 0.00365 | 0.00405 |  | 189.36 | 21160 | 99.68
[16 empty] | 2695 | A2/695 | HL | 0.263 | 0.092 | 0.293 |  | 0.0095 | 0.0949 | 0.0002 | 0.0036 | 0.0049 |  | 94.68
[16 empty] | 2707 | A2/707 | HL | 0.272 | 0.116 | 0.306 |  | 0.01 | 0.107 | 0.0002 | 0.0037 | 0.0032 |  | 94.68
78 | 2021-12-08 14:20 | 2021-12-22 12:00 | PROD | 2 | 93580 | 46 | 0 | 1 | 0 | 1 | 1.4 | 1 | 1.2 | 4.2 | 9.9 |  |  | HMG 2 | 0.2375 | 0.135 | 0.07 | 0.0006 | 0.01 | 0.0925 | 0.0054 | 0.000525 |  | 0.295 | 189.36 | 22824 | 99.52
[16 empty] | 3529 |  | P4 | 0.35 | 0.15 | 0.1 | 0.0006 | 0.01 | 0.13 | 0.0057 | 0.0006 |  | 0.28 | 47.34
[16 empty] | 3531 |  | P4 | 0.2 | 0.13 | 0.06 | 0.0006 | 0.01 | 0.08 | 0.0053 | 0.0005 |  | 0.3 | 142.02
73 | 2021-12-08 20:01 | 2021-12-21 22:12 | PROD | 2 | 88243 | 43 | 0 | 0 | 0 | 1.2 | 1.4 | 1 | 1.5 | 4.9 | 9.4 | 4156 |  | HMG 1 | 0.2 | 0.12 | 0.1 | 0.0006 | 0.012 | 0.11 | 0.0058 | 0.0007 |  | 0.28 | 189.36 | 22519 | 99.38
79 | 2021-12-08 22:07 | 2021-12-21 09:34 | PROD | 1 | 84344 | 40 | 0 | 1 | 0 | 1 | 1.4 | 1 | 1.4 | 5.1 | 6.4 |  |  | HMG 2 | 0.1875 | 0.1575 | 0.0975 | 0.0006 | 0.01 | 0.075 | 0.0047 | 0.000625 |  | 0.295 | 189.36 | 17179 | 99.43
[16 empty] | 4169 |  | P4 | 0.12 | 0.18 | 0.12 | 0.0006 | 0.01 | 0.06 | 0.0056 | 0.0004 |  | 0.25 | 47.34
[16 empty] | 4173 |  | P4 | 0.21 | 0.15 | 0.09 | 0.0006 | 0.01 | 0.08 | 0.0044 | 0.0007 |  | 0.31 | 142.02
56 | 2021-12-08 23:08 | 2021-12-21 20:11 | PROD | 2 | 87921 | 43 | 0 | 1 | 0 | 1 | 1.4 | 1 | 1.3 | 5.8 | 10.4 |  |  | HMG 3 | 0.1825 | 0.15 | 0.1 | 0.0006 | 0.01025 | 0.1125 | 0.006025 | 0.000325 |  | 0.32 | 189.36 | 22096 | 99.28
[16 empty] | 4140 |  | P4 | 0.2 | 0.14 | 0.1 | 0.0006 | 0.011 | 0.1 | 0.0062 | 0.0004 |  | 0.29 | 47.34
[16 empty] | 3517 |  | P4 | 0.19 | 0.16 | 0.1 | 0.0006 | 0.01 | 0.13 | 0.0059 | 0.0003 |  | 0.34 | 94.68
[16 empty] | 3518 |  | P4 | 0.15 | 0.14 | 0.1 | 0.0006 | 0.01 | 0.09 | 0.0061 | 0.0003 |  | 0.31 | 47.34
68 | 2021-12-09 06:29 | 2021-12-20 06:18 | PROD | 1 | 74414 | 39 | 0 | 0 | 0 | 1 | 1.4 | 1 | 1.4 | 4.3 | 6.4 |  |  | HL 3 | 0.36975 | 0.123 | 0.319 |  | 0.01125 | 0.0607 | 0.000325 | 0.005075 | 0.006125 |  | 189.76 | 14713 | 98.86
[16 empty] | 2699 | A2/699 | HL | 0.281 | 0.113 | 0.289 |  | 0.01 | 0.0402 | 0.0003 | 0.0039 | 0.0061 |  | 47.44
[16 empty] | 2698 | A2/698 | HL | 0.384 | 0.126 | 0.316 |  | 0.011 | 0.0723 | 0.0004 | 0.0053 | 0.005 |  | 94.88
[16 empty] | 2700 | A2/700 | HL | 0.43 | 0.127 | 0.355 |  | 0.013 | 0.058 | 0.0002 | 0.0058 | 0.0084 |  | 47.44
36 | 2021-12-09 11:22 | 2021-12-23 21:56 | PROD | 2 | 98002 | 49 | 0 | 1 | 0 | 1 | 1.4 | 1 | 1.4 | 4.4 | 10.8 |  |  | HMG 2 | 0.35 | 0.125 | 0.125 | 0.0006 | 0.0125 | 0.11 | 0.0074 | 0.0005 |  | 0.295 | 189.36 | 23684 | 99.01
[16 empty] | 3512 |  | P4 | 0.37 | 0.1 | 0.11 | 0.0006 | 0.01 | 0.13 | 0.0074 | 0.0005 |  | 0.29 | 94.68
[16 empty] | 3514 |  | P4 | 0.33 | 0.15 | 0.14 | 0.0006 | 0.015 | 0.09 | 0.0074 | 0.0005 |  | 0.3 | 94.68
92 | 2021-12-09 20:28 | 2021-12-22 17:20 | PROD | 2 | 87491 | 42 | 0 | 1 | 0 | 1 | 1.4 | 1 | 1.2 | 4.4 | 9 |  |  | HMG 2 | 0.31 | 0.13 | 0.055 | 0.0008 | 0.0095 | 0.15 | 0.0047 | 0.00055 |  | 0.31 | 189.36 | 22161 | 99.19
[16 empty] | 1270 |  | P24 | 0.29 | 0.11 | 0.04 | 0.001 | 0.008 | 0.13 | 0.0046 | 0.0004 |  | 0.31 | 94.68
[16 empty] | 2225 |  | P24 | 0.33 | 0.15 | 0.07 | 0.0006 | 0.011 | 0.17 | 0.0048 | 0.0007 |  | 0.31 | 94.68
23 | 2021-12-09 21:10 | 2021-12-21 06:34 | PROD | 1 | 77572 | 39 | 0 | 1 | 0 | 1 | 1.4 | 1 | 1.6 | 4.1 | 7.2 |  |  | HMG 2 | 0.1825 | 0.1325 | 0.11 | 0.0006 | 0.0125 | 0.0725 | 0.0051 | 0.0006 |  | 0.29 | 189.36 | 15302 | 98.73
[16 empty] | 3533 |  | P4 | 0.25 | 0.17 | 0.02 | 0.0006 | 0.008 | 0.08 | 0.0051 | 0.0009 |  | 0.35 | 47.34
[16 empty] | 4175 |  | P4 | 0.16 | 0.12 | 0.14 | 0.0006 | 0.014 | 0.07 | 0.0051 | 0.0005 |  | 0.27 | 142.02
75 | 2021-12-09 21:11 | 2021-12-21 14:22 | PROD | 1 | 78471 | 38 | 0 | 2 | 0 | 1 | 1.4 | 1 | 1.4 | 4.9 | 6.7 |  |  | HMG 2 | 0.23 | 0.16 | 0.055 | 0.0006 | 0.009 | 0.08 | 0.00475 | 0.0008 |  | 0.33 | 189.36 | 15595 | 98.12
[16 empty] | 3533 |  | P4 | 0.25 | 0.17 | 0.02 | 0.0006 | 0.008 | 0.08 | 0.0051 | 0.0009 |  | 0.35 | 94.68
[16 empty] | 4173 |  | P4 | 0.21 | 0.15 | 0.09 | 0.0006 | 0.01 | 0.08 | 0.0044 | 0.0007 |  | 0.31 | 94.68
64 | 2021-12-10 06:38 | 2021-12-22 06:20 | PROD | 1 | 81583 | 40 | 0 | 1 | 0 | 1 | 1.4 | 1 | 1.5 | 4.6 | 7.9 |  |  | HMG 3 | 0.165 | 0.1225 | 0.0875 | 0.0006 | 0.009 | 0.1 | 0.004325 | 0.000375 |  | 0.295 | 189.36 | 15914 | 98.56
[16 empty] | 4174 |  | P4 | 0.19 | 0.13 | 0.06 | 0.0006 | 0.007 | 0.11 | 0.0041 | 0.0004 |  | 0.31 | 94.68
[16 empty] | 4175 |  | P4 | 0.16 | 0.12 | 0.14 | 0.0006 | 0.014 | 0.07 | 0.0051 | 0.0005 |  | 0.27 | 47.34
[16 empty] | 4176 |  | P4 | 0.12 | 0.11 | 0.09 | 0.0006 | 0.008 | 0.11 | 0.004 | 0.0002 |  | 0.29 | 47.34
10 | 2021-12-10 06:40 | 2021-12-19 14:28 | PROD | 1 | 71739 | 38 | 0 | 2 | 0 | 1 | 1.4 | 1 | 1.2 | 5.6 | 7.8 |  |  | HMG 3 | 0.225 | 0.135 | 0.1425 | 0.0006 | 0.014 | 0.08 | 0.0051 | 0.00055 |  | 0.28 | 189.36 | 15939 | 97.37
[16 empty] | 3523 |  | P4 | 0.34 | 0.16 | 0.18 | 0.0006 | 0.018 | 0.09 | 0.0049 | 0.001 |  | 0.31 | 47.34
[16 empty] | 4166 |  | P4 | 0.24 | 0.14 | 0.11 | 0.0006 | 0.01 | 0.09 | 0.0053 | 0.0002 |  | 0.27 | 47.34
[16 empty] | 4175 |  | P4 | 0.16 | 0.12 | 0.14 | 0.0006 | 0.014 | 0.07 | 0.0051 | 0.0005 |  | 0.27 | 94.68
83 | 2021-12-10 12:07 | 2021-12-24 03:01 | PROD | 2 | 92387 | 46 | 0 | 0 | 0 | 1 | 1.4 | 1 | 1.3 | 3.6 | 9.1 | 3509 |  | HMG 1 | 0.2 | 0.16 | 0.07 | 0.0006 | 0.011 | 0.12 | 0.0069 | 0.0007 |  | 0.31 | 189.36 | 22467 | 99.22
59 | 2021-12-10 14:01 | 2021-12-24 02:01 | PROD | 2 | 91805 | 44 | 0 | 0 | 0 | 1 | 1.4 | 1 | 1.4 | 4.8 | 10.5 |  |  | HMG 2 | 0.1825 | 0.145 | 0.07 | 0.0006 | 0.0115 | 0.085 | 0.005675 | 0.0009 |  | 0.2875 | 189.36 | 21828 | 99.09
[16 empty] | 3530 |  | P4 | 0.16 | 0.16 | 0.07 | 0.0006 | 0.01 | 0.07 | 0.0056 | 0.0006 |  | 0.31 | 47.34
[16 empty] | 4159 |  | P4 | 0.19 | 0.14 | 0.07 | 0.0006 | 0.012 | 0.09 | 0.0057 | 0.001 |  | 0.28 | 142.02
96 | 2021-12-10 19:55 | 2021-12-25 03:02 | PROD | 2 | 96878 | 49 | 0 | 0 | 0 | 1 | 1.4 | 1 | 1.2 | 3.7 | 8.4 |  |  | HMG 2 | 0.34 | 0.155 | 0.1 | 0.00065 | 0.0105 | 0.125 | 0.0049 | 0.00075 |  | 0.24 | 189.36 | 23655 | 99.34
[16 empty] | 2222 |  | P24 | 0.41 | 0.17 | 0.12 | 0.0007 | 0.012 | 0.14 | 0.005 | 0.0009 |  | 0.24 | 94.68
[16 empty] | 1271 |  | P24 | 0.27 | 0.14 | 0.08 | 0.0006 | 0.009 | 0.11 | 0.0048 | 0.0006 |  | 0.24 | 94.68
89 | 2021-12-10 21:02 | 2021-12-21 17:52 | PROD | 1 | 73347 | 38 | 0 | 1 | 0 | 1 | 1.4 | 1 | 1.4 | 4.2 | 7.3 | 4176 |  | HMG 1 | 0.12 | 0.11 | 0.09 | 0.0006 | 0.008 | 0.11 | 0.004 | 0.0002 |  | 0.29 | 189.36 | 14686 | 97.52
37 | 2021-12-10 22:56 | 2021-12-25 19:02 | PROD | 2 | 100533 | 49 | 0 | 0 | 0 | 1 | 1.4 | 1 | 1.2 | 4 | 9.4 | 3534 |  | HMG 1 | 0.25 | 0.14 | 0.06 | 0.0006 | 0.009 | 0.08 | 0.0053 | 0.0008 |  | 0.001 | 189.36 | 25424 | 98.96
19 | 2021-12-11 06:25 | 2021-12-22 06:23 | PROD | 1 | 75434 | 39 | 0 | 0 | 0 | 1 | 1.4 | 1 | 1.5 | 4.3 | 7.7 |  |  | HMG 3 | 0.17 | 0.1375 | 0.095 | 0.0006 | 0.0125 | 0.0725 | 0.005175 | 0.0004 |  | 0.295 | 189.36 | 14723 | 99.27
[16 empty] | 4151 |  | P4 | 0.23 | 0.13 | 0.08 | 0.0006 | 0.012 | 0.05 | 0.0051 | 0.0006 |  | 0.34 | 47.34
[16 empty] | 4153 |  | P4 | 0.13 | 0.16 | 0.12 | 0.0006 | 0.014 | 0.1 | 0.0056 | 0.0006 |  | 0.28 | 47.34
[16 empty] | 4177 |  | P4 | 0.16 | 0.13 | 0.09 | 0.0006 | 0.012 | 0.07 | 0.005 | 0.0002 |  | 0.28 | 94.68
86 | 2021-12-11 12:02 | 2021-12-25 18:02 | PROD | 2 | 96494 | 32 | 13 | 1 | 0 | 1 | 1.4 | 1 | 1.2 | 4 | 9.5 |  |  | HMG 3 | 0.1775 | 0.145 | 0.0775 | 0.0006 | 0.011 | 0.085 | 0.005675 | 0.000725 |  | 0.295 | 189.36 | 23625 | 99.26
[16 empty] | 3530 |  | P4 | 0.16 | 0.16 | 0.07 | 0.0006 | 0.01 | 0.07 | 0.0056 | 0.0006 |  | 0.31 | 94.68
[16 empty] | 4156 |  | P4 | 0.2 | 0.12 | 0.1 | 0.0006 | 0.012 | 0.11 | 0.0058 | 0.0007 |  | 0.28 | 47.34
[16 empty] | 4159 |  | P4 | 0.19 | 0.14 | 0.07 | 0.0006 | 0.012 | 0.09 | 0.0057 | 0.001 |  | 0.28 | 47.34
69 | 2021-12-11 20:45 | 2021-12-27 07:55 | PROD | 2 | 102765 | 48 | 0 | 1 | 0 | 1 | 1.4 | 1 | 1.2 | 3.9 | 6.2 |  |  | HL 2 | 0.33125 | 0.127 | 0.333 |  | 0.0144 | 0.07735 | 0.00095 | 0.006375 | 0.0044 |  | 189.36 | 25504 | 98.65
[16 empty] | 2712 | A2/712 | HL | 0.269 | 0.121 | 0.273 |  | 0.0096 | 0.0472 | 0.0005 | 0.003 | 0.005 |  | 47.34
[16 empty] | 2718 | A2/718 | HL | 0.352 | 0.129 | 0.353 |  | 0.016 | 0.0874 | 0.0011 | 0.0075 | 0.0042 |  | 142.02
90 | 2021-12-11 22:11 | 2021-12-22 09:23 | PROD | 1 | 71332 | 36 | 0 | 4 | 0 | 1 | 1.4 | 1 | 1.4 | 4.9 | 7.2 |  |  | HMG 2 | 0.235 | 0.145 | 0.095 | 0.0006 | 0.012 | 0.07 | 0.005 | 0.00035 |  | 0.285 | 189.36 | 14504 | 98.3
[16 empty] | 4177 |  | P4 | 0.16 | 0.13 | 0.09 | 0.0006 | 0.012 | 0.07 | 0.005 | 0.0002 |  | 0.28 | 94.68
[16 empty] | 4178 |  | P4 | 0.31 | 0.16 | 0.1 | 0.0006 | 0.012 | 0.07 | 0.005 | 0.0005 |  | 0.29 | 94.68
18 | 2021-12-11 23:02 | 2021-12-24 21:54 | PRZ | 1 | 87124 | 41 | 0 | 0 | 0 | 1 | 1.4 | 1 | 1.2 | 5 | 11 |  |  | HMG 4 | 0.1725 | 0.155 | 0.09 | 0.0006 | 0.01075 | 0.1 | 0.00525 | 0.000425 |  | 0.3125 | 195.16 | 24073 | 99.36
[16 empty] | 3517 |  | P4 | 0.19 | 0.16 | 0.1 | 0.0006 | 0.01 | 0.13 | 0.0059 | 0.0003 |  | 0.34 | 48.79
[16 empty] | 3526 |  | P4 | 0.17 | 0.16 | 0.06 | 0.0006 | 0.009 | 0.09 | 0.0048 | 0.0002 |  | 0.34 | 48.79
[16 empty] | 4152 |  | P4 | 0.2 | 0.14 | 0.08 | 0.0006 | 0.01 | 0.08 | 0.0047 | 0.0006 |  | 0.29 | 48.79
[16 empty] | 4153 |  | P4 | 0.13 | 0.16 | 0.12 | 0.0006 | 0.014 | 0.1 | 0.0056 | 0.0006 |  | 0.28 | 48.79
38 | 2021-12-12 06:21 | 2021-12-23 06:22 | PROD | 1 | 75406 | 39 | 0 | 1 | 0 | 1 | 1.4 | 1 | 1.2 | 4.3 | 7.6 |  |  | HMG 3 | 0.155 | 0.1375 | 0.0825 | 0.0006 | 0.008 | 0.0975 | 0.00445 | 0.00035 |  | 0.29 | 189.36 | 14778 | 98.65
[16 empty] | 4169 |  | P4 | 0.12 | 0.18 | 0.12 | 0.0006 | 0.01 | 0.06 | 0.0056 | 0.0004 |  | 0.25 | 47.34
[16 empty] | 4174 |  | P4 | 0.19 | 0.13 | 0.06 | 0.0006 | 0.007 | 0.11 | 0.0041 | 0.0004 |  | 0.31 | 94.68
[16 empty] | 4176 |  | P4 | 0.12 | 0.11 | 0.09 | 0.0006 | 0.008 | 0.11 | 0.004 | 0.0002 |  | 0.29 | 47.34
66 | 2021-12-12 06:29 | 2021-12-23 10:02 | PROD | 1 | 75591 | 39 | 0 | 1 | 0 | 1 | 1.4 | 1 | 1.2 | 4.2 | 5.8 |  |  | HL 2 | 0.3554973 | 0.1349992 | 0.3334984 |  | 0.01299989 | 0.05204956 | 0.0003 | 0.004949961 | 0.005650017 |  | 189.747 | 14589 | 99.13
[16 empty] | 2699 | A2/699 | HL | 0.281 | 0.113 | 0.289 |  | 0.01 | 0.0402 | 0.0003 | 0.0039 | 0.0061 |  | 94.877
[16 empty] | 2697 | A2/697 | HL | 0.43 | 0.157 | 0.378 |  | 0.016 | 0.0639 | 0.0003 | 0.006 | 0.0052 |  | 94.87
28 | 2021-12-12 11:42 | 2021-12-26 18:03 | PROD | 2 | 96516 | 46 | 0 | 0 | 0 | 1 | 1.4 | 1 | 1.2 | 4.6 | 10.9 |  |  | HMG 3 | 0.2485 | 0.118 | 0.1 | 0.000645 | 0.0118 | 0.0685 | 0.005595 | 0.00069 |  | 0.2975 | 189.36 | 22876 | 99.18
[16 empty] | 4152 |  | P4 | 0.2 | 0.14 | 0.08 | 0.0006 | 0.01 | 0.08 | 0.0047 | 0.0006 |  | 0.29 | 56.808
[16 empty] | 4161 |  | P4 | 0.28 | 0.08 | 0.13 | 0.0007 | 0.014 | 0.06 | 0.0063 | 0.0008 |  | 0.29 | 85.212
[16 empty] | 3536 |  | P4 | 0.25 | 0.16 | 0.07 | 0.0006 | 0.01 | 0.07 | 0.0054 | 0.0006 |  | 0.32 | 47.34
21 | 2021-12-12 16:44 | 2021-12-27 11:03 | PROD | 2 | 99353 | 49 | 0 | 0 | 0 | 1 | 1.4 | 1 | 1.2 | 3.5 | 7.6 |  |  | HMG 3 | 0.2 | 0.125 | 0.1225 | 0.000625 | 0.0105 | 0.085 | 0.00535 | 0.00055 |  | 0.285 | 189.36 | 24483 | 98.78
[16 empty] | 4152 |  | P4 | 0.2 | 0.14 | 0.08 | 0.0006 | 0.01 | 0.08 | 0.0047 | 0.0006 |  | 0.29 | 47.34
[16 empty] | 4161 |  | P4 | 0.28 | 0.08 | 0.13 | 0.0007 | 0.014 | 0.06 | 0.0063 | 0.0008 |  | 0.29 | 47.34
[16 empty] | 4162 |  | P4 | 0.16 | 0.14 | 0.14 | 0.0006 | 0.009 | 0.1 | 0.0052 | 0.0004 |  | 0.28 | 94.68
77 | 2021-12-12 19:55 | 2021-12-27 17:47 | PROD | 2 | 99856 | 50 | 0 | 0 | 0 | 1 | 1.4 | 1 | 1.3 | 4.3 | 8.7 |  |  | HMG 2 | 0.295 | 0.1475 | 0.0825 | 0.0006 | 0.0105 | 0.095 | 0.00545 | 0.0008 |  | 0.20275 | 189.36 | 24755 | 99.3
[16 empty] | 3534 |  | P4 | 0.25 | 0.14 | 0.06 | 0.0006 | 0.009 | 0.08 | 0.0053 | 0.0008 |  | 0.001 | 47.34
[16 empty] | 3537 |  | P4 | 0.31 | 0.15 | 0.09 | 0.0006 | 0.011 | 0.1 | 0.0055 | 0.0008 |  | 0.27 | 142.02
82 | 2021-12-12 22:09 | 2021-12-24 09:14 | PROD | 1 | 78419 | 39 | 0 | 0 | 0 | 1 | 1.4 | 1 | 1.3 | 4.8 | 6.8 |  |  | HMG 3 | 0.283 | 0.121 | 0.106 | 0.0006 | 0.0112 | 0.104 | 0.00749 | 0.00052 |  | 0.281 | 189.36 | 15142 | 99.23
[16 empty] | 3506 |  | P4 | 0.17 | 0.14 | 0.1 | 0.0006 | 0.012 | 0.08 | 0.0076 | 0.0005 |  | 0.27 | 75.744
[16 empty] | 3507 |  | P4 | 0.3 | 0.15 | 0.11 | 0.0006 | 0.014 | 0.07 | 0.0075 | 0.0007 |  | 0.28 | 18.936
[16 empty] | 3512 |  | P4 | 0.37 | 0.1 | 0.11 | 0.0006 | 0.01 | 0.13 | 0.0074 | 0.0005 |  | 0.29 | 94.68
14 | 2021-12-12 23:01 | 2021-12-25 14:13 | PROD | 2 | 97376 | 50 | 0 | 0 | 0 | 1 | 1.4 | 1 | 1.2 | 5.5 | 9 | 4164 |  | HMG 1 | 0.28 | 0.17 | 0.11 | 0.0006 | 0.013 | 0.07 | 0.0057 | 0.0006 |  | 0.23 | 189.36 | 27036 | 99.17
16 | 2021-12-13 06:26 | 2021-12-23 06:21 | PROD | 1 | 77233 | 38 | 0 | 2 | 0 | 1 | 1.4 | 1 | 1.2 | 4.6 | 6.7 |  |  | HMG 2 | 0.175 | 0.1375 | 0.0825 | 0.0006 | 0.01 | 0.0875 | 0.004775 | 0.000325 |  | 0.28 | 189.36 | 17358 | 98.21
[16 empty] | 4174 |  | P4 | 0.19 | 0.13 | 0.06 | 0.0006 | 0.007 | 0.11 | 0.0041 | 0.0004 |  | 0.31 | 47.34
[16 empty] | 4179 |  | P4 | 0.17 | 0.14 | 0.09 | 0.0006 | 0.011 | 0.08 | 0.005 | 0.0003 |  | 0.27 | 142.02
31 | 2021-12-13 11:38 | 2021-12-28 01:03 | PROD | 2 | 98359 | 48 | 0 | 0 | 0 | 1.1 | 1.4 | 1 | 1.2 | 3.9 | 8.4 |  |  | HMG 2 | 0.22 | 0.12 | 0.1 | 0.00065 | 0.012 | 0.065 | 0.00595 | 0.0007 |  | 0.3 | 189.36 | 23460 | 99.14
[16 empty] | 3530 |  | P4 | 0.16 | 0.16 | 0.07 | 0.0006 | 0.01 | 0.07 | 0.0056 | 0.0006 |  | 0.31 | 94.68
[16 empty] | 4161 |  | P4 | 0.28 | 0.08 | 0.13 | 0.0007 | 0.014 | 0.06 | 0.0063 | 0.0008 |  | 0.29 | 94.68
9 | 2021-12-13 15:08 | 2021-12-26 19:04 | PROD | 2 | 101216 | 48 | 0 | 1 | 0 | 1 | 1.4 | 1 | 1.2 | 4.5 | 9.7 | 4165 |  | HMG 1 | 0.38 | 0.15 | 0.11 | 0.0006 | 0.013 | 0.1 | 0.0058 | 0.0009 |  | 0.26 | 189.36 | 27622 | 99.08
61 | 2021-12-13 22:16 | 2021-12-25 09:21 | PROD | 1 | 78820 | 39 | 0 | 0 | 0 | 1 | 1.4 | 1 | 1.2 | 4.6 | 7.3 |  |  | HMG 3 | 0.22 | 0.1425 | 0.09 | 0.0006 | 0.0115 | 0.07 | 0.005025 | 0.000425 |  | 0.2925 | 189.36 | 15985 | 99.42
[16 empty] | 4151 |  | P4 | 0.23 | 0.13 | 0.08 | 0.0006 | 0.012 | 0.05 | 0.0051 | 0.0006 |  | 0.34 | 47.34
[16 empty] | 4178 |  | P4 | 0.31 | 0.16 | 0.1 | 0.0006 | 0.012 | 0.07 | 0.005 | 0.0005 |  | 0.29 | 47.34
[16 empty] | 4179 |  | P4 | 0.17 | 0.14 | 0.09 | 0.0006 | 0.011 | 0.08 | 0.005 | 0.0003 |  | 0.27 | 94.68
44 | 2021-12-13 22:26 | 2021-12-24 06:19 | PROD | 1 | 70821 | 39 | 0 | 0 | 0 | 1 | 1.4 | 1 | 1.3 | 4.4 | 6.9 | 4180 |  | HMG 1 | 0.26 | 0.12 | 0.09 | 0.0006 | 0.01 | 0.07 | 0.005 | 0.0004 |  | 0.29 | 189.36 | 13515 | 98.3
87 | 2021-12-14 00:57 | 2021-12-25 06:18 | PROD | 1 | 76946 | 37 | 3 | 0 | 0 | 1 | 1.4 | 1 | 1.3 | 5.1 | 6.5 | 3498 |  | HMG 1 | 0.21 | 0.15 | 0.07 | 0.0006 | 0.01 | 0.08 | 0.0078 | 0.0006 |  | 0.33 | 189.36 | 15166 | 99.31
43 | 2021-12-14 11:59 | 2021-12-28 02:35 | PROD | 2 | 92767 | 44 | 0 | 0 | 0 | 1 | 1.4 | 1 | 1.2 | 3.2 | 8.3 |  |  | HMG 2 | 0.27 | 0.12 | 0.08 | 0.0006 | 0.0095 | 0.13 | 0.00465 | 0.0004 |  | 0.315 | 189.36 | 22291 | 99.2
[16 empty] | 2220 |  | P24 | 0.28 | 0.11 | 0.08 | 0.0006 | 0.008 | 0.09 | 0.0047 | 0.0002 |  | 0.36 | 94.68
[16 empty] | 1273 |  | P24 | 0.26 | 0.13 | 0.08 | 0.0006 | 0.011 | 0.17 | 0.0046 | 0.0006 |  | 0.27 | 94.68
70 | 2021-12-14 15:25 | 2021-12-28 15:37 | PROD | 2 | 93353 | 46 | 0 | 0 | 0 | 1 | 1.4 | 1 | 1.2 | 3.5 | 8 |  |  | HL 2 | 0.291 | 0.118 | 0.344 |  | 0.0105 | 0.09085 | 0.00025 | 0.00295 | 0.0032 |  | 189.36 | 22569 | 98.41
[16 empty] | 2706 | A2/706 | HL | 0.31 | 0.12 | 0.382 |  | 0.011 | 0.0747 | 0.0003 | 0.0022 | 0.0032 |  | 94.68
[16 empty] | 2707 | A2/707 | HL | 0.272 | 0.116 | 0.306 |  | 0.01 | 0.107 | 0.0002 | 0.0037 | 0.0032 |  | 94.68
17 | 2021-12-14 19:23 | 2021-12-28 14:55 | PROD | 2 | 93849 | 46 | 0 | 0 | 0 | 1 | 1.4 | 1 | 1.2 | 3.9 | 7.6 |  |  | HMG 3 | 0.205 | 0.125 | 0.1025 | 0.000625 | 0.01175 | 0.085 | 0.005725 | 0.0008 |  | 0.2825 | 189.36 | 22569 | 99.35
[16 empty] | 4159 |  | P4 | 0.19 | 0.14 | 0.07 | 0.0006 | 0.012 | 0.09 | 0.0057 | 0.001 |  | 0.28 | 94.68
[16 empty] | 4161 |  | P4 | 0.28 | 0.08 | 0.13 | 0.0007 | 0.014 | 0.06 | 0.0063 | 0.0008 |  | 0.29 | 47.34
[16 empty] | 4162 |  | P4 | 0.16 | 0.14 | 0.14 | 0.0006 | 0.009 | 0.1 | 0.0052 | 0.0004 |  | 0.28 | 47.34
1 | 2021-12-14 22:12 | 2021-12-24 10:17 | PROD | 1 | 74160 | 38 | 0 | 1 | 0 | 1 | 1.4 | 1 | 1.2 | 4.6 | 6.7 |  |  | HMG 2 | 0.205 | 0.16 | 0.075 | 0.0006 | 0.0105 | 0.1 | 0.0052 | 0.0006 |  | 0.32 | 189.36 | 16526 | 98.97
[16 empty] | 4172 |  | P4 | 0.22 | 0.14 | 0.06 | 0.0006 | 0.008 | 0.1 | 0.0046 | 0.0003 |  | 0.34 | 94.68
[16 empty] | 4182 |  | P4 | 0.19 | 0.18 | 0.09 | 0.0006 | 0.013 | 0.1 | 0.0058 | 0.0009 |  | 0.3 | 94.68
30 | 2021-12-14 23:02 | 2021-12-27 18:52 | PRZ | 1 | 85965 | 44 | 0 | 0 | 0 | 2.3 | 1.4 | 1 | 1.2 | 4.1 | 10.9 |  |  | HMG 4 | 0.285 | 0.15 | 0.075 | 0.0006 | 0.011 | 0.1025 | 0.005425 | 0.000725 |  | 0.3 | 195.16 | 23836 | 98.9
[16 empty] | 4154 |  | P4 | 0.31 | 0.14 | 0.11 | 0.0006 | 0.016 | 0.12 | 0.0055 | 0.0008 |  | 0.27 | 48.79
[16 empty] | 3529 |  | P4 | 0.35 | 0.15 | 0.1 | 0.0006 | 0.01 | 0.13 | 0.0057 | 0.0006 |  | 0.28 | 48.79
[16 empty] | 3532 |  | P4 | 0.23 | 0.14 | 0.07 | 0.0006 | 0.01 | 0.08 | 0.0054 | 0.0006 |  | 0.3 | 48.79
[16 empty] | 3533 |  | P4 | 0.25 | 0.17 | 0.02 | 0.0006 | 0.008 | 0.08 | 0.0051 | 0.0009 |  | 0.35 | 48.79
35 | 2021-12-15 05:05 | 2021-12-25 09:19 | PROD | 1 | 70260 | 39 | 0 | 0 | 0 | 1 | 1.4 | 1 | 1.2 | 4.1 | 7.7 |  |  | HMG 2 | 0.1675 | 0.18 | 0.1275 | 0.0006 | 0.0115 | 0.085 | 0.005725 | 0.000525 |  | 0.285 | 189.36 | 14145 | 98.93
[16 empty] | 4182 |  | P4 | 0.19 | 0.18 | 0.09 | 0.0006 | 0.013 | 0.1 | 0.0058 | 0.0009 |  | 0.3 | 47.34
[16 empty] | 4184 |  | P4 | 0.16 | 0.18 | 0.14 | 0.0006 | 0.011 | 0.08 | 0.0057 | 0.0004 |  | 0.28 | 142.02
76 | 2021-12-15 06:20 | 2021-12-27 06:13 | PROD | 1 | 80752 | 40 | 0 | 2 | 0 | 1 | 1.4 | 1 | 1.3 | 4.9 | 7.3 |  |  | HMG 3 | 0.1825 | 0.1675 | 0.095 | 0.0006 | 0.012 | 0.0775 | 0.005575 | 0.0007 |  | 0.2975 | 189.36 | 16190 | 98.78
[16 empty] | 4151 |  | P4 | 0.23 | 0.13 | 0.08 | 0.0006 | 0.012 | 0.05 | 0.0051 | 0.0006 |  | 0.34 | 47.34
[16 empty] | 4169 |  | P4 | 0.12 | 0.18 | 0.12 | 0.0006 | 0.01 | 0.06 | 0.0056 | 0.0004 |  | 0.25 | 47.34
[16 empty] | 4182 |  | P4 | 0.19 | 0.18 | 0.09 | 0.0006 | 0.013 | 0.1 | 0.0058 | 0.0009 |  | 0.3 | 94.68
40 | 2021-12-15 07:05 | 2021-12-26 08:24 | PROD | 1 | 76205 | 39 | 0 | 0 | 0 | 1 | 1.4 | 1 | 1.2 | 3.9 | 6.3 |  |  | HMG 2 | 0.16 | 0.155 | 0.065 | 0.0006 | 0.01 | 0.09 | 0.0078 | 0.0005 |  | 0.31 | 189.36 | 14978 | 99.3
[16 empty] | 3497 |  | P4 | 0.11 | 0.16 | 0.06 | 0.0006 | 0.01 | 0.1 | 0.0078 | 0.0004 |  | 0.29 | 94.68
[16 empty] | 3498 |  | P4 | 0.21 | 0.15 | 0.07 | 0.0006 | 0.01 | 0.08 | 0.0078 | 0.0006 |  | 0.33 | 94.68
84 | 2021-12-15 11:41 | 2021-12-29 22:07 | PROD | 2 | 98163 | 39 | 10 | 0 | 0 | 1 | 1.4 | 1 | 1.2 | 5.5 | 9.6 |  |  | HMG 3 | 0.225 | 0.1525 | 0.095 | 0.0006 | 0.01075 | 0.1 | 0.0055 | 0.0004 |  | 0.25 | 189.36 | 23762 | 99.18
[16 empty] | 3538 |  | P4 | 0.19 | 0.15 | 0.08 | 0.0006 | 0.01 | 0.12 | 0.0055 | 0.0004 |  | 0.25 | 94.68
[16 empty] | 4164 |  | P4 | 0.28 | 0.17 | 0.11 | 0.0006 | 0.013 | 0.07 | 0.0057 | 0.0006 |  | 0.23 | 47.34
[16 empty] | 4166 |  | P4 | 0.24 | 0.14 | 0.11 | 0.0006 | 0.01 | 0.09 | 0.0053 | 0.0002 |  | 0.27 | 47.34
15 | 2021-12-15 14:59 | 2021-12-27 18:48 | PROD | 2 | 93757 | 47 | 0 | 0 | 0 | 1 | 1.4 | 1 | 1.2 | 4.8 | 10 |  |  | HMG 2 | 0.1825 | 0.115 | 0.105 | 0.0006 | 0.01025 | 0.08 | 0.005525 | 0.00075 |  | 0.26 | 189.36 | 26796 | 99.02
[16 empty] | 3541 |  | P4 | 0.22 | 0.13 | 0.12 | 0.0006 | 0.011 | 0.08 | 0.0056 | 0.0006 |  | 0.26 | 47.34
[16 empty] | 4167 |  | P4 | 0.17 | 0.11 | 0.1 | 0.0006 | 0.01 | 0.08 | 0.0055 | 0.0008 |  | 0.26 | 142.02
71 | 2021-12-15 20:12 | 2021-12-29 11:34 | PROD | 2 | 91773 | 49 | 0 | 1 | 0 | 1 | 1.4 | 1 | 1.2 | 3.9 | 7.3 |  |  | HL 3 | 0.3735 | 0.10775 | 0.28775 |  | 0.0115 | 0.028925 | 0.000325 | 0.0059 | 0.00725 |  | 189.76 | 23098 | 98.95
[16 empty] | 2711 | A2/711 | HL | 0.43 | 0.133 | 0.322 |  | 0.013 | 0.0488 | 0.0002 | 0.0061 | 0.0079 |  | 47.44
[16 empty] | 2716 | A2/716 | HL | 0.39 | 0.102 | 0.289 |  | 0.011 | 0.0349 | 0.0003 | 0.0079 | 0.0095 |  | 47.44
[16 empty] | 2710 | A2/710 | HL | 0.337 | 0.098 | 0.27 |  | 0.011 | 0.016 | 0.0004 | 0.0048 | 0.0058 |  | 94.88
11 | 2021-12-15 22:15 | 2021-12-25 06:22 | PROD | 1 | 72630 | 40 | 0 | 0 | 0 | 1 | 1.4 | 1 | 1.2 | 4.2 | 6.3 |  |  | HMG 3 | 0.25 | 0.1525 | 0.0875 | 0.0006 | 0.011 | 0.11 | 0.005 | 0.00045 |  | 0.32 | 189.36 | 16532 | 98.52
[16 empty] | 4172 |  | P4 | 0.22 | 0.14 | 0.06 | 0.0006 | 0.008 | 0.1 | 0.0046 | 0.0003 |  | 0.34 | 47.34
[16 empty] | 4183 |  | P4 | 0.26 | 0.17 | 0.07 | 0.0006 | 0.01 | 0.12 | 0.0054 | 0.0007 |  | 0.32 | 47.34
[16 empty] | 4185 |  | P4 | 0.26 | 0.15 | 0.11 | 0.0006 | 0.013 | 0.11 | 0.005 | 0.0004 |  | 0.31 | 94.68
25 | 2021-12-15 23:08 | 2021-12-28 20:09 | PROD | 2 | 89876 | 43 | 0 | 0 | 2 | 1 | 1.4 | 1 | 1.2 | 3.2 | 9.1 | 3538 |  | HMG 1 | 0.19 | 0.15 | 0.08 | 0.0006 | 0.01 | 0.12 | 0.0055 | 0.0004 |  | 0.25 | 189.36 | 22426 | 101.77
33 | 2021-12-15 23:12 | 2021-12-28 18:08 | PRZ | 1 | 86955 | 44 | 0 | 0 | 0 | 1 | 1.4 | 1 | 1.2 | 3.7 | 7.8 |  |  | HMG 4 | 0.22 | 0.125 | 0.1 | 0.000625 | 0.011 | 0.0825 | 0.005625 | 0.00075 |  | 0.21275 | 195.16 | 24698 | 99.05
[16 empty] | 4159 |  | P4 | 0.19 | 0.14 | 0.07 | 0.0006 | 0.012 | 0.09 | 0.0057 | 0.001 |  | 0.28 | 48.79
[16 empty] | 3534 |  | P4 | 0.25 | 0.14 | 0.06 | 0.0006 | 0.009 | 0.08 | 0.0053 | 0.0008 |  | 0.001 | 48.79
[16 empty] | 4161 |  | P4 | 0.28 | 0.08 | 0.13 | 0.0007 | 0.014 | 0.06 | 0.0063 | 0.0008 |  | 0.29 | 48.79
[16 empty] | 4162 |  | P4 | 0.16 | 0.14 | 0.14 | 0.0006 | 0.009 | 0.1 | 0.0052 | 0.0004 |  | 0.28 | 48.79
29 | 2021-12-16 05:01 | 2021-12-27 10:07 | PROD | 1 | 76753 | 39 | 0 | 0 | 0 | 1 | 1.4 | 1 | 1.2 | 4.6 | 7.4 |  |  | HMG 4 | 0.235 | 0.1725 | 0.1075 | 0.0006 | 0.01125 | 0.0975 | 0.005225 | 0.000475 |  | 0.305 | 189.36 | 15748 | 99.18
[16 empty] | 4181 |  | P4 | 0.21 | 0.18 | 0.1 | 0.0006 | 0.01 | 0.12 | 0.0054 | 0.0005 |  | 0.28 | 47.34
[16 empty] | 4184 |  | P4 | 0.16 | 0.18 | 0.14 | 0.0006 | 0.011 | 0.08 | 0.0057 | 0.0004 |  | 0.28 | 47.34
[16 empty] | 4185 |  | P4 | 0.26 | 0.15 | 0.11 | 0.0006 | 0.013 | 0.11 | 0.005 | 0.0004 |  | 0.31 | 47.34
[16 empty] | 4186 |  | P4 | 0.31 | 0.18 | 0.08 | 0.0006 | 0.011 | 0.08 | 0.0048 | 0.0006 |  | 0.35 | 47.34
63 | 2021-12-16 11:58 | 2021-12-30 14:47 | PROD | 2 | 97076 | 49 | 0 | 0 | 1 | 1 | 1.4 | 1 | 1.2 | 3.2 | 10.3 |  |  | HMG 3 | 0.215 | 0.1275 | 0.1 | 0.0006 | 0.01025 | 0.08 | 0.0055 | 0.0007 |  | 0.19525 | 189.36 | 23575 | 99.6
[16 empty] | 3534 |  | P4 | 0.25 | 0.14 | 0.06 | 0.0006 | 0.009 | 0.08 | 0.0053 | 0.0008 |  | 0.001 | 47.34
[16 empty] | 3541 |  | P4 | 0.22 | 0.13 | 0.12 | 0.0006 | 0.011 | 0.08 | 0.0056 | 0.0006 |  | 0.26 | 94.68
[16 empty] | 4167 |  | P4 | 0.17 | 0.11 | 0.1 | 0.0006 | 0.01 | 0.08 | 0.0055 | 0.0008 |  | 0.26 | 47.34
32 | 2021-12-16 20:30 | 2021-12-30 10:47 | PROD | 2 | 92607 | 46 | 0 | 0 | 0 | 1 | 1.4 | 1 | 1.2 | 4.5 | 10.2 |  |  | HMG 3 | 0.2225 | 0.14 | 0.0975 | 0.0006 | 0.00975 | 0.1175 | 0.005425 | 0.000275 |  | 0.26 | 189.36 | 24024 | 98.86
[16 empty] | 3538 |  | P4 | 0.19 | 0.15 | 0.08 | 0.0006 | 0.01 | 0.12 | 0.0055 | 0.0004 |  | 0.25 | 47.34
[16 empty] | 3539 |  | P4 | 0.22 | 0.13 | 0.09 | 0.0006 | 0.009 | 0.17 | 0.0056 | 0.0003 |  | 0.25 | 47.34
[16 empty] | 4166 |  | P4 | 0.24 | 0.14 | 0.11 | 0.0006 | 0.01 | 0.09 | 0.0053 | 0.0002 |  | 0.27 | 94.68
26 | 2021-12-16 22:04 | 2021-12-28 17:39 | PROD | 1 | 79444 | 38 | 0 | 1 | 0 | 1 | 1.4 | 1 | 1.2 | 3.9 | 6.7 |  |  | HMG 3 | 0.2725 | 0.1625 | 0.0875 | 0.0006 | 0.01125 | 0.105 | 0.0052 | 0.000575 |  | 0.31 | 189.36 | 16255 | 97.39
[16 empty] | 4178 |  | P4 | 0.31 | 0.16 | 0.1 | 0.0006 | 0.012 | 0.07 | 0.005 | 0.0005 |  | 0.29 | 47.34
[16 empty] | 4183 |  | P4 | 0.26 | 0.17 | 0.07 | 0.0006 | 0.01 | 0.12 | 0.0054 | 0.0007 |  | 0.32 | 94.68
[16 empty] | 4185 |  | P4 | 0.26 | 0.15 | 0.11 | 0.0006 | 0.013 | 0.11 | 0.005 | 0.0004 |  | 0.31 | 47.34
2 | 2021-12-16 22:05 | 2021-12-26 08:52 | PROD | 1 | 73508 | 38 | 0 | 1 | 0 | 1 | 1.4 | 1 | 1.2 | 5 | 7 |  |  | HMG 3 | 0.2375 | 0.17 | 0.0975 | 0.0006 | 0.011 | 0.08 | 0.005075 | 0.000475 |  | 0.3125 | 189.36 | 16882 | 98.61
[16 empty] | 4179 |  | P4 | 0.17 | 0.14 | 0.09 | 0.0006 | 0.011 | 0.08 | 0.005 | 0.0003 |  | 0.27 | 47.34
[16 empty] | 4184 |  | P4 | 0.16 | 0.18 | 0.14 | 0.0006 | 0.011 | 0.08 | 0.0057 | 0.0004 |  | 0.28 | 47.34
[16 empty] | 4186 |  | P4 | 0.31 | 0.18 | 0.08 | 0.0006 | 0.011 | 0.08 | 0.0048 | 0.0006 |  | 0.35 | 94.68
88 | 2021-12-16 22:22 | 2021-12-27 17:56 | PROD | 1 | 74148 | 32 | 5 | 2 | 0 | 1 | 1.4 | 1 | 1.2 | 4.7 | 6.4 |  |  | HMG 4 | 0.2125 | 0.1625 | 0.1075 | 0.0006 | 0.01225 | 0.08 | 0.00515 | 0.000575 |  | 0.3075 | 189.36 | 14856 | 99.12
[16 empty] | 3527 |  | P4 | 0.12 | 0.14 | 0.1 | 0.0006 | 0.014 | 0.05 | 0.0051 | 0.0009 |  | 0.29 | 47.34
[16 empty] | 4184 |  | P4 | 0.16 | 0.18 | 0.14 | 0.0006 | 0.011 | 0.08 | 0.0057 | 0.0004 |  | 0.28 | 47.34
[16 empty] | 4185 |  | P4 | 0.26 | 0.15 | 0.11 | 0.0006 | 0.013 | 0.11 | 0.005 | 0.0004 |  | 0.31 | 47.34
[16 empty] | 4186 |  | P4 | 0.31 | 0.18 | 0.08 | 0.0006 | 0.011 | 0.08 | 0.0048 | 0.0006 |  | 0.35 | 47.34
46 | 2021-12-16 23:17 | 2021-12-31 03:02 | PROD | 2 | 99973 | 48 | 0 | 0 | 2 | 1 | 1.4 | 1 | 1.2 | 3.2 | 11.1 |  |  | HMG 7 | 0.2915 | 0.1265 | 0.0685 | 0.000705 | 0.00945 | 0.1275 | 0.00469 | 0.00053 |  | 0.291 | 191.02 | 24303 | 102.09
[16 empty] | 2220 |  | P24 | 0.28 | 0.11 | 0.08 | 0.0006 | 0.008 | 0.09 | 0.0047 | 0.0002 |  | 0.36 | 19.102
[16 empty] | 1270 |  | P24 | 0.29 | 0.11 | 0.04 | 0.001 | 0.008 | 0.13 | 0.0046 | 0.0004 |  | 0.31 | 38.204
[16 empty] | 2222 |  | P24 | 0.41 | 0.17 | 0.12 | 0.0007 | 0.012 | 0.14 | 0.005 | 0.0009 |  | 0.24 | 9.551
[16 empty] | 1271 |  | P24 | 0.27 | 0.14 | 0.08 | 0.0006 | 0.009 | 0.11 | 0.0048 | 0.0006 |  | 0.24 | 28.653
[16 empty] | 2223 |  | P24 | 0.28 | 0.11 | 0.06 | 0.0007 | 0.009 | 0.09 | 0.0046 | 0.0005 |  | 0.29 | 38.204
[16 empty] | 1273 |  | P24 | 0.26 | 0.13 | 0.08 | 0.0006 | 0.011 | 0.17 | 0.0046 | 0.0006 |  | 0.27 | 28.653
[16 empty] | 2225 |  | P24 | 0.33 | 0.15 | 0.07 | 0.0006 | 0.011 | 0.17 | 0.0048 | 0.0007 |  | 0.31 | 28.653
39 | 2021-12-17 05:03 | 2021-12-28 06:18 | PROD | 1 | 75943 | 39 | 0 | 1 | 0 | 1 | 1.4 | 1 | 1.2 | 5.4 | 6.3 |  |  | HMG 3 | 0.2425 | 0.1475 | 0.1 | 0.0006 | 0.01075 | 0.1075 | 0.00745 | 0.00055 |  | 0.3025 | 189.36 | 15045 | 98.94
[16 empty] | 3501 |  | P4 | 0.27 | 0.15 | 0.12 | 0.0006 | 0.013 | 0.1 | 0.0084 | 0.0005 |  | 0.3 | 47.34
[16 empty] | 3502 |  | P4 | 0.28 | 0.16 | 0.08 | 0.0006 | 0.01 | 0.11 | 0.0071 | 0.0007 |  | 0.32 | 94.68
[16 empty] | 3510 |  | P4 | 0.14 | 0.12 | 0.12 | 0.0006 | 0.01 | 0.11 | 0.0072 | 0.0003 |  | 0.27 | 47.34
52 | 2021-12-17 12:12 | 2021-12-31 07:45 | PROD | 2 | 94873 | 48 | 0 | 1 | 0 | 1 | 1.4 | 1 | 1.3 | 3.2 | 8.9 |  |  | HMG 2 | 0.26 | 0.14 | 0.1 | 0.0006 | 0.01075 | 0.08 | 0.005575 | 0.000575 |  | 0.2825 | 189.36 | 23983 | 99.08
[16 empty] | 4167 |  | P4 | 0.17 | 0.11 | 0.1 | 0.0006 | 0.01 | 0.08 | 0.0055 | 0.0008 |  | 0.26 | 47.34
[16 empty] | 4168 |  | P4 | 0.29 | 0.15 | 0.1 | 0.0006 | 0.011 | 0.08 | 0.0056 | 0.0005 |  | 0.29 | 142.02
27 | 2021-12-17 12:17 | 2021-12-28 09:50 | PROD | 1 | 74774 | 39 | 0 | 1 | 0 | 1 | 1.4 | 1 | 1.2 | 2.6 | 7.2 |  |  | HMG 4 | 0.2425 | 0.145 | 0.095 | 0.0006 | 0.0095 | 0.0975 | 0.0051 | 0.000575 |  | 0.3 | 189.36 | 14944 | 99.21
[16 empty] | 3529 |  | P4 | 0.35 | 0.15 | 0.1 | 0.0006 | 0.01 | 0.13 | 0.0057 | 0.0006 |  | 0.28 | 47.34
[16 empty] | 4167 |  | P4 | 0.17 | 0.11 | 0.1 | 0.0006 | 0.01 | 0.08 | 0.0055 | 0.0008 |  | 0.26 | 47.34
[16 empty] | 4168 |  | P4 | 0.29 | 0.15 | 0.1 | 0.0006 | 0.011 | 0.08 | 0.0056 | 0.0005 |  | 0.29 | 47.34
[16 empty] | 4188 |  | P4 | 0.16 | 0.17 | 0.08 | 0.0006 | 0.007 | 0.1 | 0.0036 | 0.0004 |  | 0.37 | 47.34
57 | 2021-12-17 20:03 | 2021-12-29 18:49 | PROD | 2 | 82270 | 41 | 0 | 0 | 0 | 1 | 1.4 | 1 | 1.4 | 3.2 | 10 |  |  | HMG 4 | 0.2575 | 0.1575 | 0.0675 | 0.0006 | 0.00925 | 0.1025 | 0.005275 | 0.0005 |  | 0.325 | 189.36 | 20064 | 99.1
[16 empty] | 4150 |  | P4 | 0.32 | 0.17 | 0.03 | 0.0006 | 0.008 | 0.07 | 0.0051 | 0.0008 |  | 0.43 | 47.34
[16 empty] | 3526 |  | P4 | 0.17 | 0.16 | 0.06 | 0.0006 | 0.009 | 0.09 | 0.0048 | 0.0002 |  | 0.34 | 47.34
[16 empty] | 3529 |  | P4 | 0.35 | 0.15 | 0.1 | 0.0006 | 0.01 | 0.13 | 0.0057 | 0.0006 |  | 0.28 | 47.34
[16 empty] | 3538 |  | P4 | 0.19 | 0.15 | 0.08 | 0.0006 | 0.01 | 0.12 | 0.0055 | 0.0004 |  | 0.25 | 47.34
22 | 2021-12-17 22:06 | 2021-12-30 06:25 | PROD | 1 | 83590 | 40 | 0 | 1 | 0 | 1 | 1.4 | 1 | 1.2 | 3.9 | 7.8 |  |  | HMG 4 | 0.2625 | 0.1525 | 0.085 | 0.0006 | 0.01 | 0.1075 | 0.0046 | 0.00045 |  | 0.3275 | 189.36 | 16746 | 97.75
[16 empty] | 4154 |  | P4 | 0.31 | 0.14 | 0.11 | 0.0006 | 0.016 | 0.12 | 0.0055 | 0.0008 |  | 0.27 | 47.34
[16 empty] | 4166 |  | P4 | 0.24 | 0.14 | 0.11 | 0.0006 | 0.01 | 0.09 | 0.0053 | 0.0002 |  | 0.27 | 47.34
[16 empty] | 4187 |  | P4 | 0.34 | 0.16 | 0.04 | 0.0006 | 0.007 | 0.12 | 0.004 | 0.0004 |  | 0.4 | 47.34
[16 empty] | 4188 |  | P4 | 0.16 | 0.17 | 0.08 | 0.0006 | 0.007 | 0.1 | 0.0036 | 0.0004 |  | 0.37 | 47.34
13 | 2021-12-17 22:07 | 2021-12-27 14:23 | PROD | 1 | 75240 | 39 | 0 | 1 | 0 | 1 | 1.4 | 1 | 1.2 | 5.7 | 7.7 |  |  | HMG 2 | 0.29 | 0.155 | 0.0475 | 0.0006 | 0.0075 | 0.1175 | 0.00405 | 0.0004 |  | 0.3825 | 189.36 | 17644 | 98.68
[16 empty] | 4187 |  | P4 | 0.34 | 0.16 | 0.04 | 0.0006 | 0.007 | 0.12 | 0.004 | 0.0004 |  | 0.4 | 142.02
[16 empty] | 4189 |  | P4 | 0.14 | 0.14 | 0.07 | 0.0006 | 0.009 | 0.11 | 0.0042 | 0.0004 |  | 0.33 | 47.34
58 | 2021-12-17 22:17 | 2021-12-28 14:33 | PROD | 1 | 73679 | 39 | 0 | 0 | 0 | 1 | 1.4 | 1 | 1.2 | 4.4 | 7.5 |  |  | HMG 2 | 0.225 | 0.135 | 0.065 | 0.0006 | 0.0075 | 0.14 | 0.0045 | 0.0004 |  | 0.355 | 189.36 | 14341 | 99.22
[16 empty] | 4163 |  | P4 | 0.29 | 0.1 | 0.05 | 0.0006 | 0.008 | 0.18 | 0.0054 | 0.0004 |  | 0.34 | 94.68
[16 empty] | 4188 |  | P4 | 0.16 | 0.17 | 0.08 | 0.0006 | 0.007 | 0.1 | 0.0036 | 0.0004 |  | 0.37 | 94.68
65 | 2021-12-17 23:12 | 2021-12-31 22:22 | PROD | 2 | 95114 | 45 | 0 | 1 | 0 | 1 | 1.4 | 1 | 1.3 | 3.2 | 7.6 |  |  | HL 2 | 0.3125 | 0.104 | 0.261 |  | 0.0103 | 0.0362 | 0.00035 | 0.00575 | 0.00665 |  | 189.76 | 22142 | 99.45
[16 empty] | 2717 | A2/717 | HL | 0.235 | 0.106 | 0.233 |  | 0.0096 | 0.0375 | 0.0004 | 0.0036 | 0.0038 |  | 94.88
[16 empty] | 2716 | A2/716 | HL | 0.39 | 0.102 | 0.289 |  | 0.011 | 0.0349 | 0.0003 | 0.0079 | 0.0095 |  | 94.88
94 | 2021-12-18 05:01 | 2021-12-29 06:22 | PROD | 1 | 75852 | 39 | 0 | 1 | 0 | 1 | 1.4 | 1 | 1.4 | 4 | 6.4 | 4189 |  | HMG 1 | 0.14 | 0.14 | 0.07 | 0.0006 | 0.009 | 0.11 | 0.0042 | 0.0004 |  | 0.33 | 189.36 | 15013 | 98.87
34 | 2021-12-18 05:05 | 2021-12-29 09:57 | PROD | 1 | 76475 | 39 | 0 | 1 | 0 | 1 | 1.4 | 1 | 1.2 | 4 | 6.7 |  |  | HMG 3 | 0.2475 | 0.1425 | 0.085 | 0.0006 | 0.01175 | 0.11 | 0.0071 | 0.00055 |  | 0.315 | 189.36 | 15404 | 97.84
[16 empty] | 3503 |  | P4 | 0.21 | 0.15 | 0.07 | 0.0006 | 0.01 | 0.1 | 0.0071 | 0.0005 |  | 0.35 | 47.34
[16 empty] | 3509 |  | P4 | 0.2 | 0.16 | 0.07 | 0.0006 | 0.011 | 0.12 | 0.0069 | 0.0007 |  | 0.31 | 47.34
[16 empty] | 4138 |  | P4 | 0.29 | 0.13 | 0.1 | 0.0006 | 0.013 | 0.11 | 0.0072 | 0.0005 |  | 0.3 | 94.68
41 | 2021-12-18 22:05 | 2021-12-31 15:53 | PRZ | 1 | 86633 | 43 | 0 | 1 | 0 | 1 | 1.4 | 1 | 1.2 | 3.4 | 8.4 |  |  | HMG 3 | 0.2375 | 0.1425 | 0.08 | 0.0006 | 0.01025 | 0.1225 | 0.005525 | 0.00045 |  | 0.2675 | 195.16 | 23438 | 98.91
[16 empty] | 4163 |  | P4 | 0.29 | 0.1 | 0.05 | 0.0006 | 0.008 | 0.18 | 0.0054 | 0.0004 |  | 0.34 | 48.79
[16 empty] | 3538 |  | P4 | 0.19 | 0.15 | 0.08 | 0.0006 | 0.01 | 0.12 | 0.0055 | 0.0004 |  | 0.25 | 97.58
[16 empty] | 4164 |  | P4 | 0.28 | 0.17 | 0.11 | 0.0006 | 0.013 | 0.07 | 0.0057 | 0.0006 |  | 0.23 | 48.79
72 | 2021-12-18 22:09 | 2021-12-31 06:19 | PROD | 1 | 80660 | 40 | 0 | 1 | 0 | 1 | 1.4 | 1 | 1.2 | 3.6 | 6.5 |  |  | HL 2 | 0.1685 | 0.0805 | 0.162 |  | 0.00875 | 0.0518 | 0.0006 | 0.00555 | 0.0038 |  | 189.74 | 15449 | 94.75
[16 empty] | 2607 | A2/607 | HL | 0.154 | 0.074 | 0.147 |  | 0.008 | 0.0522 | 0.0006 | 0.0049 | 0.0033 |  | 94.87
[16 empty] | 2606 | A2/606 | HL | 0.183 | 0.087 | 0.177 |  | 0.0095 | 0.0514 | 0.0006 | 0.0062 | 0.0043 |  | 94.87
81 | 2021-12-18 22:11 | 2021-12-29 17:33 | PROD | 1 | 74038 | 10 | 29 | 1 | 0 | 1.1 | 1.4 | 1 | 1.2 | 4 | 8 |  |  | HMG 2 | 0.1725 | 0.165 | 0.0775 | 0.0006 | 0.01 | 0.0975 | 0.0048 | 0.000575 |  | 0.28 | 189.36 | 14805 | 98.33
[16 empty] | 4181 |  | P4 | 0.21 | 0.18 | 0.1 | 0.0006 | 0.01 | 0.12 | 0.0054 | 0.0005 |  | 0.28 | 47.34
[16 empty] | 4190 |  | P4 | 0.16 | 0.16 | 0.07 | 0.0006 | 0.01 | 0.09 | 0.0046 | 0.0006 |  | 0.28 | 142.02
45 | 2021-12-18 23:00 | 2022-01-02 15:25 | PROD | 2 | 101543 | 49 | 0 | 1 | 0 | 1 | 1.4 | 1 | 1.2 | 3.2 | 8.7 |  |  | HMG 4 | 0.2310761 | 0.1239585 | 0.1069879 | 0.0006402767 | 0.01060242 | 0.1140017 | 0.005489239 | 0.0005000865 |  | 0.246936 | 189.688 | 26394 | 98.79
[16 empty] | 1145 |  | P24 | 0.28 | 0.06 | 0.1 | 0.0006 | 0.013 | 0.11 | 0.005 | 0.0006 |  | 0.22 | 19.1
[16 empty] | 1150 |  | P24 | 0.27 | 0.14 | 0.1 | 0.001 | 0.011 | 0.12 | 0.0051 | 0.0005 |  | 0.2 | 19.1
[16 empty] | 3539 |  | P4 | 0.22 | 0.13 | 0.09 | 0.0006 | 0.009 | 0.17 | 0.0056 | 0.0003 |  | 0.25 | 56.808
[16 empty] | 3541 |  | P4 | 0.22 | 0.13 | 0.12 | 0.0006 | 0.011 | 0.08 | 0.0056 | 0.0006 |  | 0.26 | 94.68
80 | 2021-12-19 02:04 | 2021-12-29 14:18 | PROD | 1 | 71908 | 36 | 0 | 3 | 0 | 1 | 1.4 | 1 | 1.2 | 4.8 | 6.1 |  |  | HMG 2 | 0.315 | 0.155 | 0.09 | 0.0006 | 0.0125 | 0.07 | 0.00565 | 0.00055 |  | 0.3 | 189.36 | 14366 | 99.11
[16 empty] | 3532 |  | P4 | 0.23 | 0.14 | 0.07 | 0.0006 | 0.01 | 0.08 | 0.0054 | 0.0006 |  | 0.3 | 94.68
[16 empty] | 4191 |  | P4 | 0.4 | 0.17 | 0.11 | 0.0006 | 0.015 | 0.06 | 0.0059 | 0.0005 |  | 0.3 | 94.68
51 | 2021-12-19 06:22 | 2021-12-30 09:28 | PROD | 1 | 78262 | 37 | 0 | 1 | 1 | 1 | 1.4 | 1 | 1.2 | 4.5 | 6.8 |  |  | HMG 3 | 0.2025 | 0.165 | 0.085 | 0.0006 | 0.01 | 0.1025 | 0.0052 | 0.00055 |  | 0.285 | 189.36 | 15560 | 100.62
[16 empty] | 3532 |  | P4 | 0.23 | 0.14 | 0.07 | 0.0006 | 0.01 | 0.08 | 0.0054 | 0.0006 |  | 0.3 | 47.34
[16 empty] | 4181 |  | P4 | 0.21 | 0.18 | 0.1 | 0.0006 | 0.01 | 0.12 | 0.0054 | 0.0005 |  | 0.28 | 94.68
[16 empty] | 4190 |  | P4 | 0.16 | 0.16 | 0.07 | 0.0006 | 0.01 | 0.09 | 0.0046 | 0.0006 |  | 0.28 | 47.34
60 | 2021-12-19 06:23 | 2021-12-30 09:28 | PROD | 1 | 78747 | 39 | 0 | 1 | 1 | 1 | 1.4 | 1 | 1.2 | 3.4 | 7 |  |  | HMG 2 | 0.2575 | 0.1675 | 0.0925 | 0.0006 | 0.0115 | 0.075 | 0.005425 | 0.00075 |  | 0.2725 | 189.36 | 14776 | 101.28
[16 empty] | 4157 |  | P4 | 0.29 | 0.17 | 0.1 | 0.0006 | 0.012 | 0.07 | 0.0057 | 0.0008 |  | 0.27 | 142.02
[16 empty] | 4190 |  | P4 | 0.16 | 0.16 | 0.07 | 0.0006 | 0.01 | 0.09 | 0.0046 | 0.0006 |  | 0.28 | 47.34
10 | 2021-12-19 19:40 | 2022-01-01 22:12 | PROD | 2 | 100753 | 48 | 0 | 1 | 0 | 1 | 1.4 | 1 | 1.5 | 3.2 | 9.2 |  |  | HMG 3 | 0.225 | 0.135 | 0.1425 | 0.0006 | 0.014 | 0.08 | 0.0051 | 0.00055 |  | 0.28 | 189.36 | 27097 | 99.04
[16 empty] | 3523 |  | P4 | 0.34 | 0.16 | 0.18 | 0.0006 | 0.018 | 0.09 | 0.0049 | 0.001 |  | 0.31 | 47.34
[16 empty] | 4166 |  | P4 | 0.24 | 0.14 | 0.11 | 0.0006 | 0.01 | 0.09 | 0.0053 | 0.0002 |  | 0.27 | 47.34
[16 empty] | 4175 |  | P4 | 0.16 | 0.12 | 0.14 | 0.0006 | 0.014 | 0.07 | 0.0051 | 0.0005 |  | 0.27 | 94.68
62 | 2021-12-19 22:06 | 2021-12-31 09:24 | PROD | 1 | 79512 | 39 | 0 | 1 | 0 | 1 | 1.4 | 1 | 1.3 | 3.2 | 7.5 |  |  | HMG 2 | 0.255 | 0.14 | 0.1 | 0.0006 | 0.01025 | 0.08 | 0.004875 | 0.000375 |  | 0.29 | 189.36 | 15739 | 98.85
[16 empty] | 3527 |  | P4 | 0.12 | 0.14 | 0.1 | 0.0006 | 0.014 | 0.05 | 0.0051 | 0.0009 |  | 0.29 | 47.34
[16 empty] | 4192 |  | P4 | 0.3 | 0.14 | 0.1 | 0.0006 | 0.009 | 0.09 | 0.0048 | 0.0002 |  | 0.29 | 142.02
53 | 2021-12-19 22:07 | 2022-01-01 14:43 | PRZ | 1 | 87091 | 41 | 0 | 0 | 0 | 1 | 1.4 | 1 | 1.4 | 4 | 9.5 |  |  | HMG 4 | 0.27 | 0.1375 | 0.105 | 0.0006 | 0.011 | 0.0875 | 0.00555 | 0.0006 |  | 0.27 | 195.16 | 24490 | 99.4
[16 empty] | 4165 |  | P4 | 0.38 | 0.15 | 0.11 | 0.0006 | 0.013 | 0.1 | 0.0058 | 0.0009 |  | 0.26 | 48.79
[16 empty] | 4166 |  | P4 | 0.24 | 0.14 | 0.11 | 0.0006 | 0.01 | 0.09 | 0.0053 | 0.0002 |  | 0.27 | 48.79
[16 empty] | 4167 |  | P4 | 0.17 | 0.11 | 0.1 | 0.0006 | 0.01 | 0.08 | 0.0055 | 0.0008 |  | 0.26 | 48.79
[16 empty] | 4168 |  | P4 | 0.29 | 0.15 | 0.1 | 0.0006 | 0.011 | 0.08 | 0.0056 | 0.0005 |  | 0.29 | 48.79
20 | 2021-12-19 22:10 | 2022-01-01 06:16 | PROD | 1 | 85002 | 41 | 0 | 3 | 0 | 1 | 1.4 | 1 | 1.4 | 3.2 | 6.3 |  |  | HMG 3 | 0.3 | 0.1475 | 0.0975 | 0.0006 | 0.01075 | 0.08 | 0.00505 | 0.000375 |  | 0.2925 | 189.36 | 16821 | 98.74
[16 empty] | 4152 |  | P4 | 0.2 | 0.14 | 0.08 | 0.0006 | 0.01 | 0.08 | 0.0047 | 0.0006 |  | 0.29 | 47.34
[16 empty] | 4191 |  | P4 | 0.4 | 0.17 | 0.11 | 0.0006 | 0.015 | 0.06 | 0.0059 | 0.0005 |  | 0.3 | 47.34
[16 empty] | 4192 |  | P4 | 0.3 | 0.14 | 0.1 | 0.0006 | 0.009 | 0.09 | 0.0048 | 0.0002 |  | 0.29 | 94.68
54 | 2021-12-19 23:01 | 2022-01-02 11:48 | PROD | 2 | 94161 | 47 | 0 | 0 | 0 | 1 | 1.4 | 1 | 1.2 | 3.3 | 10.7 |  |  | HMG 2 | 0.185 | 0.1575 | 0.1025 | 0.0006 | 0.0115 | 0.13 | 0.0052 | 0.000525 |  | 0.2675 | 189.36 | 23473 | 99.12
[16 empty] | 4165 |  | P4 | 0.38 | 0.15 | 0.11 | 0.0006 | 0.013 | 0.1 | 0.0058 | 0.0009 |  | 0.26 | 47.34
[16 empty] | 4170 |  | P4 | 0.12 | 0.16 | 0.1 | 0.0006 | 0.011 | 0.14 | 0.005 | 0.0004 |  | 0.27 | 142.02
74 | 2021-12-20 04:58 | 2021-12-31 09:23 | PROD | 1 | 75286 | 37 | 0 | 3 | 1 | 1 | 1.4 | 1 | 1.2 | 3.6 | 5.6 |  |  | HL 3 | 0.23575 | 0.09775 | 0.22975 |  | 0.00975 | 0.047925 | 0.000675 | 0.0126 | 0.0105 |  | 189.74 | 14773 | 97.01
[16 empty] | 2611 | A2/611 | HL | 0.144 | 0.083 | 0.244 |  | 0.0085 | 0.0542 | 0.0007 | 0.0077 | 0.006 |  | 94.87
[16 empty] | 2597 | A2/597 | HL | 0.305 | 0.121 | 0.182 |  | 0.012 | 0.0295 | 0.0007 | 0.017 | 0.011 |  | 47.435
[16 empty] | 2608 | A2/608 | HL | 0.35 | 0.104 | 0.249 |  | 0.01 | 0.0538 | 0.0006 | 0.018 | 0.019 |  | 47.435
50 | 2021-12-20 05:01 | 2022-01-02 06:22 | PROD | 1 | 90554 | 46 | 0 | 1 | 0 | 1 | 1.4 | 1 | 1.5 | 3.9 | 6.6 |  |  | HMG 3 | 0.1925 | 0.156 | 0.0885 | 0.0006 | 0.01 | 0.082 | 0.004615 | 0.00043 |  | 0.3135 | 189.36 | 18881 | 98.68
[16 empty] | 4157 |  | P4 | 0.29 | 0.17 | 0.1 | 0.0006 | 0.012 | 0.07 | 0.0057 | 0.0008 |  | 0.27 | 47.34
[16 empty] | 4177 |  | P4 | 0.16 | 0.13 | 0.09 | 0.0006 | 0.012 | 0.07 | 0.005 | 0.0002 |  | 0.28 | 66.276
[16 empty] | 4188 |  | P4 | 0.16 | 0.17 | 0.08 | 0.0006 | 0.007 | 0.1 | 0.0036 | 0.0004 |  | 0.37 | 75.744
68 | 2021-12-20 12:21 | 2022-01-03 14:08 | PROD | 2 | 97006 | 46 | 0 | 0 | 0 | 1 | 1.4 | 1 | 1.2 | 4.4 | 8.3 |  |  | HL 3 | 0.36975 | 0.123 | 0.319 |  | 0.01125 | 0.0607 | 0.000325 | 0.005075 | 0.006125 |  | 189.76 | 24288 | 98.95
[16 empty] | 2699 | A2/699 | HL | 0.281 | 0.113 | 0.289 |  | 0.01 | 0.0402 | 0.0003 | 0.0039 | 0.0061 |  | 47.44
[16 empty] | 2698 | A2/698 | HL | 0.384 | 0.126 | 0.316 |  | 0.011 | 0.0723 | 0.0004 | 0.0053 | 0.005 |  | 94.88
[16 empty] | 2700 | A2/700 | HL | 0.43 | 0.127 | 0.355 |  | 0.013 | 0.058 | 0.0002 | 0.0058 | 0.0084 |  | 47.44
95 | 2021-12-20 15:18 | 2022-01-02 11:07 | PROD | 2 | 89401 | 43 | 0 | 1 | 0 | 1 | 1.4 | 1 | 1.2 | 3.7 | 11.5 |  |  | HMG 2 | 0.205 | 0.165 | 0.11 | 0.0006 | 0.0105 | 0.07 | 0.0056 | 0.00045 |  | 0.27 | 189.36 | 22918 | 99.28
[16 empty] | 4168 |  | P4 | 0.29 | 0.15 | 0.1 | 0.0006 | 0.011 | 0.08 | 0.0056 | 0.0005 |  | 0.29 | 94.68
[16 empty] | 4169 |  | P4 | 0.12 | 0.18 | 0.12 | 0.0006 | 0.01 | 0.06 | 0.0056 | 0.0004 |  | 0.25 | 94.68
93 | 2021-12-20 22:10 | 2022-01-02 17:57 | PROD | 1 | 88990 | 42 | 0 | 1 | 0 | 1 | 1.4 | 1 | 1.2 | 4.2 | 8.1 |  |  | HMG 2 | 0.285 | 0.165 | 0.07 | 0.0006 | 0.01 | 0.08 | 0.0052 | 0.00055 |  | 0.31 | 189.36 | 18949 | 98.61
[16 empty] | 3528 |  | P4 | 0.32 | 0.17 | 0.07 | 0.0006 | 0.01 | 0.09 | 0.005 | 0.0005 |  | 0.3 | 94.68
[16 empty] | 3536 |  | P4 | 0.25 | 0.16 | 0.07 | 0.0006 | 0.01 | 0.07 | 0.0054 | 0.0006 |  | 0.32 | 94.68
42 | 2021-12-20 22:15 | 2022-01-01 14:21 | PROD | 1 | 80922 | 41 | 0 | 1 | 0 | 1 | 1.4 | 1 | 1.2 | 4.2 | 6.4 | 4193 |  | HMG 1 | 0.31 | 0.15 | 0.08 | 0.0006 | 0.01 | 0.12 | 0.0052 | 0.0002 |  | 0.31 | 189.36 | 15568 | 98.25
55 | 2021-12-21 00:58 | 2022-01-02 09:32 | PROD | 1 | 85325 | 42 | 0 | 2 | 0 | 1 | 1.4 | 1 | 1.4 | 3.4 | 6.2 |  |  | HMG 3 | 0.2775 | 0.155 | 0.0775 | 0.0006 | 0.0105 | 0.0925 | 0.00505 | 0.00035 |  | 0.2975 | 189.36 | 17451 | 97.74
[16 empty] | 3528 |  | P4 | 0.32 | 0.17 | 0.07 | 0.0006 | 0.01 | 0.09 | 0.005 | 0.0005 |  | 0.3 | 94.68
[16 empty] | 4177 |  | P4 | 0.16 | 0.13 | 0.09 | 0.0006 | 0.012 | 0.07 | 0.005 | 0.0002 |  | 0.28 | 47.34
[16 empty] | 4193 |  | P4 | 0.31 | 0.15 | 0.08 | 0.0006 | 0.01 | 0.12 | 0.0052 | 0.0002 |  | 0.31 | 47.34
23 | 2021-12-21 12:21 | 2022-01-04 00:58 | PROD | 2 | 94932 | 47 | 0 | 0 | 0 | 1 | 1.4 | 1 | 1.2 | 4.3 | 10 |  |  | HMG 2 | 0.1825 | 0.1325 | 0.11 | 0.0006 | 0.0125 | 0.0725 | 0.0051 | 0.0006 |  | 0.29 | 189.36 | 23758 | 99.09
[16 empty] | 3533 |  | P4 | 0.25 | 0.17 | 0.02 | 0.0006 | 0.008 | 0.08 | 0.0051 | 0.0009 |  | 0.35 | 47.34
[16 empty] | 4175 |  | P4 | 0.16 | 0.12 | 0.14 | 0.0006 | 0.014 | 0.07 | 0.0051 | 0.0005 |  | 0.27 | 142.02
79 | 2021-12-21 15:00 | 2022-01-03 01:58 | PROD | 2 | 86385 | 43 | 0 | 0 | 0 | 1 | 1.4 | 1 | 1.2 | 3.4 | 10.1 |  |  | HMG 2 | 0.1875 | 0.1575 | 0.0975 | 0.0006 | 0.01 | 0.075 | 0.0047 | 0.000625 |  | 0.295 | 189.36 | 21971 | 99.1
[16 empty] | 4169 |  | P4 | 0.12 | 0.18 | 0.12 | 0.0006 | 0.01 | 0.06 | 0.0056 | 0.0004 |  | 0.25 | 47.34
[16 empty] | 4173 |  | P4 | 0.21 | 0.15 | 0.09 | 0.0006 | 0.01 | 0.08 | 0.0044 | 0.0007 |  | 0.31 | 142.02
75 | 2021-12-21 20:12 | 2022-01-04 10:11 | PROD | 2 | 94115 | 46 | 0 | 0 | 0 | 1 | 1.4 | 1 | 1.2 | 4.9 | 10.3 |  |  | HMG 2 | 0.23 | 0.16 | 0.055 | 0.0006 | 0.009 | 0.08 | 0.00475 | 0.0008 |  | 0.33 | 189.36 | 23610 | 98.4
[16 empty] | 3533 |  | P4 | 0.25 | 0.17 | 0.02 | 0.0006 | 0.008 | 0.08 | 0.0051 | 0.0009 |  | 0.35 | 94.68
[16 empty] | 4173 |  | P4 | 0.21 | 0.15 | 0.09 | 0.0006 | 0.01 | 0.08 | 0.0044 | 0.0007 |  | 0.31 | 94.68
85 | 2021-12-21 22:04 | 2022-01-02 14:29 | PROD | 1 | 81695 | 48 | 0 | 2 | 0 | 1 | 1.4 | 1 | 1.2 | 3.4 | 6.4 |  |  | HMG 2 | 0.18 | 0.14 | 0.085 | 0.0006 | 0.0105 | 0.115 | 0.0056 | 0.0006 |  | 0.27 | 189.36 | 17162 | 98.79
[16 empty] | 4158 |  | P4 | 0.16 | 0.14 | 0.07 | 0.0006 | 0.01 | 0.12 | 0.0057 | 0.0007 |  | 0.28 | 94.68
[16 empty] | 4195 |  | P4 | 0.2 | 0.14 | 0.1 | 0.0006 | 0.011 | 0.11 | 0.0055 | 0.0005 |  | 0.26 | 94.68
89 | 2021-12-21 23:06 | 2022-01-04 22:57 | PROD | 2 | 98950 | 49 | 0 | 1 | 0 | 1 | 1.4 | 1 | 1.4 | 4 | 10.2 | 4176 |  | HMG 1 | 0.12 | 0.11 | 0.09 | 0.0006 | 0.008 | 0.11 | 0.004 | 0.0002 |  | 0.29 | 189.36 | 24452 | 99.21
67 | 2021-12-21 23:58 | 2022-01-03 09:16 | PROD | 1 | 86110 | 41 | 0 | 0 | 0 | 1 | 1.4 | 1 | 1.2 | 3.7 | 6.9 |  |  | HMG 2 HL 2 | 0.279033 | 0.1305487 | 0.1793314 |  | 0.01115088 | 0.08602919 | 0.003482486 | 0.002567294 |  |  | 189.512 | 17842 | 99.03
[16 empty] | 2700 | A2/700 | HL | 0.43 | 0.127 | 0.355 |  | 0.013 | 0.058 | 0.0002 | 0.0058 | 0.0084 |  | 47.435
[16 empty] | 2713 | A2/713 | HL | 0.303 | 0.132 | 0.323 |  | 0.011 | 0.0304 | 0.0006 | 0.0048 | 0.0078 |  | 28.461
[16 empty] | 4158 |  | P4 | 0.16 | 0.14 | 0.07 | 0.0006 | 0.01 | 0.12 | 0.0057 | 0.0007 |  | 0.28 | 66.276
[16 empty] | 4194 |  | P4 | 0.28 | 0.12 | 0.07 | 0.0006 | 0.011 | 0.1 | 0.0054 | 0.0006 |  | 0.33 | 47.34
19 | 2021-12-22 12:25 | 2022-01-05 03:08 | PROD | 2 | 96527 | 49 | 0 | 0 | 0 | 1.6 | 1.4 | 1 | 1.4 | 4.1 | 11.9 |  |  | HMG 3 | 0.17 | 0.1375 | 0.095 | 0.0006 | 0.0125 | 0.0725 | 0.005175 | 0.0004 |  | 0.295 | 189.36 | 24459 | 99.14
[16 empty] | 4151 |  | P4 | 0.23 | 0.13 | 0.08 | 0.0006 | 0.012 | 0.05 | 0.0051 | 0.0006 |  | 0.34 | 47.34
[16 empty] | 4153 |  | P4 | 0.13 | 0.16 | 0.12 | 0.0006 | 0.014 | 0.1 | 0.0056 | 0.0006 |  | 0.28 | 47.34
[16 empty] | 4177 |  | P4 | 0.16 | 0.13 | 0.09 | 0.0006 | 0.012 | 0.07 | 0.005 | 0.0002 |  | 0.28 | 94.68
64 | 2021-12-22 12:27 | 2022-01-04 10:07 | PROD | 2 | 91375 | 43 | 0 | 1 | 0 | 1 | 1.4 | 1 | 1.2 | 3.9 | 9.5 |  |  | HMG 3 | 0.165 | 0.1225 | 0.0875 | 0.0006 | 0.009 | 0.1 | 0.004325 | 0.000375 |  | 0.295 | 189.36 | 22901 | 98.84
[16 empty] | 4174 |  | P4 | 0.19 | 0.13 | 0.06 | 0.0006 | 0.007 | 0.11 | 0.0041 | 0.0004 |  | 0.31 | 94.68
[16 empty] | 4175 |  | P4 | 0.16 | 0.12 | 0.14 | 0.0006 | 0.014 | 0.07 | 0.0051 | 0.0005 |  | 0.27 | 47.34
[16 empty] | 4176 |  | P4 | 0.12 | 0.11 | 0.09 | 0.0006 | 0.008 | 0.11 | 0.004 | 0.0002 |  | 0.29 | 47.34
24 | 2021-12-22 12:36 | 2022-01-03 10:19 | PROD | 1 | 83274 | 41 | 0 | 1 | 0 | 1 | 1.4 | 1 | 1.2 | 3.7 | 6.6 |  |  | HMG 3 | 0.27 | 0.1425 | 0.095 | 0.0006 | 0.012 | 0.095 | 0.005575 | 0.000525 |  | 0.2875 | 189.36 | 16680 | 98.3
[16 empty] | 4191 |  | P4 | 0.4 | 0.17 | 0.11 | 0.0006 | 0.015 | 0.06 | 0.0059 | 0.0005 |  | 0.3 | 47.34
[16 empty] | 4194 |  | P4 | 0.28 | 0.12 | 0.07 | 0.0006 | 0.011 | 0.1 | 0.0054 | 0.0006 |  | 0.33 | 47.34
[16 empty] | 4195 |  | P4 | 0.2 | 0.14 | 0.1 | 0.0006 | 0.011 | 0.11 | 0.0055 | 0.0005 |  | 0.26 | 94.68
90 | 2021-12-22 14:46 | 2022-01-05 22:04 | PROD | 2 | 101497 | 49 | 0 | 1 | 0 | 1.1 | 1.4 | 1 | 1.4 | 4.1 | 11.2 |  |  | HMG 2 | 0.235 | 0.145 | 0.095 | 0.0006 | 0.012 | 0.07 | 0.005 | 0.00035 |  | 0.285 | 189.36 | 25214 | 98.81
[16 empty] | 4177 |  | P4 | 0.16 | 0.13 | 0.09 | 0.0006 | 0.012 | 0.07 | 0.005 | 0.0002 |  | 0.28 | 94.68
[16 empty] | 4178 |  | P4 | 0.31 | 0.16 | 0.1 | 0.0006 | 0.012 | 0.07 | 0.005 | 0.0005 |  | 0.29 | 94.68
47 | 2021-12-22 17:26 | 2022-01-04 14:19 | PROD | 1 | 89213 | 43 | 0 | 5 | 0 | 1 | 1.4 | 1 | 1.2 | 4.2 | 7.2 |  |  | HMG 4 | 0.201 | 0.137 | 0.0725 | 0.0006 | 0.01035 | 0.0935 | 0.0054 | 0.00055 |  | 0.288 | 189.36 | 18878 | 96.34
[16 empty] | 3531 |  | P4 | 0.2 | 0.13 | 0.06 | 0.0006 | 0.01 | 0.08 | 0.0053 | 0.0005 |  | 0.3 | 94.68
[16 empty] | 4158 |  | P4 | 0.16 | 0.14 | 0.07 | 0.0006 | 0.01 | 0.12 | 0.0057 | 0.0007 |  | 0.28 | 47.34
[16 empty] | 4178 |  | P4 | 0.31 | 0.16 | 0.1 | 0.0006 | 0.012 | 0.07 | 0.005 | 0.0005 |  | 0.29 | 18.936
[16 empty] | 4195 |  | P4 | 0.2 | 0.14 | 0.1 | 0.0006 | 0.011 | 0.11 | 0.0055 | 0.0005 |  | 0.26 | 28.404
12 | 2021-12-22 22:03 | 2022-01-03 06:21 | PROD | 1 | 86126 | 41 | 0 | 2 | 0 | 1 | 1.4 | 1 | 1.2 | 3.6 | 7.2 |  |  | HMG 4 | 0.205 | 0.1575 | 0.1025 | 0.0006 | 0.0105 | 0.1 | 0.00505 | 0.000425 |  | 0.3025 | 189.36 | 19257 | 97.1
[16 empty] | 3540 |  | P4 | 0.16 | 0.17 | 0.14 | 0.0006 | 0.01 | 0.14 | 0.0056 | 0.0003 |  | 0.28 | 47.34
[16 empty] | 4171 |  | P4 | 0.21 | 0.16 | 0.1 | 0.0006 | 0.011 | 0.08 | 0.0054 | 0.0005 |  | 0.31 | 47.34
[16 empty] | 4178 |  | P4 | 0.31 | 0.16 | 0.1 | 0.0006 | 0.012 | 0.07 | 0.005 | 0.0005 |  | 0.29 | 47.34
[16 empty] | 4189 |  | P4 | 0.14 | 0.14 | 0.07 | 0.0006 | 0.009 | 0.11 | 0.0042 | 0.0004 |  | 0.33 | 47.34
91 | 2021-12-22 23:21 | 2022-01-04 06:16 | PROD | 1 | 86739 | 42 | 0 | 2 | 0 | 1 | 1.4 | 1 | 1.2 | 4.4 | 8.3 |  |  | HMG 2 | 0.21 | 0.12 | 0.075 | 0.0006 | 0.009 | 0.08 | 0.00535 | 0.00035 |  | 0.34 | 189.36 | 17703 | 98.57
[16 empty] | 4171 |  | P4 | 0.21 | 0.16 | 0.1 | 0.0006 | 0.011 | 0.08 | 0.0054 | 0.0005 |  | 0.31 | 94.68
[16 empty] | 4196 |  | P4 | 0.21 | 0.08 | 0.05 | 0.0006 | 0.007 | 0.08 | 0.0053 | 0.0002 |  | 0.37 | 94.68
49 | 2021-12-23 06:31 | 2022-01-05 14:24 | PROD | 1 | 93986 | 42 | 0 | 3 | 0 | 1.2 | 1.4 | 1 | 1.2 | 4.7 | 11.3 |  |  | HMG 3 | 0.1725 | 0.165 | 0.13 | 0.0006 | 0.0105 | 0.1175 | 0.005425 | 0.000375 |  | 0.2975 | 189.36 | 20384 | 97.93
[16 empty] | 3536 |  | P4 | 0.25 | 0.16 | 0.07 | 0.0006 | 0.01 | 0.07 | 0.0054 | 0.0006 |  | 0.32 | 47.34
[16 empty] | 3540 |  | P4 | 0.16 | 0.17 | 0.14 | 0.0006 | 0.01 | 0.14 | 0.0056 | 0.0003 |  | 0.28 | 94.68
[16 empty] | 4197 |  | P4 | 0.12 | 0.16 | 0.17 | 0.0006 | 0.012 | 0.12 | 0.0051 | 0.0003 |  | 0.31 | 47.34
73 | 2021-12-23 06:31 | 2022-01-04 10:32 | PROD | 1 | 84865 | 41 | 0 | 1 | 0 | 1 | 1.4 | 1 | 1.3 | 4.6 | 7.3 |  |  | HMG 4 | 0.2525 | 0.135 | 0.0725 | 0.0006 | 0.00975 | 0.085 | 0.0051 | 0.000475 |  | 0.32 | 189.36 | 17892 | 98.54
[16 empty] | 3536 |  | P4 | 0.25 | 0.16 | 0.07 | 0.0006 | 0.01 | 0.07 | 0.0054 | 0.0006 |  | 0.32 | 47.34
[16 empty] | 4172 |  | P4 | 0.22 | 0.14 | 0.06 | 0.0006 | 0.008 | 0.1 | 0.0046 | 0.0003 |  | 0.34 | 47.34
[16 empty] | 4180 |  | P4 | 0.26 | 0.12 | 0.09 | 0.0006 | 0.01 | 0.07 | 0.005 | 0.0004 |  | 0.29 | 47.34
[16 empty] | 4194 |  | P4 | 0.28 | 0.12 | 0.07 | 0.0006 | 0.011 | 0.1 | 0.0054 | 0.0006 |  | 0.33 | 47.34
38 | 2021-12-23 12:54 | 2022-01-06 00:01 | PROD | 2 | 96625 | 46 | 0 | 0 | 0 | 1 | 1.4 | 1 | 1.4 | 3.5 | 11.4 |  |  | HMG 3 | 0.155 | 0.1375 | 0.0825 | 0.0006 | 0.008 | 0.0975 | 0.00445 | 0.00035 |  | 0.29 | 189.36 | 24601 | 98.89
[16 empty] | 4169 |  | P4 | 0.12 | 0.18 | 0.12 | 0.0006 | 0.01 | 0.06 | 0.0056 | 0.0004 |  | 0.25 | 47.34
[16 empty] | 4174 |  | P4 | 0.19 | 0.13 | 0.06 | 0.0006 | 0.007 | 0.11 | 0.0041 | 0.0004 |  | 0.31 | 94.68
[16 empty] | 4176 |  | P4 | 0.12 | 0.11 | 0.09 | 0.0006 | 0.008 | 0.11 | 0.004 | 0.0002 |  | 0.29 | 47.34
16 | 2021-12-23 12:56 | 2022-01-04 22:07 | PROD | 2 | 95467 | 45 | 0 | 1 | 0 | 1 | 1.4 | 1 | 1.3 | 4.1 | 9.3 |  |  | HMG 2 | 0.175 | 0.1375 | 0.0825 | 0.0006 | 0.01 | 0.0875 | 0.004775 | 0.000325 |  | 0.28 | 189.36 | 26536 | 99.11
[16 empty] | 4174 |  | P4 | 0.19 | 0.13 | 0.06 | 0.0006 | 0.007 | 0.11 | 0.0041 | 0.0004 |  | 0.31 | 47.34
[16 empty] | 4179 |  | P4 | 0.17 | 0.14 | 0.09 | 0.0006 | 0.011 | 0.08 | 0.005 | 0.0003 |  | 0.27 | 142.02
66 | 2021-12-23 15:03 | 2022-01-06 09:58 | PROD | 2 | 97674 | 48 | 0 | 1 | 0 | 1.2 | 1.4 | 1 | 1.4 | 3.6 | 10.1 |  |  | HL 2 | 0.3554973 | 0.1349992 | 0.3334984 |  | 0.01299989 | 0.05204956 | 0.0003 | 0.004949961 | 0.005650017 |  | 189.747 | 24294 | 98.84
[16 empty] | 2699 | A2/699 | HL | 0.281 | 0.113 | 0.289 |  | 0.01 | 0.0402 | 0.0003 | 0.0039 | 0.0061 |  | 94.877
[16 empty] | 2697 | A2/697 | HL | 0.43 | 0.157 | 0.378 |  | 0.016 | 0.0639 | 0.0003 | 0.006 | 0.0052 |  | 94.87
78 | 2021-12-23 22:03 | 2022-01-05 06:20 | PROD | 1 | 87148 | 39 | 0 | 5 | 0 | 1 | 1.4 | 1 | 1.4 | 3.9 | 6.7 |  |  | HMG 5 | 0.236 | 0.1515 | 0.098 | 0.0006 | 0.0112 | 0.0975 | 0.005135 | 0.00039 |  | 0.302 | 189.36 | 18078 | 98.59
[16 empty] | 4170 |  | P4 | 0.12 | 0.16 | 0.1 | 0.0006 | 0.011 | 0.14 | 0.005 | 0.0004 |  | 0.27 | 47.34
[16 empty] | 4172 |  | P4 | 0.22 | 0.14 | 0.06 | 0.0006 | 0.008 | 0.1 | 0.0046 | 0.0003 |  | 0.34 | 47.34
[16 empty] | 4180 |  | P4 | 0.26 | 0.12 | 0.09 | 0.0006 | 0.01 | 0.07 | 0.005 | 0.0004 |  | 0.29 | 28.404
[16 empty] | 4191 |  | P4 | 0.4 | 0.17 | 0.11 | 0.0006 | 0.015 | 0.06 | 0.0059 | 0.0005 |  | 0.3 | 47.34
[16 empty] | 4197 |  | P4 | 0.12 | 0.16 | 0.17 | 0.0006 | 0.012 | 0.12 | 0.0051 | 0.0003 |  | 0.31 | 18.936
56 | 2021-12-24 06:30 | 2022-01-04 17:37 | PROD | 1 | 82038 | 46 | 0 | 0 | 0 | 1 | 1.4 | 1 | 1.2 | 4.4 | 7.6 |  |  | HMG 3 | 0.25 | 0.145 | 0.1425 | 0.0006 | 0.013 | 0.09 | 0.005875 | 0.000375 |  | 0.275 | 189.36 | 17159 | 98.48
[16 empty] | 4171 |  | P4 | 0.21 | 0.16 | 0.1 | 0.0006 | 0.011 | 0.08 | 0.0054 | 0.0005 |  | 0.31 | 47.34
[16 empty] | 4196 |  | P4 | 0.21 | 0.08 | 0.05 | 0.0006 | 0.007 | 0.08 | 0.0053 | 0.0002 |  | 0.37 | 47.34
[16 empty] | 4199 |  | P4 | 0.29 | 0.17 | 0.21 | 0.0006 | 0.017 | 0.1 | 0.0064 | 0.0004 |  | 0.21 | 94.68
44 | 2021-12-24 12:02 | 2022-01-07 07:46 | PROD | 2 | 100294 | 49 | 0 | 1 | 0 | 1 | 1.4 | 1 | 1.4 | 3.6 | 10.7 | 4180 |  | HMG 1 | 0.26 | 0.12 | 0.09 | 0.0006 | 0.01 | 0.07 | 0.005 | 0.0004 |  | 0.29 | 189.36 | 24878 | 98.95
1 | 2021-12-24 15:00 | 2022-01-06 04:16 | PROD | 2 | 96734 | 45 | 0 | 1 | 0 | 1 | 1.4 | 1 | 1.5 | 4 | 7.2 |  |  | HMG 2 | 0.205 | 0.16 | 0.075 | 0.0006 | 0.0105 | 0.1 | 0.0052 | 0.0006 |  | 0.32 | 189.36 | 26343 | 99.11
[16 empty] | 4172 |  | P4 | 0.22 | 0.14 | 0.06 | 0.0006 | 0.008 | 0.1 | 0.0046 | 0.0003 |  | 0.34 | 94.68
[16 empty] | 4182 |  | P4 | 0.19 | 0.18 | 0.09 | 0.0006 | 0.013 | 0.1 | 0.0058 | 0.0009 |  | 0.3 | 94.68
82 | 2021-12-24 15:12 | 2022-01-06 15:49 | PROD | 2 | 94257 | 46 | 0 | 0 | 0 | 1 | 1.4 | 1 | 1.6 | 4.3 | 10.2 |  |  | HMG 3 | 0.283 | 0.121 | 0.106 | 0.0006 | 0.0112 | 0.104 | 0.00749 | 0.00052 |  | 0.281 | 189.36 | 23982 | 99.15
[16 empty] | 3506 |  | P4 | 0.17 | 0.14 | 0.1 | 0.0006 | 0.012 | 0.08 | 0.0076 | 0.0005 |  | 0.27 | 75.744
[16 empty] | 3507 |  | P4 | 0.3 | 0.15 | 0.11 | 0.0006 | 0.014 | 0.07 | 0.0075 | 0.0007 |  | 0.28 | 18.936
[16 empty] | 3512 |  | P4 | 0.37 | 0.1 | 0.11 | 0.0006 | 0.01 | 0.13 | 0.0074 | 0.0005 |  | 0.29 | 94.68
83 | 2021-12-24 21:01 | 2022-01-06 09:29 | PROD | 1 | 91760 | 41 | 0 | 3 | 1 | 1 | 1.4 | 1 | 1.3 | 4.2 | 7.6 |  |  | HMG 2 | 0.46 | 0.155 | 0.175 | 0.0006 | 0.013 | 0.075 | 0.0057 | 0.000475 |  | 0.25 | 189.36 | 18997 | 100.33
[16 empty] | 4158 |  | P4 | 0.16 | 0.14 | 0.07 | 0.0006 | 0.01 | 0.12 | 0.0057 | 0.0007 |  | 0.28 | 47.34
[16 empty] | 4198 |  | P4 | 0.56 | 0.16 | 0.21 | 0.0006 | 0.014 | 0.06 | 0.0057 | 0.0004 |  | 0.24 | 142.02
92 | 2021-12-24 21:04 | 2022-01-05 14:26 | PROD | 1 | 84728 | 40 | 0 | 1 | 0 | 1 | 1.4 | 1 | 1.2 | 4 | 8.4 |  |  | HMG 3 | 0.24 | 0.15 | 0.085 | 0.0006 | 0.01025 | 0.11 | 0.00515 | 0.000575 |  | 0.2875 | 189.36 | 17581 | 99.09
[16 empty] | 3537 |  | P4 | 0.31 | 0.15 | 0.09 | 0.0006 | 0.011 | 0.1 | 0.0055 | 0.0008 |  | 0.27 | 94.68
[16 empty] | 4170 |  | P4 | 0.12 | 0.16 | 0.1 | 0.0006 | 0.011 | 0.14 | 0.005 | 0.0004 |  | 0.27 | 47.34
[16 empty] | 4172 |  | P4 | 0.22 | 0.14 | 0.06 | 0.0006 | 0.008 | 0.1 | 0.0046 | 0.0003 |  | 0.34 | 47.34
36 | 2021-12-24 22:56 | 2022-01-05 09:37 | PROD | 1 | 82954 | 41 | 0 | 0 | 0 | 1 | 1.4 | 1 | 1.3 | 4.2 | 7 |  |  | HMG 2 | 0.285 | 0.175 | 0.075 | 0.0006 | 0.0105 | 0.1 | 0.0051 | 0.00065 |  | 0.335 | 189.36 | 17466 | 98.9
[16 empty] | 4183 |  | P4 | 0.26 | 0.17 | 0.07 | 0.0006 | 0.01 | 0.12 | 0.0054 | 0.0007 |  | 0.32 | 94.68
[16 empty] | 4186 |  | P4 | 0.31 | 0.18 | 0.08 | 0.0006 | 0.011 | 0.08 | 0.0048 | 0.0006 |  | 0.35 | 94.68
59 | 2021-12-24 23:02 | 2022-01-05 17:22 | PROD | 1 | 85404 | 40 | 0 | 2 | 0 | 1 | 1.4 | 1 | 1.2 | 4.6 | 8.1 |  |  | HMG 2 | 0.285 | 0.145 | 0.14 | 0.0006 | 0.014 | 0.1 | 0.0059 | 0.0005 |  | 0.27 | 189.36 | 17388 | 99.11
[16 empty] | 4194 |  | P4 | 0.28 | 0.12 | 0.07 | 0.0006 | 0.011 | 0.1 | 0.0054 | 0.0006 |  | 0.33 | 94.68
[16 empty] | 4199 |  | P4 | 0.29 | 0.17 | 0.21 | 0.0006 | 0.017 | 0.1 | 0.0064 | 0.0004 |  | 0.21 | 94.68
11 | 2021-12-25 12:11 | 2022-01-07 10:01 | PROD | 2 | 99018 | 48 | 0 | 2 | 0 | 1 | 1.4 | 1 | 1.3 | 4.1 | 10.4 |  |  | HMG 3 | 0.25 | 0.1525 | 0.0875 | 0.0006 | 0.011 | 0.11 | 0.005 | 0.00045 |  | 0.32 | 189.36 | 27687 | 98.77
[16 empty] | 4172 |  | P4 | 0.22 | 0.14 | 0.06 | 0.0006 | 0.008 | 0.1 | 0.0046 | 0.0003 |  | 0.34 | 47.34
[16 empty] | 4183 |  | P4 | 0.26 | 0.17 | 0.07 | 0.0006 | 0.01 | 0.12 | 0.0054 | 0.0007 |  | 0.32 | 47.34
[16 empty] | 4185 |  | P4 | 0.26 | 0.15 | 0.11 | 0.0006 | 0.013 | 0.11 | 0.005 | 0.0004 |  | 0.31 | 94.68
87 | 2021-12-25 12:13 | 2022-01-07 10:55 | PROD | 2 | 94299 | 46 | 0 | 0 | 0 | 1 | 1.4 | 1 | 1.3 | 3.2 | 10.6 | 3498 |  | HMG 1 | 0.21 | 0.15 | 0.07 | 0.0006 | 0.01 | 0.08 | 0.0078 | 0.0006 |  | 0.33 | 189.36 | 24304 | 98.91
35 | 2021-12-25 15:02 | 2022-01-08 08:58 | PROD | 2 | 100137 | 47 | 0 | 0 | 0 | 1 | 1.4 | 1 | 1.2 | 3.2 | 9.6 |  |  | HMG 2 | 0.1675 | 0.18 | 0.1275 | 0.0006 | 0.0115 | 0.085 | 0.005725 | 0.000525 |  | 0.285 | 189.36 | 27041 | 98.26
[16 empty] | 4182 |  | P4 | 0.19 | 0.18 | 0.09 | 0.0006 | 0.013 | 0.1 | 0.0058 | 0.0009 |  | 0.3 | 47.34
[16 empty] | 4184 |  | P4 | 0.16 | 0.18 | 0.14 | 0.0006 | 0.011 | 0.08 | 0.0057 | 0.0004 |  | 0.28 | 142.02
61 | 2021-12-25 15:17 | 2022-01-07 09:57 | PROD | 2 | 93854 | 46 | 0 | 0 | 0 | 1 | 1.4 | 1 | 1.3 | 3.2 | 9.9 |  |  | HMG 3 | 0.22 | 0.1425 | 0.09 | 0.0006 | 0.0115 | 0.07 | 0.005025 | 0.000425 |  | 0.2925 | 189.36 | 25332 | 99.36
[16 empty] | 4151 |  | P4 | 0.23 | 0.13 | 0.08 | 0.0006 | 0.012 | 0.05 | 0.0051 | 0.0006 |  | 0.34 | 47.34
[16 empty] | 4178 |  | P4 | 0.31 | 0.16 | 0.1 | 0.0006 | 0.012 | 0.07 | 0.005 | 0.0005 |  | 0.29 | 47.34
[16 empty] | 4179 |  | P4 | 0.17 | 0.14 | 0.09 | 0.0006 | 0.011 | 0.08 | 0.005 | 0.0003 |  | 0.27 | 94.68
96 | 2021-12-25 22:01 | 2022-01-06 06:20 | PROD | 1 | 82967 | 40 | 0 | 1 | 0 | 1 | 1.4 | 1 | 1.4 | 3.7 | 7.4 | 4200 |  | HMG 1 | 0.2 | 0.18 | 0.11 | 0.0006 | 0.012 | 0.15 | 0.0053 | 0.0004 |  | 0.31 | 189.36 | 17938 | 99.09
18 | 2021-12-25 22:09 | 2022-01-05 19:21 | PRZ | 1 | 77969 | 36 | 0 | 1 | 0 | 1.2 | 1.4 | 1 | 1.4 | 4.9 | 12.4 |  |  | HMG 4 | 0.1675 | 0.16 | 0.095 | 0.0006 | 0.01 | 0.095 | 0.00515 | 0.0004 |  | 0.2925 | 195.16 | 23130 | 98.75
[16 empty] | 4169 |  | P4 | 0.12 | 0.18 | 0.12 | 0.0006 | 0.01 | 0.06 | 0.0056 | 0.0004 |  | 0.25 | 48.79
[16 empty] | 4170 |  | P4 | 0.12 | 0.16 | 0.1 | 0.0006 | 0.011 | 0.14 | 0.005 | 0.0004 |  | 0.27 | 48.79
[16 empty] | 4171 |  | P4 | 0.21 | 0.16 | 0.1 | 0.0006 | 0.011 | 0.08 | 0.0054 | 0.0005 |  | 0.31 | 48.79
[16 empty] | 4172 |  | P4 | 0.22 | 0.14 | 0.06 | 0.0006 | 0.008 | 0.1 | 0.0046 | 0.0003 |  | 0.34 | 48.79
40 | 2021-12-26 14:04 | 2022-01-08 11:01 | PROD | 2 | 95393 | 49 | 0 | 1 | 0 | 1 | 1.4 | 1 | 1.5 | 3.5 | 9.5 |  |  | HMG 2 | 0.16 | 0.155 | 0.065 | 0.0006 | 0.01 | 0.09 | 0.0078 | 0.0005 |  | 0.31 | 189.36 | 25192 | 99.13
[16 empty] | 3497 |  | P4 | 0.11 | 0.16 | 0.06 | 0.0006 | 0.01 | 0.1 | 0.0078 | 0.0004 |  | 0.29 | 94.68
[16 empty] | 3498 |  | P4 | 0.21 | 0.15 | 0.07 | 0.0006 | 0.01 | 0.08 | 0.0078 | 0.0006 |  | 0.33 | 94.68
2 | 2021-12-26 14:10 | 2022-01-08 07:31 | PROD | 2 | 97743 | 47 | 0 | 2 | 0 | 1 | 1.4 | 1 | 1.5 | 3.5 | 11.1 |  |  | HMG 3 | 0.2375 | 0.17 | 0.0975 | 0.0006 | 0.011 | 0.08 | 0.005075 | 0.000475 |  | 0.3125 | 189.36 | 26993 | 98.86
[16 empty] | 4179 |  | P4 | 0.17 | 0.14 | 0.09 | 0.0006 | 0.011 | 0.08 | 0.005 | 0.0003 |  | 0.27 | 47.34
[16 empty] | 4184 |  | P4 | 0.16 | 0.18 | 0.14 | 0.0006 | 0.011 | 0.08 | 0.0057 | 0.0004 |  | 0.28 | 47.34
[16 empty] | 4186 |  | P4 | 0.31 | 0.18 | 0.08 | 0.0006 | 0.011 | 0.08 | 0.0048 | 0.0006 |  | 0.35 | 94.68
37 | 2021-12-26 22:13 | 2022-01-06 14:14 | PROD | 1 | 78520 | 40 | 0 | 2 | 0 | 1 | 1.4 | 1 | 1.5 | 4 | 7.6 |  |  | HMG 2 | 0.28 | 0.135 | 0.045 | 0.0006 | 0.0085 | 0.09 | 0.00495 | 0.00055 |  | 0.37 | 189.36 | 17042 | 98.15
[16 empty] | 3533 |  | P4 | 0.25 | 0.17 | 0.02 | 0.0006 | 0.008 | 0.08 | 0.0051 | 0.0009 |  | 0.35 | 94.68
[16 empty] | 4201 |  | P4 | 0.31 | 0.1 | 0.07 | 0.0006 | 0.009 | 0.1 | 0.0048 | 0.0002 |  | 0.39 | 94.68
14 | 2021-12-26 22:16 | 2022-01-06 17:22 | PROD | 1 | 83014 | 41 | 0 | 1 | 0 | 1 | 1.4 | 1 | 1.5 | 3.8 | 9.1 |  |  | HMG 3 | 0.185 | 0.155 | 0.09 | 0.0006 | 0.01 | 0.1025 | 0.0051 | 0.00035 |  | 0.295 | 189.36 | 18667 | 98.18
[16 empty] | 3522 |  | P4 | 0.2 | 0.16 | 0.11 | 0.0006 | 0.008 | 0.1 | 0.0047 | 0.0002 |  | 0.37 | 47.34
[16 empty] | 3535 |  | P4 | 0.17 | 0.14 | 0.07 | 0.0006 | 0.01 | 0.08 | 0.0052 | 0.0004 |  | 0.25 | 94.68
[16 empty] | 4200 |  | P4 | 0.2 | 0.18 | 0.11 | 0.0006 | 0.012 | 0.15 | 0.0053 | 0.0004 |  | 0.31 | 47.34
86 | 2021-12-26 22:17 | 2022-01-07 09:37 | PROD | 1 | 80840 | 38 | 0 | 4 | 0 | 1 | 1.4 | 1 | 1.4 | 4 | 8 |  |  | HMG 4 | 0.2535 | 0.119 | 0.074 | 0.0006 | 0.0098 | 0.085 | 0.004955 | 0.00033 |  | 0.344 | 189.36 | 17852 | 94.42
[16 empty] | 3522 |  | P4 | 0.2 | 0.16 | 0.11 | 0.0006 | 0.008 | 0.1 | 0.0047 | 0.0002 |  | 0.37 | 9.468
[16 empty] | 4151 |  | P4 | 0.23 | 0.13 | 0.08 | 0.0006 | 0.012 | 0.05 | 0.0051 | 0.0006 |  | 0.34 | 37.872
[16 empty] | 3535 |  | P4 | 0.17 | 0.14 | 0.07 | 0.0006 | 0.01 | 0.08 | 0.0052 | 0.0004 |  | 0.25 | 47.34
[16 empty] | 4201 |  | P4 | 0.31 | 0.1 | 0.07 | 0.0006 | 0.009 | 0.1 | 0.0048 | 0.0002 |  | 0.39 | 94.68
76 | 2021-12-27 11:59 | 2022-01-08 21:57 | PROD | 2 | 91705 | 46 | 0 | 1 | 0 | 1 | 1.4 | 1 | 1.2 | 3.6 | 9.9 |  |  | HMG 3 | 0.1825 | 0.1675 | 0.095 | 0.0006 | 0.012 | 0.0775 | 0.005575 | 0.0007 |  | 0.2975 | 189.36 | 23662 | 99.3
[16 empty] | 4151 |  | P4 | 0.23 | 0.13 | 0.08 | 0.0006 | 0.012 | 0.05 | 0.0051 | 0.0006 |  | 0.34 | 47.34
[16 empty] | 4169 |  | P4 | 0.12 | 0.18 | 0.12 | 0.0006 | 0.01 | 0.06 | 0.0056 | 0.0004 |  | 0.25 | 47.34
[16 empty] | 4182 |  | P4 | 0.19 | 0.18 | 0.09 | 0.0006 | 0.013 | 0.1 | 0.0058 | 0.0009 |  | 0.3 | 94.68
29 | 2021-12-27 14:22 | 2022-01-09 09:06 | PROD | 2 | 95028 | 50 | 0 | 0 | 0 | 2 | 1.4 | 1 | 1.2 | 4.2 | 11.8 |  |  | HMG 4 | 0.235 | 0.1725 | 0.1075 | 0.0006 | 0.01125 | 0.0975 | 0.005225 | 0.000475 |  | 0.305 | 189.36 | 26245 | 98.89
[16 empty] | 4181 |  | P4 | 0.21 | 0.18 | 0.1 | 0.0006 | 0.01 | 0.12 | 0.0054 | 0.0005 |  | 0.28 | 47.34
[16 empty] | 4184 |  | P4 | 0.16 | 0.18 | 0.14 | 0.0006 | 0.011 | 0.08 | 0.0057 | 0.0004 |  | 0.28 | 47.34
[16 empty] | 4185 |  | P4 | 0.26 | 0.15 | 0.11 | 0.0006 | 0.013 | 0.11 | 0.005 | 0.0004 |  | 0.31 | 47.34
[16 empty] | 4186 |  | P4 | 0.31 | 0.18 | 0.08 | 0.0006 | 0.011 | 0.08 | 0.0048 | 0.0006 |  | 0.35 | 47.34
13 | 2021-12-27 20:44 | 2022-01-09 10:50 | PROD | 2 | 97031 | 49 | 0 | 0 | 0 | 1 | 1.4 | 1 | 1.3 | 4.3 | 12.8 |  |  | HMG 2 | 0.29 | 0.155 | 0.0475 | 0.0006 | 0.0075 | 0.1175 | 0.00405 | 0.0004 |  | 0.3825 | 189.36 | 27661 | 99.18
[16 empty] | 4187 |  | P4 | 0.34 | 0.16 | 0.04 | 0.0006 | 0.007 | 0.12 | 0.004 | 0.0004 |  | 0.4 | 142.02
[16 empty] | 4189 |  | P4 | 0.14 | 0.14 | 0.07 | 0.0006 | 0.009 | 0.11 | 0.0042 | 0.0004 |  | 0.33 | 47.34
88 | 2021-12-27 23:08 | 2022-01-10 01:56 | PROD | 2 | 98012 | 49 | 0 | 1 | 0 | 1 | 1.4 | 1 | 1.3 | 4 | 8.7 |  |  | HMG 4 | 0.2125 | 0.1625 | 0.1075 | 0.0006 | 0.01225 | 0.08 | 0.00515 | 0.000575 |  | 0.3075 | 189.36 | 25943 | 99.02
[16 empty] | 3527 |  | P4 | 0.12 | 0.14 | 0.1 | 0.0006 | 0.014 | 0.05 | 0.0051 | 0.0009 |  | 0.29 | 47.34
[16 empty] | 4184 |  | P4 | 0.16 | 0.18 | 0.14 | 0.0006 | 0.011 | 0.08 | 0.0057 | 0.0004 |  | 0.28 | 47.34
[16 empty] | 4185 |  | P4 | 0.26 | 0.15 | 0.11 | 0.0006 | 0.013 | 0.11 | 0.005 | 0.0004 |  | 0.31 | 47.34
[16 empty] | 4186 |  | P4 | 0.31 | 0.18 | 0.08 | 0.0006 | 0.011 | 0.08 | 0.0048 | 0.0006 |  | 0.35 | 47.34
28 | 2021-12-28 06:15 | 2022-01-07 06:23 | PROD | 1 | 74807 | 39 | 0 | 1 | 0 | 1 | 1.4 | 1 | 1.5 | 4 | 11.2 |  |  | HMG 2 | 0.275 | 0.135 | 0.0925 | 0.0006 | 0.0105 | 0.0975 | 0.0046 | 0.0002 |  | 0.4075 | 189.36 | 15800 | 98.5
[16 empty] | 4202 |  | P4 | 0.29 | 0.15 | 0.1 | 0.0006 | 0.012 | 0.09 | 0.0046 | 0.0002 |  | 0.4 | 47.34
[16 empty] | 3001 |  | P4 | 0.27 | 0.13 | 0.09 | 0.0006 | 0.01 | 0.1 | 0.0046 | 0.0002 |  | 0.41 | 142.02
9 | 2021-12-28 06:16 | 2022-01-07 17:49 | PROD | 1 | 80920 | 40 | 0 | 1 | 0 | 1 | 1.4 | 1 | 1.2 | 3.8 | 7.5 |  |  | HMG 3 | 0.285 | 0.15 | 0.125 | 0.0006 | 0.01275 | 0.095 | 0.00505 | 0.00025 |  | 0.355 | 189.36 | 18246 | 98.43
[16 empty] | 4199 |  | P4 | 0.29 | 0.17 | 0.21 | 0.0006 | 0.017 | 0.1 | 0.0064 | 0.0004 |  | 0.21 | 47.34
[16 empty] | 4202 |  | P4 | 0.29 | 0.15 | 0.1 | 0.0006 | 0.012 | 0.09 | 0.0046 | 0.0002 |  | 0.4 | 94.68
[16 empty] | 3001 |  | P4 | 0.27 | 0.13 | 0.09 | 0.0006 | 0.01 | 0.1 | 0.0046 | 0.0002 |  | 0.41 | 47.34
39 | 2021-12-28 11:57 | 2022-01-10 07:49 | PROD | 2 | 97091 | 45 | 0 | 1 | 0 | 1 | 1.4 | 1 | 1.2 | 3.6 | 10.6 |  |  | HMG 3 | 0.2425 | 0.1475 | 0.1 | 0.0006 | 0.01075 | 0.1075 | 0.00745 | 0.00055 |  | 0.3025 | 189.36 | 25695 | 99.39
[16 empty] | 3501 |  | P4 | 0.27 | 0.15 | 0.12 | 0.0006 | 0.013 | 0.1 | 0.0084 | 0.0005 |  | 0.3 | 47.34
[16 empty] | 3502 |  | P4 | 0.28 | 0.16 | 0.08 | 0.0006 | 0.01 | 0.11 | 0.0071 | 0.0007 |  | 0.32 | 94.68
[16 empty] | 3510 |  | P4 | 0.14 | 0.12 | 0.12 | 0.0006 | 0.01 | 0.11 | 0.0072 | 0.0003 |  | 0.27 | 47.34
27 | 2021-12-28 15:30 | 2022-01-10 15:01 | PROD | 2 | 96586 | 47 | 0 | 1 | 0 | 1 | 1.4 | 1 | 1.2 | 4.3 | 10.4 |  |  | HMG 4 | 0.2425 | 0.145 | 0.095 | 0.0006 | 0.0095 | 0.0975 | 0.0051 | 0.000575 |  | 0.3 | 189.36 | 26353 | 98.03
[16 empty] | 3529 |  | P4 | 0.35 | 0.15 | 0.1 | 0.0006 | 0.01 | 0.13 | 0.0057 | 0.0006 |  | 0.28 | 47.34
[16 empty] | 4167 |  | P4 | 0.17 | 0.11 | 0.1 | 0.0006 | 0.01 | 0.08 | 0.0055 | 0.0008 |  | 0.26 | 47.34
[16 empty] | 4168 |  | P4 | 0.29 | 0.15 | 0.1 | 0.0006 | 0.011 | 0.08 | 0.0056 | 0.0005 |  | 0.29 | 47.34
[16 empty] | 4188 |  | P4 | 0.16 | 0.17 | 0.08 | 0.0006 | 0.007 | 0.1 | 0.0036 | 0.0004 |  | 0.37 | 47.34
58 | 2021-12-28 20:33 | 2022-01-10 23:02 | PROD | 2 | 98875 | 49 | 0 | 1 | 0 | 1 | 1.4 | 1 | 1.2 | 3.4 | 11.2 |  |  | HMG 2 | 0.225 | 0.135 | 0.065 | 0.0006 | 0.0075 | 0.14 | 0.0045 | 0.0004 |  | 0.355 | 189.36 | 26056 | 99.01
[16 empty] | 4163 |  | P4 | 0.29 | 0.1 | 0.05 | 0.0006 | 0.008 | 0.18 | 0.0054 | 0.0004 |  | 0.34 | 94.68
[16 empty] | 4188 |  | P4 | 0.16 | 0.17 | 0.08 | 0.0006 | 0.007 | 0.1 | 0.0036 | 0.0004 |  | 0.37 | 94.68
15 | 2021-12-28 22:58 | 2022-01-07 14:14 | PROD | 1 | 73693 | 38 | 0 | 2 | 0 | 1 | 1.4 | 1 | 1.3 | 3.8 | 7.5 |  |  | HMG 3 | 0.17 | 0.1425 | 0.1125 | 0.0006 | 0.012 | 0.09 | 0.004925 | 0.0002 |  | 0.365 | 189.36 | 16846 | 96.97
[16 empty] | 3001 |  | P4 | 0.27 | 0.13 | 0.09 | 0.0006 | 0.01 | 0.1 | 0.0046 | 0.0002 |  | 0.41 | 47.34
[16 empty] | 4203 |  | P4 | 0.17 | 0.14 | 0.16 | 0.0006 | 0.012 | 0.1 | 0.0059 | 0.0002 |  | 0.37 | 47.34
[16 empty] | 3002 |  | P4 | 0.12 | 0.15 | 0.1 | 0.0006 | 0.013 | 0.08 | 0.0046 | 0.0002 |  | 0.34 | 94.68
69 | 2021-12-28 22:59 | 2022-01-08 18:02 | PRZ | 1 | 79271 | 39 | 0 | 0 | 0 | 2.7 | 1.4 | 1 | 1.2 | 4.7 | 11.5 |  |  | HMG 4 | 0.19 | 0.135 | 0.0925 | 0.0006 | 0.01075 | 0.0825 | 0.00475 | 0.0003 |  | 0.2825 | 195.16 | 25992 | 98.55
[16 empty] | 4176 |  | P4 | 0.12 | 0.11 | 0.09 | 0.0006 | 0.008 | 0.11 | 0.004 | 0.0002 |  | 0.29 | 48.79
[16 empty] | 4177 |  | P4 | 0.16 | 0.13 | 0.09 | 0.0006 | 0.012 | 0.07 | 0.005 | 0.0002 |  | 0.28 | 48.79
[16 empty] | 4178 |  | P4 | 0.31 | 0.16 | 0.1 | 0.0006 | 0.012 | 0.07 | 0.005 | 0.0005 |  | 0.29 | 48.79
[16 empty] | 4179 |  | P4 | 0.17 | 0.14 | 0.09 | 0.0006 | 0.011 | 0.08 | 0.005 | 0.0003 |  | 0.27 | 48.79
26 | 2021-12-28 23:00 | 2022-01-10 07:50 | PROD | 2 | 92962 | 45 | 0 | 1 | 0 | 1.6 | 1.4 | 1 | 1.2 | 4.1 | 9.3 |  |  | HMG 3 | 0.2725 | 0.1625 | 0.0875 | 0.0006 | 0.01125 | 0.105 | 0.0052 | 0.000575 |  | 0.31 | 189.36 | 25889 | 98.81
[16 empty] | 4178 |  | P4 | 0.31 | 0.16 | 0.1 | 0.0006 | 0.012 | 0.07 | 0.005 | 0.0005 |  | 0.29 | 47.34
[16 empty] | 4183 |  | P4 | 0.26 | 0.17 | 0.07 | 0.0006 | 0.01 | 0.12 | 0.0054 | 0.0007 |  | 0.32 | 94.68
[16 empty] | 4185 |  | P4 | 0.26 | 0.15 | 0.11 | 0.0006 | 0.013 | 0.11 | 0.005 | 0.0004 |  | 0.31 | 47.34
77 | 2021-12-29 06:23 | 2022-01-08 06:19 | PROD | 1 | 74806 | 37 | 0 | 3 | 0 | 1 | 1.4 | 1 | 1.3 | 3.2 | 6.5 |  |  | HMG 3 | 0.16 | 0.13 | 0.125 | 0.0006 | 0.01175 | 0.1025 | 0.005175 | 0.0002 |  | 0.3575 | 189.36 | 16640 | 98.66
[16 empty] | 4203 |  | P4 | 0.17 | 0.14 | 0.16 | 0.0006 | 0.012 | 0.1 | 0.0059 | 0.0002 |  | 0.37 | 94.68
[16 empty] | 3002 |  | P4 | 0.12 | 0.15 | 0.1 | 0.0006 | 0.013 | 0.08 | 0.0046 | 0.0002 |  | 0.34 | 47.34
[16 empty] | 4204 |  | P4 | 0.18 | 0.09 | 0.08 | 0.0006 | 0.01 | 0.13 | 0.0043 | 0.0002 |  | 0.35 | 47.34
21 | 2021-12-29 06:25 | 2022-01-08 09:03 | PROD | 1 | 74961 | 40 | 0 | 1 | 0 | 1 | 1.4 | 1 | 1.5 | 3.9 | 7.3 |  |  | HMG 5 | 0.219 | 0.138 | 0.1165 | 0.0006 | 0.01265 | 0.1 | 0.004885 | 0.00024 |  | 0.335 | 189.36 | 16627 | 96.79
[16 empty] | 4199 |  | P4 | 0.29 | 0.17 | 0.21 | 0.0006 | 0.017 | 0.1 | 0.0064 | 0.0004 |  | 0.21 | 37.872
[16 empty] | 4202 |  | P4 | 0.29 | 0.15 | 0.1 | 0.0006 | 0.012 | 0.09 | 0.0046 | 0.0002 |  | 0.4 | 47.34
[16 empty] | 3001 |  | P4 | 0.27 | 0.13 | 0.09 | 0.0006 | 0.01 | 0.1 | 0.0046 | 0.0002 |  | 0.41 | 9.468
[16 empty] | 3002 |  | P4 | 0.12 | 0.15 | 0.1 | 0.0006 | 0.013 | 0.08 | 0.0046 | 0.0002 |  | 0.34 | 47.34
[16 empty] | 4204 |  | P4 | 0.18 | 0.09 | 0.08 | 0.0006 | 0.01 | 0.13 | 0.0043 | 0.0002 |  | 0.35 | 47.34
94 | 2021-12-29 11:40 | 2022-01-11 00:59 | PROD | 2 | 95104 | 48 | 0 | 2 | 0 | 1 | 1.4 | 1 | 1.2 | 4.6 | 10.6 | 4189 |  | HMG 1 | 0.14 | 0.14 | 0.07 | 0.0006 | 0.009 | 0.11 | 0.0042 | 0.0004 |  | 0.33 | 189.36 | 25365 | 99.23
34 | 2021-12-29 14:53 | 2022-01-11 07:06 | PROD | 2 | 95952 | 44 | 0 | 2 | 0 | 1 | 1.4 | 1 | 1.5 | 3.9 | 9.8 |  |  | HMG 3 | 0.2475 | 0.1425 | 0.085 | 0.0006 | 0.01175 | 0.11 | 0.0071 | 0.00055 |  | 0.315 | 189.36 | 26563 | 98.62
[16 empty] | 3503 |  | P4 | 0.21 | 0.15 | 0.07 | 0.0006 | 0.01 | 0.1 | 0.0071 | 0.0005 |  | 0.35 | 47.34
[16 empty] | 3509 |  | P4 | 0.2 | 0.16 | 0.07 | 0.0006 | 0.011 | 0.12 | 0.0069 | 0.0007 |  | 0.31 | 47.34
[16 empty] | 4138 |  | P4 | 0.29 | 0.13 | 0.1 | 0.0006 | 0.013 | 0.11 | 0.0072 | 0.0005 |  | 0.3 | 94.68
80 | 2021-12-29 20:28 | 2022-01-12 07:27 | PROD | 2 | 100834 | 49 | 0 | 1 | 0 | 1 | 1.4 | 1 | 1.9 | 5 | 9.3 |  |  | HMG 2 | 0.315 | 0.155 | 0.09 | 0.0006 | 0.0125 | 0.07 | 0.00565 | 0.00055 |  | 0.3 | 189.36 | 26865 | 98.98
[16 empty] | 3532 |  | P4 | 0.23 | 0.14 | 0.07 | 0.0006 | 0.01 | 0.08 | 0.0054 | 0.0006 |  | 0.3 | 94.68
[16 empty] | 4191 |  | P4 | 0.4 | 0.17 | 0.11 | 0.0006 | 0.015 | 0.06 | 0.0059 | 0.0005 |  | 0.3 | 94.68
70 | 2021-12-29 22:11 | 2022-01-08 14:13 | PROD | 1 | 71939 | 39 | 0 | 1 | 0 | 1 | 1.4 | 1 | 1.5 | 3.5 | 5.5 |  |  | HMG 2 | 0.175 | 0.14 | 0.11 | 0.0006 | 0.013 | 0.1 | 0.00475 | 0.00025 |  | 0.32 | 189.36 | 15537 | 97.43
[16 empty] | 3003 |  | P4 | 0.19 | 0.12 | 0.1 | 0.0006 | 0.012 | 0.1 | 0.0045 | 0.0002 |  | 0.34 | 94.68
[16 empty] | 4205 |  | P4 | 0.16 | 0.16 | 0.12 | 0.0006 | 0.014 | 0.1 | 0.005 | 0.0003 |  | 0.3 | 94.68
17 | 2021-12-29 22:13 | 2022-01-09 06:30 | PROD | 1 | 77605 | 37 | 0 | 2 | 0 | 1 | 1.4 | 1 | 1.2 | 4 | 8.7 |  |  | HMG 2 | 0.1625 | 0.155 | 0.13 | 0.0006 | 0.0135 | 0.1 | 0.005225 | 0.000275 |  | 0.3175 | 189.36 | 16927 | 97.5
[16 empty] | 4203 |  | P4 | 0.17 | 0.14 | 0.16 | 0.0006 | 0.012 | 0.1 | 0.0059 | 0.0002 |  | 0.37 | 47.34
[16 empty] | 4205 |  | P4 | 0.16 | 0.16 | 0.12 | 0.0006 | 0.014 | 0.1 | 0.005 | 0.0003 |  | 0.3 | 142.02
81 | 2021-12-29 23:02 | 2022-01-11 18:49 | PROD | 2 | 97856 | 48 | 0 | 1 | 1 | 1 | 1.4 | 1 | 1.2 | 3.9 | 10.7 |  |  | HMG 2 | 0.1725 | 0.165 | 0.0775 | 0.0006 | 0.01 | 0.0975 | 0.0048 | 0.000575 |  | 0.28 | 189.36 | 26445 | 99.7
[16 empty] | 4181 |  | P4 | 0.21 | 0.18 | 0.1 | 0.0006 | 0.01 | 0.12 | 0.0054 | 0.0005 |  | 0.28 | 47.34
[16 empty] | 4190 |  | P4 | 0.16 | 0.16 | 0.07 | 0.0006 | 0.01 | 0.09 | 0.0046 | 0.0006 |  | 0.28 | 142.02
43 | 2021-12-30 00:05 | 2022-01-09 07:09 | PRZ | 1 | 77967 | 41 | 0 | 1 | 0 | 1.8 | 1.4 | 1 | 1.2 | 4.9 | 13.4 |  |  | HMG 4 | 0.2775 | 0.15 | 0.11 | 0.0006 | 0.0125 | 0.0675 | 0.005325 | 0.000575 |  | 0.295 | 195.16 | 24099 | 99
[16 empty] | 4148 |  | P4 | 0.53 | 0.14 | 0.14 | 0.0006 | 0.019 | 0.05 | 0.005 | 0.0009 |  | 0.3 | 48.79
[16 empty] | 3530 |  | P4 | 0.16 | 0.16 | 0.07 | 0.0006 | 0.01 | 0.07 | 0.0056 | 0.0006 |  | 0.31 | 48.79
[16 empty] | 4180 |  | P4 | 0.26 | 0.12 | 0.09 | 0.0006 | 0.01 | 0.07 | 0.005 | 0.0004 |  | 0.29 | 48.79
[16 empty] | 4184 |  | P4 | 0.16 | 0.18 | 0.14 | 0.0006 | 0.011 | 0.08 | 0.0057 | 0.0004 |  | 0.28 | 48.79
30 | 2021-12-30 05:05 | 2022-01-08 16:54 | PROD | 1 | 72493 | 39 | 0 | 1 | 0 | 1 | 1.4 | 1 | 1.5 | 4.1 | 6.7 | 3004 |  | HMG 1 | 0.19 | 0.15 | 0.12 | 0.0006 | 0.012 | 0.11 | 0.005 | 0.0003 |  | 0.3 | 189.36 | 15764 | 98.87
22 | 2021-12-30 11:36 | 2022-01-10 20:00 | PROD | 2 | 86497 | 43 | 0 | 1 | 0 | 1 | 1.4 | 1 | 1.2 | 4.1 | 8.9 |  |  | HMG 4 | 0.2625 | 0.1525 | 0.085 | 0.0006 | 0.01 | 0.1075 | 0.0046 | 0.00045 |  | 0.3275 | 189.36 | 23779 | 98.96
[16 empty] | 4154 |  | P4 | 0.31 | 0.14 | 0.11 | 0.0006 | 0.016 | 0.12 | 0.0055 | 0.0008 |  | 0.27 | 47.34
[16 empty] | 4166 |  | P4 | 0.24 | 0.14 | 0.11 | 0.0006 | 0.01 | 0.09 | 0.0053 | 0.0002 |  | 0.27 | 47.34
[16 empty] | 4187 |  | P4 | 0.34 | 0.16 | 0.04 | 0.0006 | 0.007 | 0.12 | 0.004 | 0.0004 |  | 0.4 | 47.34
[16 empty] | 4188 |  | P4 | 0.16 | 0.17 | 0.08 | 0.0006 | 0.007 | 0.1 | 0.0036 | 0.0004 |  | 0.37 | 47.34
51 | 2021-12-30 15:40 | 2022-01-11 23:57 | PROD | 2 | 94406 | 48 | 0 | 1 | 0 | 1 | 1.4 | 1 | 1.2 | 4.4 | 13.6 |  |  | HMG 3 | 0.2025 | 0.165 | 0.085 | 0.0006 | 0.01 | 0.1025 | 0.0052 | 0.00055 |  | 0.285 | 189.36 | 25772 | 99.06
[16 empty] | 3532 |  | P4 | 0.23 | 0.14 | 0.07 | 0.0006 | 0.01 | 0.08 | 0.0054 | 0.0006 |  | 0.3 | 47.34
[16 empty] | 4181 |  | P4 | 0.21 | 0.18 | 0.1 | 0.0006 | 0.01 | 0.12 | 0.0054 | 0.0005 |  | 0.28 | 94.68
[16 empty] | 4190 |  | P4 | 0.16 | 0.16 | 0.07 | 0.0006 | 0.01 | 0.09 | 0.0046 | 0.0006 |  | 0.28 | 47.34
60 | 2021-12-30 15:40 | 2022-01-11 22:58 | PROD | 2 | 94380 | 46 | 0 | 1 | 0 | 1 | 1.4 | 1 | 1.2 | 4 | 10.9 |  |  | HMG 2 | 0.2575 | 0.1675 | 0.0925 | 0.0006 | 0.0115 | 0.075 | 0.005425 | 0.00075 |  | 0.2725 | 189.36 | 24705 | 99.37
[16 empty] | 4157 |  | P4 | 0.29 | 0.17 | 0.1 | 0.0006 | 0.012 | 0.07 | 0.0057 | 0.0008 |  | 0.27 | 142.02
[16 empty] | 4190 |  | P4 | 0.16 | 0.16 | 0.07 | 0.0006 | 0.01 | 0.09 | 0.0046 | 0.0006 |  | 0.28 | 47.34
84 | 2021-12-30 22:04 | 2022-01-09 14:12 | PROD | 1 | 74613 | 37 | 0 | 3 | 0 | 1.1 | 1.4 | 1 | 1.2 | 3.9 | 9.5 |  |  | HMG 3 | 0.1975 | 0.14 | 0.1025 | 0.0006 | 0.00925 | 0.0975 | 0.00505 | 0.00025 |  | 0.29 | 189.36 | 16614 | 99.31
[16 empty] | 3535 |  | P4 | 0.17 | 0.14 | 0.07 | 0.0006 | 0.01 | 0.08 | 0.0052 | 0.0004 |  | 0.25 | 47.34
[16 empty] | 4192 |  | P4 | 0.3 | 0.14 | 0.1 | 0.0006 | 0.009 | 0.09 | 0.0048 | 0.0002 |  | 0.29 | 47.34
[16 empty] | 3005 |  | P4 | 0.16 | 0.14 | 0.12 | 0.0006 | 0.009 | 0.11 | 0.0051 | 0.0002 |  | 0.31 | 94.68
31 | 2021-12-30 22:05 | 2022-01-09 09:58 | PROD | 1 | 72749 | 39 | 0 | 1 | 0 | 1 | 1.4 | 1 | 1.3 | 4.2 | 7.3 |  |  | HMG 2 | 0.1675 | 0.135 | 0.115 | 0.0006 | 0.00975 | 0.1075 | 0.00495 | 0.0002 |  | 0.3175 | 189.36 | 16428 | 98.56
[16 empty] | 3003 |  | P4 | 0.19 | 0.12 | 0.1 | 0.0006 | 0.012 | 0.1 | 0.0045 | 0.0002 |  | 0.34 | 47.34
[16 empty] | 3005 |  | P4 | 0.16 | 0.14 | 0.12 | 0.0006 | 0.009 | 0.11 | 0.0051 | 0.0002 |  | 0.31 | 142.02
71 | 2021-12-31 00:01 | 2022-01-09 17:27 | PROD | 1 | 73803 | 43 | 0 | 1 | 0 | 2.1 | 1.4 | 1 | 1.2 | 4 | 9.1 | 4206 |  | HMG 1 | 0.18 | 0.15 | 0.11 | 0.0006 | 0.013 | 0.04 | 0.0051 | 0.0004 |  | 0.31 | 189.36 | 17047 | 98.53
32 | 2021-12-31 05:03 | 2022-01-10 09:22 | PROD | 1 | 79564 | 39 | 0 | 1 | 1 | 1 | 1.4 | 1 | 1.3 | 4.8 | 6.5 |  |  | HMG 3 | 0.1775 | 0.13 | 0.0875 | 0.0006 | 0.01025 | 0.1025 | 0.004775 | 0.000375 |  | 0.2925 | 189.36 | 17507 | 100.67
[16 empty] | 3535 |  | P4 | 0.17 | 0.14 | 0.07 | 0.0006 | 0.01 | 0.08 | 0.0052 | 0.0004 |  | 0.25 | 94.68
[16 empty] | 4204 |  | P4 | 0.18 | 0.09 | 0.08 | 0.0006 | 0.01 | 0.13 | 0.0043 | 0.0002 |  | 0.35 | 47.34
[16 empty] | 4207 |  | P4 | 0.19 | 0.15 | 0.13 | 0.0006 | 0.011 | 0.12 | 0.0044 | 0.0005 |  | 0.32 | 47.34
72 | 2021-12-31 12:28 | 2022-01-12 15:44 | PROD | 2 | 91154 | 44 | 0 | 3 | 0 | 1 | 1.4 | 1 | 1.3 | 4.6 | 9.9 |  |  | HL 2 | 0.1685 | 0.0805 | 0.162 |  | 0.00875 | 0.0518 | 0.0006 | 0.00555 | 0.0038 |  | 189.74 | 24203 | 97.86
[16 empty] | 2607 | A2/607 | HL | 0.154 | 0.074 | 0.147 |  | 0.008 | 0.0522 | 0.0006 | 0.0049 | 0.0033 |  | 94.87
[16 empty] | 2606 | A2/606 | HL | 0.183 | 0.087 | 0.177 |  | 0.0095 | 0.0514 | 0.0006 | 0.0062 | 0.0043 |  | 94.87
62 | 2021-12-31 14:59 | 2022-01-12 12:33 | PROD | 2 | 90154 | 46 | 0 | 1 | 0 | 1 | 1.4 | 1 | 1.3 | 4.1 | 8.8 |  |  | HMG 2 | 0.255 | 0.14 | 0.1 | 0.0006 | 0.01025 | 0.08 | 0.004875 | 0.000375 |  | 0.29 | 189.36 | 25536 | 97.33
[16 empty] | 3527 |  | P4 | 0.12 | 0.14 | 0.1 | 0.0006 | 0.014 | 0.05 | 0.0051 | 0.0009 |  | 0.29 | 47.34
[16 empty] | 4192 |  | P4 | 0.3 | 0.14 | 0.1 | 0.0006 | 0.009 | 0.09 | 0.0048 | 0.0002 |  | 0.29 | 142.02
74 | 2021-12-31 15:02 | 2022-01-13 19:21 | PROD | 2 | 98646 | 45 | 0 | 4 | 0 | 1 | 1.4 | 1 | 1.4 | 3.9 | 6.9 |  |  | HL 3 | 0.23575 | 0.09775 | 0.22975 |  | 0.00975 | 0.047925 | 0.000675 | 0.0126 | 0.0105 |  | 189.74 | 26188 | 97.68
[16 empty] | 2611 | A2/611 | HL | 0.144 | 0.083 | 0.244 |  | 0.0085 | 0.0542 | 0.0007 | 0.0077 | 0.006 |  | 94.87
[16 empty] | 2597 | A2/597 | HL | 0.305 | 0.121 | 0.182 |  | 0.012 | 0.0295 | 0.0007 | 0.017 | 0.011 |  | 47.435
[16 empty] | 2608 | A2/608 | HL | 0.35 | 0.104 | 0.249 |  | 0.01 | 0.0538 | 0.0006 | 0.018 | 0.019 |  | 47.435
48 | 2021-12-31 18:00 | 2022-01-11 06:25 | PROD | 1 | 80881 | 39 | 0 | 3 | 0 | 1 | 1.4 | 1 | 1.2 | 4.3 | 9 |  |  | HMG 2 | 0.2275 | 0.13 | 0.1 | 0.0006 | 0.00975 | 0.085 | 0.004725 | 0.0002 |  | 0.3525 | 189.36 | 18664 | 98.17
[16 empty] | 4201 |  | P4 | 0.31 | 0.1 | 0.07 | 0.0006 | 0.009 | 0.1 | 0.0048 | 0.0002 |  | 0.39 | 47.34
[16 empty] | 3006 |  | P4 | 0.2 | 0.14 | 0.11 | 0.0006 | 0.01 | 0.08 | 0.0047 | 0.0002 |  | 0.34 | 142.02
63 | 2021-12-31 23:03 | 2022-01-10 06:23 | PROD | 1 | 72683 | 39 | 0 | 1 | 0 | 1 | 1.4 | 1 | 1.3 | 3.9 | 8.2 |  |  | HMG 3 | 0.1885 | 0.1235 | 0.105 | 0.0006 | 0.01035 | 0.114 | 0.004435 | 0.000305 |  | 0.337 | 189.36 | 16196 | 99.24
[16 empty] | 4204 |  | P4 | 0.18 | 0.09 | 0.08 | 0.0006 | 0.01 | 0.13 | 0.0043 | 0.0002 |  | 0.35 | 75.744
[16 empty] | 4207 |  | P4 | 0.19 | 0.15 | 0.13 | 0.0006 | 0.011 | 0.12 | 0.0044 | 0.0005 |  | 0.32 | 66.276
[16 empty] | 3006 |  | P4 | 0.2 | 0.14 | 0.11 | 0.0006 | 0.01 | 0.08 | 0.0047 | 0.0002 |  | 0.34 | 47.34
46 | 2021-12-31 23:03 | 2022-01-11 14:15 | PROD | 1 | 82545 | 40 | 0 | 1 | 0 | 1 | 1.4 | 1 | 1.2 | 4.3 | 8.8 | 4208 |  | HMG 1 | 0.18 | 0.14 | 0.13 | 0.0006 | 0.013 | 0.08 | 0.0047 | 0.0006 |  | 0.3 | 189.36 | 19862 | 99
25 | 2022-01-01 00:59 | 2022-01-10 09:49 | PROD | 1 | 72122 | 38 | 0 | 2 | 0 | 1 | 1.4 | 1 | 1.4 | 4.1 | 7.1 |  |  | HMG 3 | 0.2125 | 0.135 | 0.11 | 0.0006 | 0.011 | 0.115 | 0.004425 | 0.00035 |  | 0.3475 | 189.36 | 16897 | 97.99
[16 empty] | 4202 |  | P4 | 0.29 | 0.15 | 0.1 | 0.0006 | 0.012 | 0.09 | 0.0046 | 0.0002 |  | 0.4 | 47.34
[16 empty] | 4204 |  | P4 | 0.18 | 0.09 | 0.08 | 0.0006 | 0.01 | 0.13 | 0.0043 | 0.0002 |  | 0.35 | 47.34
[16 empty] | 4207 |  | P4 | 0.19 | 0.15 | 0.13 | 0.0006 | 0.011 | 0.12 | 0.0044 | 0.0005 |  | 0.32 | 94.68
20 | 2022-01-01 11:47 | 2022-01-12 18:54 | PROD | 2 | 88091 | 42 | 0 | 1 | 1 | 1 | 1.4 | 1 | 1.2 | 3.9 | 9.4 |  |  | HMG 3 | 0.3 | 0.1475 | 0.0975 | 0.0006 | 0.01075 | 0.08 | 0.00505 | 0.000375 |  | 0.2925 | 189.36 | 24484 | 99.9
[16 empty] | 4152 |  | P4 | 0.2 | 0.14 | 0.08 | 0.0006 | 0.01 | 0.08 | 0.0047 | 0.0006 |  | 0.29 | 47.34
[16 empty] | 4191 |  | P4 | 0.4 | 0.17 | 0.11 | 0.0006 | 0.015 | 0.06 | 0.0059 | 0.0005 |  | 0.3 | 47.34
[16 empty] | 4192 |  | P4 | 0.3 | 0.14 | 0.1 | 0.0006 | 0.009 | 0.09 | 0.0048 | 0.0002 |  | 0.29 | 94.68
42 | 2022-01-01 19:57 | 2022-01-13 22:32 | PROD | 2 | 94101 | 46 | 0 | 1 | 0 | 1 | 1.4 | 1 | 1.2 | 6.2 | 10.2 | 4193 |  | HMG 1 | 0.31 | 0.15 | 0.08 | 0.0006 | 0.01 | 0.12 | 0.0052 | 0.0002 |  | 0.31 | 189.36 | 25914 | 99.19
57 | 2022-01-01 22:12 | 2022-01-11 17:23 | PROD | 1 | 76624 | 39 | 0 | 1 | 0 | 1 | 1.4 | 1 | 1.2 | 4.2 | 8.7 | 3007 |  | HMG 1 | 0.12 | 0.17 | 0.09 | 0.0006 | 0.008 | 0.08 | 0.0043 | 0.0002 |  | 0.33 | 189.36 | 17165 | 99
52 | 2022-01-01 22:13 | 2022-01-12 01:59 | PRZ | 1 | 78606 | 38 | 0 | 2 | 0 | 1.9 | 1.4 | 1 | 1.3 | 4.5 | 13.4 |  |  | HMG 4 | 0.2425 | 0.1525 | 0.0925 | 0.0006 | 0.01125 | 0.1125 | 0.00565 | 0.000475 |  | 0.3175 | 195.16 | 24660 | 98.78
[16 empty] | 3496 |  | P4 | 0.19 | 0.1 | 0.08 | 0.0006 | 0.011 | 0.14 | 0.0074 | 0.0004 |  | 0.33 | 48.79
[16 empty] | 4181 |  | P4 | 0.21 | 0.18 | 0.1 | 0.0006 | 0.01 | 0.12 | 0.0054 | 0.0005 |  | 0.28 | 48.79
[16 empty] | 4185 |  | P4 | 0.26 | 0.15 | 0.11 | 0.0006 | 0.013 | 0.11 | 0.005 | 0.0004 |  | 0.31 | 48.79
[16 empty] | 4186 |  | P4 | 0.31 | 0.18 | 0.08 | 0.0006 | 0.011 | 0.08 | 0.0048 | 0.0006 |  | 0.35 | 48.79
65 | 2022-01-02 05:09 | 2022-01-12 09:49 | PROD | 1 | 78131 | 38 | 0 | 2 | 0 | 1 | 1.4 | 1 | 1.2 | 4.4 | 7.2 |  |  | HMG 4 | 0.2075 | 0.135 | 0.11 | 0.0006 | 0.011 | 0.1 | 0.00495 | 0.0003 |  | 0.3375 | 189.36 | 17341 | 98.29
[16 empty] | 4171 |  | P4 | 0.21 | 0.16 | 0.1 | 0.0006 | 0.011 | 0.08 | 0.0054 | 0.0005 |  | 0.31 | 47.34
[16 empty] | 4197 |  | P4 | 0.12 | 0.16 | 0.17 | 0.0006 | 0.012 | 0.12 | 0.0051 | 0.0003 |  | 0.31 | 47.34
[16 empty] | 4201 |  | P4 | 0.31 | 0.1 | 0.07 | 0.0006 | 0.009 | 0.1 | 0.0048 | 0.0002 |  | 0.39 | 47.34
[16 empty] | 3003 |  | P4 | 0.19 | 0.12 | 0.1 | 0.0006 | 0.012 | 0.1 | 0.0045 | 0.0002 |  | 0.34 | 47.34
33 | 2022-01-02 06:24 | 2022-01-12 06:12 | PROD | 1 | 77995 | 41 | 0 | 1 | 0 | 1 | 1.4 | 1 | 1.2 | 3.7 | 8.1 |  |  | HMG 4 | 0.145 | 0.1575 | 0.1 | 0.0006 | 0.0105 | 0.1 | 0.0049 | 0.00045 |  | 0.2925 | 189.36 | 17641 | 98.6
[16 empty] | 4160 |  | P4 | 0.16 | 0.16 | 0.08 | 0.0006 | 0.01 | 0.1 | 0.0056 | 0.0006 |  | 0.27 | 47.34
[16 empty] | 4170 |  | P4 | 0.12 | 0.16 | 0.1 | 0.0006 | 0.011 | 0.14 | 0.005 | 0.0004 |  | 0.27 | 47.34
[16 empty] | 4208 |  | P4 | 0.18 | 0.14 | 0.13 | 0.0006 | 0.013 | 0.08 | 0.0047 | 0.0006 |  | 0.3 | 47.34
[16 empty] | 3007 |  | P4 | 0.12 | 0.17 | 0.09 | 0.0006 | 0.008 | 0.08 | 0.0043 | 0.0002 |  | 0.33 | 47.34
50 | 2022-01-02 11:49 | 2022-01-12 22:03 | PROD | 2 | 81345 | 41 | 0 | 0 | 0 | 1 | 1.4 | 1 | 1.3 | 3.5 | 11.6 |  |  | HMG 3 | 0.1925 | 0.156 | 0.0885 | 0.0006 | 0.01 | 0.082 | 0.004615 | 0.00043 |  | 0.3135 | 189.36 | 23099 | 99.36
[16 empty] | 4157 |  | P4 | 0.29 | 0.17 | 0.1 | 0.0006 | 0.012 | 0.07 | 0.0057 | 0.0008 |  | 0.27 | 47.34
[16 empty] | 4177 |  | P4 | 0.16 | 0.13 | 0.09 | 0.0006 | 0.012 | 0.07 | 0.005 | 0.0002 |  | 0.28 | 66.276
[16 empty] | 4188 |  | P4 | 0.16 | 0.17 | 0.08 | 0.0006 | 0.007 | 0.1 | 0.0036 | 0.0004 |  | 0.37 | 75.744
55 | 2022-01-02 15:09 | 2022-01-13 18:40 | PROD | 2 | 88001 | 43 | 0 | 1 | 1 | 1 | 1.4 | 1 | 1.2 | 3.4 | 11.6 |  |  | HMG 3 | 0.2775 | 0.155 | 0.0775 | 0.0006 | 0.0105 | 0.0925 | 0.00505 | 0.00035 |  | 0.2975 | 189.36 | 24519 | 100.31
[16 empty] | 3528 |  | P4 | 0.32 | 0.17 | 0.07 | 0.0006 | 0.01 | 0.09 | 0.005 | 0.0005 |  | 0.3 | 94.68
[16 empty] | 4177 |  | P4 | 0.16 | 0.13 | 0.09 | 0.0006 | 0.012 | 0.07 | 0.005 | 0.0002 |  | 0.28 | 47.34
[16 empty] | 4193 |  | P4 | 0.31 | 0.15 | 0.08 | 0.0006 | 0.01 | 0.12 | 0.0052 | 0.0002 |  | 0.31 | 47.34
85 | 2022-01-02 20:20 | 2022-01-14 14:49 | PROD | 2 | 93082 | 45 | 0 | 1 | 1 | 1 | 1.4 | 1 | 1.5 | 4.7 | 9.8 |  |  | HMG 2 | 0.18 | 0.14 | 0.085 | 0.0006 | 0.0105 | 0.115 | 0.0056 | 0.0006 |  | 0.27 | 189.36 | 26380 | 100.97
[16 empty] | 4158 |  | P4 | 0.16 | 0.14 | 0.07 | 0.0006 | 0.01 | 0.12 | 0.0057 | 0.0007 |  | 0.28 | 94.68
[16 empty] | 4195 |  | P4 | 0.2 | 0.14 | 0.1 | 0.0006 | 0.011 | 0.11 | 0.0055 | 0.0005 |  | 0.26 | 94.68
10 | 2022-01-02 22:07 | 2022-01-12 14:25 | PROD | 1 | 75044 | 39 | 0 | 1 | 0 | 1 | 1.4 | 1 | 1.2 | 4.6 | 7 |  |  | HMG 3 | 0.256 | 0.1315 | 0.098 | 0.0006 | 0.01015 | 0.093 | 0.00446 | 0.000215 |  | 0.329 | 189.36 | 17048 | 98.4
[16 empty] | 3002 |  | P4 | 0.12 | 0.15 | 0.1 | 0.0006 | 0.013 | 0.08 | 0.0046 | 0.0002 |  | 0.34 | 66.276
[16 empty] | 4205 |  | P4 | 0.16 | 0.16 | 0.12 | 0.0006 | 0.014 | 0.1 | 0.005 | 0.0003 |  | 0.3 | 28.404
[16 empty] | 3008 |  | P4 | 0.38 | 0.11 | 0.09 | 0.0006 | 0.007 | 0.1 | 0.0042 | 0.0002 |  | 0.33 | 94.68
53 | 2022-01-02 22:22 | 2022-01-12 22:59 | PRZ | 1 | 77607 | 39 | 0 | 1 | 0 | 1.9 | 1.4 | 1 | 1.2 | 4.1 | 11.4 |  |  | HMG 4 | 0.26 | 0.155 | 0.0875 | 0.0006 | 0.00975 | 0.0975 | 0.005175 | 0.0004 |  | 0.335 | 195.16 | 23835 | 99.49
[16 empty] | 3510 |  | P4 | 0.14 | 0.12 | 0.12 | 0.0006 | 0.01 | 0.11 | 0.0072 | 0.0003 |  | 0.27 | 48.79
[16 empty] | 4187 |  | P4 | 0.34 | 0.16 | 0.04 | 0.0006 | 0.007 | 0.12 | 0.004 | 0.0004 |  | 0.4 | 48.79
[16 empty] | 4188 |  | P4 | 0.16 | 0.17 | 0.08 | 0.0006 | 0.007 | 0.1 | 0.0036 | 0.0004 |  | 0.37 | 48.79
[16 empty] | 4191 |  | P4 | 0.4 | 0.17 | 0.11 | 0.0006 | 0.015 | 0.06 | 0.0059 | 0.0005 |  | 0.3 | 48.79
93 | 2022-01-02 23:05 | 2022-01-13 17:30 | PROD | 2 | 83982 | 40 | 0 | 1 | 0 | 1 | 1.4 | 1 | 1.2 | 3.9 | 9.3 |  |  | HMG 2 | 0.285 | 0.165 | 0.07 | 0.0006 | 0.01 | 0.08 | 0.0052 | 0.00055 |  | 0.31 | 189.36 | 24549 | 99.07
[16 empty] | 3528 |  | P4 | 0.32 | 0.17 | 0.07 | 0.0006 | 0.01 | 0.09 | 0.005 | 0.0005 |  | 0.3 | 94.68
[16 empty] | 3536 |  | P4 | 0.25 | 0.16 | 0.07 | 0.0006 | 0.01 | 0.07 | 0.0054 | 0.0006 |  | 0.32 | 94.68
95 | 2022-01-03 05:00 | 2022-01-13 06:23 | PROD | 1 | 78560 | 38 | 0 | 2 | 0 | 1 | 1.4 | 1 | 1.2 | 4 | 8.5 |  |  | HMG 2 | 0.335 | 0.13 | 0.1 | 0.0006 | 0.01 | 0.1 | 0.0043 | 0.0006 |  | 0.315 | 189.36 | 17723 | 98.76
[16 empty] | 4029 |  | P4 | 0.29 | 0.15 | 0.11 | 0.0006 | 0.013 | 0.1 | 0.0044 | 0.001 |  | 0.3 | 94.68
[16 empty] | 3008 |  | P4 | 0.38 | 0.11 | 0.09 | 0.0006 | 0.007 | 0.1 | 0.0042 | 0.0002 |  | 0.33 | 94.68
41 | 2022-01-03 06:19 | 2022-01-12 17:30 | PROD | 1 | 74658 | 38 | 0 | 2 | 0 | 1 | 1.4 | 1 | 1.2 | 5.4 | 6.4 | 4160 |  | HMG 1 | 0.16 | 0.16 | 0.08 | 0.0006 | 0.01 | 0.1 | 0.0056 | 0.0006 |  | 0.27 | 189.36 | 17111 | 98.94
12 | 2022-01-03 12:44 | 2022-01-14 14:43 | PROD | 2 | 85826 | 43 | 0 | 1 | 0 | 1 | 1.4 | 1 | 1.2 | 4.6 | 11.1 |  |  | HMG 4 | 0.205 | 0.1575 | 0.1025 | 0.0006 | 0.0105 | 0.1 | 0.00505 | 0.000425 |  | 0.3025 | 189.36 | 24329 | 99.05
[16 empty] | 3540 |  | P4 | 0.16 | 0.17 | 0.14 | 0.0006 | 0.01 | 0.14 | 0.0056 | 0.0003 |  | 0.28 | 47.34
[16 empty] | 4171 |  | P4 | 0.21 | 0.16 | 0.1 | 0.0006 | 0.011 | 0.08 | 0.0054 | 0.0005 |  | 0.31 | 47.34
[16 empty] | 4178 |  | P4 | 0.31 | 0.16 | 0.1 | 0.0006 | 0.012 | 0.07 | 0.005 | 0.0005 |  | 0.29 | 47.34
[16 empty] | 4189 |  | P4 | 0.14 | 0.14 | 0.07 | 0.0006 | 0.009 | 0.11 | 0.0042 | 0.0004 |  | 0.33 | 47.34
67 | 2022-01-03 15:02 | 2022-01-14 16:12 | PROD | 2 | 84127 | 38 | 0 | 3 | 0 | 1 | 1.4 | 1 | 1.2 | 3.5 | 9.6 |  |  | HMG 2 HL 2 | 0.279033 | 0.1305487 | 0.1793314 |  | 0.01115088 | 0.08602919 | 0.003482486 | 0.002567294 |  |  | 189.512 | 24528 | 97.55
[16 empty] | 2700 | A2/700 | HL | 0.43 | 0.127 | 0.355 |  | 0.013 | 0.058 | 0.0002 | 0.0058 | 0.0084 |  | 47.435
[16 empty] | 2713 | A2/713 | HL | 0.303 | 0.132 | 0.323 |  | 0.011 | 0.0304 | 0.0006 | 0.0048 | 0.0078 |  | 28.461
[16 empty] | 4158 |  | P4 | 0.16 | 0.14 | 0.07 | 0.0006 | 0.01 | 0.12 | 0.0057 | 0.0007 |  | 0.28 | 66.276
[16 empty] | 4194 |  | P4 | 0.28 | 0.12 | 0.07 | 0.0006 | 0.011 | 0.1 | 0.0054 | 0.0006 |  | 0.33 | 47.34
24 | 2022-01-03 15:07 | 2022-01-14 20:54 | PROD | 2 | 88777 | 43 | 0 | 1 | 1 | 1 | 1.4 | 1 | 1.5 | 4.8 | 9.1 |  |  | HMG 3 | 0.27 | 0.1425 | 0.095 | 0.0006 | 0.012 | 0.095 | 0.005575 | 0.000525 |  | 0.2875 | 189.36 | 24398 | 100.47
[16 empty] | 4191 |  | P4 | 0.4 | 0.17 | 0.11 | 0.0006 | 0.015 | 0.06 | 0.0059 | 0.0005 |  | 0.3 | 47.34
[16 empty] | 4194 |  | P4 | 0.28 | 0.12 | 0.07 | 0.0006 | 0.011 | 0.1 | 0.0054 | 0.0006 |  | 0.33 | 47.34
[16 empty] | 4195 |  | P4 | 0.2 | 0.14 | 0.1 | 0.0006 | 0.011 | 0.11 | 0.0055 | 0.0005 |  | 0.26 | 94.68
45 | 2022-01-03 22:07 | 2022-01-14 14:18 | PROD | 1 | 83424 | 40 | 0 | 2 | 0 | 1 | 1.4 | 1 | 1.3 | 3.8 | 7.6 | 4210 |  | HMG 1 | 0.19 | 0.17 | 0.06 | 0.0006 | 0.008 | 0.09 | 0.0041 | 0.0002 |  | 0.39 | 189.36 | 20389 | 98.61
54 | 2022-01-03 22:09 | 2022-01-13 14:18 | PROD | 1 | 74660 | 37 | 0 | 2 | 0 | 1 | 1.4 | 1 | 1.4 | 3.6 | 7.5 |  |  | HMG 3 | 0.235 | 0.1525 | 0.075 | 0.0006 | 0.01 | 0.1 | 0.005125 | 0.000575 |  | 0.3125 | 189.36 | 16416 | 96.91
[16 empty] | 3537 |  | P4 | 0.31 | 0.15 | 0.09 | 0.0006 | 0.011 | 0.1 | 0.0055 | 0.0008 |  | 0.27 | 47.34
[16 empty] | 4172 |  | P4 | 0.22 | 0.14 | 0.06 | 0.0006 | 0.008 | 0.1 | 0.0046 | 0.0003 |  | 0.34 | 94.68
[16 empty] | 4182 |  | P4 | 0.19 | 0.18 | 0.09 | 0.0006 | 0.013 | 0.1 | 0.0058 | 0.0009 |  | 0.3 | 47.34
79 | 2022-01-03 22:14 | 2022-01-13 09:43 | PROD | 1 | 73793 | 34 | 0 | 5 | 0 | 1 | 1.4 | 1 | 1.3 | 4.3 | 7.8 |  |  | HMG 3 | 0.2 | 0.15 | 0.1025 | 0.0006 | 0.00975 | 0.1025 | 0.004425 | 0.00025 |  | 0.335 | 189.36 | 16692 | 98.98
[16 empty] | 4199 |  | P4 | 0.29 | 0.17 | 0.21 | 0.0006 | 0.017 | 0.1 | 0.0064 | 0.0004 |  | 0.21 | 47.34
[16 empty] | 4209 |  | P4 | 0.16 | 0.13 | 0.07 | 0.0006 | 0.007 | 0.11 | 0.0036 | 0.0002 |  | 0.37 | 94.68
[16 empty] | 4210 |  | P4 | 0.19 | 0.17 | 0.06 | 0.0006 | 0.008 | 0.09 | 0.0041 | 0.0002 |  | 0.39 | 47.34
91 | 2022-01-04 12:23 | 2022-01-15 10:12 | PROD | 2 | 85339 | 41 | 0 | 2 | 0 | 1 | 1.4 | 1 | 1.2 | 5.3 | 10.6 |  |  | HMG 2 | 0.21 | 0.12 | 0.075 | 0.0006 | 0.009 | 0.08 | 0.00535 | 0.00035 |  | 0.34 | 189.36 | 23761 | 99.23
[16 empty] | 4171 |  | P4 | 0.21 | 0.16 | 0.1 | 0.0006 | 0.011 | 0.08 | 0.0054 | 0.0005 |  | 0.31 | 94.68
[16 empty] | 4196 |  | P4 | 0.21 | 0.08 | 0.05 | 0.0006 | 0.007 | 0.08 | 0.0053 | 0.0002 |  | 0.37 | 94.68
73 | 2022-01-04 14:48 | 2022-01-15 18:54 | PROD | 2 | 86474 | 42 | 0 | 2 | 0 | 1 | 1.4 | 1 | 1.3 | 3.9 | 9.4 |  |  | HMG 4 | 0.2525 | 0.135 | 0.0725 | 0.0006 | 0.00975 | 0.085 | 0.0051 | 0.000475 |  | 0.32 | 189.36 | 24970 | 99.24
[16 empty] | 3536 |  | P4 | 0.25 | 0.16 | 0.07 | 0.0006 | 0.01 | 0.07 | 0.0054 | 0.0006 |  | 0.32 | 47.34
[16 empty] | 4172 |  | P4 | 0.22 | 0.14 | 0.06 | 0.0006 | 0.008 | 0.1 | 0.0046 | 0.0003 |  | 0.34 | 47.34
[16 empty] | 4180 |  | P4 | 0.26 | 0.12 | 0.09 | 0.0006 | 0.01 | 0.07 | 0.005 | 0.0004 |  | 0.29 | 47.34
[16 empty] | 4194 |  | P4 | 0.28 | 0.12 | 0.07 | 0.0006 | 0.011 | 0.1 | 0.0054 | 0.0006 |  | 0.33 | 47.34
47 | 2022-01-04 20:33 | 2022-01-15 10:35 | PROD | 2 | 83433 | 39 | 0 | 2 | 0 | 1 | 1.4 | 1 | 1.2 | 4.5 | 12.5 |  |  | HMG 4 | 0.201 | 0.137 | 0.0725 | 0.0006 | 0.01035 | 0.0935 | 0.0054 | 0.00055 |  | 0.288 | 189.36 | 24021 | 99.38
[16 empty] | 3531 |  | P4 | 0.2 | 0.13 | 0.06 | 0.0006 | 0.01 | 0.08 | 0.0053 | 0.0005 |  | 0.3 | 94.68
[16 empty] | 4158 |  | P4 | 0.16 | 0.14 | 0.07 | 0.0006 | 0.01 | 0.12 | 0.0057 | 0.0007 |  | 0.28 | 47.34
[16 empty] | 4178 |  | P4 | 0.31 | 0.16 | 0.1 | 0.0006 | 0.012 | 0.07 | 0.005 | 0.0005 |  | 0.29 | 18.936
[16 empty] | 4195 |  | P4 | 0.2 | 0.14 | 0.1 | 0.0006 | 0.011 | 0.11 | 0.0055 | 0.0005 |  | 0.26 | 28.404
68 | 2022-01-04 20:48 | 2022-01-14 09:56 | PROD | 1 | 75608 | 38 | 0 | 1 | 1 | 1 | 1.4 | 1 | 1.2 | 4.1 | 8.4 | 4211 |  | HMG 1 | 0.24 | 0.14 | 0.07 | 0.0006 | 0.011 | 0.06 | 0.004 | 0.0002 |  | 0.33 | 189.36 | 17378 | 100.75
23 | 2022-01-04 22:04 | 2022-01-14 06:27 | PROD | 1 | 73187 | 39 | 0 | 1 | 0 | 1 | 1.4 | 1 | 1.4 | 4 | 8.3 |  |  | HMG 5 | 0.1935 | 0.121 | 0.085 | 0.0006 | 0.0098 | 0.104 | 0.004375 | 0.000255 |  | 0.335 | 189.36 | 17053 | 98.45
[16 empty] | 4174 |  | P4 | 0.19 | 0.13 | 0.06 | 0.0006 | 0.007 | 0.11 | 0.0041 | 0.0004 |  | 0.31 | 47.34
[16 empty] | 4197 |  | P4 | 0.12 | 0.16 | 0.17 | 0.0006 | 0.012 | 0.12 | 0.0051 | 0.0003 |  | 0.31 | 9.468
[16 empty] | 4203 |  | P4 | 0.17 | 0.14 | 0.16 | 0.0006 | 0.012 | 0.1 | 0.0059 | 0.0002 |  | 0.37 | 18.936
[16 empty] | 4204 |  | P4 | 0.18 | 0.09 | 0.08 | 0.0006 | 0.01 | 0.13 | 0.0043 | 0.0002 |  | 0.35 | 66.276
[16 empty] | 4211 |  | P4 | 0.24 | 0.14 | 0.07 | 0.0006 | 0.011 | 0.06 | 0.004 | 0.0002 |  | 0.33 | 47.34
56 | 2022-01-04 23:16 | 2022-01-16 10:57 | PROD | 2 | 89766 | 46 | 0 | 0 | 0 | 1.5 | 1.4 | 1 | 1.2 | 3.7 | 9.6 |  |  | HMG 3 | 0.25 | 0.145 | 0.1425 | 0.0006 | 0.013 | 0.09 | 0.005875 | 0.000375 |  | 0.275 | 189.36 | 25064 | 99.02
[16 empty] | 4171 |  | P4 | 0.21 | 0.16 | 0.1 | 0.0006 | 0.011 | 0.08 | 0.0054 | 0.0005 |  | 0.31 | 47.34
[16 empty] | 4196 |  | P4 | 0.21 | 0.08 | 0.05 | 0.0006 | 0.007 | 0.08 | 0.0053 | 0.0002 |  | 0.37 | 47.34
[16 empty] | 4199 |  | P4 | 0.29 | 0.17 | 0.21 | 0.0006 | 0.017 | 0.1 | 0.0064 | 0.0004 |  | 0.21 | 94.68
64 | 2022-01-05 05:01 | 2022-01-15 14:19 | PROD | 1 | 81561 | 39 | 0 | 1 | 0 | 1 | 1.4 | 1 | 1.2 | 4.9 | 7.7 |  |  | HMG 4 | 0.18 | 0.145 | 0.1025 | 0.0006 | 0.01125 | 0.0925 | 0.005075 | 0.00035 |  | 0.32 | 189.36 | 18665 | 98.98
[16 empty] | 4155 |  | P4 | 0.2 | 0.16 | 0.1 | 0.0006 | 0.012 | 0.1 | 0.0059 | 0.0007 |  | 0.3 | 47.34
[16 empty] | 4203 |  | P4 | 0.17 | 0.14 | 0.16 | 0.0006 | 0.012 | 0.1 | 0.0059 | 0.0002 |  | 0.37 | 47.34
[16 empty] | 4211 |  | P4 | 0.24 | 0.14 | 0.07 | 0.0006 | 0.011 | 0.06 | 0.004 | 0.0002 |  | 0.33 | 47.34
[16 empty] | 3010 |  | P4 | 0.11 | 0.14 | 0.08 | 0.0006 | 0.01 | 0.11 | 0.0045 | 0.0003 |  | 0.28 | 47.34
75 | 2022-01-05 05:03 | 2022-01-14 17:29 | PROD | 1 | 72103 | 37 | 0 | 3 | 0 | 1 | 1.4 | 1 | 1.4 | 4.1 | 7.2 | 3010 |  | HMG 1 | 0.11 | 0.14 | 0.08 | 0.0006 | 0.01 | 0.11 | 0.0045 | 0.0003 |  | 0.28 | 189.36 | 16017 | 96.09
78 | 2022-01-05 12:25 | 2022-01-16 11:01 | PROD | 2 | 84533 | 44 | 0 | 0 | 0 | 1 | 1.4 | 1 | 1.2 | 6.1 | 7.2 |  |  | HMG 5 | 0.236 | 0.1515 | 0.098 | 0.0006 | 0.0112 | 0.0975 | 0.005135 | 0.00039 |  | 0.302 | 189.36 | 23553 | 98.88
[16 empty] | 4170 |  | P4 | 0.12 | 0.16 | 0.1 | 0.0006 | 0.011 | 0.14 | 0.005 | 0.0004 |  | 0.27 | 47.34
[16 empty] | 4172 |  | P4 | 0.22 | 0.14 | 0.06 | 0.0006 | 0.008 | 0.1 | 0.0046 | 0.0003 |  | 0.34 | 47.34
[16 empty] | 4180 |  | P4 | 0.26 | 0.12 | 0.09 | 0.0006 | 0.01 | 0.07 | 0.005 | 0.0004 |  | 0.29 | 28.404
[16 empty] | 4191 |  | P4 | 0.4 | 0.17 | 0.11 | 0.0006 | 0.015 | 0.06 | 0.0059 | 0.0005 |  | 0.3 | 47.34
[16 empty] | 4197 |  | P4 | 0.12 | 0.16 | 0.17 | 0.0006 | 0.012 | 0.12 | 0.0051 | 0.0003 |  | 0.31 | 18.936
36 | 2022-01-05 14:58 | 2022-01-17 00:57 | PROD | 2 | 89505 | 44 | 0 | 0 | 0 | 1 | 1.4 | 1 | 1.2 | 3.7 | 10.2 |  |  | HMG 2 | 0.285 | 0.175 | 0.075 | 0.0006 | 0.0105 | 0.1 | 0.0051 | 0.00065 |  | 0.335 | 189.36 | 25431 | 99.15
[16 empty] | 4183 |  | P4 | 0.26 | 0.17 | 0.07 | 0.0006 | 0.01 | 0.12 | 0.0054 | 0.0007 |  | 0.32 | 94.68
[16 empty] | 4186 |  | P4 | 0.31 | 0.18 | 0.08 | 0.0006 | 0.011 | 0.08 | 0.0048 | 0.0006 |  | 0.35 | 94.68
92 | 2022-01-05 19:32 | 2022-01-17 02:53 | PROD | 2 | 88510 | 53 | 0 | 1 | 0 | 1.2 | 1.4 | 1 | 1.2 | 5.4 | 13.5 |  |  | HMG 3 | 0.24 | 0.15 | 0.085 | 0.0006 | 0.01025 | 0.11 | 0.00515 | 0.000575 |  | 0.2875 | 189.36 | 24652 | 99.45
[16 empty] | 3537 |  | P4 | 0.31 | 0.15 | 0.09 | 0.0006 | 0.011 | 0.1 | 0.0055 | 0.0008 |  | 0.27 | 94.68
[16 empty] | 4170 |  | P4 | 0.12 | 0.16 | 0.1 | 0.0006 | 0.011 | 0.14 | 0.005 | 0.0004 |  | 0.27 | 47.34
[16 empty] | 4172 |  | P4 | 0.22 | 0.14 | 0.06 | 0.0006 | 0.008 | 0.1 | 0.0046 | 0.0003 |  | 0.34 | 47.34
49 | 2022-01-05 19:34 | 2022-01-15 15:12 | PROD | 2 | 77459 | 39 | 0 | 0 | 0 | 1.6 | 1.4 | 1 | 1.2 | 4.2 | 14.3 |  |  | HMG 3 | 0.1725 | 0.165 | 0.13 | 0.0006 | 0.0105 | 0.1175 | 0.005425 | 0.000375 |  | 0.2975 | 189.36 | 21749 | 99.14
[16 empty] | 3536 |  | P4 | 0.25 | 0.16 | 0.07 | 0.0006 | 0.01 | 0.07 | 0.0054 | 0.0006 |  | 0.32 | 47.34
[16 empty] | 3540 |  | P4 | 0.16 | 0.17 | 0.14 | 0.0006 | 0.01 | 0.14 | 0.0056 | 0.0003 |  | 0.28 | 94.68
[16 empty] | 4197 |  | P4 | 0.12 | 0.16 | 0.17 | 0.0006 | 0.012 | 0.12 | 0.0051 | 0.0003 |  | 0.31 | 47.34
89 | 2022-01-05 22:05 | 2022-01-16 17:31 | PROD | 1 | 80234 | 28 | 0 | 17 | 0 | 1 | 1.4 | 1 | 1.2 | 4.1 | 8.6 |  |  | HMG 4 | 0.2385 | 0.16 | 0.0685 | 0.0006 | 0.01065 | 0.083 | 0.00451 | 0.000585 |  | 0.32 | 189.36 | 17924 | 93.81
[16 empty] | 3533 |  | P4 | 0.25 | 0.17 | 0.02 | 0.0006 | 0.008 | 0.08 | 0.0051 | 0.0009 |  | 0.35 | 47.34
[16 empty] | 4173 |  | P4 | 0.21 | 0.15 | 0.09 | 0.0006 | 0.01 | 0.08 | 0.0044 | 0.0007 |  | 0.31 | 37.872
[16 empty] | 4206 |  | P4 | 0.18 | 0.15 | 0.11 | 0.0006 | 0.013 | 0.04 | 0.0051 | 0.0004 |  | 0.31 | 9.468
[16 empty] | 4212 |  | P4 | 0.25 | 0.16 | 0.08 | 0.0006 | 0.012 | 0.09 | 0.0042 | 0.0004 |  | 0.31 | 94.68
59 | 2022-01-05 23:03 | 2022-01-17 02:55 | PROD | 2 | 87495 | 44 | 0 | 0 | 0 | 1 | 1.4 | 1 | 1.2 | 5.4 | 9 |  |  | HMG 2 | 0.285 | 0.145 | 0.14 | 0.0006 | 0.014 | 0.1 | 0.0059 | 0.0005 |  | 0.27 | 189.36 | 23906 | 99.19
[16 empty] | 4194 |  | P4 | 0.28 | 0.12 | 0.07 | 0.0006 | 0.011 | 0.1 | 0.0054 | 0.0006 |  | 0.33 | 94.68
[16 empty] | 4199 |  | P4 | 0.29 | 0.17 | 0.21 | 0.0006 | 0.017 | 0.1 | 0.0064 | 0.0004 |  | 0.21 | 94.68
16 | 2022-01-05 23:07 | 2022-01-15 06:38 | PROD | 1 | 71847 | 37 | 0 | 2 | 0 | 1 | 1.4 | 1 | 1.4 | 4.7 | 7.7 |  |  | HMG 3 | 0.2175 | 0.1425 | 0.1175 | 0.0006 | 0.0095 | 0.1025 | 0.005225 | 0.0003 |  | 0.285 | 189.36 | 16607 | 97.66
[16 empty] | 4162 |  | P4 | 0.16 | 0.14 | 0.14 | 0.0006 | 0.009 | 0.1 | 0.0052 | 0.0004 |  | 0.28 | 94.68
[16 empty] | 4166 |  | P4 | 0.24 | 0.14 | 0.11 | 0.0006 | 0.01 | 0.09 | 0.0053 | 0.0002 |  | 0.27 | 47.34
[16 empty] | 4193 |  | P4 | 0.31 | 0.15 | 0.08 | 0.0006 | 0.01 | 0.12 | 0.0052 | 0.0002 |  | 0.31 | 47.34
19 | 2022-01-06 05:03 | 2022-01-16 06:16 | PROD | 1 | 78880 | 39 | 0 | 1 | 0 | 1 | 1.4 | 1 | 1.2 | 4 | 8.2 |  |  | HMG 2 | 0.2325 | 0.1575 | 0.0875 | 0.0006 | 0.01225 | 0.0775 | 0.004425 | 0.0004 |  | 0.31 | 189.36 | 17882 | 99.1
[16 empty] | 4206 |  | P4 | 0.18 | 0.15 | 0.11 | 0.0006 | 0.013 | 0.04 | 0.0051 | 0.0004 |  | 0.31 | 47.34
[16 empty] | 4212 |  | P4 | 0.25 | 0.16 | 0.08 | 0.0006 | 0.012 | 0.09 | 0.0042 | 0.0004 |  | 0.31 | 142.02
96 | 2022-01-06 11:20 | 2022-01-17 18:01 | PROD | 2 | 88256 | 42 | 1 | 1 | 0 | 1 | 1.4 | 1 | 1.2 | 6.2 | 11.3 | 4200 |  | HMG 1 | 0.2 | 0.18 | 0.11 | 0.0006 | 0.012 | 0.15 | 0.0053 | 0.0004 |  | 0.31 | 189.36 | 24613 | 99.37
83 | 2022-01-06 14:59 | 2022-01-16 22:10 | PROD | 2 | 80932 | 41 | 0 | 1 | 0 | 1 | 1.4 | 1 | 1.3 | 4.1 | 10.4 |  |  | HMG 2 | 0.46 | 0.155 | 0.175 | 0.0006 | 0.013 | 0.075 | 0.0057 | 0.000475 |  | 0.25 | 189.36 | 22676 | 99.35
[16 empty] | 4158 |  | P4 | 0.16 | 0.14 | 0.07 | 0.0006 | 0.01 | 0.12 | 0.0057 | 0.0007 |  | 0.28 | 47.34
[16 empty] | 4198 |  | P4 | 0.56 | 0.16 | 0.21 | 0.0006 | 0.014 | 0.06 | 0.0057 | 0.0004 |  | 0.24 | 142.02
37 | 2022-01-06 19:58 | 2022-01-18 23:58 | PROD | 2 | 95449 | 46 | 0 | 1 | 0 | 1 | 1.4 | 1 | 1.2 | 5.2 | 10.7 |  |  | HMG 2 | 0.28 | 0.135 | 0.045 | 0.0006 | 0.0085 | 0.09 | 0.00495 | 0.00055 |  | 0.37 | 189.36 | 27275 | 99.53
[16 empty] | 3533 |  | P4 | 0.25 | 0.17 | 0.02 | 0.0006 | 0.008 | 0.08 | 0.0051 | 0.0009 |  | 0.35 | 94.68
[16 empty] | 4201 |  | P4 | 0.31 | 0.1 | 0.07 | 0.0006 | 0.009 | 0.1 | 0.0048 | 0.0002 |  | 0.39 | 94.68
38 | 2022-01-06 20:59 | 2022-01-16 09:38 | PROD | 1 | 76007 | 37 | 0 | 2 | 1 | 1 | 1.4 | 1 | 1.4 | 4.7 | 6.6 |  |  | HMG 2 | 0.1825 | 0.1275 | 0.0775 | 0.0006 | 0.00875 | 0.0925 | 0.0042 | 0.000375 |  | 0.3225 | 189.36 | 16835 | 100
[16 empty] | 4194 |  | P4 | 0.28 | 0.12 | 0.07 | 0.0006 | 0.011 | 0.1 | 0.0054 | 0.0006 |  | 0.33 | 47.34
[16 empty] | 3011 |  | P4 | 0.15 | 0.13 | 0.08 | 0.0006 | 0.008 | 0.09 | 0.0038 | 0.0003 |  | 0.32 | 142.02
14 | 2022-01-06 22:58 | 2022-01-18 09:27 | PROD | 2 | 88355 | 44 | 0 | 0 | 0 | 1 | 1.4 | 1 | 1.3 | 5 | 11.1 |  |  | HMG 3 | 0.185 | 0.155 | 0.09 | 0.0006 | 0.01 | 0.1025 | 0.0051 | 0.00035 |  | 0.295 | 189.36 | 25234 | 98.93
[16 empty] | 3522 |  | P4 | 0.2 | 0.16 | 0.11 | 0.0006 | 0.008 | 0.1 | 0.0047 | 0.0002 |  | 0.37 | 47.34
[16 empty] | 3535 |  | P4 | 0.17 | 0.14 | 0.07 | 0.0006 | 0.01 | 0.08 | 0.0052 | 0.0004 |  | 0.25 | 94.68
[16 empty] | 4200 |  | P4 | 0.2 | 0.18 | 0.11 | 0.0006 | 0.012 | 0.15 | 0.0053 | 0.0004 |  | 0.31 | 47.34
90 | 2022-01-06 23:03 | 2022-01-17 06:23 | PROD | 1 | 78952 | 38 | 0 | 6 | 0 | 1 | 1.4 | 1 | 1.2 | 6.2 | 7.8 |  |  | HMG 4 | 0.174 | 0.1525 | 0.122 | 0.0006 | 0.0128 | 0.1025 | 0.005075 | 0.00032 |  | 0.27 | 189.36 | 17282 | 96.73
[16 empty] | 4199 |  | P4 | 0.29 | 0.17 | 0.21 | 0.0006 | 0.017 | 0.1 | 0.0064 | 0.0004 |  | 0.21 | 47.34
[16 empty] | 4205 |  | P4 | 0.16 | 0.16 | 0.12 | 0.0006 | 0.014 | 0.1 | 0.005 | 0.0003 |  | 0.3 | 47.34
[16 empty] | 4211 |  | P4 | 0.24 | 0.14 | 0.07 | 0.0006 | 0.011 | 0.06 | 0.004 | 0.0002 |  | 0.33 | 9.468
[16 empty] | 3010 |  | P4 | 0.11 | 0.14 | 0.08 | 0.0006 | 0.01 | 0.11 | 0.0045 | 0.0003 |  | 0.28 | 85.212
66 | 2022-01-07 06:19 | 2022-01-17 09:18 | PROD | 1 | 78165 | 38 | 0 | 2 | 0 | 1 | 1.4 | 1 | 1.2 | 4.6 | 7 | 4213 |  | HMG 1 | 0.13 | 0.18 | 0.11 | 0.0006 | 0.012 | 0.07 | 0.0043 | 0.0003 |  | 0.32 | 189.36 | 17612 | 98.39
18 | 2022-01-07 06:22 | 2022-01-16 14:20 | PROD | 1 | 73522 | 40 | 0 | 1 | 0 | 1 | 1.4 | 1 | 1.2 | 4.9 | 7.5 |  |  | HMG 3 | 0.255 | 0.145 | 0.09 | 0.0006 | 0.01025 | 0.0975 | 0.0045 | 0.0005 |  | 0.3125 | 189.36 | 16513 | 99.1
[16 empty] | 4143 |  | P4 | 0.47 | 0.16 | 0.12 | 0.0006 | 0.013 | 0.12 | 0.0062 | 0.001 |  | 0.3 | 47.34
[16 empty] | 4212 |  | P4 | 0.25 | 0.16 | 0.08 | 0.0006 | 0.012 | 0.09 | 0.0042 | 0.0004 |  | 0.31 | 47.34
[16 empty] | 3011 |  | P4 | 0.15 | 0.13 | 0.08 | 0.0006 | 0.008 | 0.09 | 0.0038 | 0.0003 |  | 0.32 | 94.68
28 | 2022-01-07 11:25 | 2022-01-19 22:09 | PROD | 2 | 96014 | 45 | 0 | 1 | 0 | 1 | 1.4 | 1 | 1.3 | 4 | 11.7 |  |  | HMG 2 | 0.275 | 0.135 | 0.0925 | 0.0006 | 0.0105 | 0.0975 | 0.0046 | 0.0002 |  | 0.4075 | 189.36 | 26734 | 98.41
[16 empty] | 4202 |  | P4 | 0.29 | 0.15 | 0.1 | 0.0006 | 0.012 | 0.09 | 0.0046 | 0.0002 |  | 0.4 | 47.34
[16 empty] | 3001 |  | P4 | 0.27 | 0.13 | 0.09 | 0.0006 | 0.01 | 0.1 | 0.0046 | 0.0002 |  | 0.41 | 142.02
86 | 2022-01-07 14:54 | 2022-01-19 07:02 | PROD | 2 | 90088 | 45 | 0 | 1 | 0 | 1 | 1.4 | 1 | 1.2 | 5.3 | 9.8 |  |  | HMG 4 | 0.2535 | 0.119 | 0.074 | 0.0006 | 0.0098 | 0.085 | 0.004955 | 0.00033 |  | 0.344 | 189.36 | 25413 | 98.1
[16 empty] | 3522 |  | P4 | 0.2 | 0.16 | 0.11 | 0.0006 | 0.008 | 0.1 | 0.0047 | 0.0002 |  | 0.37 | 9.468
[16 empty] | 4151 |  | P4 | 0.23 | 0.13 | 0.08 | 0.0006 | 0.012 | 0.05 | 0.0051 | 0.0006 |  | 0.34 | 37.872
[16 empty] | 3535 |  | P4 | 0.17 | 0.14 | 0.07 | 0.0006 | 0.01 | 0.08 | 0.0052 | 0.0004 |  | 0.25 | 47.34
[16 empty] | 4201 |  | P4 | 0.31 | 0.1 | 0.07 | 0.0006 | 0.009 | 0.1 | 0.0048 | 0.0002 |  | 0.39 | 94.68
15 | 2022-01-07 19:53 | 2022-01-20 10:50 | PROD | 2 | 95817 | 47 | 0 | 3 | 0 | 1 | 1.4 | 1 | 1.4 | 6.1 | 12.1 |  |  | HMG 3 | 0.17 | 0.1425 | 0.1125 | 0.0006 | 0.012 | 0.09 | 0.004925 | 0.0002 |  | 0.365 | 189.36 | 27280 | 97.58
[16 empty] | 3001 |  | P4 | 0.27 | 0.13 | 0.09 | 0.0006 | 0.01 | 0.1 | 0.0046 | 0.0002 |  | 0.41 | 47.34
[16 empty] | 4203 |  | P4 | 0.17 | 0.14 | 0.16 | 0.0006 | 0.012 | 0.1 | 0.0059 | 0.0002 |  | 0.37 | 47.34
[16 empty] | 3002 |  | P4 | 0.12 | 0.15 | 0.1 | 0.0006 | 0.013 | 0.08 | 0.0046 | 0.0002 |  | 0.34 | 94.68
82 | 2022-01-07 21:55 | 2022-01-18 09:23 | PROD | 1 | 82227 | 38 | 0 | 2 | 1 | 1 | 1.4 | 1 | 1.2 | 4.2 | 7.5 |  |  | HMG 2 | 0.245 | 0.17 | 0.1 | 0.0006 | 0.011 | 0.08 | 0.00415 | 0.00035 |  | 0.325 | 189.36 | 18095 | 99.29
[16 empty] | 4213 |  | P4 | 0.13 | 0.18 | 0.11 | 0.0006 | 0.012 | 0.07 | 0.0043 | 0.0003 |  | 0.32 | 94.68
[16 empty] | 3012 |  | P4 | 0.36 | 0.16 | 0.09 | 0.0006 | 0.01 | 0.09 | 0.004 | 0.0004 |  | 0.33 | 94.68
1 | 2022-01-07 22:59 | 2022-01-17 09:20 | PROD | 1 | 73402 | 44 | 0 | 0 | 0 | 1 | 1.4 | 1 | 1.2 | 5.9 | 6.4 |  |  | HMG 2 | 0.21 | 0.1375 | 0.0875 | 0.0006 | 0.011 | 0.0825 | 0.0038 | 0.0003 |  | 0.32 | 189.36 | 16380 | 98.66
[16 empty] | 3011 |  | P4 | 0.15 | 0.13 | 0.08 | 0.0006 | 0.008 | 0.09 | 0.0038 | 0.0003 |  | 0.32 | 47.34
[16 empty] | 4214 |  | P4 | 0.23 | 0.14 | 0.09 | 0.0006 | 0.012 | 0.08 | 0.0038 | 0.0003 |  | 0.32 | 142.02
9 | 2022-01-07 23:05 | 2022-01-19 16:55 | PROD | 2 | 90611 | 45 | 0 | 1 | 0 | 1 | 1.4 | 1 | 1.2 | 5.5 | 11.2 |  |  | HMG 3 | 0.285 | 0.15 | 0.125 | 0.0006 | 0.01275 | 0.095 | 0.00505 | 0.00025 |  | 0.355 | 189.36 | 25529 | 98.94
[16 empty] | 4199 |  | P4 | 0.29 | 0.17 | 0.21 | 0.0006 | 0.017 | 0.1 | 0.0064 | 0.0004 |  | 0.21 | 47.34
[16 empty] | 4202 |  | P4 | 0.29 | 0.15 | 0.1 | 0.0006 | 0.012 | 0.09 | 0.0046 | 0.0002 |  | 0.4 | 94.68
[16 empty] | 3001 |  | P4 | 0.27 | 0.13 | 0.09 | 0.0006 | 0.01 | 0.1 | 0.0046 | 0.0002 |  | 0.41 | 47.34
61 | 2022-01-08 06:40 | 2022-01-18 17:49 | PROD | 1 | 83605 | 40 | 0 | 1 | 1 | 1 | 1.4 | 1 | 1.2 | 5.1 | 8 |  |  | HMG 3 | 0.265 | 0.1425 | 0.095 | 0.0006 | 0.00975 | 0.095 | 0.0041 | 0.000325 |  | 0.3275 | 189.36 | 19473 | 100.86
[16 empty] | 3009 |  | P4 | 0.08 | 0.1 | 0.11 | 0.0006 | 0.009 | 0.1 | 0.0049 | 0.0002 |  | 0.34 | 47.34
[16 empty] | 3012 |  | P4 | 0.36 | 0.16 | 0.09 | 0.0006 | 0.01 | 0.09 | 0.004 | 0.0004 |  | 0.33 | 94.68
[16 empty] | 3013 |  | P4 | 0.26 | 0.15 | 0.09 | 0.0006 | 0.01 | 0.1 | 0.0035 | 0.0003 |  | 0.31 | 47.34
11 | 2022-01-08 06:43 | 2022-01-18 06:24 | PROD | 1 | 77180 | 38 | 0 | 2 | 0 | 2.3 | 1.4 | 1 | 1.5 | 4.6 | 8 |  |  | HMG 3 | 0.195 | 0.1275 | 0.1 | 0.0006 | 0.0095 | 0.0975 | 0.004325 | 0.000275 |  | 0.33 | 189.36 | 18067 | 98.26
[16 empty] | 3009 |  | P4 | 0.08 | 0.1 | 0.11 | 0.0006 | 0.009 | 0.1 | 0.0049 | 0.0002 |  | 0.34 | 94.68
[16 empty] | 3012 |  | P4 | 0.36 | 0.16 | 0.09 | 0.0006 | 0.01 | 0.09 | 0.004 | 0.0004 |  | 0.33 | 47.34
[16 empty] | 3013 |  | P4 | 0.26 | 0.15 | 0.09 | 0.0006 | 0.01 | 0.1 | 0.0035 | 0.0003 |  | 0.31 | 47.34
77 | 2022-01-08 11:47 | 2022-01-20 23:01 | PROD | 2 | 96122 | 44 | 0 | 2 | 0 | 1 | 1.4 | 1 | 1.4 | 3.8 | 10.3 |  |  | HMG 3 | 0.16 | 0.13 | 0.125 | 0.0006 | 0.01175 | 0.1025 | 0.005175 | 0.0002 |  | 0.3575 | 189.36 | 27118 | 99.31
[16 empty] | 4203 |  | P4 | 0.17 | 0.14 | 0.16 | 0.0006 | 0.012 | 0.1 | 0.0059 | 0.0002 |  | 0.37 | 94.68
[16 empty] | 3002 |  | P4 | 0.12 | 0.15 | 0.1 | 0.0006 | 0.013 | 0.08 | 0.0046 | 0.0002 |  | 0.34 | 47.34
[16 empty] | 4204 |  | P4 | 0.18 | 0.09 | 0.08 | 0.0006 | 0.01 | 0.13 | 0.0043 | 0.0002 |  | 0.35 | 47.34
21 | 2022-01-08 14:58 | 2022-01-20 23:03 | PROD | 2 | 95546 | 45 | 0 | 2 | 0 | 1 | 1.4 | 1 | 1.3 | 3.8 | 12.4 |  |  | HMG 5 | 0.219 | 0.138 | 0.1165 | 0.0006 | 0.01265 | 0.1 | 0.004885 | 0.00024 |  | 0.335 | 189.36 | 27357 | 98.79
[16 empty] | 4199 |  | P4 | 0.29 | 0.17 | 0.21 | 0.0006 | 0.017 | 0.1 | 0.0064 | 0.0004 |  | 0.21 | 37.872
[16 empty] | 4202 |  | P4 | 0.29 | 0.15 | 0.1 | 0.0006 | 0.012 | 0.09 | 0.0046 | 0.0002 |  | 0.4 | 47.34
[16 empty] | 3001 |  | P4 | 0.27 | 0.13 | 0.09 | 0.0006 | 0.01 | 0.1 | 0.0046 | 0.0002 |  | 0.41 | 9.468
[16 empty] | 3002 |  | P4 | 0.12 | 0.15 | 0.1 | 0.0006 | 0.013 | 0.08 | 0.0046 | 0.0002 |  | 0.34 | 47.34
[16 empty] | 4204 |  | P4 | 0.18 | 0.09 | 0.08 | 0.0006 | 0.01 | 0.13 | 0.0043 | 0.0002 |  | 0.35 | 47.34
70 | 2022-01-08 20:02 | 2022-01-21 18:23 | PROD | 2 | 99242 | 47 | 0 | 2 | 0 | 1 | 1.4 | 1 | 1.2 | 4.8 | 11 |  |  | HMG 2 | 0.175 | 0.14 | 0.11 | 0.0006 | 0.013 | 0.1 | 0.00475 | 0.00025 |  | 0.32 | 189.36 | 26993 | 99
[16 empty] | 3003 |  | P4 | 0.19 | 0.12 | 0.1 | 0.0006 | 0.012 | 0.1 | 0.0045 | 0.0002 |  | 0.34 | 94.68
[16 empty] | 4205 |  | P4 | 0.16 | 0.16 | 0.12 | 0.0006 | 0.014 | 0.1 | 0.005 | 0.0003 |  | 0.3 | 94.68
87 | 2022-01-08 22:59 | 2022-01-20 05:07 | PRZ | 1 | 86467 | 42 | 0 | 1 | 0 | 1.3 | 1.4 | 1 | 1.2 | 5.5 | 11.3 |  |  | HMG 4 | 0.26 | 0.1375 | 0.09 | 0.0006 | 0.01025 | 0.11 | 0.00585 | 0.000425 |  | 0.2925 | 195.16 | 25399 | 99.22
[16 empty] | 3512 |  | P4 | 0.37 | 0.1 | 0.11 | 0.0006 | 0.01 | 0.13 | 0.0074 | 0.0005 |  | 0.29 | 48.79
[16 empty] | 4140 |  | P4 | 0.2 | 0.14 | 0.1 | 0.0006 | 0.011 | 0.1 | 0.0062 | 0.0004 |  | 0.29 | 48.79
[16 empty] | 4190 |  | P4 | 0.16 | 0.16 | 0.07 | 0.0006 | 0.01 | 0.09 | 0.0046 | 0.0006 |  | 0.28 | 48.79
[16 empty] | 4193 |  | P4 | 0.31 | 0.15 | 0.08 | 0.0006 | 0.01 | 0.12 | 0.0052 | 0.0002 |  | 0.31 | 48.79
44 | 2022-01-08 23:03 | 2022-01-18 14:14 | PROD | 1 | 75711 | 35 | 0 | 4 | 0 | 1 | 1.4 | 1 | 1.2 | 4.7 | 8 |  |  | HMG 2 | 0.2525 | 0.1475 | 0.09 | 0.0006 | 0.0105 | 0.095 | 0.003575 | 0.0003 |  | 0.3125 | 189.36 | 16889 | 98.55
[16 empty] | 4214 |  | P4 | 0.23 | 0.14 | 0.09 | 0.0006 | 0.012 | 0.08 | 0.0038 | 0.0003 |  | 0.32 | 47.34
[16 empty] | 3013 |  | P4 | 0.26 | 0.15 | 0.09 | 0.0006 | 0.01 | 0.1 | 0.0035 | 0.0003 |  | 0.31 | 142.02
30 | 2022-01-08 23:05 | 2022-01-21 22:06 | PROD | 2 | 100877 | 48 | 0 | 1 | 0 | 1 | 1.4 | 1 | 1.2 | 3.6 | 12.6 | 3004 |  | HMG 1 | 0.19 | 0.15 | 0.12 | 0.0006 | 0.012 | 0.11 | 0.005 | 0.0003 |  | 0.3 | 189.36 | 28207 | 99.53
40 | 2022-01-09 06:24 | 2022-01-19 09:35 | PROD | 1 | 79789 | 38 | 0 | 2 | 0 | 1 | 1.4 | 1 | 1.2 | 3.7 | 7.2 | 4215 |  | HMG 1 | 0.36 | 0.14 | 0.06 | 0.0006 | 0.009 | 0.09 | 0.0036 | 0.0002 |  | 0.33 | 189.36 | 18017 | 99.02
2 | 2022-01-09 06:32 | 2022-01-19 14:23 | PROD | 1 | 79755 | 40 | 0 | 2 | 0 | 1 | 1.4 | 1 | 1.2 | 6.8 | 8.3 |  |  | HMG 3 | 0.2725 | 0.135 | 0.0725 | 0.0006 | 0.00875 | 0.0875 | 0.00345 | 0.000225 |  | 0.3125 | 189.36 | 18323 | 98.37
[16 empty] | 4214 |  | P4 | 0.23 | 0.14 | 0.09 | 0.0006 | 0.012 | 0.08 | 0.0038 | 0.0003 |  | 0.32 | 47.34
[16 empty] | 4215 |  | P4 | 0.36 | 0.14 | 0.06 | 0.0006 | 0.009 | 0.09 | 0.0036 | 0.0002 |  | 0.33 | 47.34
[16 empty] | 3014 |  | P4 | 0.25 | 0.13 | 0.07 | 0.0006 | 0.007 | 0.09 | 0.0032 | 0.0002 |  | 0.3 | 94.68
17 | 2022-01-09 11:38 | 2022-01-21 09:58 | PROD | 2 | 93168 | 44 | 0 | 1 | 0 | 1 | 1.4 | 1 | 1.5 | 6 | 9.8 |  |  | HMG 2 | 0.1625 | 0.155 | 0.13 | 0.0006 | 0.0135 | 0.1 | 0.005225 | 0.000275 |  | 0.3175 | 189.36 | 25745 | 99.49
[16 empty] | 4203 |  | P4 | 0.17 | 0.14 | 0.16 | 0.0006 | 0.012 | 0.1 | 0.0059 | 0.0002 |  | 0.37 | 47.34
[16 empty] | 4205 |  | P4 | 0.16 | 0.16 | 0.12 | 0.0006 | 0.014 | 0.1 | 0.005 | 0.0003 |  | 0.3 | 142.02
31 | 2022-01-09 15:00 | 2022-01-22 02:01 | PROD | 2 | 95698 | 48 | 0 | 2 | 0 | 1 | 1.4 | 1 | 1.4 | 3.7 | 11.6 |  |  | HMG 2 | 0.1675 | 0.135 | 0.115 | 0.0006 | 0.00975 | 0.1075 | 0.00495 | 0.0002 |  | 0.3175 | 189.36 | 26911 | 97.98
[16 empty] | 3003 |  | P4 | 0.19 | 0.12 | 0.1 | 0.0006 | 0.012 | 0.1 | 0.0045 | 0.0002 |  | 0.34 | 47.34
[16 empty] | 3005 |  | P4 | 0.16 | 0.14 | 0.12 | 0.0006 | 0.009 | 0.11 | 0.0051 | 0.0002 |  | 0.31 | 142.02
84 | 2022-01-09 19:47 | 2022-01-22 02:07 | PROD | 2 | 91925 | 48 | 0 | 1 | 0 | 1 | 1.4 | 1 | 1.5 | 4.2 | 10.7 |  |  | HMG 3 | 0.1975 | 0.14 | 0.1025 | 0.0006 | 0.00925 | 0.0975 | 0.00505 | 0.00025 |  | 0.29 | 189.36 | 26310 | 95.56
[16 empty] | 3535 |  | P4 | 0.17 | 0.14 | 0.07 | 0.0006 | 0.01 | 0.08 | 0.0052 | 0.0004 |  | 0.25 | 47.34
[16 empty] | 4192 |  | P4 | 0.3 | 0.14 | 0.1 | 0.0006 | 0.009 | 0.09 | 0.0048 | 0.0002 |  | 0.29 | 47.34
[16 empty] | 3005 |  | P4 | 0.16 | 0.14 | 0.12 | 0.0006 | 0.009 | 0.11 | 0.0051 | 0.0002 |  | 0.31 | 94.68
76 | 2022-01-09 20:58 | 2022-01-20 17:59 | PROD | 1 | 82468 | 35 | 0 | 5 | 0 | 1 | 1.4 | 1 | 1.2 | 5 | 7 | 4216 |  | HMG 1 | 0.23 | 0.14 | 0.1 | 0.0006 | 0.008 | 0.07 | 0.0038 | 0.0002 |  | 0.28 | 189.36 | 18623 | 96.93
35 | 2022-01-09 23:01 | 2022-01-19 06:19 | PROD | 1 | 73773 | 39 | 0 | 1 | 1 | 1 | 1.4 | 1 | 1.2 | 6.4 | 9.5 |  |  | HMG 2 | 0.245 | 0.15 | 0.09 | 0.0006 | 0.0085 | 0.075 | 0.0038 | 0.0003 |  | 0.29 | 189.36 | 16879 | 99.25
[16 empty] | 4216 |  | P4 | 0.23 | 0.14 | 0.1 | 0.0006 | 0.008 | 0.07 | 0.0038 | 0.0002 |  | 0.28 | 94.68
[16 empty] | 3015 |  | P4 | 0.26 | 0.16 | 0.08 | 0.0006 | 0.009 | 0.08 | 0.0038 | 0.0004 |  | 0.3 | 94.68
71 | 2022-01-09 23:03 | 2022-01-22 20:12 | PROD | 2 | 97107 | 46 | 0 | 3 | 0 | 1 | 1.4 | 1 | 1.2 | 4.2 | 13 | 4206 |  | HMG 1 | 0.18 | 0.15 | 0.11 | 0.0006 | 0.013 | 0.04 | 0.0051 | 0.0004 |  | 0.31 | 189.36 | 28618 | 97.14
29 | 2022-01-10 06:28 | 2022-01-20 06:27 | PROD | 1 | 75773 | 37 | 0 | 3 | 0 | 1 | 1.4 | 1 | 1.2 | 5.1 | 7.2 |  |  | HMG 3 | 0.2225 | 0.145 | 0.085 | 0.0006 | 0.00775 | 0.1275 | 0.0036 | 0.00025 |  | 0.275 | 189.36 | 18232 | 95.48
[16 empty] | 4216 |  | P4 | 0.23 | 0.14 | 0.1 | 0.0006 | 0.008 | 0.07 | 0.0038 | 0.0002 |  | 0.28 | 47.34
[16 empty] | 3015 |  | P4 | 0.26 | 0.16 | 0.08 | 0.0006 | 0.009 | 0.08 | 0.0038 | 0.0004 |  | 0.3 | 47.34
[16 empty] | 4217 |  | P4 | 0.2 | 0.14 | 0.08 | 0.0006 | 0.007 | 0.18 | 0.0034 | 0.0002 |  | 0.26 | 94.68
69 | 2022-01-10 06:28 | 2022-01-19 17:55 | PROD | 1 | 73557 | 38 | 0 | 2 | 0 | 1 | 1.4 | 1 | 1.2 | 5.6 | 8 |  |  | HMG 3 | 0.2325 | 0.13 | 0.0825 | 0.0006 | 0.00725 | 0.1375 | 0.0037 | 0.000225 |  | 0.2925 | 189.36 | 17243 | 98.58
[16 empty] | 3008 |  | P4 | 0.38 | 0.11 | 0.09 | 0.0006 | 0.007 | 0.1 | 0.0042 | 0.0002 |  | 0.33 | 47.34
[16 empty] | 3011 |  | P4 | 0.15 | 0.13 | 0.08 | 0.0006 | 0.008 | 0.09 | 0.0038 | 0.0003 |  | 0.32 | 47.34
[16 empty] | 4217 |  | P4 | 0.2 | 0.14 | 0.08 | 0.0006 | 0.007 | 0.18 | 0.0034 | 0.0002 |  | 0.26 | 94.68
63 | 2022-01-10 11:43 | 2022-01-23 02:46 | PROD | 2 | 98427 | 48 | 0 | 2 | 0 | 1 | 1.4 | 1 | 1.2 | 4 | 10.3 |  |  | HMG 3 | 0.1885 | 0.1235 | 0.105 | 0.0006 | 0.01035 | 0.114 | 0.004435 | 0.000305 |  | 0.337 | 189.36 | 27630 | 99.18
[16 empty] | 4204 |  | P4 | 0.18 | 0.09 | 0.08 | 0.0006 | 0.01 | 0.13 | 0.0043 | 0.0002 |  | 0.35 | 75.744
[16 empty] | 4207 |  | P4 | 0.19 | 0.15 | 0.13 | 0.0006 | 0.011 | 0.12 | 0.0044 | 0.0005 |  | 0.32 | 66.276
[16 empty] | 3006 |  | P4 | 0.2 | 0.14 | 0.11 | 0.0006 | 0.01 | 0.08 | 0.0047 | 0.0002 |  | 0.34 | 47.34
25 | 2022-01-10 15:01 | 2022-01-23 10:30 | PROD | 2 | 95781 | 44 | 0 | 4 | 2 | 1 | 1.4 | 1 | 1.2 | 3.9 | 10 |  |  | HMG 3 | 0.2125 | 0.135 | 0.11 | 0.0006 | 0.011 | 0.115 | 0.004425 | 0.00035 |  | 0.3475 | 189.36 | 28070 | 95.35
[16 empty] | 4202 |  | P4 | 0.29 | 0.15 | 0.1 | 0.0006 | 0.012 | 0.09 | 0.0046 | 0.0002 |  | 0.4 | 47.34
[16 empty] | 4204 |  | P4 | 0.18 | 0.09 | 0.08 | 0.0006 | 0.01 | 0.13 | 0.0043 | 0.0002 |  | 0.35 | 47.34
[16 empty] | 4207 |  | P4 | 0.19 | 0.15 | 0.13 | 0.0006 | 0.011 | 0.12 | 0.0044 | 0.0005 |  | 0.32 | 94.68
32 | 2022-01-10 15:04 | 2022-01-22 10:34 | PROD | 2 | 89571 | 44 | 0 | 2 | 0 | 1 | 1.4 | 1 | 1.2 | 4.2 | 10.6 |  |  | HMG 3 | 0.1775 | 0.13 | 0.0875 | 0.0006 | 0.01025 | 0.1025 | 0.004775 | 0.000375 |  | 0.2925 | 189.36 | 25371 | 96.41
[16 empty] | 3535 |  | P4 | 0.17 | 0.14 | 0.07 | 0.0006 | 0.01 | 0.08 | 0.0052 | 0.0004 |  | 0.25 | 94.68
[16 empty] | 4204 |  | P4 | 0.18 | 0.09 | 0.08 | 0.0006 | 0.01 | 0.13 | 0.0043 | 0.0002 |  | 0.35 | 47.34
[16 empty] | 4207 |  | P4 | 0.19 | 0.15 | 0.13 | 0.0006 | 0.011 | 0.12 | 0.0044 | 0.0005 |  | 0.32 | 47.34
88 | 2022-01-10 20:59 | 2022-01-20 06:26 | PROD | 1 | 73254 | 37 | 0 | 2 | 0 | 1 | 1.4 | 1 | 1.3 | 5.4 | 7.8 |  |  | HMG 3 | 0.22 | 0.14 | 0.0775 | 0.0006 | 0.00775 | 0.1225 | 0.00365 | 0.00025 |  | 0.3325 | 189.36 | 16699 | 98.02
[16 empty] | 4209 |  | P4 | 0.16 | 0.13 | 0.07 | 0.0006 | 0.007 | 0.11 | 0.0036 | 0.0002 |  | 0.37 | 94.68
[16 empty] | 3012 |  | P4 | 0.36 | 0.16 | 0.09 | 0.0006 | 0.01 | 0.09 | 0.004 | 0.0004 |  | 0.33 | 47.34
[16 empty] | 4217 |  | P4 | 0.2 | 0.14 | 0.08 | 0.0006 | 0.007 | 0.18 | 0.0034 | 0.0002 |  | 0.26 | 47.34
43 | 2022-01-10 22:07 | 2022-01-20 09:52 | PROD | 1 | 72574 | 34 | 0 | 6 | 0 | 1 | 1.4 | 1 | 1.3 | 6 | 8.2 |  |  | HMG 2 | 0.175 | 0.115 | 0.09 | 0.0006 | 0.0065 | 0.085 | 0.003 | 0.0003 |  | 0.335 | 189.36 | 16555 | 95.63
[16 empty] | 3014 |  | P4 | 0.25 | 0.13 | 0.07 | 0.0006 | 0.007 | 0.09 | 0.0032 | 0.0002 |  | 0.3 | 94.68
[16 empty] | 3016 |  | P4 | 0.1 | 0.1 | 0.11 | 0.0006 | 0.006 | 0.08 | 0.0028 | 0.0004 |  | 0.37 | 94.68
13 | 2022-01-11 01:04 | 2022-01-20 14:24 | PROD | 1 | 72926 | 38 | 0 | 2 | 0 | 1 | 1.4 | 1 | 1.2 | 6.5 | 7.1 |  |  | HMG 3 | 0.295 | 0.145 | 0.0825 | 0.0006 | 0.01075 | 0.085 | 0.0038 | 0.0003 |  | 0.325 | 189.36 | 17216 | 96.7
[16 empty] | 3012 |  | P4 | 0.36 | 0.16 | 0.09 | 0.0006 | 0.01 | 0.09 | 0.004 | 0.0004 |  | 0.33 | 47.34
[16 empty] | 4214 |  | P4 | 0.23 | 0.14 | 0.09 | 0.0006 | 0.012 | 0.08 | 0.0038 | 0.0003 |  | 0.32 | 94.68
[16 empty] | 4215 |  | P4 | 0.36 | 0.14 | 0.06 | 0.0006 | 0.009 | 0.09 | 0.0036 | 0.0002 |  | 0.33 | 47.34
48 | 2022-01-11 12:44 | 2022-01-23 02:55 | PROD | 2 | 89737 | 42 | 0 | 3 | 2 | 1 | 1.4 | 1 | 1.2 | 3.7 | 11.2 |  |  | HMG 2 | 0.2275 | 0.13 | 0.1 | 0.0006 | 0.00975 | 0.085 | 0.004725 | 0.0002 |  | 0.3525 | 189.36 | 25977 | 97.96
[16 empty] | 4201 |  | P4 | 0.31 | 0.1 | 0.07 | 0.0006 | 0.009 | 0.1 | 0.0048 | 0.0002 |  | 0.39 | 47.34
[16 empty] | 3006 |  | P4 | 0.2 | 0.14 | 0.11 | 0.0006 | 0.01 | 0.08 | 0.0047 | 0.0002 |  | 0.34 | 142.02
46 | 2022-01-11 19:06 | 2022-01-23 06:28 | PROD | 2 | 88887 | 42 | 0 | 2 | 0 | 1 | 1.4 | 1 | 1.2 | 3.4 | 10.8 | 4208 |  | HMG 1 | 0.18 | 0.14 | 0.13 | 0.0006 | 0.013 | 0.08 | 0.0047 | 0.0006 |  | 0.3 | 189.36 | 26622 | 97.97
94 | 2022-01-11 21:01 | 2022-01-21 14:28 | PROD | 1 | 76151 | 44 | 0 | 2 | 0 | 1 | 1.4 | 1 | 1.5 | 4.3 | 7 |  |  | HMG 2 | 0.2075 | 0.1675 | 0.095 | 0.0006 | 0.01125 | 0.08 | 0.0038 | 0.00025 |  | 0.27 | 189.36 | 17204 | 98.64
[16 empty] | 3015 |  | P4 | 0.26 | 0.16 | 0.08 | 0.0006 | 0.009 | 0.08 | 0.0038 | 0.0004 |  | 0.3 | 47.34
[16 empty] | 4218 |  | P4 | 0.19 | 0.17 | 0.1 | 0.0006 | 0.012 | 0.08 | 0.0038 | 0.0002 |  | 0.26 | 142.02
58 | 2022-01-11 22:07 | 2022-01-21 06:18 | PROD | 1 | 73975 | 40 | 0 | 1 | 0 | 1 | 1.4 | 1 | 1.4 | 6.6 | 7.1 |  |  | HMG 2 | 0.205 | 0.16 | 0.0925 | 0.0006 | 0.01075 | 0.0825 | 0.00365 | 0.0002 |  | 0.27 | 189.36 | 16512 | 99.31
[16 empty] | 3014 |  | P4 | 0.25 | 0.13 | 0.07 | 0.0006 | 0.007 | 0.09 | 0.0032 | 0.0002 |  | 0.3 | 47.34
[16 empty] | 4218 |  | P4 | 0.19 | 0.17 | 0.1 | 0.0006 | 0.012 | 0.08 | 0.0038 | 0.0002 |  | 0.26 | 142.02
57 | 2022-01-11 22:59 | 2022-01-24 02:59 | PROD | 2 | 95122 | 49 | 0 | 1 | 0 | 1 | 1.4 | 1 | 1.2 | 4.1 | 11.9 | 3007 |  | HMG 1 | 0.12 | 0.17 | 0.09 | 0.0006 | 0.008 | 0.08 | 0.0043 | 0.0002 |  | 0.33 | 189.36 | 26595 | 99.33
22 | 2022-01-11 23:01 | 2022-01-23 03:07 | PRZ | 1 | 84914 | 39 | 0 | 2 | 0 | 1 | 1.4 | 1 | 1.2 | 4.4 | 10.5 |  |  | HMG 4 | 0.18 | 0.14 | 0.1025 | 0.0006 | 0.01075 | 0.1025 | 0.005425 | 0.000475 |  | 0.31 | 195.16 | 26725 | 97.74
[16 empty] | 4182 |  | P4 | 0.19 | 0.18 | 0.09 | 0.0006 | 0.013 | 0.1 | 0.0058 | 0.0009 |  | 0.3 | 48.79
[16 empty] | 4195 |  | P4 | 0.2 | 0.14 | 0.1 | 0.0006 | 0.011 | 0.11 | 0.0055 | 0.0005 |  | 0.26 | 48.79
[16 empty] | 4196 |  | P4 | 0.21 | 0.08 | 0.05 | 0.0006 | 0.007 | 0.08 | 0.0053 | 0.0002 |  | 0.37 | 48.79
[16 empty] | 4197 |  | P4 | 0.12 | 0.16 | 0.17 | 0.0006 | 0.012 | 0.12 | 0.0051 | 0.0003 |  | 0.31 | 48.79
39 | 2022-01-12 06:33 | 2022-01-21 09:06 | PROD | 1 | 71776 | 37 | 0 | 2 | 0 | 1 | 1.4 | 1 | 1.3 | 4 | 8.1 |  |  | HMG 3 | 0.22 | 0.1625 | 0.0925 | 0.0006 | 0.01 | 0.0725 | 0.003875 | 0.0003 |  | 0.285 | 189.36 | 16130 | 98.51
[16 empty] | 3015 |  | P4 | 0.26 | 0.16 | 0.08 | 0.0006 | 0.009 | 0.08 | 0.0038 | 0.0004 |  | 0.3 | 94.68
[16 empty] | 4218 |  | P4 | 0.19 | 0.17 | 0.1 | 0.0006 | 0.012 | 0.08 | 0.0038 | 0.0002 |  | 0.26 | 47.34
[16 empty] | 3017 |  | P4 | 0.17 | 0.16 | 0.11 | 0.0006 | 0.01 | 0.05 | 0.0041 | 0.0002 |  | 0.28 | 47.34
27 | 2022-01-12 06:59 | 2022-01-21 17:43 | PROD | 1 | 73556 | 42 | 0 | 2 | 0 | 1 | 1.4 | 1 | 1.4 | 4.3 | 8.2 |  |  | HMG 3 | 0.1475 | 0.145 | 0.09 | 0.0006 | 0.01 | 0.0725 | 0.003775 | 0.0005 |  | 0.3125 | 189.36 | 16541 | 97.95
[16 empty] | 3016 |  | P4 | 0.1 | 0.1 | 0.11 | 0.0006 | 0.006 | 0.08 | 0.0028 | 0.0004 |  | 0.37 | 47.34
[16 empty] | 3017 |  | P4 | 0.17 | 0.16 | 0.11 | 0.0006 | 0.01 | 0.05 | 0.0041 | 0.0002 |  | 0.28 | 47.34
[16 empty] | 4219 |  | P4 | 0.16 | 0.16 | 0.07 | 0.0006 | 0.012 | 0.08 | 0.0041 | 0.0007 |  | 0.3 | 94.68
33 | 2022-01-12 12:26 | 2022-01-24 15:01 | PROD | 2 | 95397 | 47 | 0 | 2 | 1 | 1 | 1.4 | 1 | 1.2 | 4.8 | 11.2 |  |  | HMG 4 | 0.145 | 0.1575 | 0.1 | 0.0006 | 0.0105 | 0.1 | 0.0049 | 0.00045 |  | 0.2925 | 189.36 | 26884 | 99.99
[16 empty] | 4160 |  | P4 | 0.16 | 0.16 | 0.08 | 0.0006 | 0.01 | 0.1 | 0.0056 | 0.0006 |  | 0.27 | 47.34
[16 empty] | 4170 |  | P4 | 0.12 | 0.16 | 0.1 | 0.0006 | 0.011 | 0.14 | 0.005 | 0.0004 |  | 0.27 | 47.34
[16 empty] | 4208 |  | P4 | 0.18 | 0.14 | 0.13 | 0.0006 | 0.013 | 0.08 | 0.0047 | 0.0006 |  | 0.3 | 47.34
[16 empty] | 3007 |  | P4 | 0.12 | 0.17 | 0.09 | 0.0006 | 0.008 | 0.08 | 0.0043 | 0.0002 |  | 0.33 | 47.34
65 | 2022-01-12 14:21 | 2022-01-24 18:48 | PROD | 2 | 94229 | 48 | 0 | 1 | 0 | 1 | 1.4 | 1 | 1.2 | 4 | 11 |  |  | HMG 4 | 0.2075 | 0.135 | 0.11 | 0.0006 | 0.011 | 0.1 | 0.00495 | 0.0003 |  | 0.3375 | 189.36 | 26175 | 99.51
[16 empty] | 4171 |  | P4 | 0.21 | 0.16 | 0.1 | 0.0006 | 0.011 | 0.08 | 0.0054 | 0.0005 |  | 0.31 | 47.34
[16 empty] | 4197 |  | P4 | 0.12 | 0.16 | 0.17 | 0.0006 | 0.012 | 0.12 | 0.0051 | 0.0003 |  | 0.31 | 47.34
[16 empty] | 4201 |  | P4 | 0.31 | 0.1 | 0.07 | 0.0006 | 0.009 | 0.1 | 0.0048 | 0.0002 |  | 0.39 | 47.34
[16 empty] | 3003 |  | P4 | 0.19 | 0.12 | 0.1 | 0.0006 | 0.012 | 0.1 | 0.0045 | 0.0002 |  | 0.34 | 47.34
10 | 2022-01-12 20:00 | 2022-01-25 10:03 | PROD | 2 | 96493 | 49 | 0 | 0 | 0 | 1 | 1.4 | 1 | 1.3 | 4.4 | 11.5 |  |  | HMG 3 | 0.256 | 0.1315 | 0.098 | 0.0006 | 0.01015 | 0.093 | 0.00446 | 0.000215 |  | 0.329 | 189.36 | 26910 | 98.6
[16 empty] | 3002 |  | P4 | 0.12 | 0.15 | 0.1 | 0.0006 | 0.013 | 0.08 | 0.0046 | 0.0002 |  | 0.34 | 66.276
[16 empty] | 4205 |  | P4 | 0.16 | 0.16 | 0.12 | 0.0006 | 0.014 | 0.1 | 0.005 | 0.0003 |  | 0.3 | 28.404
[16 empty] | 3008 |  | P4 | 0.38 | 0.11 | 0.09 | 0.0006 | 0.007 | 0.1 | 0.0042 | 0.0002 |  | 0.33 | 94.68
51 | 2022-01-12 22:05 | 2022-01-22 09:16 | PROD | 1 | 74710 | 39 | 0 | 0 | 0 | 1 | 1.4 | 1 | 1.4 | 3.9 | 6.9 |  |  | HMG 3 | 0.1365 | 0.132 | 0.088 | 0.0006 | 0.0092 | 0.08 | 0.00358 | 0.00056 |  | 0.3315 | 189.36 | 17222 | 99.02
[16 empty] | 3532 |  | P4 | 0.23 | 0.14 | 0.07 | 0.0006 | 0.01 | 0.08 | 0.0054 | 0.0006 |  | 0.3 | 9.468
[16 empty] | 3016 |  | P4 | 0.1 | 0.1 | 0.11 | 0.0006 | 0.006 | 0.08 | 0.0028 | 0.0004 |  | 0.37 | 85.212
[16 empty] | 4219 |  | P4 | 0.16 | 0.16 | 0.07 | 0.0006 | 0.012 | 0.08 | 0.0041 | 0.0007 |  | 0.3 | 94.68
26 | 2022-01-12 22:09 | 2022-01-22 06:25 | PROD | 1 | 73051 | 36 | 0 | 3 | 0 | 1 | 1.4 | 1 | 1.5 | 3.8 | 6.9 | 3018 |  | HMG 1 | 0.22 | 0.1 | 0.07 | 0.0006 | 0.006 | 0.12 | 0.0039 | 0.0002 |  | 0.31 | 189.36 | 16315 | 98.29
41 | 2022-01-12 23:01 | 2022-01-25 10:00 | PROD | 2 | 97216 | 49 | 0 | 0 | 0 | 1 | 1.5 | 1 | 1.4 | 4.6 | 12.5 | 4160 |  | HMG 1 | 0.16 | 0.16 | 0.08 | 0.0006 | 0.01 | 0.1 | 0.0056 | 0.0006 |  | 0.27 | 189.36 | 26407 | 99.12
81 | 2022-01-13 06:23 | 2022-01-24 11:14 | PRZ | 1 | 85816 | 43 | 0 | 1 | 0 | 1.6 | 1.6 | 1 | 1.5 | 4.7 | 11.8 |  |  | HMG 4 | 0.18 | 0.1375 | 0.0975 | 0.0006 | 0.0125 | 0.1 | 0.005175 | 0.0003 |  | 0.3225 | 195.16 | 25292 | 98.64
[16 empty] | 3492 |  | P4 | 0.19 | 0.18 | 0.09 | 0.0006 | 0.014 | 0.07 | 0.0069 | 0.0005 |  | 0.3 | 48.79
[16 empty] | 4204 |  | P4 | 0.18 | 0.09 | 0.08 | 0.0006 | 0.01 | 0.13 | 0.0043 | 0.0002 |  | 0.35 | 48.79
[16 empty] | 3003 |  | P4 | 0.19 | 0.12 | 0.1 | 0.0006 | 0.012 | 0.1 | 0.0045 | 0.0002 |  | 0.34 | 48.79
[16 empty] | 4205 |  | P4 | 0.16 | 0.16 | 0.12 | 0.0006 | 0.014 | 0.1 | 0.005 | 0.0003 |  | 0.3 | 48.79
60 | 2022-01-13 06:26 | 2022-01-22 14:21 | PROD | 1 | 73420 | 38 | 0 | 2 | 0 | 1 | 1.4 | 1 | 1.2 | 4 | 8.3 | 4220 |  | HMG 1 | 0.17 | 0.16 | 0.09 | 0.0006 | 0.012 | 0.06 | 0.0042 | 0.0002 |  | 0.31 | 189.36 | 16399 | 98.62
95 | 2022-01-13 12:11 | 2022-01-25 14:18 | PROD | 2 | 93826 | 45 | 0 | 1 | 0 | 1 | 1.4 | 1 | 1.6 | 3.6 | 12.5 |  |  | HMG 2 | 0.335 | 0.13 | 0.1 | 0.0006 | 0.01 | 0.1 | 0.0043 | 0.0006 |  | 0.315 | 189.36 | 26143 | 98.86
[16 empty] | 4029 |  | P4 | 0.29 | 0.15 | 0.11 | 0.0006 | 0.013 | 0.1 | 0.0044 | 0.001 |  | 0.3 | 94.68
[16 empty] | 3008 |  | P4 | 0.38 | 0.11 | 0.09 | 0.0006 | 0.007 | 0.1 | 0.0042 | 0.0002 |  | 0.33 | 94.68
79 | 2022-01-13 14:20 | 2022-01-26 09:56 | PROD | 2 | 98296 | 48 | 0 | 2 | 0 | 1 | 1.4 | 1 | 1.3 | 3.8 | 11.5 |  |  | HMG 3 | 0.2 | 0.15 | 0.1025 | 0.0006 | 0.00975 | 0.1025 | 0.004425 | 0.00025 |  | 0.335 | 189.36 | 27730 | 98.9
[16 empty] | 4199 |  | P4 | 0.29 | 0.17 | 0.21 | 0.0006 | 0.017 | 0.1 | 0.0064 | 0.0004 |  | 0.21 | 47.34
[16 empty] | 4209 |  | P4 | 0.16 | 0.13 | 0.07 | 0.0006 | 0.007 | 0.11 | 0.0036 | 0.0002 |  | 0.37 | 94.68
[16 empty] | 4210 |  | P4 | 0.19 | 0.17 | 0.06 | 0.0006 | 0.008 | 0.09 | 0.0041 | 0.0002 |  | 0.39 | 47.34
54 | 2022-01-13 19:15 | 2022-01-26 04:57 | PROD | 2 | 96555 | 36 | 5 | 8 | 0 | 1 | 1.4 | 1 | 1.4 | 4.1 | 9.4 |  |  | HMG 3 | 0.235 | 0.1525 | 0.075 | 0.0006 | 0.01 | 0.1 | 0.005125 | 0.000575 |  | 0.3125 | 189.36 | 26585 | 98.97
[16 empty] | 3537 |  | P4 | 0.31 | 0.15 | 0.09 | 0.0006 | 0.011 | 0.1 | 0.0055 | 0.0008 |  | 0.27 | 47.34
[16 empty] | 4172 |  | P4 | 0.22 | 0.14 | 0.06 | 0.0006 | 0.008 | 0.1 | 0.0046 | 0.0003 |  | 0.34 | 94.68
[16 empty] | 4182 |  | P4 | 0.19 | 0.18 | 0.09 | 0.0006 | 0.013 | 0.1 | 0.0058 | 0.0009 |  | 0.3 | 47.34
53 | 2022-01-13 22:14 | 2022-01-23 06:25 | PROD | 1 | 73879 | 39 | 0 | 1 | 0 | 1 | 1.4 | 1 | 1.2 | 4.1 | 6.9 | 3019 |  | HMG 1 | 0.28 | 0.12 | 0.07 | 0.0006 | 0.008 | 0.06 | 0.0038 | 0.0002 |  | 0.33 | 189.36 | 17224 | 99.17
20 | 2022-01-13 22:16 | 2022-01-23 09:39 | PROD | 1 | 74365 | 38 | 0 | 2 | 0 | 1 | 1.4 | 1 | 1.2 | 3.7 | 8.2 |  |  | HMG 4 | 0.1725 | 0.147 | 0.09 | 0.0006 | 0.0092 | 0.0765 | 0.00412 | 0.0002 |  | 0.3065 | 189.36 | 16847 | 98.8
[16 empty] | 3007 |  | P4 | 0.12 | 0.17 | 0.09 | 0.0006 | 0.008 | 0.08 | 0.0043 | 0.0002 |  | 0.33 | 37.872
[16 empty] | 3017 |  | P4 | 0.17 | 0.16 | 0.11 | 0.0006 | 0.01 | 0.05 | 0.0041 | 0.0002 |  | 0.28 | 47.34
[16 empty] | 3018 |  | P4 | 0.22 | 0.1 | 0.07 | 0.0006 | 0.006 | 0.12 | 0.0039 | 0.0002 |  | 0.31 | 47.34
[16 empty] | 4220 |  | P4 | 0.17 | 0.16 | 0.09 | 0.0006 | 0.012 | 0.06 | 0.0042 | 0.0002 |  | 0.31 | 56.808
34 | 2022-01-14 06:28 | 2022-01-24 09:59 | PROD | 1 | 77375 | 35 | 0 | 4 | 0 | 1 | 1.4 | 1 | 1.2 | 4.7 | 7.1 |  |  | HMG 3 | 0.36 | 0.111 | 0.084 | 0.0006 | 0.0079 | 0.103 | 0.00392 | 0.0002 |  | 0.307 | 189.36 | 17797 | 95.74
[16 empty] | 3017 |  | P4 | 0.17 | 0.16 | 0.11 | 0.0006 | 0.01 | 0.05 | 0.0041 | 0.0002 |  | 0.28 | 18.936
[16 empty] | 3018 |  | P4 | 0.22 | 0.1 | 0.07 | 0.0006 | 0.006 | 0.12 | 0.0039 | 0.0002 |  | 0.31 | 75.744
[16 empty] | 4221 |  | P4 | 0.51 | 0.11 | 0.09 | 0.0006 | 0.009 | 0.1 | 0.0039 | 0.0002 |  | 0.31 | 94.68
72 | 2022-01-14 06:31 | 2022-01-23 14:13 | PROD | 1 | 71586 | 38 | 0 | 2 | 0 | 1 | 1.4 | 1 | 1.2 | 4.8 | 6.2 | 1244 | A1/244 | HL 1 | 0.197 | 0.06 | 0.276 |  | 0.012 | 0.0848 | 0.0005 | 0.0075 | 0.0044 |  | 189.36 | 15494 | 97.39
80 | 2022-01-14 06:32 | 2022-01-23 17:52 | PROD | 1 | 72867 | 37 | 0 | 2 | 0 | 1 | 1.4 | 1 | 1.2 | 3.8 | 7.1 |  |  | HMG 2 | 0.34 | 0.135 | 0.09 | 0.0006 | 0.0105 | 0.08 | 0.00405 | 0.0002 |  | 0.31 | 189.36 | 16198 | 97.63
[16 empty] | 4220 |  | P4 | 0.17 | 0.16 | 0.09 | 0.0006 | 0.012 | 0.06 | 0.0042 | 0.0002 |  | 0.31 | 94.68
[16 empty] | 4221 |  | P4 | 0.51 | 0.11 | 0.09 | 0.0006 | 0.009 | 0.1 | 0.0039 | 0.0002 |  | 0.31 | 94.68
23 | 2022-01-14 12:44 | 2022-01-27 05:02 | PROD | 2 | 95770 | 46 | 0 | 2 | 0 | 2.1 | 1.4 | 1 | 1.4 | 5 | 12.9 |  |  | HMG 5 | 0.1935 | 0.121 | 0.085 | 0.0006 | 0.0098 | 0.104 | 0.004375 | 0.000255 |  | 0.335 | 189.36 | 28355 | 96.44
[16 empty] | 4174 |  | P4 | 0.19 | 0.13 | 0.06 | 0.0006 | 0.007 | 0.11 | 0.0041 | 0.0004 |  | 0.31 | 47.34
[16 empty] | 4197 |  | P4 | 0.12 | 0.16 | 0.17 | 0.0006 | 0.012 | 0.12 | 0.0051 | 0.0003 |  | 0.31 | 9.468
[16 empty] | 4203 |  | P4 | 0.17 | 0.14 | 0.16 | 0.0006 | 0.012 | 0.1 | 0.0059 | 0.0002 |  | 0.37 | 18.936
[16 empty] | 4204 |  | P4 | 0.18 | 0.09 | 0.08 | 0.0006 | 0.01 | 0.13 | 0.0043 | 0.0002 |  | 0.35 | 66.276
[16 empty] | 4211 |  | P4 | 0.24 | 0.14 | 0.07 | 0.0006 | 0.011 | 0.06 | 0.004 | 0.0002 |  | 0.33 | 47.34
68 | 2022-01-14 14:51 | 2022-01-27 01:01 | PROD | 2 | 93371 | 44 | 0 | 6 | 0 | 1 | 1.4 | 1 | 1.4 | 3.8 | 11.9 | 4211 |  | HMG 1 | 0.24 | 0.14 | 0.07 | 0.0006 | 0.011 | 0.06 | 0.004 | 0.0002 |  | 0.33 | 189.36 | 27707 | 96.66
45 | 2022-01-14 19:19 | 2022-01-26 01:48 | PROD | 2 | 88179 | 43 | 0 | 1 | 0 | 1 | 1.4 | 1 | 1.4 | 4 | 7.5 | 4210 |  | HMG 1 | 0.19 | 0.17 | 0.06 | 0.0006 | 0.008 | 0.09 | 0.0041 | 0.0002 |  | 0.39 | 189.36 | 26880 | 98.92
50 | 2022-01-14 22:13 | 2022-01-24 06:27 | PROD | 1 | 73513 | 38 | 0 | 2 | 0 | 1 | 1.4 | 1 | 1.2 | 4.1 | 7.8 |  |  | HMG 4 | 0.1755 | 0.15 | 0.086 | 0.0006 | 0.0091 | 0.097 | 0.004305 | 0.00058 |  | 0.279 | 189.36 | 16492 | 98.62
[16 empty] | 4219 |  | P4 | 0.16 | 0.16 | 0.07 | 0.0006 | 0.012 | 0.08 | 0.0041 | 0.0007 |  | 0.3 | 28.404
[16 empty] | 3020 |  | P4 | 0.24 | 0.13 | 0.1 | 0.0006 | 0.007 | 0.12 | 0.0044 | 0.0005 |  | 0.26 | 47.34
[16 empty] | 4222 |  | P4 | 0.14 | 0.16 | 0.08 | 0.0006 | 0.008 | 0.1 | 0.0044 | 0.0005 |  | 0.29 | 66.276
[16 empty] | 3021 |  | P4 | 0.17 | 0.15 | 0.09 | 0.0006 | 0.011 | 0.08 | 0.0042 | 0.0007 |  | 0.27 | 47.34
75 | 2022-01-14 22:58 | 2022-01-27 15:43 | PROD | 2 | 95738 | 46 | 0 | 3 | 0 | 1 | 1.4 | 1 | 1.2 | 5.5 | 11.9 | 3010 |  | HMG 1 | 0.11 | 0.14 | 0.08 | 0.0006 | 0.01 | 0.11 | 0.0045 | 0.0003 |  | 0.28 | 189.36 | 26151 | 97.11
55 | 2022-01-15 | 2022-01-25 06:15 | PROD | 1 | 80247 | 40 | 0 | 2 | 0 | 1 | 1.4 | 1 | 1.2 | 5.1 | 6.2 |  |  | HMG 3 | 0.256 | 0.1265 | 0.0785 | 0.0006 | 0.00775 | 0.079 | 0.00401 | 0.000305 |  | 0.3085 | 189.36 | 18060 | 98.52
[16 empty] | 3019 |  | P4 | 0.28 | 0.12 | 0.07 | 0.0006 | 0.008 | 0.06 | 0.0038 | 0.0002 |  | 0.33 | 123.084
[16 empty] | 3020 |  | P4 | 0.24 | 0.13 | 0.1 | 0.0006 | 0.007 | 0.12 | 0.0044 | 0.0005 |  | 0.26 | 47.34
[16 empty] | 4222 |  | P4 | 0.14 | 0.16 | 0.08 | 0.0006 | 0.008 | 0.1 | 0.0044 | 0.0005 |  | 0.29 | 18.936
74 | 2022-01-15 06:21 | 2022-01-25 14:34 | PROD | 1 | 79611 | 37 | 0 | 2 | 0 | 1 | 3 | 1 | 1.2 | 5.1 | 7 |  |  | HMG 3 | 0.18 | 0.1475 | 0.09 | 0.0006 | 0.00925 | 0.095 | 0.0043 | 0.0006 |  | 0.2725 | 189.36 | 17565 | 98.21
[16 empty] | 3020 |  | P4 | 0.24 | 0.13 | 0.1 | 0.0006 | 0.007 | 0.12 | 0.0044 | 0.0005 |  | 0.26 | 47.34
[16 empty] | 4222 |  | P4 | 0.14 | 0.16 | 0.08 | 0.0006 | 0.008 | 0.1 | 0.0044 | 0.0005 |  | 0.29 | 47.34
[16 empty] | 3021 |  | P4 | 0.17 | 0.15 | 0.09 | 0.0006 | 0.011 | 0.08 | 0.0042 | 0.0007 |  | 0.27 | 94.68
93 | 2022-01-15 06:25 | 2022-01-25 09:32 | PROD | 1 | 79241 | 38 | 0 | 1 | 0 | 1 | 1.4 | 1 | 1.2 | 4.6 | 8.6 |  |  | HMG 2 | 0.1475 | 0.1575 | 0.0825 | 0.0006 | 0.00875 | 0.095 | 0.00435 | 0.00055 |  | 0.285 | 189.36 | 18966 | 98.77
[16 empty] | 4222 |  | P4 | 0.14 | 0.16 | 0.08 | 0.0006 | 0.008 | 0.1 | 0.0044 | 0.0005 |  | 0.29 | 142.02
[16 empty] | 3021 |  | P4 | 0.17 | 0.15 | 0.09 | 0.0006 | 0.011 | 0.08 | 0.0042 | 0.0007 |  | 0.27 | 47.34
16 | 2022-01-15 12:47 | 2022-01-28 16:03 | PROD | 2 | 100724 | 48 | 0 | 1 | 0 | 1 | 1.4 | 1 | 1.5 | 4.5 | 9.8 |  |  | HMG 3 | 0.2175 | 0.1425 | 0.1175 | 0.0006 | 0.0095 | 0.1025 | 0.005225 | 0.0003 |  | 0.285 | 189.36 | 28402 | 98.79
[16 empty] | 4162 |  | P4 | 0.16 | 0.14 | 0.14 | 0.0006 | 0.009 | 0.1 | 0.0052 | 0.0004 |  | 0.28 | 94.68
[16 empty] | 4166 |  | P4 | 0.24 | 0.14 | 0.11 | 0.0006 | 0.01 | 0.09 | 0.0053 | 0.0002 |  | 0.27 | 47.34
[16 empty] | 4193 |  | P4 | 0.31 | 0.15 | 0.08 | 0.0006 | 0.01 | 0.12 | 0.0052 | 0.0002 |  | 0.31 | 47.34
64 | 2022-01-15 19:11 | 2022-01-27 10:03 | PROD | 2 | 92192 | 43 | 0 | 1 | 1 | 1 | 1.4 | 1 | 1.5 | 4.2 | 11.3 |  |  | HMG 4 | 0.18 | 0.145 | 0.1025 | 0.0006 | 0.01125 | 0.0925 | 0.005075 | 0.00035 |  | 0.32 | 189.36 | 26162 | 100.64
[16 empty] | 4155 |  | P4 | 0.2 | 0.16 | 0.1 | 0.0006 | 0.012 | 0.1 | 0.0059 | 0.0007 |  | 0.3 | 47.34
[16 empty] | 4203 |  | P4 | 0.17 | 0.14 | 0.16 | 0.0006 | 0.012 | 0.1 | 0.0059 | 0.0002 |  | 0.37 | 47.34
[16 empty] | 4211 |  | P4 | 0.24 | 0.14 | 0.07 | 0.0006 | 0.011 | 0.06 | 0.004 | 0.0002 |  | 0.33 | 47.34
[16 empty] | 3010 |  | P4 | 0.11 | 0.14 | 0.08 | 0.0006 | 0.01 | 0.11 | 0.0045 | 0.0003 |  | 0.28 | 47.34
85 | 2022-01-15 22:10 | 2022-01-25 19:56 | PRZ | 1 | 77380 | 38 | 0 | 1 | 0 | 3 | 1.4 | 1 | 1.4 | 5.3 | 13.8 |  |  | HMG 4 | 0.1725 | 0.1525 | 0.1 | 0.0006 | 0.01225 | 0.0875 | 0.0054 | 0.0004 |  | 0.315 | 195.16 | 25072 | 99.31
[16 empty] | 3509 |  | P4 | 0.2 | 0.16 | 0.07 | 0.0006 | 0.011 | 0.12 | 0.0069 | 0.0007 |  | 0.31 | 48.79
[16 empty] | 3002 |  | P4 | 0.12 | 0.15 | 0.1 | 0.0006 | 0.013 | 0.08 | 0.0046 | 0.0002 |  | 0.34 | 48.79
[16 empty] | 3004 |  | P4 | 0.19 | 0.15 | 0.12 | 0.0006 | 0.012 | 0.11 | 0.005 | 0.0003 |  | 0.3 | 48.79
[16 empty] | 4206 |  | P4 | 0.18 | 0.15 | 0.11 | 0.0006 | 0.013 | 0.04 | 0.0051 | 0.0004 |  | 0.31 | 48.79
52 | 2022-01-15 22:13 | 2022-01-26 10:08 | PROD | 1 | 81849 | 40 | 0 | 2 | 0 | 1 | 1.4 | 1 | 1.4 | 3.5 | 7.7 | 4223 |  | HMG 1 | 0.23 | 0.13 | 0.07 | 0.0006 | 0.01 | 0.09 | 0.0044 | 0.0004 |  | 0.3 | 189.36 | 18868 | 98.33
24 | 2022-01-15 22:18 | 2022-01-26 06:20 | PROD | 1 | 80098 | 44 | 0 | 2 | 0 | 1 | 1.4 | 1 | 1.4 | 3.9 | 13.9 |  |  | HMG 5 | 0.235 | 0.1345 | 0.113 | 0.0006 | 0.0113 | 0.1085 | 0.005095 | 0.000435 |  | 0.3065 | 189.36 | 18327 | 98.06
[16 empty] | 4163 |  | P4 | 0.29 | 0.1 | 0.05 | 0.0006 | 0.008 | 0.18 | 0.0054 | 0.0004 |  | 0.34 | 37.872
[16 empty] | 4194 |  | P4 | 0.28 | 0.12 | 0.07 | 0.0006 | 0.011 | 0.1 | 0.0054 | 0.0006 |  | 0.33 | 47.34
[16 empty] | 4199 |  | P4 | 0.29 | 0.17 | 0.21 | 0.0006 | 0.017 | 0.1 | 0.0064 | 0.0004 |  | 0.21 | 47.34
[16 empty] | 4213 |  | P4 | 0.13 | 0.18 | 0.11 | 0.0006 | 0.012 | 0.07 | 0.0043 | 0.0003 |  | 0.32 | 28.404
[16 empty] | 3016 |  | P4 | 0.1 | 0.1 | 0.11 | 0.0006 | 0.006 | 0.08 | 0.0028 | 0.0004 |  | 0.37 | 28.404
47 | 2022-01-16 05:06 | 2022-01-25 17:39 | PROD | 1 | 73609 | 38 | 0 | 2 | 1 | 1 | 1.8 | 1 | 1.3 | 4.2 | 8.9 |  |  | HMG 2 | 0.23 | 0.13 | 0.08 | 0.0006 | 0.009 | 0.115 | 0.00475 | 0.0003 |  | 0.31 | 189.36 | 16701 | 96.76
[16 empty] | 4163 |  | P4 | 0.29 | 0.1 | 0.05 | 0.0006 | 0.008 | 0.18 | 0.0054 | 0.0004 |  | 0.34 | 94.68
[16 empty] | 3017 |  | P4 | 0.17 | 0.16 | 0.11 | 0.0006 | 0.01 | 0.05 | 0.0041 | 0.0002 |  | 0.28 | 94.68
91 | 2022-01-16 06:30 | 2022-01-26 14:18 | PROD | 1 | 80321 | 39 | 0 | 1 | 0 | 1 | 1.4 | 1 | 1.3 | 4.2 | 8.2 |  |  | HMG 3 | 0.235 | 0.13 | 0.09 | 0.0006 | 0.008 | 0.1175 | 0.004575 | 0.0004 |  | 0.285 | 189.36 | 17786 | 98.29
[16 empty] | 4163 |  | P4 | 0.29 | 0.1 | 0.05 | 0.0006 | 0.008 | 0.18 | 0.0054 | 0.0004 |  | 0.34 | 47.34
[16 empty] | 3017 |  | P4 | 0.17 | 0.16 | 0.11 | 0.0006 | 0.01 | 0.05 | 0.0041 | 0.0002 |  | 0.28 | 47.34
[16 empty] | 3020 |  | P4 | 0.24 | 0.13 | 0.1 | 0.0006 | 0.007 | 0.12 | 0.0044 | 0.0005 |  | 0.26 | 94.68
42 | 2022-01-16 07:08 | 2022-01-26 17:42 | PROD | 1 | 83191 | 38 | 0 | 1 | 1 | 1 | 1.4 | 1 | 1.4 | 5.2 | 8.6 |  |  | HMG 4 | 0.229 | 0.123 | 0.089 | 0.0006 | 0.01025 | 0.0885 | 0.00422 | 0.000555 |  | 0.2805 | 189.36 | 18124 | 100.45
[16 empty] | 3017 |  | P4 | 0.17 | 0.16 | 0.11 | 0.0006 | 0.01 | 0.05 | 0.0041 | 0.0002 |  | 0.28 | 18.936
[16 empty] | 3021 |  | P4 | 0.17 | 0.15 | 0.09 | 0.0006 | 0.011 | 0.08 | 0.0042 | 0.0007 |  | 0.27 | 47.34
[16 empty] | 4223 |  | P4 | 0.23 | 0.13 | 0.07 | 0.0006 | 0.01 | 0.09 | 0.0044 | 0.0004 |  | 0.3 | 28.404
[16 empty] | 3022 |  | P4 | 0.27 | 0.1 | 0.09 | 0.0006 | 0.01 | 0.1 | 0.0042 | 0.0006 |  | 0.28 | 94.68
19 | 2022-01-16 12:11 | 2022-01-28 10:59 | PROD | 2 | 93521 | 46 | 0 | 1 | 0 | 1 | 1.4 | 1 | 1.3 | 5 | 11.6 |  |  | HMG 2 | 0.2325 | 0.1575 | 0.0875 | 0.0006 | 0.01225 | 0.0775 | 0.004425 | 0.0004 |  | 0.31 | 189.36 | 26329 | 99.96
[16 empty] | 4206 |  | P4 | 0.18 | 0.15 | 0.11 | 0.0006 | 0.013 | 0.04 | 0.0051 | 0.0004 |  | 0.31 | 47.34
[16 empty] | 4212 |  | P4 | 0.25 | 0.16 | 0.08 | 0.0006 | 0.012 | 0.09 | 0.0042 | 0.0004 |  | 0.31 | 142.02
38 | 2022-01-16 14:57 | 2022-01-29 00:58 | PROD | 2 | 96968 | 45 | 0 | 0 | 0 | 1 | 1.4 | 1 | 1.4 | 5.3 | 10.4 |  |  | HMG 2 | 0.1825 | 0.1275 | 0.0775 | 0.0006 | 0.00875 | 0.0925 | 0.0042 | 0.000375 |  | 0.3225 | 189.36 | 26590 | 99.18
[16 empty] | 4194 |  | P4 | 0.28 | 0.12 | 0.07 | 0.0006 | 0.011 | 0.1 | 0.0054 | 0.0006 |  | 0.33 | 47.34
[16 empty] | 3011 |  | P4 | 0.15 | 0.13 | 0.08 | 0.0006 | 0.008 | 0.09 | 0.0038 | 0.0003 |  | 0.32 | 142.02
18 | 2022-01-16 19:33 | 2022-01-29 11:30 | PROD | 2 | 98238 | 46 | 0 | 1 | 0 | 1 | 1.4 | 1 | 1.5 | 5.4 | 10.3 |  |  | HMG 3 | 0.255 | 0.145 | 0.09 | 0.0006 | 0.01025 | 0.0975 | 0.0045 | 0.0005 |  | 0.3125 | 189.36 | 28096 | 99.33
[16 empty] | 4143 |  | P4 | 0.47 | 0.16 | 0.12 | 0.0006 | 0.013 | 0.12 | 0.0062 | 0.001 |  | 0.3 | 47.34
[16 empty] | 4212 |  | P4 | 0.25 | 0.16 | 0.08 | 0.0006 | 0.012 | 0.09 | 0.0042 | 0.0004 |  | 0.31 | 47.34
[16 empty] | 3011 |  | P4 | 0.15 | 0.13 | 0.08 | 0.0006 | 0.008 | 0.09 | 0.0038 | 0.0003 |  | 0.32 | 94.68
12 | 2022-01-16 22:03 | 2022-01-27 06:27 | PROD | 1 | 78077 | 39 | 0 | 3 | 0 | 1 | 1.4 | 1 | 1.4 | 3.9 | 8.6 | 4224 |  | HMG 1 | 0.27 | 0.13 | 0.09 | 0.0006 | 0.012 | 0.11 | 0.0046 | 0.0006 |  | 0.31 | 189.36 | 17690 | 95.98
62 | 2022-01-16 22:08 | 2022-01-28 14:26 | PROD | 1 | 91231 | 44 | 0 | 2 | 0 | 1 | 1.4 | 1 | 1.3 | 6.3 | 7 |  |  | HMG 2 | 0.27 | 0.115 | 0.09 | 0.0006 | 0.011 | 0.105 | 0.0044 | 0.0006 |  | 0.295 | 189.36 | 20840 | 99.03
[16 empty] | 3022 |  | P4 | 0.27 | 0.1 | 0.09 | 0.0006 | 0.01 | 0.1 | 0.0042 | 0.0006 |  | 0.28 | 94.68
[16 empty] | 4224 |  | P4 | 0.27 | 0.13 | 0.09 | 0.0006 | 0.012 | 0.11 | 0.0046 | 0.0006 |  | 0.31 | 94.68
89 | 2022-01-16 23:12 | 2022-01-28 19:00 | PROD | 2 | 92240 | 45 | 0 | 1 | 0 | 1 | 1.4 | 1 | 1.4 | 5.4 | 10.8 |  |  | HMG 4 | 0.2385 | 0.16 | 0.0685 | 0.0006 | 0.01065 | 0.083 | 0.00451 | 0.000585 |  | 0.32 | 189.36 | 25272 | 99.26
[16 empty] | 3533 |  | P4 | 0.25 | 0.17 | 0.02 | 0.0006 | 0.008 | 0.08 | 0.0051 | 0.0009 |  | 0.35 | 47.34
[16 empty] | 4173 |  | P4 | 0.21 | 0.15 | 0.09 | 0.0006 | 0.01 | 0.08 | 0.0044 | 0.0007 |  | 0.31 | 37.872
[16 empty] | 4206 |  | P4 | 0.18 | 0.15 | 0.11 | 0.0006 | 0.013 | 0.04 | 0.0051 | 0.0004 |  | 0.31 | 9.468
[16 empty] | 4212 |  | P4 | 0.25 | 0.16 | 0.08 | 0.0006 | 0.012 | 0.09 | 0.0042 | 0.0004 |  | 0.31 | 94.68
78 | 2022-01-17 06:24 | 2022-01-27 14:16 | PROD | 1 | 79324 | 38 | 0 | 1 | 0 | 1 | 1.4 | 1 | 1.5 | 4.5 | 8.6 |  |  | HMG 2 | 0.171 | 0.136 | 0.099 | 0.0006 | 0.0127 | 0.091 | 0.0051 | 0.0006 |  | 0.28 | 189.36 | 17686 | 97.99
[16 empty] | 3022 |  | P4 | 0.27 | 0.1 | 0.09 | 0.0006 | 0.01 | 0.1 | 0.0042 | 0.0006 |  | 0.28 | 18.936
[16 empty] | 3023 |  | P4 | 0.16 | 0.14 | 0.1 | 0.0006 | 0.013 | 0.09 | 0.0052 | 0.0006 |  | 0.28 | 170.424
90 | 2022-01-17 12:27 | 2022-01-29 11:03 | PROD | 2 | 93004 | 46 | 0 | 1 | 0 | 1 | 1.4 | 1 | 1.4 | 7.8 | 10.3 |  |  | HMG 4 | 0.174 | 0.1525 | 0.122 | 0.0006 | 0.0128 | 0.1025 | 0.005075 | 0.00032 |  | 0.27 | 189.36 | 25009 | 99.15
[16 empty] | 4199 |  | P4 | 0.29 | 0.17 | 0.21 | 0.0006 | 0.017 | 0.1 | 0.0064 | 0.0004 |  | 0.21 | 47.34
[16 empty] | 4205 |  | P4 | 0.16 | 0.16 | 0.12 | 0.0006 | 0.014 | 0.1 | 0.005 | 0.0003 |  | 0.3 | 47.34
[16 empty] | 4211 |  | P4 | 0.24 | 0.14 | 0.07 | 0.0006 | 0.011 | 0.06 | 0.004 | 0.0002 |  | 0.33 | 9.468
[16 empty] | 3010 |  | P4 | 0.11 | 0.14 | 0.08 | 0.0006 | 0.01 | 0.11 | 0.0045 | 0.0003 |  | 0.28 | 85.212
66 | 2022-01-17 15:05 | 2022-01-29 23:50 | PROD | 2 | 95042 | 44 | 0 | 2 | 0 | 1 | 1.4 | 1 | 1.5 | 5.2 | 10.3 | 4213 |  | HMG 1 | 0.13 | 0.18 | 0.11 | 0.0006 | 0.012 | 0.07 | 0.0043 | 0.0003 |  | 0.32 | 189.36 | 26288 | 98.96
1 | 2022-01-17 15:07 | 2022-01-30 09:11 | PROD | 2 | 97897 | 49 | 0 | 1 | 0 | 1 | 1.4 | 1 | 1.2 | 7.3 | 11.8 |  |  | HMG 2 | 0.21 | 0.1375 | 0.0875 | 0.0006 | 0.011 | 0.0825 | 0.0038 | 0.0003 |  | 0.32 | 189.36 | 26626 | 98.8
[16 empty] | 3011 |  | P4 | 0.15 | 0.13 | 0.08 | 0.0006 | 0.008 | 0.09 | 0.0038 | 0.0003 |  | 0.32 | 47.34
[16 empty] | 4214 |  | P4 | 0.23 | 0.14 | 0.09 | 0.0006 | 0.012 | 0.08 | 0.0038 | 0.0003 |  | 0.32 | 142.02
56 | 2022-01-17 22:59 | 2022-01-28 06:30 | PROD | 1 | 80518 | 37 | 0 | 3 | 0 | 1 | 1.4 | 1 | 1.5 | 4.5 | 8.1 |  |  | HMG 3 | 0.205 | 0.1275 | 0.09 | 0.0006 | 0.0115 | 0.0925 | 0.00475 | 0.00055 |  | 0.285 | 189.36 | 18342 | 98.36
[16 empty] | 4223 |  | P4 | 0.23 | 0.13 | 0.07 | 0.0006 | 0.01 | 0.09 | 0.0044 | 0.0004 |  | 0.3 | 47.34
[16 empty] | 3022 |  | P4 | 0.27 | 0.1 | 0.09 | 0.0006 | 0.01 | 0.1 | 0.0042 | 0.0006 |  | 0.28 | 47.34
[16 empty] | 3023 |  | P4 | 0.16 | 0.14 | 0.1 | 0.0006 | 0.013 | 0.09 | 0.0052 | 0.0006 |  | 0.28 | 94.68
59 | 2022-01-17 22:59 | 2022-01-28 06:29 | PROD | 1 | 81031 | 38 | 0 | 1 | 0 | 1 | 1.4 | 1 | 1.4 | 6.1 | 9.3 | 3024 |  | HMG 1 | 0.25 | 0.15 | 0.08 | 0.0006 | 0.014 | 0.16 | 0.0046 | 0.0004 |  | 0.27 | 189.36 | 18516 | 99.02
36 | 2022-01-18 00:44 | 2022-01-27 02:59 | PRZ | 1 | 70426 | 35 | 0 | 3 | 0 | 1 | 1.4 | 1 | 1.5 | 7.2 | 10.2 |  |  | HMG 4 | 0.175 | 0.155 | 0.075 | 0.0006 | 0.01 | 0.0975 | 0.005525 | 0.0006 |  | 0.3025 | 195.16 | 22556 | 97.92
[16 empty] | 3497 |  | P4 | 0.11 | 0.16 | 0.06 | 0.0006 | 0.01 | 0.1 | 0.0078 | 0.0004 |  | 0.29 | 48.79
[16 empty] | 4173 |  | P4 | 0.21 | 0.15 | 0.09 | 0.0006 | 0.01 | 0.08 | 0.0044 | 0.0007 |  | 0.31 | 48.79
[16 empty] | 4174 |  | P4 | 0.19 | 0.13 | 0.06 | 0.0006 | 0.007 | 0.11 | 0.0041 | 0.0004 |  | 0.31 | 48.79
[16 empty] | 4182 |  | P4 | 0.19 | 0.18 | 0.09 | 0.0006 | 0.013 | 0.1 | 0.0058 | 0.0009 |  | 0.3 | 48.79
67 | 2022-01-18 01:58 | 2022-01-27 17:18 | PROD | 1 | 75164 | 39 | 0 | 1 | 0 | 1 | 1.4 | 1 | 1.5 | 6.5 | 8 |  |  | HL 2 | 0.1035 | 0.057 | 0.1595 |  | 0.0077 | 0.1381 | 0.0005 | 0.0034 | 0.0029 |  | 189.36 | 17074 | 99.16
[16 empty] | 1241 | A1/241 | HL | 0.139 | 0.062 | 0.193 |  | 0.0067 | 0.194 | 0.0003 | 0.0024 | 0.0025 |  | 94.68
[16 empty] | 1248 | A1/248 | HL | 0.068 | 0.052 | 0.126 |  | 0.0087 | 0.0822 | 0.0007 | 0.0044 | 0.0033 |  | 94.68
11 | 2022-01-18 11:47 | 2022-01-30 18:44 | PROD | 2 | 93729 | 45 | 0 | 2 | 0 | 1 | 1.4 | 1 | 1.5 | 3.9 | 11.2 |  |  | HMG 3 | 0.195 | 0.1275 | 0.1 | 0.0006 | 0.0095 | 0.0975 | 0.004325 | 0.000275 |  | 0.33 | 189.36 | 26334 | 97.96
[16 empty] | 3009 |  | P4 | 0.08 | 0.1 | 0.11 | 0.0006 | 0.009 | 0.1 | 0.0049 | 0.0002 |  | 0.34 | 94.68
[16 empty] | 3012 |  | P4 | 0.36 | 0.16 | 0.09 | 0.0006 | 0.01 | 0.09 | 0.004 | 0.0004 |  | 0.33 | 47.34
[16 empty] | 3013 |  | P4 | 0.26 | 0.15 | 0.09 | 0.0006 | 0.01 | 0.1 | 0.0035 | 0.0003 |  | 0.31 | 47.34
82 | 2022-01-18 15:06 | 2022-01-30 04:52 | PROD | 2 | 90279 | 46 | 0 | 1 | 0 | 1 | 1.4 | 1 | 1.2 | 5.4 | 11.4 |  |  | HMG 2 | 0.245 | 0.17 | 0.1 | 0.0006 | 0.011 | 0.08 | 0.00415 | 0.00035 |  | 0.325 | 189.36 | 24626 | 99.18
[16 empty] | 4213 |  | P4 | 0.13 | 0.18 | 0.11 | 0.0006 | 0.012 | 0.07 | 0.0043 | 0.0003 |  | 0.32 | 94.68
[16 empty] | 3012 |  | P4 | 0.36 | 0.16 | 0.09 | 0.0006 | 0.01 | 0.09 | 0.004 | 0.0004 |  | 0.33 | 94.68
44 | 2022-01-18 19:52 | 2022-01-30 22:06 | PROD | 2 | 94516 | 48 | 0 | 1 | 0 | 1 | 1.4 | 1 | 1.4 | 4.6 | 13.1 |  |  | HMG 2 | 0.2525 | 0.1475 | 0.09 | 0.0006 | 0.0105 | 0.095 | 0.003575 | 0.0003 |  | 0.3125 | 189.36 | 25885 | 99.15
[16 empty] | 4214 |  | P4 | 0.23 | 0.14 | 0.09 | 0.0006 | 0.012 | 0.08 | 0.0038 | 0.0003 |  | 0.32 | 47.34
[16 empty] | 3013 |  | P4 | 0.26 | 0.15 | 0.09 | 0.0006 | 0.01 | 0.1 | 0.0035 | 0.0003 |  | 0.31 | 142.02
83 | 2022-01-18 22:00 | 2022-01-29 06:16 | PROD | 1 | 80868 | 39 | 0 | 2 | 0 | 1 | 1.4 | 1 | 1.4 | 4.9 | 7.6 |  |  | HMG 2 | 0.235 | 0.1275 | 0.075 | 0.0006 | 0.012 | 0.0925 | 0.0048 | 0.0006 |  | 0.275 | 189.36 | 18492 | 98.81
[16 empty] | 4225 |  | P4 | 0.25 | 0.12 | 0.09 | 0.0006 | 0.012 | 0.1 | 0.0045 | 0.0006 |  | 0.29 | 47.34
[16 empty] | 4226 |  | P4 | 0.23 | 0.13 | 0.07 | 0.0006 | 0.012 | 0.09 | 0.0049 | 0.0006 |  | 0.27 | 142.02
73 | 2022-01-18 22:02 | 2022-01-28 17:37 | PROD | 1 | 76256 | 38 | 0 | 2 | 0 | 1 | 1.4 | 1 | 1.3 | 5.3 | 6.8 | 4226 |  | HMG 1 | 0.23 | 0.13 | 0.07 | 0.0006 | 0.012 | 0.09 | 0.0049 | 0.0006 |  | 0.27 | 189.36 | 17532 | 98.88
61 | 2022-01-18 22:58 | 2022-01-30 07:02 | PROD | 2 | 88865 | 44 | 0 | 0 | 0 | 1 | 1.4 | 1 | 1.5 | 5.9 | 12.5 |  |  | HMG 3 | 0.265 | 0.1425 | 0.095 | 0.0006 | 0.00975 | 0.095 | 0.0041 | 0.000325 |  | 0.3275 | 189.36 | 26046 | 99.26
[16 empty] | 3009 |  | P4 | 0.08 | 0.1 | 0.11 | 0.0006 | 0.009 | 0.1 | 0.0049 | 0.0002 |  | 0.34 | 47.34
[16 empty] | 3012 |  | P4 | 0.36 | 0.16 | 0.09 | 0.0006 | 0.01 | 0.09 | 0.004 | 0.0004 |  | 0.33 | 94.68
[16 empty] | 3013 |  | P4 | 0.26 | 0.15 | 0.09 | 0.0006 | 0.01 | 0.1 | 0.0035 | 0.0003 |  | 0.31 | 47.34
14 | 2022-01-19 05:01 | 2022-01-29 09:45 | PROD | 1 | 77606 | 38 | 0 | 4 | 0 | 1 | 1.4 | 1 | 1.4 | 5.1 | 7.2 |  |  | HMG 2 | 0.38 | 0.115 | 0.09 | 0.0006 | 0.0105 | 0.1 | 0.0042 | 0.0004 |  | 0.3 | 189.36 | 17514 | 96.8
[16 empty] | 4221 |  | P4 | 0.51 | 0.11 | 0.09 | 0.0006 | 0.009 | 0.1 | 0.0039 | 0.0002 |  | 0.31 | 94.68
[16 empty] | 4225 |  | P4 | 0.25 | 0.12 | 0.09 | 0.0006 | 0.012 | 0.1 | 0.0045 | 0.0006 |  | 0.29 | 94.68
49 | 2022-01-19 06:20 | 2022-01-29 14:21 | PROD | 1 | 80585 | 40 | 0 | 2 | 0 | 1 | 1.4 | 1 | 1.5 | 6.6 | 7.3 |  |  | HMG 3 | 0.232 | 0.1255 | 0.09 | 0.0006 | 0.01155 | 0.095 | 0.004395 | 0.000625 |  | 0.284 | 189.36 | 18363 | 98.24
[16 empty] | 3021 |  | P4 | 0.17 | 0.15 | 0.09 | 0.0006 | 0.011 | 0.08 | 0.0042 | 0.0007 |  | 0.27 | 47.34
[16 empty] | 3022 |  | P4 | 0.27 | 0.1 | 0.09 | 0.0006 | 0.01 | 0.1 | 0.0042 | 0.0006 |  | 0.28 | 18.936
[16 empty] | 4225 |  | P4 | 0.25 | 0.12 | 0.09 | 0.0006 | 0.012 | 0.1 | 0.0045 | 0.0006 |  | 0.29 | 123.084
35 | 2022-01-19 12:22 | 2022-02-01 02:54 | PROD | 2 | 99486 | 50 | 0 | 0 | 1 | 1 | 1.4 | 1 | 1.2 | 4.1 | 11 |  |  | HMG 2 | 0.245 | 0.15 | 0.09 | 0.0006 | 0.0085 | 0.075 | 0.0038 | 0.0003 |  | 0.29 | 189.36 | 27776 | 100.35
[16 empty] | 4216 |  | P4 | 0.23 | 0.14 | 0.1 | 0.0006 | 0.008 | 0.07 | 0.0038 | 0.0002 |  | 0.28 | 94.68
[16 empty] | 3015 |  | P4 | 0.26 | 0.16 | 0.08 | 0.0006 | 0.009 | 0.08 | 0.0038 | 0.0004 |  | 0.3 | 94.68
40 | 2022-01-19 14:21 | 2022-01-31 11:47 | PROD | 2 | 92933 | 45 | 0 | 0 | 0 | 1 | 1.4 | 1 | 1.2 | 5.6 | 12.4 | 4215 |  | HMG 1 | 0.36 | 0.14 | 0.06 | 0.0006 | 0.009 | 0.09 | 0.0036 | 0.0002 |  | 0.33 | 189.36 | 25842 | 99.04
2 | 2022-01-19 20:20 | 2022-01-31 19:59 | PROD | 2 | 92104 | 46 | 0 | 0 | 0 | 1 | 1.4 | 1 | 1.5 | 5.1 | 12.1 |  |  | HMG 3 | 0.2725 | 0.135 | 0.0725 | 0.0006 | 0.00875 | 0.0875 | 0.00345 | 0.000225 |  | 0.3125 | 189.36 | 26259 | 98.61
[16 empty] | 4214 |  | P4 | 0.23 | 0.14 | 0.09 | 0.0006 | 0.012 | 0.08 | 0.0038 | 0.0003 |  | 0.32 | 47.34
[16 empty] | 4215 |  | P4 | 0.36 | 0.14 | 0.06 | 0.0006 | 0.009 | 0.09 | 0.0036 | 0.0002 |  | 0.33 | 47.34
[16 empty] | 3014 |  | P4 | 0.25 | 0.13 | 0.07 | 0.0006 | 0.007 | 0.09 | 0.0032 | 0.0002 |  | 0.3 | 94.68
92 | 2022-01-19 22:07 | 2022-01-29 17:33 | PROD | 1 | 75338 | 43 | 0 | 1 | 0 | 1 | 1.4 | 1 | 1.4 | 5 | 6.2 | 3026 |  | HMG 1 | 0.25 | 0.14 | 0.06 | 0.0006 | 0.008 | 0.1 | 0.0044 | 0.0004 |  | 0.32 | 189.36 | 17103 | 98.36
37 | 2022-01-19 22:08 | 2022-01-30 06:24 | PROD | 1 | 80322 | 36 | 0 | 4 | 0 | 1 | 1.4 | 1 | 1.6 | 6.3 | 6.9 |  |  | HMG 3 | 0.2335 | 0.1475 | 0.072 | 0.0006 | 0.0104 | 0.0985 | 0.004355 | 0.000625 |  | 0.3005 | 189.36 | 18604 | 97.69
[16 empty] | 3025 |  | P4 | 0.22 | 0.17 | 0.08 | 0.0006 | 0.012 | 0.09 | 0.0043 | 0.0009 |  | 0.29 | 85.212
[16 empty] | 4227 |  | P4 | 0.24 | 0.12 | 0.07 | 0.0006 | 0.01 | 0.11 | 0.0044 | 0.0004 |  | 0.3 | 56.808
[16 empty] | 3026 |  | P4 | 0.25 | 0.14 | 0.06 | 0.0006 | 0.008 | 0.1 | 0.0044 | 0.0004 |  | 0.32 | 47.34
69 | 2022-01-19 23:06 | 2022-02-01 22:07 | PROD | 2 | 99224 | 47 | 0 | 1 | 0 | 1 | 1.4 | 1 | 1.2 | 4.4 | 9.8 |  |  | HMG 3 | 0.2325 | 0.13 | 0.0825 | 0.0006 | 0.00725 | 0.1375 | 0.0037 | 0.000225 |  | 0.2925 | 189.36 | 28628 | 98.74
[16 empty] | 3008 |  | P4 | 0.38 | 0.11 | 0.09 | 0.0006 | 0.007 | 0.1 | 0.0042 | 0.0002 |  | 0.33 | 47.34
[16 empty] | 3011 |  | P4 | 0.15 | 0.13 | 0.08 | 0.0006 | 0.008 | 0.09 | 0.0038 | 0.0003 |  | 0.32 | 47.34
[16 empty] | 4217 |  | P4 | 0.2 | 0.14 | 0.08 | 0.0006 | 0.007 | 0.18 | 0.0034 | 0.0002 |  | 0.26 | 94.68
86 | 2022-01-20 05:06 | 2022-01-30 10:05 | PROD | 1 | 79326 | 37 | 0 | 3 | 0 | 1 | 1.4 | 1 | 1.4 | 7.2 | 5.5 |  |  | HMG 4 | 0.1825 | 0.12 | 0.0925 | 0.0006 | 0.011 | 0.1 | 0.00475 | 0.00045 |  | 0.3025 | 189.36 | 17594 | 98.14
[16 empty] | 3009 |  | P4 | 0.08 | 0.1 | 0.11 | 0.0006 | 0.009 | 0.1 | 0.0049 | 0.0002 |  | 0.34 | 47.34
[16 empty] | 3023 |  | P4 | 0.16 | 0.14 | 0.1 | 0.0006 | 0.013 | 0.09 | 0.0052 | 0.0006 |  | 0.28 | 47.34
[16 empty] | 4225 |  | P4 | 0.25 | 0.12 | 0.09 | 0.0006 | 0.012 | 0.1 | 0.0045 | 0.0006 |  | 0.29 | 47.34
[16 empty] | 4227 |  | P4 | 0.24 | 0.12 | 0.07 | 0.0006 | 0.01 | 0.11 | 0.0044 | 0.0004 |  | 0.3 | 47.34
96 | 2022-01-20 06:24 | 2022-01-31 09:52 | PROD | 1 | 86244 | 39 | 0 | 3 | 0 | 1 | 1.4 | 1 | 1.3 | 3.8 | 7.6 |  |  | HMG 3 | 0.2225 | 0.135 | 0.0675 | 0.0006 | 0.01 | 0.1 | 0.004325 | 0.000475 |  | 0.305 | 189.36 | 20012 | 98.18
[16 empty] | 4219 |  | P4 | 0.16 | 0.16 | 0.07 | 0.0006 | 0.012 | 0.08 | 0.0041 | 0.0007 |  | 0.3 | 47.34
[16 empty] | 4227 |  | P4 | 0.24 | 0.12 | 0.07 | 0.0006 | 0.01 | 0.11 | 0.0044 | 0.0004 |  | 0.3 | 94.68
[16 empty] | 3026 |  | P4 | 0.25 | 0.14 | 0.06 | 0.0006 | 0.008 | 0.1 | 0.0044 | 0.0004 |  | 0.32 | 47.34
29 | 2022-01-20 11:57 | 2022-02-01 22:13 | PROD | 2 | 95904 | 45 | 0 | 1 | 0 | 1 | 1.4 | 1 | 1.5 | 4 | 11.2 |  |  | HMG 3 | 0.2225 | 0.145 | 0.085 | 0.0006 | 0.00775 | 0.1275 | 0.0036 | 0.00025 |  | 0.275 | 189.36 | 28466 | 98.7
[16 empty] | 4216 |  | P4 | 0.23 | 0.14 | 0.1 | 0.0006 | 0.008 | 0.07 | 0.0038 | 0.0002 |  | 0.28 | 47.34
[16 empty] | 3015 |  | P4 | 0.26 | 0.16 | 0.08 | 0.0006 | 0.009 | 0.08 | 0.0038 | 0.0004 |  | 0.3 | 47.34
[16 empty] | 4217 |  | P4 | 0.2 | 0.14 | 0.08 | 0.0006 | 0.007 | 0.18 | 0.0034 | 0.0002 |  | 0.26 | 94.68
88 | 2022-01-20 12:12 | 2022-02-02 08:12 | PROD | 2 | 100837 | 48 | 0 | 2 | 1 | 1.4 | 1.4 | 1 | 1.2 | 4.3 | 10.7 |  |  | HMG 3 | 0.22 | 0.14 | 0.0775 | 0.0006 | 0.00775 | 0.1225 | 0.00365 | 0.00025 |  | 0.3325 | 189.36 | 27750 | 100.39
[16 empty] | 4209 |  | P4 | 0.16 | 0.13 | 0.07 | 0.0006 | 0.007 | 0.11 | 0.0036 | 0.0002 |  | 0.37 | 94.68
[16 empty] | 3012 |  | P4 | 0.36 | 0.16 | 0.09 | 0.0006 | 0.01 | 0.09 | 0.004 | 0.0004 |  | 0.33 | 47.34
[16 empty] | 4217 |  | P4 | 0.2 | 0.14 | 0.08 | 0.0006 | 0.007 | 0.18 | 0.0034 | 0.0002 |  | 0.26 | 47.34
43 | 2022-01-20 15:44 | 2022-02-02 08:36 | PROD | 2 | 98655 | 48 | 0 | 1 | 0 | 1 | 1.4 | 1 | 1.2 | 3.7 | 12.6 |  |  | HMG 2 | 0.175 | 0.115 | 0.09 | 0.0006 | 0.0065 | 0.085 | 0.003 | 0.0003 |  | 0.335 | 189.36 | 27208 | 98.71
[16 empty] | 3014 |  | P4 | 0.25 | 0.13 | 0.07 | 0.0006 | 0.007 | 0.09 | 0.0032 | 0.0002 |  | 0.3 | 94.68
[16 empty] | 3016 |  | P4 | 0.1 | 0.1 | 0.11 | 0.0006 | 0.006 | 0.08 | 0.0028 | 0.0004 |  | 0.37 | 94.68
13 | 2022-01-20 20:28 | 2022-02-02 16:24 | PROD | 2 | 98070 | 48 | 0 | 0 | 0 | 1 | 1.4 | 1 | 1.3 | 4 | 10.8 |  |  | HMG 3 | 0.295 | 0.145 | 0.0825 | 0.0006 | 0.01075 | 0.085 | 0.0038 | 0.0003 |  | 0.325 | 189.36 | 28468 | 98.37
[16 empty] | 3012 |  | P4 | 0.36 | 0.16 | 0.09 | 0.0006 | 0.01 | 0.09 | 0.004 | 0.0004 |  | 0.33 | 47.34
[16 empty] | 4214 |  | P4 | 0.23 | 0.14 | 0.09 | 0.0006 | 0.012 | 0.08 | 0.0038 | 0.0003 |  | 0.32 | 94.68
[16 empty] | 4215 |  | P4 | 0.36 | 0.14 | 0.06 | 0.0006 | 0.009 | 0.09 | 0.0036 | 0.0002 |  | 0.33 | 47.34
9 | 2022-01-20 22:07 | 2022-01-31 06:25 | PROD | 1 | 79126 | 37 | 0 | 3 | 0 | 1 | 1.4 | 1 | 1.5 | 6.2 | 9.2 | 4228 |  | HMG 1 | 0.19 | 0.14 | 0.08 | 0.0006 | 0.011 | 0.1 | 0.0052 | 0.0009 |  | 0.29 | 189.36 | 17904 | 97.37
76 | 2022-01-20 23:05 | 2022-02-01 15:11 | PROD | 2 | 90020 | 45 | 0 | 1 | 0 | 1.6 | 1.4 | 1 | 1.5 | 4.6 | 14.3 | 4216 |  | HMG 1 | 0.23 | 0.14 | 0.1 | 0.0006 | 0.008 | 0.07 | 0.0038 | 0.0002 |  | 0.28 | 189.36 | 25026 | 99.04
87 | 2022-01-21 06:19 | 2022-01-30 17:29 | PROD | 1 | 72911 | 37 | 0 | 3 | 0 | 1 | 1.4 | 1 | 1.2 | 4.8 | 8.5 |  |  | HMG 2 | 0.18 | 0.145 | 0.085 | 0.0006 | 0.0125 | 0.105 | 0.00475 | 0.0009 |  | 0.28 | 189.36 | 16188 | 96.78
[16 empty] | 3027 |  | P4 | 0.11 | 0.17 | 0.1 | 0.0006 | 0.015 | 0.13 | 0.0054 | 0.0008 |  | 0.26 | 94.68
[16 empty] | 4229 |  | P4 | 0.25 | 0.12 | 0.07 | 0.0006 | 0.01 | 0.08 | 0.0041 | 0.001 |  | 0.3 | 94.68
28 | 2022-01-21 06:20 | 2022-01-30 14:21 | PROD | 1 | 71196 | 36 | 0 | 4 | 0 | 1 | 1.4 | 1 | 1.2 | 7 | 8.8 |  |  | HMG 2 | 0.2425 | 0.1325 | 0.0725 | 0.0006 | 0.0105 | 0.0825 | 0.00415 | 0.000975 |  | 0.2975 | 189.36 | 16218 | 96.1
[16 empty] | 3025 |  | P4 | 0.22 | 0.17 | 0.08 | 0.0006 | 0.012 | 0.09 | 0.0043 | 0.0009 |  | 0.29 | 47.34
[16 empty] | 4229 |  | P4 | 0.25 | 0.12 | 0.07 | 0.0006 | 0.01 | 0.08 | 0.0041 | 0.001 |  | 0.3 | 142.02
58 | 2022-01-21 11:48 | 2022-02-03 03:11 | PROD | 2 | 99929 | 49 | 0 | 1 | 0 | 1 | 1.4 | 1 | 1.2 | 3.6 | 11.3 |  |  | HMG 2 | 0.205 | 0.16 | 0.0925 | 0.0006 | 0.01075 | 0.0825 | 0.00365 | 0.0002 |  | 0.27 | 189.36 | 26783 | 100.64
[16 empty] | 3014 |  | P4 | 0.25 | 0.13 | 0.07 | 0.0006 | 0.007 | 0.09 | 0.0032 | 0.0002 |  | 0.3 | 47.34
[16 empty] | 4218 |  | P4 | 0.19 | 0.17 | 0.1 | 0.0006 | 0.012 | 0.08 | 0.0038 | 0.0002 |  | 0.26 | 142.02
39 | 2022-01-21 15:04 | 2022-02-03 08:53 | PROD | 2 | 99601 | 48 | 0 | 1 | 0 | 1 | 1.4 | 1 | 1.2 | 4.8 | 13.9 |  |  | HMG 3 | 0.22 | 0.1625 | 0.0925 | 0.0006 | 0.01 | 0.0725 | 0.003875 | 0.0003 |  | 0.285 | 189.36 | 27494 | 99.4
[16 empty] | 3015 |  | P4 | 0.26 | 0.16 | 0.08 | 0.0006 | 0.009 | 0.08 | 0.0038 | 0.0004 |  | 0.3 | 94.68
[16 empty] | 4218 |  | P4 | 0.19 | 0.17 | 0.1 | 0.0006 | 0.012 | 0.08 | 0.0038 | 0.0002 |  | 0.26 | 47.34
[16 empty] | 3017 |  | P4 | 0.17 | 0.16 | 0.11 | 0.0006 | 0.01 | 0.05 | 0.0041 | 0.0002 |  | 0.28 | 47.34
94 | 2022-01-21 19:44 | 2022-02-03 03:05 | PROD | 2 | 97430 | 47 | 0 | 0 | 1 | 1 | 1.4 | 1 | 1.2 | 3.5 | 9.4 |  |  | HMG 2 | 0.2075 | 0.1675 | 0.095 | 0.0006 | 0.01125 | 0.08 | 0.0038 | 0.00025 |  | 0.27 | 189.36 | 27129 | 101.01
[16 empty] | 3015 |  | P4 | 0.26 | 0.16 | 0.08 | 0.0006 | 0.009 | 0.08 | 0.0038 | 0.0004 |  | 0.3 | 47.34
[16 empty] | 4218 |  | P4 | 0.19 | 0.17 | 0.1 | 0.0006 | 0.012 | 0.08 | 0.0038 | 0.0002 |  | 0.26 | 142.02
77 | 2022-01-21 22:07 | 2022-02-01 06:26 | PROD | 1 | 79315 | 37 | 0 | 3 | 0 | 1 | 1.4 | 1 | 1.2 | 7.9 | 7 |  |  | HMG 3 | 0.2025 | 0.145 | 0.095 | 0.0006 | 0.01275 | 0.095 | 0.004725 | 0.000675 |  | 0.2625 | 189.36 | 18673 | 97.77
[16 empty] | 3025 |  | P4 | 0.22 | 0.17 | 0.08 | 0.0006 | 0.012 | 0.09 | 0.0043 | 0.0009 |  | 0.29 | 47.34
[16 empty] | 3027 |  | P4 | 0.11 | 0.17 | 0.1 | 0.0006 | 0.015 | 0.13 | 0.0054 | 0.0008 |  | 0.26 | 47.34
[16 empty] | 3028 |  | P4 | 0.24 | 0.12 | 0.1 | 0.0006 | 0.012 | 0.08 | 0.0046 | 0.0005 |  | 0.25 | 94.68
15 | 2022-01-21 22:08 | 2022-02-01 09:40 | PROD | 1 | 79944 | 38 | 0 | 2 | 0 | 1 | 1.4 | 1 | 1.2 | 4.6 | 8.8 |  |  | HMG 3 | 0.21 | 0.14 | 0.095 | 0.0006 | 0.01325 | 0.1125 | 0.0048 | 0.00055 |  | 0.2575 | 189.36 | 18319 | 97.17
[16 empty] | 3024 |  | P4 | 0.25 | 0.15 | 0.08 | 0.0006 | 0.014 | 0.16 | 0.0046 | 0.0004 |  | 0.27 | 47.34
[16 empty] | 3027 |  | P4 | 0.11 | 0.17 | 0.1 | 0.0006 | 0.015 | 0.13 | 0.0054 | 0.0008 |  | 0.26 | 47.34
[16 empty] | 3028 |  | P4 | 0.24 | 0.12 | 0.1 | 0.0006 | 0.012 | 0.08 | 0.0046 | 0.0005 |  | 0.25 | 94.68
27 | 2022-01-21 23:14 | 2022-02-03 11:36 | PROD | 2 | 96994 | 48 | 0 | 2 | 0 | 1 | 1.4 | 1 | 1.2 | 3.9 | 8.9 |  |  | HMG 3 | 0.1475 | 0.145 | 0.09 | 0.0006 | 0.01 | 0.0725 | 0.003775 | 0.0005 |  | 0.3125 | 189.36 | 26863 | 99.19
[16 empty] | 3016 |  | P4 | 0.1 | 0.1 | 0.11 | 0.0006 | 0.006 | 0.08 | 0.0028 | 0.0004 |  | 0.37 | 47.34
[16 empty] | 3017 |  | P4 | 0.17 | 0.16 | 0.11 | 0.0006 | 0.01 | 0.05 | 0.0041 | 0.0002 |  | 0.28 | 47.34
[16 empty] | 4219 |  | P4 | 0.16 | 0.16 | 0.07 | 0.0006 | 0.012 | 0.08 | 0.0041 | 0.0007 |  | 0.3 | 94.68
21 | 2022-01-22 05:03 | 2022-02-02 06:18 | PROD | 1 | 84776 | 42 | 0 | 2 | 0 | 1 | 1.4 | 1 | 1.4 | 4.4 | 8.7 |  |  | HMG 3 | 0.215 | 0.1625 | 0.0925 | 0.0006 | 0.01325 | 0.09 | 0.0051 | 0.0008 |  | 0.285 | 189.36 | 20198 | 97.55
[16 empty] | 3536 |  | P4 | 0.25 | 0.16 | 0.07 | 0.0006 | 0.01 | 0.07 | 0.0054 | 0.0006 |  | 0.32 | 47.34
[16 empty] | 3027 |  | P4 | 0.11 | 0.17 | 0.1 | 0.0006 | 0.015 | 0.13 | 0.0054 | 0.0008 |  | 0.26 | 47.34
[16 empty] | 4230 |  | P4 | 0.25 | 0.16 | 0.1 | 0.0006 | 0.014 | 0.08 | 0.0048 | 0.0009 |  | 0.28 | 94.68
17 | 2022-01-22 08:06 | 2022-01-31 06:34 | PROD | 1 | 70022 | 38 | 0 | 2 | 0 | 1 | 1.4 | 1 | 1.4 | 5.6 | 7.9 |  |  | HMG 4 | 0.1975 | 0.1475 | 0.0875 | 0.0006 | 0.0125 | 0.105 | 0.00495 | 0.00075 |  | 0.2825 | 189.36 | 15775 | 98.64
[16 empty] | 4227 |  | P4 | 0.24 | 0.12 | 0.07 | 0.0006 | 0.01 | 0.11 | 0.0044 | 0.0004 |  | 0.3 | 47.34
[16 empty] | 4228 |  | P4 | 0.19 | 0.14 | 0.08 | 0.0006 | 0.011 | 0.1 | 0.0052 | 0.0009 |  | 0.29 | 47.34
[16 empty] | 3027 |  | P4 | 0.11 | 0.17 | 0.1 | 0.0006 | 0.015 | 0.13 | 0.0054 | 0.0008 |  | 0.26 | 47.34
[16 empty] | 4230 |  | P4 | 0.25 | 0.16 | 0.1 | 0.0006 | 0.014 | 0.08 | 0.0048 | 0.0009 |  | 0.28 | 47.34
26 | 2022-01-22 11:20 | 2022-02-04 06:36 | PROD | 2 | 98921 | 48 | 0 | 1 | 0 | 1 | 1.4 | 1 | 1.2 | 3.6 | 12.2 | 3018 |  | HMG 1 | 0.22 | 0.1 | 0.07 | 0.0006 | 0.006 | 0.12 | 0.0039 | 0.0002 |  | 0.31 | 189.36 | 27319 | 98.94
51 | 2022-01-22 15:40 | 2022-02-04 01:59 | PROD | 2 | 97057 | 48 | 0 | 1 | 0 | 1 | 1.4 | 1 | 1.2 | 3.5 | 12.8 |  |  | HMG 3 | 0.1365 | 0.132 | 0.088 | 0.0006 | 0.0092 | 0.08 | 0.00358 | 0.00056 |  | 0.3315 | 189.36 | 27136 | 99.28
[16 empty] | 3532 |  | P4 | 0.23 | 0.14 | 0.07 | 0.0006 | 0.01 | 0.08 | 0.0054 | 0.0006 |  | 0.3 | 9.468
[16 empty] | 3016 |  | P4 | 0.1 | 0.1 | 0.11 | 0.0006 | 0.006 | 0.08 | 0.0028 | 0.0004 |  | 0.37 | 85.212
[16 empty] | 4219 |  | P4 | 0.16 | 0.16 | 0.07 | 0.0006 | 0.012 | 0.08 | 0.0041 | 0.0007 |  | 0.3 | 94.68
60 | 2022-01-22 20:13 | 2022-02-04 09:59 | PROD | 2 | 98192 | 49 | 0 | 1 | 0 | 1 | 1.4 | 1 | 1.2 | 4.6 | 12 | 4220 |  | HMG 1 | 0.17 | 0.16 | 0.09 | 0.0006 | 0.012 | 0.06 | 0.0042 | 0.0002 |  | 0.31 | 189.36 | 26587 | 99.33
84 | 2022-01-22 21:07 | 2022-02-01 14:21 | PROD | 1 | 75080 | 36 | 0 | 4 | 0 | 1 | 1.4 | 1 | 1.5 | 4.2 | 7.1 |  |  | HMG 2 | 0.22 | 0.16 | 0.07 | 0.0006 | 0.0125 | 0.095 | 0.004425 | 0.00105 |  | 0.3025 | 189.36 | 17037 | 97.24
[16 empty] | 4230 |  | P4 | 0.25 | 0.16 | 0.1 | 0.0006 | 0.014 | 0.08 | 0.0048 | 0.0009 |  | 0.28 | 47.34
[16 empty] | 3029 |  | P4 | 0.21 | 0.16 | 0.06 | 0.0006 | 0.012 | 0.1 | 0.0043 | 0.0011 |  | 0.31 | 142.02
31 | 2022-01-22 22:08 | 2022-02-02 02:00 | PRZ | 1 | 78246 | 38 | 0 | 2 | 0 | 2 | 1.4 | 1 | 1.2 | 4.2 | 12.6 |  |  | HMG 4 | 0.2225 | 0.14 | 0.0875 | 0.0006 | 0.0085 | 0.1075 | 0.0051 | 0.000275 |  | 0.33 | 195.16 | 24938 | 99.43
[16 empty] | 3504 |  | P4 | 0.16 | 0.14 | 0.08 | 0.0006 | 0.01 | 0.13 | 0.007 | 0.0005 |  | 0.29 | 48.79
[16 empty] | 3005 |  | P4 | 0.16 | 0.14 | 0.12 | 0.0006 | 0.009 | 0.11 | 0.0051 | 0.0002 |  | 0.31 | 48.79
[16 empty] | 3008 |  | P4 | 0.38 | 0.11 | 0.09 | 0.0006 | 0.007 | 0.1 | 0.0042 | 0.0002 |  | 0.33 | 48.79
[16 empty] | 4210 |  | P4 | 0.19 | 0.17 | 0.06 | 0.0006 | 0.008 | 0.09 | 0.0041 | 0.0002 |  | 0.39 | 48.79
70 | 2022-01-23 06:26 | 2022-02-03 17:30 | PROD | 1 | 87580 | 30 | 0 | 14 | 0 | 1 | 1.4 | 1 | 1.3 | 4.7 | 7 |  |  | HL 3 | 0.1805 | 0.05375 | 0.19675 |  | 0.008375 | 0.11455 | 0.000575 | 0.00505 | 0.00505 |  | 189.36 | 19671 | 97.97
[16 empty] | 1249 | A1/249 | HL | 0.101 | 0.037 | 0.161 |  | 0.0078 | 0.0822 | 0.0005 | 0.0075 | 0.0048 |  | 47.34
[16 empty] | 1239 | A1/239 | HL | 0.275 | 0.074 | 0.223 |  | 0.0099 | 0.122 | 0.0007 | 0.0052 | 0.0064 |  | 94.68
[16 empty] | 1257 | A1/257 | HL | 0.071 | 0.03 | 0.18 |  | 0.0059 | 0.132 | 0.0004 | 0.0023 | 0.0026 |  | 47.34
30 | 2022-01-23 06:29 | 2022-02-01 17:44 | PROD | 1 | 73854 | 38 | 0 | 2 | 0 | 1 | 1.4 | 1 | 1.4 | 4.1 | 7.8 |  |  | HMG 3 | 0.24 | 0.165 | 0.085 | 0.0006 | 0.01225 | 0.09 | 0.0048 | 0.0009 |  | 0.2875 | 189.36 | 16803 | 98.47
[16 empty] | 4228 |  | P4 | 0.19 | 0.14 | 0.08 | 0.0006 | 0.011 | 0.1 | 0.0052 | 0.0009 |  | 0.29 | 47.34
[16 empty] | 4230 |  | P4 | 0.25 | 0.16 | 0.1 | 0.0006 | 0.014 | 0.08 | 0.0048 | 0.0009 |  | 0.28 | 47.34
[16 empty] | 4231 |  | P4 | 0.26 | 0.18 | 0.08 | 0.0006 | 0.012 | 0.09 | 0.0046 | 0.0009 |  | 0.29 | 94.68
32 | 2022-01-23 06:29 | 2022-02-02 09:37 | PROD | 1 | 78700 | 37 | 0 | 2 | 0 | 1 | 1.4 | 1 | 1.4 | 4.9 | 8.4 | 4231 |  | HMG 1 | 0.26 | 0.18 | 0.08 | 0.0006 | 0.012 | 0.09 | 0.0046 | 0.0009 |  | 0.29 | 189.36 | 18193 | 98.42
53 | 2022-01-23 12:19 | 2022-02-05 01:57 | PROD | 2 | 97542 | 46 | 0 | 0 | 0 | 1 | 1.4 | 1 | 1.2 | 3.5 | 11.1 | 3019 |  | HMG 1 | 0.28 | 0.12 | 0.07 | 0.0006 | 0.008 | 0.06 | 0.0038 | 0.0002 |  | 0.33 | 189.36 | 28409 | 98.7
20 | 2022-01-23 14:57 | 2022-02-05 03:57 | PROD | 2 | 97613 | 46 | 0 | 1 | 0 | 1 | 1.4 | 1 | 1.2 | 4.3 | 12.1 |  |  | HMG 4 | 0.1725 | 0.147 | 0.09 | 0.0006 | 0.0092 | 0.0765 | 0.00412 | 0.0002 |  | 0.3065 | 189.36 | 27263 | 99.62
[16 empty] | 3007 |  | P4 | 0.12 | 0.17 | 0.09 | 0.0006 | 0.008 | 0.08 | 0.0043 | 0.0002 |  | 0.33 | 37.872
[16 empty] | 3017 |  | P4 | 0.17 | 0.16 | 0.11 | 0.0006 | 0.01 | 0.05 | 0.0041 | 0.0002 |  | 0.28 | 47.34
[16 empty] | 3018 |  | P4 | 0.22 | 0.1 | 0.07 | 0.0006 | 0.006 | 0.12 | 0.0039 | 0.0002 |  | 0.31 | 47.34
[16 empty] | 4220 |  | P4 | 0.17 | 0.16 | 0.09 | 0.0006 | 0.012 | 0.06 | 0.0042 | 0.0002 |  | 0.31 | 56.808
71 | 2022-01-23 20:51 | 2022-02-02 17:34 | PROD | 1 | 75297 | 34 | 0 | 6 | 0 | 1 | 1.4 | 1 | 1.2 | 4.9 | 7 |  |  | HL 3 | 0.0965 | 0.03875 | 0.17125 |  | 0.007575 | 0.12605 | 0.000525 | 0.0054 | 0.004 |  | 189.36 | 16958 | 97.09
[16 empty] | 1249 | A1/249 | HL | 0.101 | 0.037 | 0.161 |  | 0.0078 | 0.0822 | 0.0005 | 0.0075 | 0.0048 |  | 47.34
[16 empty] | 1250 | A1/250 | HL | 0.107 | 0.044 | 0.172 |  | 0.0083 | 0.145 | 0.0006 | 0.0059 | 0.0043 |  | 94.68
[16 empty] | 1257 | A1/257 | HL | 0.071 | 0.03 | 0.18 |  | 0.0059 | 0.132 | 0.0004 | 0.0023 | 0.0026 |  | 47.34
48 | 2022-01-23 20:54 | 2022-02-03 06:18 | PROD | 1 | 79361 | 37 | 0 | 4 | 0 | 1 | 1.4 | 1 | 1.2 | 4 | 6.8 |  |  | HMG 2 | 0.235 | 0.13 | 0.1 | 0.0006 | 0.01125 | 0.1275 | 0.00485 | 0.000775 |  | 0.2725 | 189.36 | 18136 | 96.05
[16 empty] | 3030 |  | P4 | 0.22 | 0.12 | 0.1 | 0.0006 | 0.011 | 0.14 | 0.0048 | 0.0008 |  | 0.27 | 142.02
[16 empty] | 4232 |  | P4 | 0.28 | 0.16 | 0.1 | 0.0006 | 0.012 | 0.09 | 0.005 | 0.0007 |  | 0.28 | 47.34
72 | 2022-01-23 22:12 | 2022-02-05 23:59 | PROD | 2 | 98364 | 11 | 0 | 39 | 0 | 1 | 1.4 | 1 | 1.2 | 4.2 | 7 | 1244 | A1/244 | HL 1 | 0.197 | 0.06 | 0.276 |  | 0.012 | 0.0848 | 0.0005 | 0.0075 | 0.0044 |  | 189.36 | 25819 | 96.99
80 | 2022-01-23 23:01 | 2022-02-05 22:18 | PROD | 2 | 99586 | 48 | 0 | 1 | 0 | 1 | 1.4 | 1 | 1.2 | 3.2 | 9.3 |  |  | HMG 2 | 0.34 | 0.135 | 0.09 | 0.0006 | 0.0105 | 0.08 | 0.00405 | 0.0002 |  | 0.31 | 189.36 | 27186 | 99.04
[16 empty] | 4220 |  | P4 | 0.17 | 0.16 | 0.09 | 0.0006 | 0.012 | 0.06 | 0.0042 | 0.0002 |  | 0.31 | 94.68
[16 empty] | 4221 |  | P4 | 0.51 | 0.11 | 0.09 | 0.0006 | 0.009 | 0.1 | 0.0039 | 0.0002 |  | 0.31 | 94.68
63 | 2022-01-24 06:29 | 2022-02-03 14:24 | PROD | 1 | 79961 | 38 | 0 | 4 | 0 | 1 | 1.4 | 1 | 1.2 | 4.1 | 8.1 |  |  | HMG 3 | 0.2525 | 0.15 | 0.09 | 0.0006 | 0.012 | 0.09 | 0.004725 | 0.00075 |  | 0.28 | 189.36 | 18425 | 97.46
[16 empty] | 3028 |  | P4 | 0.24 | 0.12 | 0.1 | 0.0006 | 0.012 | 0.08 | 0.0046 | 0.0005 |  | 0.25 | 47.34
[16 empty] | 3029 |  | P4 | 0.21 | 0.16 | 0.06 | 0.0006 | 0.012 | 0.1 | 0.0043 | 0.0011 |  | 0.31 | 47.34
[16 empty] | 4232 |  | P4 | 0.28 | 0.16 | 0.1 | 0.0006 | 0.012 | 0.09 | 0.005 | 0.0007 |  | 0.28 | 94.68
25 | 2022-01-24 06:35 | 2022-02-02 14:15 | PROD | 1 | 71903 | 36 | 0 | 3 | 0 | 1 | 1.4 | 1 | 1.2 | 3.9 | 7.9 |  |  | HMG 3 | 0.23 | 0.15 | 0.09 | 0.0006 | 0.01125 | 0.1 | 0.00475 | 0.0007 |  | 0.275 | 189.36 | 16988 | 97.28
[16 empty] | 3030 |  | P4 | 0.22 | 0.12 | 0.1 | 0.0006 | 0.011 | 0.14 | 0.0048 | 0.0008 |  | 0.27 | 47.34
[16 empty] | 4232 |  | P4 | 0.28 | 0.16 | 0.1 | 0.0006 | 0.012 | 0.09 | 0.005 | 0.0007 |  | 0.28 | 94.68
[16 empty] | 3031 |  | P4 | 0.14 | 0.16 | 0.06 | 0.0006 | 0.01 | 0.08 | 0.0042 | 0.0006 |  | 0.27 | 47.34
50 | 2022-01-24 12:15 | 2022-02-05 22:13 | PROD | 2 | 96756 | 48 | 0 | 1 | 0 | 1 | 1.4 | 1 | 1.3 | 3.6 | 10.5 |  |  | HMG 4 | 0.1755 | 0.15 | 0.086 | 0.0006 | 0.0091 | 0.097 | 0.004305 | 0.00058 |  | 0.279 | 189.36 | 26929 | 99.06
[16 empty] | 4219 |  | P4 | 0.16 | 0.16 | 0.07 | 0.0006 | 0.012 | 0.08 | 0.0041 | 0.0007 |  | 0.3 | 28.404
[16 empty] | 3020 |  | P4 | 0.24 | 0.13 | 0.1 | 0.0006 | 0.007 | 0.12 | 0.0044 | 0.0005 |  | 0.26 | 47.34
[16 empty] | 4222 |  | P4 | 0.14 | 0.16 | 0.08 | 0.0006 | 0.008 | 0.1 | 0.0044 | 0.0005 |  | 0.29 | 66.276
[16 empty] | 3021 |  | P4 | 0.17 | 0.15 | 0.09 | 0.0006 | 0.011 | 0.08 | 0.0042 | 0.0007 |  | 0.27 | 47.34
34 | 2022-01-24 15:02 | 2022-02-06 01:58 | PROD | 2 | 93998 | 47 | 0 | 2 | 0 | 1.2 | 1.4 | 1 | 1.2 | 5 | 9.2 |  |  | HMG 3 | 0.36 | 0.111 | 0.084 | 0.0006 | 0.0079 | 0.103 | 0.00392 | 0.0002 |  | 0.307 | 189.36 | 25644 | 97.87
[16 empty] | 3017 |  | P4 | 0.17 | 0.16 | 0.11 | 0.0006 | 0.01 | 0.05 | 0.0041 | 0.0002 |  | 0.28 | 18.936
[16 empty] | 3018 |  | P4 | 0.22 | 0.1 | 0.07 | 0.0006 | 0.006 | 0.12 | 0.0039 | 0.0002 |  | 0.31 | 75.744
[16 empty] | 4221 |  | P4 | 0.51 | 0.11 | 0.09 | 0.0006 | 0.009 | 0.1 | 0.0039 | 0.0002 |  | 0.31 | 94.68
57 | 2022-01-24 20:58 | 2022-02-04 09:34 | PROD | 1 | 81011 | 37 | 0 | 4 | 0 | 1 | 1.4 | 1 | 1.2 | 3.9 | 7.6 |  |  | HMG 2 | 0.24 | 0.1525 | 0.0725 | 0.0006 | 0.01225 | 0.16 | 0.004525 | 0.0004 |  | 0.28 | 189.36 | 18391 | 96.98
[16 empty] | 3024 |  | P4 | 0.25 | 0.15 | 0.08 | 0.0006 | 0.014 | 0.16 | 0.0046 | 0.0004 |  | 0.27 | 142.02
[16 empty] | 4233 |  | P4 | 0.21 | 0.16 | 0.05 | 0.0006 | 0.007 | 0.16 | 0.0043 | 0.0004 |  | 0.31 | 47.34
46 | 2022-01-24 22:01 | 2022-02-04 06:20 | PROD | 1 | 79438 | 36 | 0 | 4 | 0 | 1 | 1.4 | 1 | 1.2 | 3.8 | 6.3 | 4233 |  | HMG 1 | 0.21 | 0.16 | 0.05 | 0.0006 | 0.007 | 0.16 | 0.0043 | 0.0004 |  | 0.31 | 189.36 | 19146 | 96.55
22 | 2022-01-24 22:02 | 2022-02-04 14:23 | PROD | 1 | 81718 | 39 | 0 | 2 | 0 | 1 | 1.4 | 1 | 1.2 | 5.3 | 7.8 | 3031 |  | HMG 1 | 0.14 | 0.16 | 0.06 | 0.0006 | 0.01 | 0.08 | 0.0042 | 0.0006 |  | 0.27 | 189.36 | 18907 | 97.11
55 | 2022-01-25 12:12 | 2022-02-06 01:56 | PROD | 2 | 90538 | 46 | 0 | 1 | 0 | 1 | 1.4 | 1 | 1.2 | 4.1 | 10.9 |  |  | HMG 3 | 0.256 | 0.1265 | 0.0785 | 0.0006 | 0.00775 | 0.079 | 0.00401 | 0.000305 |  | 0.3085 | 189.36 | 25838 | 99.15
[16 empty] | 3019 |  | P4 | 0.28 | 0.12 | 0.07 | 0.0006 | 0.008 | 0.06 | 0.0038 | 0.0002 |  | 0.33 | 123.084
[16 empty] | 3020 |  | P4 | 0.24 | 0.13 | 0.1 | 0.0006 | 0.007 | 0.12 | 0.0044 | 0.0005 |  | 0.26 | 47.34
[16 empty] | 4222 |  | P4 | 0.14 | 0.16 | 0.08 | 0.0006 | 0.008 | 0.1 | 0.0044 | 0.0005 |  | 0.29 | 18.936
93 | 2022-01-25 14:54 | 2022-02-06 16:30 | PROD | 2 | 93759 | 46 | 0 | 1 | 0 | 1 | 1.4 | 1 | 1.2 | 3.6 | 10.9 |  |  | HMG 2 | 0.1475 | 0.1575 | 0.0825 | 0.0006 | 0.00875 | 0.095 | 0.00435 | 0.00055 |  | 0.285 | 189.36 | 27470 | 98.99
[16 empty] | 4222 |  | P4 | 0.14 | 0.16 | 0.08 | 0.0006 | 0.008 | 0.1 | 0.0044 | 0.0005 |  | 0.29 | 142.02
[16 empty] | 3021 |  | P4 | 0.17 | 0.15 | 0.09 | 0.0006 | 0.011 | 0.08 | 0.0042 | 0.0007 |  | 0.27 | 47.34
74 | 2022-01-25 19:15 | 2022-02-06 22:06 | PROD | 2 | 93467 | 46 | 0 | 1 | 0 | 1 | 1.4 | 1 | 1.2 | 4.1 | 11.3 |  |  | HMG 3 | 0.18 | 0.1475 | 0.09 | 0.0006 | 0.00925 | 0.095 | 0.0043 | 0.0006 |  | 0.2725 | 189.36 | 25665 | 99.19
[16 empty] | 3020 |  | P4 | 0.24 | 0.13 | 0.1 | 0.0006 | 0.007 | 0.12 | 0.0044 | 0.0005 |  | 0.26 | 47.34
[16 empty] | 4222 |  | P4 | 0.14 | 0.16 | 0.08 | 0.0006 | 0.008 | 0.1 | 0.0044 | 0.0005 |  | 0.29 | 47.34
[16 empty] | 3021 |  | P4 | 0.17 | 0.15 | 0.09 | 0.0006 | 0.011 | 0.08 | 0.0042 | 0.0007 |  | 0.27 | 94.68
33 | 2022-01-25 23:00 | 2022-02-05 00:55 | PRZ | 1 | 78124 | 38 | 0 | 1 | 0 | 1 | 1.4 | 1 | 1.2 | 4.3 | 11.5 |  |  | HMG 4 | 0.1775 | 0.13 | 0.1225 | 0.0006 | 0.0105 | 0.105 | 0.00495 | 0.000275 |  | 0.36 | 195.16 | 24596 | 98.7
[16 empty] | 3001 |  | P4 | 0.27 | 0.13 | 0.09 | 0.0006 | 0.01 | 0.1 | 0.0046 | 0.0002 |  | 0.41 | 48.79
[16 empty] | 4203 |  | P4 | 0.17 | 0.14 | 0.16 | 0.0006 | 0.012 | 0.1 | 0.0059 | 0.0002 |  | 0.37 | 48.79
[16 empty] | 4207 |  | P4 | 0.19 | 0.15 | 0.13 | 0.0006 | 0.011 | 0.12 | 0.0044 | 0.0005 |  | 0.32 | 48.79
[16 empty] | 3009 |  | P4 | 0.08 | 0.1 | 0.11 | 0.0006 | 0.009 | 0.1 | 0.0049 | 0.0002 |  | 0.34 | 48.79
47 | 2022-01-25 23:06 | 2022-02-07 15:09 | PROD | 2 | 98878 | 49 | 0 | 1 | 0 | 1 | 1.4 | 1 | 1.2 | 3.7 | 11.1 |  |  | HMG 2 | 0.23 | 0.13 | 0.08 | 0.0006 | 0.009 | 0.115 | 0.00475 | 0.0003 |  | 0.31 | 189.36 | 28581 | 99.24
[16 empty] | 4163 |  | P4 | 0.29 | 0.1 | 0.05 | 0.0006 | 0.008 | 0.18 | 0.0054 | 0.0004 |  | 0.34 | 94.68
[16 empty] | 3017 |  | P4 | 0.17 | 0.16 | 0.11 | 0.0006 | 0.01 | 0.05 | 0.0041 | 0.0002 |  | 0.28 | 94.68
65 | 2022-01-25 23:06 | 2022-02-04 17:51 | PROD | 1 | 76985 | 37 | 0 | 3 | 1 | 1 | 1.4 | 1 | 1.2 | 5.5 | 7.2 |  |  | HL 2 | 0.1345 | 0.047 | 0.2255 |  | 0.01015 | 0.1475 | 0.00065 | 0.00545 | 0.0049 |  | 189.36 | 16688 | 100.21
[16 empty] | 1250 | A1/250 | HL | 0.107 | 0.044 | 0.172 |  | 0.0083 | 0.145 | 0.0006 | 0.0059 | 0.0043 |  | 94.68
[16 empty] | 1256 | A1/256 | HL | 0.162 | 0.05 | 0.279 |  | 0.012 | 0.15 | 0.0007 | 0.005 | 0.0055 |  | 94.68
81 | 2022-01-26 06:16 | 2022-02-05 06:00 | PROD | 1 | 78256 | 40 | 0 | 2 | 0 | 1 | 1.4 | 1 | 1.2 | 4.8 | 8.7 |  |  | HMG 2 | 0.25 | 0.15 | 0.07 | 0.0006 | 0.01025 | 0.095 | 0.004125 | 0.0005 |  | 0.285 | 189.36 | 17575 | 98.86
[16 empty] | 3030 |  | P4 | 0.22 | 0.12 | 0.1 | 0.0006 | 0.011 | 0.14 | 0.0048 | 0.0008 |  | 0.27 | 47.34
[16 empty] | 4234 |  | P4 | 0.26 | 0.16 | 0.06 | 0.0006 | 0.01 | 0.08 | 0.0039 | 0.0004 |  | 0.29 | 142.02
41 | 2022-01-26 06:19 | 2022-02-05 14:23 | PROD | 1 | 80139 | 39 | 0 | 2 | 0 | 1 | 1.4 | 1 | 1.2 | 4.6 | 9.2 |  |  | HMG 3 | 0.2175 | 0.1475 | 0.0675 | 0.0006 | 0.01 | 0.0975 | 0.0041 | 0.0005 |  | 0.2875 | 189.36 | 18261 | 97.54
[16 empty] | 3030 |  | P4 | 0.22 | 0.12 | 0.1 | 0.0006 | 0.011 | 0.14 | 0.0048 | 0.0008 |  | 0.27 | 47.34
[16 empty] | 3032 |  | P4 | 0.13 | 0.15 | 0.05 | 0.0006 | 0.009 | 0.09 | 0.0038 | 0.0004 |  | 0.3 | 47.34
[16 empty] | 4234 |  | P4 | 0.26 | 0.16 | 0.06 | 0.0006 | 0.01 | 0.08 | 0.0039 | 0.0004 |  | 0.29 | 94.68
24 | 2022-01-26 12:05 | 2022-02-07 02:59 | PROD | 2 | 90640 | 48 | 0 | 1 | 0 | 1 | 1.4 | 1 | 1.2 | 4 | 11.3 |  |  | HMG 5 | 0.235 | 0.1345 | 0.113 | 0.0006 | 0.0113 | 0.1085 | 0.005095 | 0.000435 |  | 0.3065 | 189.36 | 25538 | 99.43
[16 empty] | 4163 |  | P4 | 0.29 | 0.1 | 0.05 | 0.0006 | 0.008 | 0.18 | 0.0054 | 0.0004 |  | 0.34 | 37.872
[16 empty] | 4194 |  | P4 | 0.28 | 0.12 | 0.07 | 0.0006 | 0.011 | 0.1 | 0.0054 | 0.0006 |  | 0.33 | 47.34
[16 empty] | 4199 |  | P4 | 0.29 | 0.17 | 0.21 | 0.0006 | 0.017 | 0.1 | 0.0064 | 0.0004 |  | 0.21 | 47.34
[16 empty] | 4213 |  | P4 | 0.13 | 0.18 | 0.11 | 0.0006 | 0.012 | 0.07 | 0.0043 | 0.0003 |  | 0.32 | 28.404
[16 empty] | 3016 |  | P4 | 0.1 | 0.1 | 0.11 | 0.0006 | 0.006 | 0.08 | 0.0028 | 0.0004 |  | 0.37 | 28.404
52 | 2022-01-26 15:09 | 2022-02-07 01:59 | PROD | 2 | 91186 | 45 | 0 | 1 | 1 | 1 | 1.4 | 1 | 1.2 | 3.5 | 11.2 | 4223 |  | HMG 1 | 0.23 | 0.13 | 0.07 | 0.0006 | 0.01 | 0.09 | 0.0044 | 0.0004 |  | 0.3 | 189.36 | 25885 | 100.97
91 | 2022-01-26 19:40 | 2022-02-07 11:15 | PROD | 2 | 91005 | 45 | 0 | 1 | 0 | 1 | 1.4 | 1 | 1.3 | 4.2 | 8.1 |  |  | HMG 3 | 0.235 | 0.13 | 0.09 | 0.0006 | 0.008 | 0.1175 | 0.004575 | 0.0004 |  | 0.285 | 189.36 | 24580 | 99.39
[16 empty] | 4163 |  | P4 | 0.29 | 0.1 | 0.05 | 0.0006 | 0.008 | 0.18 | 0.0054 | 0.0004 |  | 0.34 | 47.34
[16 empty] | 3017 |  | P4 | 0.17 | 0.16 | 0.11 | 0.0006 | 0.01 | 0.05 | 0.0041 | 0.0002 |  | 0.28 | 47.34
[16 empty] | 3020 |  | P4 | 0.24 | 0.13 | 0.1 | 0.0006 | 0.007 | 0.12 | 0.0044 | 0.0005 |  | 0.26 | 94.68
45 | 2022-01-26 20:57 | 2022-02-05 09:20 | PROD | 1 | 74203 | 37 | 0 | 3 | 0 | 1 | 1.4 | 1 | 1.2 | 4 | 8.1 |  |  | HMG 2 | 0.2 | 0.1425 | 0.045 | 0.0006 | 0.008 | 0.08 | 0.003525 | 0.00035 |  | 0.3025 | 189.36 | 18178 | 97.69
[16 empty] | 3033 |  | P4 | 0.2 | 0.14 | 0.04 | 0.0006 | 0.008 | 0.07 | 0.0034 | 0.0003 |  | 0.32 | 142.02
[16 empty] | 4235 |  | P4 | 0.2 | 0.15 | 0.06 | 0.0006 | 0.008 | 0.11 | 0.0039 | 0.0005 |  | 0.25 | 47.34
95 | 2022-01-26 23:00 | 2022-02-06 04:46 | PRZ | 1 | 79235 | 40 | 0 | 2 | 0 | 1 | 1.4 | 1 | 1.2 | 3.9 | 8.7 |  |  | HMG 5 | 0.2885 | 0.151 | 0.1285 | 0.0006 | 0.01235 | 0.088 | 0.004755 | 0.00056 |  | 0.3055 | 195.16 | 25439 | 99.24
[16 empty] | 3524 |  | P4 | 0.65 | 0.17 | 0.18 | 0.0006 | 0.017 | 0.1 | 0.0056 | 0.001 |  | 0.26 | 48.79
[16 empty] | 3006 |  | P4 | 0.2 | 0.14 | 0.11 | 0.0006 | 0.01 | 0.08 | 0.0047 | 0.0002 |  | 0.34 | 19.516
[16 empty] | 4208 |  | P4 | 0.18 | 0.14 | 0.13 | 0.0006 | 0.013 | 0.08 | 0.0047 | 0.0006 |  | 0.3 | 78.064
[16 empty] | 3007 |  | P4 | 0.12 | 0.17 | 0.09 | 0.0006 | 0.008 | 0.08 | 0.0043 | 0.0002 |  | 0.33 | 29.274
[16 empty] | 4209 |  | P4 | 0.16 | 0.13 | 0.07 | 0.0006 | 0.007 | 0.11 | 0.0036 | 0.0002 |  | 0.37 | 19.516
42 | 2022-01-26 23:01 | 2022-02-07 14:08 | PROD | 2 | 91126 | 48 | 0 | 0 | 0 | 1 | 1.4 | 1 | 1.2 | 5.4 | 11.9 |  |  | HMG 4 | 0.229 | 0.123 | 0.089 | 0.0006 | 0.01025 | 0.0885 | 0.00422 | 0.000555 |  | 0.2805 | 189.36 | 25009 | 99.23
[16 empty] | 3017 |  | P4 | 0.17 | 0.16 | 0.11 | 0.0006 | 0.01 | 0.05 | 0.0041 | 0.0002 |  | 0.28 | 18.936
[16 empty] | 3021 |  | P4 | 0.17 | 0.15 | 0.09 | 0.0006 | 0.011 | 0.08 | 0.0042 | 0.0007 |  | 0.27 | 47.34
[16 empty] | 4223 |  | P4 | 0.23 | 0.13 | 0.07 | 0.0006 | 0.01 | 0.09 | 0.0044 | 0.0004 |  | 0.3 | 28.404
[16 empty] | 3022 |  | P4 | 0.27 | 0.1 | 0.09 | 0.0006 | 0.01 | 0.1 | 0.0042 | 0.0006 |  | 0.28 | 94.68
79 | 2022-01-27 06:21 | 2022-02-06 17:16 | PROD | 1 | 79681 | 37 | 0 | 3 | 0 | 1 | 1.4 | 1 | 1.2 | 3.8 | 7.1 |  |  | HMG 3 | 0.21 | 0.1475 | 0.06 | 0.0006 | 0.009 | 0.11 | 0.003875 | 0.00055 |  | 0.2625 | 189.36 | 18389 | 97.22
[16 empty] | 3033 |  | P4 | 0.2 | 0.14 | 0.04 | 0.0006 | 0.008 | 0.07 | 0.0034 | 0.0003 |  | 0.32 | 47.34
[16 empty] | 4235 |  | P4 | 0.2 | 0.15 | 0.06 | 0.0006 | 0.008 | 0.11 | 0.0039 | 0.0005 |  | 0.25 | 47.34
[16 empty] | 3034 |  | P4 | 0.22 | 0.15 | 0.07 | 0.0006 | 0.01 | 0.13 | 0.0041 | 0.0007 |  | 0.24 | 94.68
10 | 2022-01-27 08:25 | 2022-02-06 06:22 | PROD | 1 | 75296 | 38 | 0 | 2 | 0 | 1 | 1.4 | 1 | 1.2 | 4.7 | 6.8 |  |  | HMG 3 | 0.24 | 0.145 | 0.055 | 0.0006 | 0.00825 | 0.095 | 0.0037 | 0.000375 |  | 0.2875 | 189.36 | 17507 | 96.4
[16 empty] | 4215 |  | P4 | 0.36 | 0.14 | 0.06 | 0.0006 | 0.009 | 0.09 | 0.0036 | 0.0002 |  | 0.33 | 47.34
[16 empty] | 3033 |  | P4 | 0.2 | 0.14 | 0.04 | 0.0006 | 0.008 | 0.07 | 0.0034 | 0.0003 |  | 0.32 | 47.34
[16 empty] | 4235 |  | P4 | 0.2 | 0.15 | 0.06 | 0.0006 | 0.008 | 0.11 | 0.0039 | 0.0005 |  | 0.25 | 94.68
12 | 2022-01-27 12:36 | 2022-02-08 17:37 | PROD | 2 | 93590 | 45 | 0 | 1 | 0 | 1 | 1.4 | 1 | 1.2 | 4.7 | 11.6 | 4224 |  | HMG 1 | 0.27 | 0.13 | 0.09 | 0.0006 | 0.012 | 0.11 | 0.0046 | 0.0006 |  | 0.31 | 189.36 | 26660 | 98.44
78 | 2022-01-27 19:37 | 2022-02-08 22:07 | PROD | 2 | 93269 | 46 | 0 | 1 | 0 | 1 | 1.4 | 1 | 1.2 | 5.3 | 11 |  |  | HMG 2 | 0.171 | 0.136 | 0.099 | 0.0006 | 0.0127 | 0.091 | 0.0051 | 0.0006 |  | 0.28 | 189.36 | 26292 | 99.1
[16 empty] | 3022 |  | P4 | 0.27 | 0.1 | 0.09 | 0.0006 | 0.01 | 0.1 | 0.0042 | 0.0006 |  | 0.28 | 18.936
[16 empty] | 3023 |  | P4 | 0.16 | 0.14 | 0.1 | 0.0006 | 0.013 | 0.09 | 0.0052 | 0.0006 |  | 0.28 | 170.424
68 | 2022-01-27 22:07 | 2022-02-08 09:51 | PROD | 1 | 88244 | 14 | 0 | 30 | 0 | 1 | 1.4 | 1 | 1.2 | 3.7 | 7.6 |  |  | HL 2 | 0.0905 | 0.031 | 0.152 |  | 0.00635 | 0.1475 | 0.0003 | 0.00465 | 0.00315 |  | 189.36 | 20217 | 98.53
[16 empty] | 1251 | A1/251 | HL | 0.117 | 0.035 | 0.136 |  | 0.0077 | 0.112 | 0.0004 | 0.006 | 0.0036 |  | 94.68
[16 empty] | 1261 | A1/261 | HL | 0.064 | 0.027 | 0.168 |  | 0.005 | 0.183 | 0.0002 | 0.0033 | 0.0027 |  | 94.68
54 | 2022-01-27 22:09 | 2022-02-06 14:19 | PROD | 1 | 74555 | 34 | 0 | 6 | 0 | 1 | 1.4 | 1 | 1.2 | 3.6 | 8 | 4236 |  | HMG 1 | 0.35 | 0.16 | 0.07 | 0.0006 | 0.012 | 0.07 | 0.0039 | 0.0005 |  | 0.25 | 189.36 | 16588 | 96.64
67 | 2022-01-27 23:13 | 2022-02-09 16:02 | PROD | 2 | 97423 | 23 | 0 | 27 | 0 | 1 | 1.4 | 1 | 1.2 | 4.4 | 9.2 |  |  | HL 2 | 0.1035 | 0.057 | 0.1595 |  | 0.0077 | 0.1381 | 0.0005 | 0.0034 | 0.0029 |  | 189.36 | 26925 | 98.84
[16 empty] | 1241 | A1/241 | HL | 0.139 | 0.062 | 0.193 |  | 0.0067 | 0.194 | 0.0003 | 0.0024 | 0.0025 |  | 94.68
[16 empty] | 1248 | A1/248 | HL | 0.068 | 0.052 | 0.126 |  | 0.0087 | 0.0822 | 0.0007 | 0.0044 | 0.0033 |  | 94.68
36 | 2022-01-28 06:33 | 2022-02-08 14:18 | PROD | 1 | 88011 | 45 | 0 | 2 | 0 | 1.1 | 1.4 | 1 | 1.2 | 4.2 | 8.6 |  |  | HMG 3 | 0.265 | 0.155 | 0.065 | 0.0006 | 0.00925 | 0.09 | 0.00405 | 0.0005 |  | 0.2525 | 189.36 | 20069 | 98.28
[16 empty] | 4235 |  | P4 | 0.2 | 0.15 | 0.06 | 0.0006 | 0.008 | 0.11 | 0.0039 | 0.0005 |  | 0.25 | 94.68
[16 empty] | 4236 |  | P4 | 0.35 | 0.16 | 0.07 | 0.0006 | 0.012 | 0.07 | 0.0039 | 0.0005 |  | 0.25 | 47.34
[16 empty] | 3035 |  | P4 | 0.31 | 0.16 | 0.07 | 0.0006 | 0.009 | 0.07 | 0.0045 | 0.0005 |  | 0.26 | 47.34
85 | 2022-01-28 07:54 | 2022-02-07 06:29 | PROD | 1 | 77143 | 39 | 0 | 2 | 0 | 1 | 1.4 | 1 | 1.2 | 4.3 | 7.4 |  |  | HMG 2 | 0.1475 | 0.1475 | 0.0475 | 0.0006 | 0.00875 | 0.085 | 0.0037 | 0.000375 |  | 0.305 | 189.36 | 18127 | 97.87
[16 empty] | 3032 |  | P4 | 0.13 | 0.15 | 0.05 | 0.0006 | 0.009 | 0.09 | 0.0038 | 0.0004 |  | 0.3 | 142.02
[16 empty] | 3033 |  | P4 | 0.2 | 0.14 | 0.04 | 0.0006 | 0.008 | 0.07 | 0.0034 | 0.0003 |  | 0.32 | 47.34
56 | 2022-01-28 14:58 | 2022-02-09 09:10 | PROD | 2 | 91930 | 46 | 0 | 1 | 0 | 1 | 1.4 | 1 | 1.2 | 4.6 | 11.5 |  |  | HMG 3 | 0.205 | 0.1275 | 0.09 | 0.0006 | 0.0115 | 0.0925 | 0.00475 | 0.00055 |  | 0.285 | 189.36 | 25958 | 99.15
[16 empty] | 4223 |  | P4 | 0.23 | 0.13 | 0.07 | 0.0006 | 0.01 | 0.09 | 0.0044 | 0.0004 |  | 0.3 | 47.34
[16 empty] | 3022 |  | P4 | 0.27 | 0.1 | 0.09 | 0.0006 | 0.01 | 0.1 | 0.0042 | 0.0006 |  | 0.28 | 47.34
[16 empty] | 3023 |  | P4 | 0.16 | 0.14 | 0.1 | 0.0006 | 0.013 | 0.09 | 0.0052 | 0.0006 |  | 0.28 | 94.68
59 | 2022-01-28 14:58 | 2022-02-09 09:10 | PROD | 2 | 92089 | 46 | 0 | 1 | 0 | 1.4 | 1.4 | 1 | 1.2 | 4.1 | 12.2 | 3024 |  | HMG 1 | 0.25 | 0.15 | 0.08 | 0.0006 | 0.014 | 0.16 | 0.0046 | 0.0004 |  | 0.27 | 189.36 | 25808 | 99.33
62 | 2022-01-28 20:17 | 2022-02-08 00:03 | PROD | 2 | 79764 | 43 | 0 | 0 | 0 | 1 | 1.4 | 1 | 1.2 | 4 | 10.7 |  |  | HMG 2 | 0.27 | 0.115 | 0.09 | 0.0006 | 0.011 | 0.105 | 0.0044 | 0.0006 |  | 0.295 | 189.36 | 22845 | 98.87
[16 empty] | 3022 |  | P4 | 0.27 | 0.1 | 0.09 | 0.0006 | 0.01 | 0.1 | 0.0042 | 0.0006 |  | 0.28 | 94.68
[16 empty] | 4224 |  | P4 | 0.27 | 0.13 | 0.09 | 0.0006 | 0.012 | 0.11 | 0.0046 | 0.0006 |  | 0.31 | 94.68
64 | 2022-01-28 21:56 | 2022-02-07 09:26 | PROD | 1 | 74477 | 37 | 0 | 2 | 1 | 1 | 1.4 | 1 | 1.2 | 4.8 | 7.4 |  |  | HMG 3 | 0.2995 | 0.1455 | 0.07 | 0.0006 | 0.00865 | 0.139 | 0.0038 | 0.00037 |  | 0.261 | 189.36 | 16714 | 98.53
[16 empty] | 3034 |  | P4 | 0.22 | 0.15 | 0.07 | 0.0006 | 0.01 | 0.13 | 0.0041 | 0.0007 |  | 0.24 | 47.34
[16 empty] | 3035 |  | P4 | 0.31 | 0.16 | 0.07 | 0.0006 | 0.009 | 0.07 | 0.0045 | 0.0005 |  | 0.26 | 28.404
[16 empty] | 4237 |  | P4 | 0.33 | 0.14 | 0.07 | 0.0006 | 0.008 | 0.16 | 0.0035 | 0.0002 |  | 0.27 | 113.616
23 | 2022-01-28 22:04 | 2022-02-07 06:25 | PROD | 1 | 74730 | 38 | 0 | 1 | 1 | 1.1 | 1.4 | 1 | 1.2 | 4.7 | 7.9 | 4237 |  | HMG 1 | 0.33 | 0.14 | 0.07 | 0.0006 | 0.008 | 0.16 | 0.0035 | 0.0002 |  | 0.27 | 189.36 | 16840 | 100.62
73 | 2022-01-28 22:53 | 2022-02-10 10:59 | PROD | 2 | 96388 | 46 | 0 | 1 | 0 | 1 | 1.4 | 1 | 1.2 | 5.4 | 10.7 | 4226 |  | HMG 1 | 0.23 | 0.13 | 0.07 | 0.0006 | 0.012 | 0.09 | 0.0049 | 0.0006 |  | 0.27 | 189.36 | 27096 | 99.29
75 | 2022-01-29 06:17 | 2022-02-07 09:24 | PROD | 1 | 68809 | 36 | 0 | 3 | 0 | 1 | 1.4 | 1 | 1.2 | 4.8 | 7.6 |  |  | HMG 2 | 0.2575 | 0.165 | 0.0425 | 0.0006 | 0.008 | 0.1075 | 0.00355 | 0.00025 |  | 0.3075 | 189.36 | 15261 | 95.3
[16 empty] | 3024 |  | P4 | 0.25 | 0.15 | 0.08 | 0.0006 | 0.014 | 0.16 | 0.0046 | 0.0004 |  | 0.27 | 47.34
[16 empty] | 3036 |  | P4 | 0.26 | 0.17 | 0.03 | 0.0006 | 0.006 | 0.09 | 0.0032 | 0.0002 |  | 0.32 | 142.02
19 | 2022-01-29 06:20 | 2022-02-08 06:15 | PROD | 1 | 78043 | 38 | 0 | 1 | 0 | 1 | 1.4 | 1 | 1.2 | 4.4 | 8.4 |  |  | HMG 4 | 0.175 | 0.155 | 0.06 | 0.0006 | 0.01025 | 0.1 | 0.0041 | 0.0007 |  | 0.28 | 189.36 | 18322 | 98.51
[16 empty] | 3029 |  | P4 | 0.21 | 0.16 | 0.06 | 0.0006 | 0.012 | 0.1 | 0.0043 | 0.0011 |  | 0.31 | 47.34
[16 empty] | 3031 |  | P4 | 0.14 | 0.16 | 0.06 | 0.0006 | 0.01 | 0.08 | 0.0042 | 0.0006 |  | 0.27 | 47.34
[16 empty] | 3032 |  | P4 | 0.13 | 0.15 | 0.05 | 0.0006 | 0.009 | 0.09 | 0.0038 | 0.0004 |  | 0.3 | 47.34
[16 empty] | 3034 |  | P4 | 0.22 | 0.15 | 0.07 | 0.0006 | 0.01 | 0.13 | 0.0041 | 0.0007 |  | 0.24 | 47.34
83 | 2022-01-29 11:29 | 2022-02-10 02:55 | PROD | 2 | 90805 | 45 | 0 | 1 | 0 | 1 | 1.4 | 1 | 1.3 | 4.6 | 10.8 |  |  | HMG 2 | 0.235 | 0.1275 | 0.075 | 0.0006 | 0.012 | 0.0925 | 0.0048 | 0.0006 |  | 0.275 | 189.36 | 25809 | 99.21
[16 empty] | 4225 |  | P4 | 0.25 | 0.12 | 0.09 | 0.0006 | 0.012 | 0.1 | 0.0045 | 0.0006 |  | 0.29 | 47.34
[16 empty] | 4226 |  | P4 | 0.23 | 0.13 | 0.07 | 0.0006 | 0.012 | 0.09 | 0.0049 | 0.0006 |  | 0.27 | 142.02
14 | 2022-01-29 15:08 | 2022-02-10 16:10 | PROD | 2 | 92368 | 46 | 0 | 3 | 0 | 1 | 1.4 | 1 | 1.2 | 3.8 | 11.1 |  |  | HMG 2 | 0.38 | 0.115 | 0.09 | 0.0006 | 0.0105 | 0.1 | 0.0042 | 0.0004 |  | 0.3 | 189.36 | 25886 | 98.43
[16 empty] | 4221 |  | P4 | 0.51 | 0.11 | 0.09 | 0.0006 | 0.009 | 0.1 | 0.0039 | 0.0002 |  | 0.31 | 94.68
[16 empty] | 4225 |  | P4 | 0.25 | 0.12 | 0.09 | 0.0006 | 0.012 | 0.1 | 0.0045 | 0.0006 |  | 0.29 | 94.68
49 | 2022-01-29 19:49 | 2022-02-10 15:03 | PROD | 2 | 91522 | 43 | 0 | 4 | 0 | 1 | 1.4 | 1 | 1.4 | 5.5 | 11.2 |  |  | HMG 3 | 0.232 | 0.1255 | 0.09 | 0.0006 | 0.01155 | 0.095 | 0.004395 | 0.000625 |  | 0.284 | 189.36 | 25759 | 98.35
[16 empty] | 3021 |  | P4 | 0.17 | 0.15 | 0.09 | 0.0006 | 0.011 | 0.08 | 0.0042 | 0.0007 |  | 0.27 | 47.34
[16 empty] | 3022 |  | P4 | 0.27 | 0.1 | 0.09 | 0.0006 | 0.01 | 0.1 | 0.0042 | 0.0006 |  | 0.28 | 18.936
[16 empty] | 4225 |  | P4 | 0.25 | 0.12 | 0.09 | 0.0006 | 0.012 | 0.1 | 0.0045 | 0.0006 |  | 0.29 | 123.084
16 | 2022-01-29 22:07 | 2022-02-09 06:12 | PROD | 1 | 80851 | 43 | 0 | 2 | 1 | 1 | 1.4 | 1 | 1.2 | 8.1 | 7.2 |  |  | HMG 2 | 0.2075 | 0.155 | 0.0525 | 0.0006 | 0.00825 | 0.0975 | 0.003575 | 0.000425 |  | 0.26 | 189.36 | 18298 | 99.7
[16 empty] | 3036 |  | P4 | 0.26 | 0.17 | 0.03 | 0.0006 | 0.006 | 0.09 | 0.0032 | 0.0002 |  | 0.32 | 47.34
[16 empty] | 4238 |  | P4 | 0.19 | 0.15 | 0.06 | 0.0006 | 0.009 | 0.1 | 0.0037 | 0.0005 |  | 0.24 | 142.02
92 | 2022-01-29 22:22 | 2022-02-11 04:34 | PROD | 2 | 94311 | 45 | 0 | 2 | 0 | 1 | 1.4 | 1 | 1.4 | 4.8 | 13.3 | 3026 |  | HMG 1 | 0.25 | 0.14 | 0.06 | 0.0006 | 0.008 | 0.1 | 0.0044 | 0.0004 |  | 0.32 | 189.36 | 26705 | 98.03
89 | 2022-01-29 22:25 | 2022-02-08 23:58 | PRZ | 1 | 78215 | 37 | 0 | 1 | 0 | 3.4 | 1.4 | 1 | 1.2 | 5 | 13.4 |  |  | HMG 4 | 0.245 | 0.15 | 0.08 | 0.0006 | 0.01025 | 0.1175 | 0.00565 | 0.00045 |  | 0.3425 | 195.16 | 24433 | 99.42
[16 empty] | 3503 |  | P4 | 0.21 | 0.15 | 0.07 | 0.0006 | 0.01 | 0.1 | 0.0071 | 0.0005 |  | 0.35 | 48.79
[16 empty] | 4183 |  | P4 | 0.26 | 0.17 | 0.07 | 0.0006 | 0.01 | 0.12 | 0.0054 | 0.0007 |  | 0.32 | 48.79
[16 empty] | 4200 |  | P4 | 0.2 | 0.18 | 0.11 | 0.0006 | 0.012 | 0.15 | 0.0053 | 0.0004 |  | 0.31 | 48.79
[16 empty] | 4201 |  | P4 | 0.31 | 0.1 | 0.07 | 0.0006 | 0.009 | 0.1 | 0.0048 | 0.0002 |  | 0.39 | 48.79
90 | 2022-01-30 06:21 | 2022-02-09 09:39 | PROD | 1 | 77111 | 41 | 0 | 4 | 0 | 1 | 1.4 | 1 | 1.2 | 4.7 | 8 |  |  | HMG 2 | 0.1925 | 0.1475 | 0.06 | 0.0006 | 0.00925 | 0.095 | 0.003675 | 0.00045 |  | 0.255 | 189.36 | 17212 | 95.93
[16 empty] | 4238 |  | P4 | 0.19 | 0.15 | 0.06 | 0.0006 | 0.009 | 0.1 | 0.0037 | 0.0005 |  | 0.24 | 142.02
[16 empty] | 3037 |  | P4 | 0.2 | 0.14 | 0.06 | 0.0006 | 0.01 | 0.08 | 0.0036 | 0.0003 |  | 0.3 | 47.34
38 | 2022-01-30 06:23 | 2022-02-10 14:19 | PROD | 1 | 89652 | 42 | 0 | 2 | 1 | 1 | 1.4 | 1 | 1.2 | 4.3 | 8.2 | 3037 |  | HMG 1 | 0.2 | 0.14 | 0.06 | 0.0006 | 0.01 | 0.08 | 0.0036 | 0.0003 |  | 0.3 | 189.36 | 19937 | 100.12
37 | 2022-01-30 12:27 | 2022-02-11 02:02 | PROD | 2 | 89669 | 45 | 0 | 2 | 0 | 1 | 1.4 | 1 | 1.2 | 7.1 | 13.2 |  |  | HMG 3 | 0.2335 | 0.1475 | 0.072 | 0.0006 | 0.0104 | 0.0985 | 0.004355 | 0.000625 |  | 0.3005 | 189.36 | 25946 | 98.12
[16 empty] | 3025 |  | P4 | 0.22 | 0.17 | 0.08 | 0.0006 | 0.012 | 0.09 | 0.0043 | 0.0009 |  | 0.29 | 85.212
[16 empty] | 4227 |  | P4 | 0.24 | 0.12 | 0.07 | 0.0006 | 0.01 | 0.11 | 0.0044 | 0.0004 |  | 0.3 | 56.808
[16 empty] | 3026 |  | P4 | 0.25 | 0.14 | 0.06 | 0.0006 | 0.008 | 0.1 | 0.0044 | 0.0004 |  | 0.32 | 47.34
86 | 2022-01-30 15:01 | 2022-02-11 12:47 | PROD | 2 | 92876 | 45 | 0 | 1 | 0 | 1 | 1.4 | 1 | 1.3 | 4.2 | 10.5 |  |  | HMG 4 | 0.1825 | 0.12 | 0.0925 | 0.0006 | 0.011 | 0.1 | 0.00475 | 0.00045 |  | 0.3025 | 189.36 | 25911 | 99.32
[16 empty] | 3009 |  | P4 | 0.08 | 0.1 | 0.11 | 0.0006 | 0.009 | 0.1 | 0.0049 | 0.0002 |  | 0.34 | 47.34
[16 empty] | 3023 |  | P4 | 0.16 | 0.14 | 0.1 | 0.0006 | 0.013 | 0.09 | 0.0052 | 0.0006 |  | 0.28 | 47.34
[16 empty] | 4225 |  | P4 | 0.25 | 0.12 | 0.09 | 0.0006 | 0.012 | 0.1 | 0.0045 | 0.0006 |  | 0.29 | 47.34
[16 empty] | 4227 |  | P4 | 0.24 | 0.12 | 0.07 | 0.0006 | 0.01 | 0.11 | 0.0044 | 0.0004 |  | 0.3 | 47.34
28 | 2022-01-30 19:15 | 2022-02-12 15:48 | PROD | 2 | 99829 | 49 | 0 | 1 | 0 | 1 | 1.4 | 1 | 1.5 | 4.6 | 12.3 |  |  | HMG 2 | 0.2425 | 0.1325 | 0.0725 | 0.0006 | 0.0105 | 0.0825 | 0.00415 | 0.000975 |  | 0.2975 | 189.36 | 28040 | 99.2
[16 empty] | 3025 |  | P4 | 0.22 | 0.17 | 0.08 | 0.0006 | 0.012 | 0.09 | 0.0043 | 0.0009 |  | 0.29 | 47.34
[16 empty] | 4229 |  | P4 | 0.25 | 0.12 | 0.07 | 0.0006 | 0.01 | 0.08 | 0.0041 | 0.001 |  | 0.3 | 142.02
18 | 2022-01-30 22:11 | 2022-02-09 14:18 | PROD | 1 | 75225 | 38 | 0 | 2 | 0 | 1 | 1.4 | 1 | 1.2 | 5.2 | 8.6 |  |  | HMG 5 | 0.2415 | 0.1625 | 0.0605 | 0.0006 | 0.0097 | 0.099 | 0.0039 | 0.000535 |  | 0.2865 | 189.36 | 17577 | 97.95
[16 empty] | 3024 |  | P4 | 0.25 | 0.15 | 0.08 | 0.0006 | 0.014 | 0.16 | 0.0046 | 0.0004 |  | 0.27 | 9.468
[16 empty] | 3025 |  | P4 | 0.22 | 0.17 | 0.08 | 0.0006 | 0.012 | 0.09 | 0.0043 | 0.0009 |  | 0.29 | 47.34
[16 empty] | 4234 |  | P4 | 0.26 | 0.16 | 0.06 | 0.0006 | 0.01 | 0.08 | 0.0039 | 0.0004 |  | 0.29 | 47.34
[16 empty] | 3034 |  | P4 | 0.22 | 0.15 | 0.07 | 0.0006 | 0.01 | 0.13 | 0.0041 | 0.0007 |  | 0.24 | 37.872
[16 empty] | 3036 |  | P4 | 0.26 | 0.17 | 0.03 | 0.0006 | 0.006 | 0.09 | 0.0032 | 0.0002 |  | 0.32 | 47.34
66 | 2022-01-30 22:16 | 2022-02-10 06:23 | PROD | 1 | 80227 | 38 | 0 | 2 | 0 | 1 | 1.4 | 1 | 1.2 | 4.4 | 5.6 |  |  | HL 2 | 0.105 | 0.04 | 0.207 |  | 0.00755 | 0.1712 | 0.00035 | 0.00415 | 0.00315 |  | 189.36 | 17887 | 99.04
[16 empty] | 1260 | A1/260 | HL | 0.089 | 0.048 | 0.207 |  | 0.0075 | 0.0954 | 0.0004 | 0.0048 | 0.0043 |  | 94.68
[16 empty] | 1264 | A1/264 | HL | 0.121 | 0.032 | 0.207 |  | 0.0076 | 0.247 | 0.0003 | 0.0035 | 0.002 |  | 94.68
87 | 2022-01-30 23:03 | 2022-02-12 17:00 | PROD | 2 | 99211 | 47 | 0 | 2 | 0 | 1 | 1.4 | 1 | 1.2 | 3.9 | 11.8 |  |  | HMG 2 | 0.18 | 0.145 | 0.085 | 0.0006 | 0.0125 | 0.105 | 0.00475 | 0.0009 |  | 0.28 | 189.36 | 27246 | 99.39
[16 empty] | 3027 |  | P4 | 0.11 | 0.17 | 0.1 | 0.0006 | 0.015 | 0.13 | 0.0054 | 0.0008 |  | 0.26 | 94.68
[16 empty] | 4229 |  | P4 | 0.25 | 0.12 | 0.07 | 0.0006 | 0.01 | 0.08 | 0.0041 | 0.001 |  | 0.3 | 94.68
82 | 2022-01-31 06:44 | 2022-02-10 17:28 | PROD | 1 | 80237 | 37 | 0 | 2 | 0 | 1 | 1.4 | 1 | 1.2 | 6.2 | 10.2 | 4239 |  | HMG 1 | 0.24 | 0.16 | 0.07 | 0.0006 | 0.011 | 0.06 | 0.0031 | 0.0006 |  | 0.3 | 189.36 | 18404 | 97.05
1 | 2022-01-31 06:47 | 2022-02-11 09:24 | PROD | 1 | 84762 | 42 | 0 | 2 | 0 | 1 | 1.4 | 1 | 1.2 | 4.8 | 8.1 |  |  | HMG 3 | 0.235 | 0.1575 | 0.0675 | 0.0006 | 0.01075 | 0.11 | 0.003775 | 0.0005 |  | 0.295 | 189.36 | 19581 | 97.54
[16 empty] | 3024 |  | P4 | 0.25 | 0.15 | 0.08 | 0.0006 | 0.014 | 0.16 | 0.0046 | 0.0004 |  | 0.27 | 47.34
[16 empty] | 4233 |  | P4 | 0.21 | 0.16 | 0.05 | 0.0006 | 0.007 | 0.16 | 0.0043 | 0.0004 |  | 0.31 | 47.34
[16 empty] | 4239 |  | P4 | 0.24 | 0.16 | 0.07 | 0.0006 | 0.011 | 0.06 | 0.0031 | 0.0006 |  | 0.3 | 94.68
9 | 2022-01-31 11:48 | 2022-02-12 09:30 | PROD | 2 | 91563 | 46 | 0 | 0 | 0 | 1 | 1.4 | 1 | 1.2 | 4.2 | 11.7 | 4228 |  | HMG 1 | 0.19 | 0.14 | 0.08 | 0.0006 | 0.011 | 0.1 | 0.0052 | 0.0009 |  | 0.29 | 189.36 | 25749 | 98.69
17 | 2022-01-31 14:57 | 2022-02-13 17:31 | PROD | 2 | 101645 | 48 | 0 | 2 | 0 | 1 | 1.4 | 1 | 1.5 | 6 | 11.9 |  |  | HMG 4 | 0.1975 | 0.1475 | 0.0875 | 0.0006 | 0.0125 | 0.105 | 0.00495 | 0.00075 |  | 0.2825 | 189.36 | 28734 | 99.16
[16 empty] | 4227 |  | P4 | 0.24 | 0.12 | 0.07 | 0.0006 | 0.01 | 0.11 | 0.0044 | 0.0004 |  | 0.3 | 47.34
[16 empty] | 4228 |  | P4 | 0.19 | 0.14 | 0.08 | 0.0006 | 0.011 | 0.1 | 0.0052 | 0.0009 |  | 0.29 | 47.34
[16 empty] | 3027 |  | P4 | 0.11 | 0.17 | 0.1 | 0.0006 | 0.015 | 0.13 | 0.0054 | 0.0008 |  | 0.26 | 47.34
[16 empty] | 4230 |  | P4 | 0.25 | 0.16 | 0.1 | 0.0006 | 0.014 | 0.08 | 0.0048 | 0.0009 |  | 0.28 | 47.34
96 | 2022-01-31 15:00 | 2022-02-11 12:46 | PROD | 2 | 85014 | 40 | 0 | 1 | 0 | 1 | 1.4 | 1 | 1.2 | 4.6 | 12.1 |  |  | HMG 3 | 0.2225 | 0.135 | 0.0675 | 0.0006 | 0.01 | 0.1 | 0.004325 | 0.000475 |  | 0.305 | 189.36 | 24717 | 98.81
[16 empty] | 4219 |  | P4 | 0.16 | 0.16 | 0.07 | 0.0006 | 0.012 | 0.08 | 0.0041 | 0.0007 |  | 0.3 | 47.34
[16 empty] | 4227 |  | P4 | 0.24 | 0.12 | 0.07 | 0.0006 | 0.01 | 0.11 | 0.0044 | 0.0004 |  | 0.3 | 94.68
[16 empty] | 3026 |  | P4 | 0.25 | 0.14 | 0.06 | 0.0006 | 0.008 | 0.1 | 0.0044 | 0.0004 |  | 0.32 | 47.34
44 | 2022-01-31 22:04 | 2022-02-11 02:59 | PRZ | 1 | 78575 | 39 | 0 | 1 | 0 | 1 | 1.4 | 1 | 1.4 | 5 | 10 |  |  | HMG 4 | 0.225 | 0.1225 | 0.095 | 0.0006 | 0.01125 | 0.0975 | 0.005325 | 0.0004 |  | 0.3225 | 195.16 | 23627 | 98.56
[16 empty] | 4138 |  | P4 | 0.29 | 0.13 | 0.1 | 0.0006 | 0.013 | 0.11 | 0.0072 | 0.0005 |  | 0.3 | 48.79
[16 empty] | 4175 |  | P4 | 0.16 | 0.12 | 0.14 | 0.0006 | 0.014 | 0.07 | 0.0051 | 0.0005 |  | 0.27 | 48.79
[16 empty] | 4189 |  | P4 | 0.14 | 0.14 | 0.07 | 0.0006 | 0.009 | 0.11 | 0.0042 | 0.0004 |  | 0.33 | 48.79
[16 empty] | 4201 |  | P4 | 0.31 | 0.1 | 0.07 | 0.0006 | 0.009 | 0.1 | 0.0048 | 0.0002 |  | 0.39 | 48.79
61 | 2022-01-31 23:44 | 2022-02-10 10:14 | PROD | 1 | 75116 | 38 | 0 | 2 | 1 | 1 | 1.4 | 1 | 1.4 | 4.3 | 7.5 | 3038 |  | HMG 1 | 0.23 | 0.12 | 0.07 | 0.0006 | 0.009 | 0.09 | 0.003 | 0.0002 |  | 0.33 | 189.36 | 17201 | 99.89
77 | 2022-02-01 12:03 | 2022-02-13 11:55 | PROD | 2 | 92329 | 45 | 0 | 1 | 0 | 1 | 1.4 | 1 | 1.5 | 4.6 | 10.8 |  |  | HMG 3 | 0.2025 | 0.145 | 0.095 | 0.0006 | 0.01275 | 0.095 | 0.004725 | 0.000675 |  | 0.2625 | 189.36 | 26298 | 98.97
[16 empty] | 3025 |  | P4 | 0.22 | 0.17 | 0.08 | 0.0006 | 0.012 | 0.09 | 0.0043 | 0.0009 |  | 0.29 | 47.34
[16 empty] | 3027 |  | P4 | 0.11 | 0.17 | 0.1 | 0.0006 | 0.015 | 0.13 | 0.0054 | 0.0008 |  | 0.26 | 47.34
[16 empty] | 3028 |  | P4 | 0.24 | 0.12 | 0.1 | 0.0006 | 0.012 | 0.08 | 0.0046 | 0.0005 |  | 0.25 | 94.68
15 | 2022-02-01 14:59 | 2022-02-13 10:56 | PROD | 2 | 92403 | 46 | 0 | 0 | 1 | 1 | 1.4 | 1 | 1.4 | 4.7 | 10.9 |  |  | HMG 3 | 0.21 | 0.14 | 0.095 | 0.0006 | 0.01325 | 0.1125 | 0.0048 | 0.00055 |  | 0.2575 | 189.36 | 25928 | 100.25
[16 empty] | 3024 |  | P4 | 0.25 | 0.15 | 0.08 | 0.0006 | 0.014 | 0.16 | 0.0046 | 0.0004 |  | 0.27 | 47.34
[16 empty] | 3027 |  | P4 | 0.11 | 0.17 | 0.1 | 0.0006 | 0.015 | 0.13 | 0.0054 | 0.0008 |  | 0.26 | 47.34
[16 empty] | 3028 |  | P4 | 0.24 | 0.12 | 0.1 | 0.0006 | 0.012 | 0.08 | 0.0046 | 0.0005 |  | 0.25 | 94.68
84 | 2022-02-01 20:45 | 2022-02-14 10:59 | PROD | 2 | 97840 | 49 | 0 | 1 | 0 | 1 | 1.4 | 1 | 1.3 | 4.2 | 12.7 |  |  | HMG 2 | 0.22 | 0.16 | 0.07 | 0.0006 | 0.0125 | 0.095 | 0.004425 | 0.00105 |  | 0.3025 | 189.36 | 27799 | 99.16
[16 empty] | 4230 |  | P4 | 0.25 | 0.16 | 0.1 | 0.0006 | 0.014 | 0.08 | 0.0048 | 0.0009 |  | 0.28 | 47.34
[16 empty] | 3029 |  | P4 | 0.21 | 0.16 | 0.06 | 0.0006 | 0.012 | 0.1 | 0.0043 | 0.0011 |  | 0.31 | 142.02
35 | 2022-02-01 22:12 | 2022-02-11 14:16 | PROD | 1 | 70326 | 38 | 0 | 2 | 0 | 1 | 1.4 | 1 | 1.5 | 7 | 8.5 | 3039 |  | HMG 1 | 0.26 | 0.17 | 0.16 | 0.0006 | 0.012 | 0.1 | 0.0036 | 0.0008 |  | 0.25 | 189.36 | 16836 | 91.79
30 | 2022-02-01 23:05 | 2022-02-14 14:16 | PROD | 2 | 97848 | 49 | 0 | 0 | 0 | 1 | 1.4 | 1 | 1.4 | 4.5 | 10.3 |  |  | HMG 3 | 0.24 | 0.165 | 0.085 | 0.0006 | 0.01225 | 0.09 | 0.0048 | 0.0009 |  | 0.2875 | 189.36 | 27705 | 98.87
[16 empty] | 4228 |  | P4 | 0.19 | 0.14 | 0.08 | 0.0006 | 0.011 | 0.1 | 0.0052 | 0.0009 |  | 0.29 | 47.34
[16 empty] | 4230 |  | P4 | 0.25 | 0.16 | 0.1 | 0.0006 | 0.014 | 0.08 | 0.0048 | 0.0009 |  | 0.28 | 47.34
[16 empty] | 4231 |  | P4 | 0.26 | 0.18 | 0.08 | 0.0006 | 0.012 | 0.09 | 0.0046 | 0.0009 |  | 0.29 | 94.68
40 | 2022-02-02 00:01 | 2022-02-11 06:18 | PROD | 1 | 73267 | 37 | 0 | 2 | 0 | 1 | 1.4 | 1 | 1.2 | 5.4 | 9.4 | 4240 |  | HMG 1 | 0.18 | 0.18 | 0.15 | 0.0006 | 0.014 | 0.11 | 0.004 | 0.0006 |  | 0.3 | 189.36 | 16721 | 99
2 | 2022-02-02 06:23 | 2022-02-12 06:25 | PROD | 1 | 77141 | 38 | 0 | 2 | 0 | 1 | 1.4 | 1 | 1.4 | 3.9 | 8.2 | 3040 |  | HMG 1 | 0.23 | 0.17 | 0.16 | 0.0006 | 0.014 | 0.12 | 0.0038 | 0.0004 |  | 0.27 | 189.36 | 17968 | 98.08
11 | 2022-02-02 07:05 | 2022-02-11 17:15 | PROD | 1 | 71390 | 38 | 0 | 2 | 0 | 1 | 1.4 | 1 | 1.6 | 5 | 7.4 |  |  | HMG 4 | 0.231 | 0.1535 | 0.0975 | 0.0006 | 0.01215 | 0.1115 | 0.00391 | 0.0005 |  | 0.291 | 189.36 | 16765 | 95.89
[16 empty] | 3024 |  | P4 | 0.25 | 0.15 | 0.08 | 0.0006 | 0.014 | 0.16 | 0.0046 | 0.0004 |  | 0.27 | 37.872
[16 empty] | 3025 |  | P4 | 0.22 | 0.17 | 0.08 | 0.0006 | 0.012 | 0.09 | 0.0043 | 0.0009 |  | 0.29 | 56.808
[16 empty] | 3038 |  | P4 | 0.23 | 0.12 | 0.07 | 0.0006 | 0.009 | 0.09 | 0.003 | 0.0002 |  | 0.33 | 47.34
[16 empty] | 3040 |  | P4 | 0.23 | 0.17 | 0.16 | 0.0006 | 0.014 | 0.12 | 0.0038 | 0.0004 |  | 0.27 | 47.34
21 | 2022-02-02 11:19 | 2022-02-13 15:50 | PROD | 2 | 87470 | 43 | 0 | 1 | 0 | 1 | 1.4 | 1 | 1.5 | 5.3 | 13.1 |  |  | HMG 3 | 0.215 | 0.1625 | 0.0925 | 0.0006 | 0.01325 | 0.09 | 0.0051 | 0.0008 |  | 0.285 | 189.36 | 25758 | 99.25
[16 empty] | 3536 |  | P4 | 0.25 | 0.16 | 0.07 | 0.0006 | 0.01 | 0.07 | 0.0054 | 0.0006 |  | 0.32 | 47.34
[16 empty] | 3027 |  | P4 | 0.11 | 0.17 | 0.1 | 0.0006 | 0.015 | 0.13 | 0.0054 | 0.0008 |  | 0.26 | 47.34
[16 empty] | 4230 |  | P4 | 0.25 | 0.16 | 0.1 | 0.0006 | 0.014 | 0.08 | 0.0048 | 0.0009 |  | 0.28 | 94.68
32 | 2022-02-02 15:13 | 2022-02-14 15:54 | PROD | 2 | 93107 | 46 | 0 | 1 | 0 | 1 | 1.4 | 1 | 1.3 | 4.6 | 11.9 | 4231 |  | HMG 1 | 0.26 | 0.18 | 0.08 | 0.0006 | 0.012 | 0.09 | 0.0046 | 0.0009 |  | 0.29 | 189.36 | 26681 | 98.58
25 | 2022-02-02 19:42 | 2022-02-15 14:24 | PROD | 2 | 99157 | 48 | 0 | 2 | 0 | 1 | 1.4 | 1 | 1.2 | 5.9 | 10.3 |  |  | HMG 3 | 0.23 | 0.15 | 0.09 | 0.0006 | 0.01125 | 0.1 | 0.00475 | 0.0007 |  | 0.275 | 189.36 | 29107 | 99.09
[16 empty] | 3030 |  | P4 | 0.22 | 0.12 | 0.1 | 0.0006 | 0.011 | 0.14 | 0.0048 | 0.0008 |  | 0.27 | 47.34
[16 empty] | 4232 |  | P4 | 0.28 | 0.16 | 0.1 | 0.0006 | 0.012 | 0.09 | 0.005 | 0.0007 |  | 0.28 | 94.68
[16 empty] | 3031 |  | P4 | 0.14 | 0.16 | 0.06 | 0.0006 | 0.01 | 0.08 | 0.0042 | 0.0006 |  | 0.27 | 47.34
76 | 2022-02-02 22:08 | 2022-02-12 17:38 | PROD | 1 | 77081 | 38 | 0 | 2 | 1 | 1 | 1.4 | 1 | 1.2 | 4.5 | 8.3 | 4242 |  | HMG 1 | 0.28 | 0.15 | 0.09 | 0.0006 | 0.008 | 0.12 | 0.0031 | 0.0002 |  | 0.25 | 189.36 | 16898 | 100.05
29 | 2022-02-02 22:20 | 2022-02-12 09:49 | PROD | 1 | 74774 | 39 | 0 | 1 | 0 | 1 | 1.4 | 1 | 1.3 | 5.9 | 7.4 |  |  | HMG 2 | 0.22 | 0.16 | 0.1 | 0.0006 | 0.0085 | 0.135 | 0.00335 | 0.0004 |  | 0.255 | 189.36 | 17986 | 99.3
[16 empty] | 4242 |  | P4 | 0.28 | 0.15 | 0.09 | 0.0006 | 0.008 | 0.12 | 0.0031 | 0.0002 |  | 0.25 | 94.68
[16 empty] | 3041 |  | P4 | 0.16 | 0.17 | 0.11 | 0.0006 | 0.009 | 0.15 | 0.0036 | 0.0006 |  | 0.26 | 94.68
71 | 2022-02-02 22:49 | 2022-02-15 19:06 | PROD | 2 | 97616 | 9 | 0 | 37 | 0 | 1 | 1.4 | 1 | 1.5 | 4.5 | 7.5 |  |  | HL 3 | 0.0965 | 0.03875 | 0.17125 |  | 0.007575 | 0.12605 | 0.000525 | 0.0054 | 0.004 |  | 189.36 | 27941 | 97.96
[16 empty] | 1249 | A1/249 | HL | 0.101 | 0.037 | 0.161 |  | 0.0078 | 0.0822 | 0.0005 | 0.0075 | 0.0048 |  | 47.34
[16 empty] | 1250 | A1/250 | HL | 0.107 | 0.044 | 0.172 |  | 0.0083 | 0.145 | 0.0006 | 0.0059 | 0.0043 |  | 94.68
[16 empty] | 1257 | A1/257 | HL | 0.071 | 0.03 | 0.18 |  | 0.0059 | 0.132 | 0.0004 | 0.0023 | 0.0026 |  | 47.34
31 | 2022-02-03 06:22 | 2022-02-12 14:36 | PROD | 1 | 73496 | 39 | 0 | 1 | 0 | 1 | 1.4 | 1 | 1.2 | 4.9 | 8.9 |  |  | HMG 2 | 0.2055 | 0.17 | 0.11 | 0.0006 | 0.00865 | 0.129 | 0.00346 | 0.00053 |  | 0.267 | 189.36 | 17014 | 98.89
[16 empty] | 4241 |  | P4 | 0.29 | 0.17 | 0.11 | 0.0006 | 0.008 | 0.09 | 0.0032 | 0.0004 |  | 0.28 | 66.276
[16 empty] | 3041 |  | P4 | 0.16 | 0.17 | 0.11 | 0.0006 | 0.009 | 0.15 | 0.0036 | 0.0006 |  | 0.26 | 123.084
69 | 2022-02-03 07:12 | 2022-02-13 09:32 | PROD | 1 | 77181 | 37 | 0 | 3 | 0 | 1 | 1.4 | 1 | 1.3 | 5.6 | 6.3 |  |  | HL 3 | 0.10225 | 0.0325 | 0.2155 |  | 0.00705 | 0.109 | 0.000375 | 0.0041 | 0.00335 |  | 189.36 | 18718 | 97.36
[16 empty] | 1251 | A1/251 | HL | 0.117 | 0.035 | 0.136 |  | 0.0077 | 0.112 | 0.0004 | 0.006 | 0.0036 |  | 47.34
[16 empty] | 1262 | A1/262 | HL | 0.101 | 0.032 | 0.232 |  | 0.0071 | 0.095 | 0.0004 | 0.004 | 0.0034 |  | 94.68
[16 empty] | 1263 | A1/263 | HL | 0.09 | 0.031 | 0.262 |  | 0.0063 | 0.134 | 0.0003 | 0.0024 | 0.003 |  | 47.34
48 | 2022-02-03 11:14 | 2022-02-15 07:25 | PROD | 2 | 92063 | 45 | 0 | 2 | 0 | 1 | 1.4 | 1 | 1.5 | 5.4 | 11.1 |  |  | HMG 2 | 0.235 | 0.13 | 0.1 | 0.0006 | 0.01125 | 0.1275 | 0.00485 | 0.000775 |  | 0.2725 | 189.36 | 25976 | 98.51
[16 empty] | 3030 |  | P4 | 0.22 | 0.12 | 0.1 | 0.0006 | 0.011 | 0.14 | 0.0048 | 0.0008 |  | 0.27 | 142.02
[16 empty] | 4232 |  | P4 | 0.28 | 0.16 | 0.1 | 0.0006 | 0.012 | 0.09 | 0.005 | 0.0007 |  | 0.28 | 47.34
63 | 2022-02-03 19:31 | 2022-02-15 15:57 | PROD | 2 | 92507 | 46 | 0 | 1 | 0 | 1 | 1.4 | 1 | 1.2 | 4.9 | 11 |  |  | HMG 3 | 0.2525 | 0.15 | 0.09 | 0.0006 | 0.012 | 0.09 | 0.004725 | 0.00075 |  | 0.28 | 189.36 | 26470 | 99.04
[16 empty] | 3028 |  | P4 | 0.24 | 0.12 | 0.1 | 0.0006 | 0.012 | 0.08 | 0.0046 | 0.0005 |  | 0.25 | 47.34
[16 empty] | 3029 |  | P4 | 0.21 | 0.16 | 0.06 | 0.0006 | 0.012 | 0.1 | 0.0043 | 0.0011 |  | 0.31 | 47.34
[16 empty] | 4232 |  | P4 | 0.28 | 0.16 | 0.1 | 0.0006 | 0.012 | 0.09 | 0.005 | 0.0007 |  | 0.28 | 94.68
43 | 2022-02-03 22:08 | 2022-02-15 12:07 | PROD | 1 | 88606 | 40 | 0 | 4 | 0 | 1 | 1.4 | 1 | 1.5 | 5.2 | 8.4 | 3042 |  | HMG 1 | 0.16 | 0.18 | 0.13 | 0.0006 | 0.01 | 0.1 | 0.0035 | 0.0006 |  | 0.28 | 189.36 | 20834 | 96.75
94 | 2022-02-03 22:12 | 2022-02-13 06:20 | PROD | 1 | 73437 | 39 | 0 | 1 | 0 | 1 | 1.4 | 1 | 1.2 | 4.5 | 7.6 | 4243 |  | HMG 1 | 0.27 | 0.12 | 0.09 | 0.0006 | 0.008 | 0.09 | 0.0032 | 0.0003 |  | 0.27 | 189.36 | 16652 | 98.88
70 | 2022-02-03 23:11 | 2022-02-14 21:01 | PROD | 2 | 84296 | 15 | 0 | 26 | 0 | 1 | 1.4 | 1 | 1.4 | 5.7 | 7.3 |  |  | HL 3 | 0.1805 | 0.05375 | 0.19675 |  | 0.008375 | 0.11455 | 0.000575 | 0.00505 | 0.00505 |  | 189.36 | 23826 | 98.88
[16 empty] | 1249 | A1/249 | HL | 0.101 | 0.037 | 0.161 |  | 0.0078 | 0.0822 | 0.0005 | 0.0075 | 0.0048 |  | 47.34
[16 empty] | 1239 | A1/239 | HL | 0.275 | 0.074 | 0.223 |  | 0.0099 | 0.122 | 0.0007 | 0.0052 | 0.0064 |  | 94.68
[16 empty] | 1257 | A1/257 | HL | 0.071 | 0.03 | 0.18 |  | 0.0059 | 0.132 | 0.0004 | 0.0023 | 0.0026 |  | 47.34
88 | 2022-02-03 23:13 | 2022-02-14 06:33 | PROD | 1 | 80484 | 40 | 0 | 2 | 0 | 1 | 1.4 | 1 | 1.4 | 4.2 | 8.3 |  |  | HMG 2 | 0.215 | 0.15 | 0.11 | 0.0006 | 0.009 | 0.095 | 0.00335 | 0.00045 |  | 0.275 | 189.36 | 18813 | 98.71
[16 empty] | 4243 |  | P4 | 0.27 | 0.12 | 0.09 | 0.0006 | 0.008 | 0.09 | 0.0032 | 0.0003 |  | 0.27 | 94.68
[16 empty] | 3042 |  | P4 | 0.16 | 0.18 | 0.13 | 0.0006 | 0.01 | 0.1 | 0.0035 | 0.0006 |  | 0.28 | 94.68
58 | 2022-02-04 05:00 | 2022-02-13 14:25 | PROD | 1 | 74012 | 38 | 0 | 1 | 0 | 1 | 1.4 | 1 | 1.4 | 4.3 | 7.4 |  |  | HMG 4 | 0.145 | 0.145 | 0.0825 | 0.0006 | 0.00975 | 0.11 | 0.00415 | 0.000575 |  | 0.3025 | 189.36 | 16672 | 98.79
[16 empty] | 3009 |  | P4 | 0.08 | 0.1 | 0.11 | 0.0006 | 0.009 | 0.1 | 0.0049 | 0.0002 |  | 0.34 | 47.34
[16 empty] | 3029 |  | P4 | 0.21 | 0.16 | 0.06 | 0.0006 | 0.012 | 0.1 | 0.0043 | 0.0011 |  | 0.31 | 47.34
[16 empty] | 3032 |  | P4 | 0.13 | 0.15 | 0.05 | 0.0006 | 0.009 | 0.09 | 0.0038 | 0.0004 |  | 0.3 | 47.34
[16 empty] | 3041 |  | P4 | 0.16 | 0.17 | 0.11 | 0.0006 | 0.009 | 0.15 | 0.0036 | 0.0006 |  | 0.26 | 47.34
13 | 2022-02-04 06:28 | 2022-02-13 17:39 | PROD | 1 | 74970 | 39 | 0 | 1 | 1 | 1 | 1.4 | 1 | 1.3 | 4.8 | 8.5 | 4244 |  | HMG 1 | 0.23 | 0.15 | 0.08 | 0.0006 | 0.008 | 0.13 | 0.0031 | 0.0006 |  | 0.28 | 189.36 | 17673 | 100.52
46 | 2022-02-04 11:25 | 2022-02-16 07:31 | PROD | 2 | 92488 | 45 | 0 | 1 | 0 | 1 | 1.4 | 1 | 1.2 | 5.5 | 11.1 | 4233 |  | HMG 1 | 0.21 | 0.16 | 0.05 | 0.0006 | 0.007 | 0.16 | 0.0043 | 0.0004 |  | 0.31 | 189.36 | 27395 | 99.04
57 | 2022-02-04 15:30 | 2022-02-16 07:21 | PROD | 2 | 92579 | 45 | 0 | 1 | 1 | 1.4 | 1.4 | 1 | 1.2 | 4.6 | 11.9 |  |  | HMG 2 | 0.24 | 0.1525 | 0.0725 | 0.0006 | 0.01225 | 0.16 | 0.004525 | 0.0004 |  | 0.28 | 189.36 | 25437 | 100.75
[16 empty] | 3024 |  | P4 | 0.25 | 0.15 | 0.08 | 0.0006 | 0.014 | 0.16 | 0.0046 | 0.0004 |  | 0.27 | 142.02
[16 empty] | 4233 |  | P4 | 0.21 | 0.16 | 0.05 | 0.0006 | 0.007 | 0.16 | 0.0043 | 0.0004 |  | 0.31 | 47.34
22 | 2022-02-04 20:02 | 2022-02-16 07:27 | PROD | 2 | 89337 | 42 | 0 | 2 | 0 | 1 | 1.4 | 1 | 1.2 | 4.9 | 11.8 | 3031 |  | HMG 1 | 0.14 | 0.16 | 0.06 | 0.0006 | 0.01 | 0.08 | 0.0042 | 0.0006 |  | 0.27 | 189.36 | 26939 | 98.93
39 | 2022-02-04 22:09 | 2022-02-15 09:57 | PROD | 1 | 82498 | 40 | 0 | 2 | 0 | 1 | 1.4 | 1 | 1.5 | 4.6 | 7.3 | 3043 |  | HMG 1 | 0.17 | 0.11 | 0.1 | 0.0006 | 0.005 | 0.12 | 0.0031 | 0.0002 |  | 0.28 | 189.36 | 19133 | 99.09
27 | 2022-02-04 22:11 | 2022-02-15 17:51 | PROD | 1 | 83377 | 36 | 2 | 3 | 0 | 1 | 1.4 | 1 | 1.4 | 4.7 | 7.3 | 4245 |  | HMG 1 | 0.2 | 0.14 | 0.12 | 0.0006 | 0.008 | 0.12 | 0.0033 | 0.0003 |  | 0.24 | 189.36 | 19476 | 97.6
65 | 2022-02-04 23:03 | 2022-02-17 11:25 | PROD | 2 | 94528 | 2 | 0 | 46 | 0 | 1 | 1.4 | 1 | 1.2 | 4.7 | 6.7 |  |  | HL 2 | 0.1345 | 0.047 | 0.2255 |  | 0.01015 | 0.1475 | 0.00065 | 0.00545 | 0.0049 |  | 189.36 | 26811 | 97.22
[16 empty] | 1250 | A1/250 | HL | 0.107 | 0.044 | 0.172 |  | 0.0083 | 0.145 | 0.0006 | 0.0059 | 0.0043 |  | 94.68
[16 empty] | 1256 | A1/256 | HL | 0.162 | 0.05 | 0.279 |  | 0.012 | 0.15 | 0.0007 | 0.005 | 0.0055 |  | 94.68
60 | 2022-02-05 04:58 | 2022-02-14 09:42 | PROD | 1 | 72704 | 39 | 0 | 1 | 0 | 1 | 1.4 | 1 | 1.3 | 4.4 | 7.3 |  |  | HMG 4 | 0.2365 | 0.128 | 0.1035 | 0.0006 | 0.00825 | 0.1075 | 0.003245 | 0.000345 |  | 0.2785 | 189.36 | 16058 | 99
[16 empty] | 3038 |  | P4 | 0.23 | 0.12 | 0.07 | 0.0006 | 0.009 | 0.09 | 0.003 | 0.0002 |  | 0.33 | 47.34
[16 empty] | 4244 |  | P4 | 0.23 | 0.15 | 0.08 | 0.0006 | 0.008 | 0.13 | 0.0031 | 0.0006 |  | 0.28 | 56.808
[16 empty] | 4245 |  | P4 | 0.2 | 0.14 | 0.12 | 0.0006 | 0.008 | 0.12 | 0.0033 | 0.0003 |  | 0.24 | 47.34
[16 empty] | 3044 |  | P4 | 0.3 | 0.09 | 0.16 | 0.0006 | 0.008 | 0.08 | 0.0037 | 0.0002 |  | 0.26 | 37.872
51 | 2022-02-05 06:07 | 2022-02-14 09:41 | PROD | 1 | 74346 | 38 | 0 | 1 | 1 | 1 | 1.4 | 1 | 1.3 | 5.1 | 6.2 | 3044 |  | HMG 1 | 0.3 | 0.09 | 0.16 | 0.0006 | 0.008 | 0.08 | 0.0037 | 0.0002 |  | 0.26 | 189.36 | 16486 | 101.9
81 | 2022-02-05 11:57 | 2022-02-17 11:28 | PROD | 2 | 93567 | 44 | 0 | 1 | 0 | 1 | 1.4 | 1 | 1.2 | 4.4 | 10.2 |  |  | HMG 2 | 0.25 | 0.15 | 0.07 | 0.0006 | 0.01025 | 0.095 | 0.004125 | 0.0005 |  | 0.285 | 189.36 | 26656 | 99.48
[16 empty] | 3030 |  | P4 | 0.22 | 0.12 | 0.1 | 0.0006 | 0.011 | 0.14 | 0.0048 | 0.0008 |  | 0.27 | 47.34
[16 empty] | 4234 |  | P4 | 0.26 | 0.16 | 0.06 | 0.0006 | 0.01 | 0.08 | 0.0039 | 0.0004 |  | 0.29 | 142.02
45 | 2022-02-05 15:29 | 2022-02-18 03:10 | PROD | 2 | 97026 | 46 | 0 | 3 | 0 | 1.7 | 1.4 | 1 | 1.2 | 6.1 | 11.9 |  |  | HMG 2 | 0.2 | 0.1425 | 0.045 | 0.0006 | 0.008 | 0.08 | 0.003525 | 0.00035 |  | 0.3025 | 189.36 | 29459 | 98.72
[16 empty] | 3033 |  | P4 | 0.2 | 0.14 | 0.04 | 0.0006 | 0.008 | 0.07 | 0.0034 | 0.0003 |  | 0.32 | 142.02
[16 empty] | 4235 |  | P4 | 0.2 | 0.15 | 0.06 | 0.0006 | 0.008 | 0.11 | 0.0039 | 0.0005 |  | 0.25 | 47.34
41 | 2022-02-05 19:45 | 2022-02-17 15:42 | PROD | 2 | 92621 | 46 | 0 | 1 | 0 | 1 | 1.4 | 1 | 1.2 | 5.5 | 11.2 |  |  | HMG 3 | 0.2175 | 0.1475 | 0.0675 | 0.0006 | 0.01 | 0.0975 | 0.0041 | 0.0005 |  | 0.2875 | 189.36 | 26591 | 99.22
[16 empty] | 3030 |  | P4 | 0.22 | 0.12 | 0.1 | 0.0006 | 0.011 | 0.14 | 0.0048 | 0.0008 |  | 0.27 | 47.34
[16 empty] | 3032 |  | P4 | 0.13 | 0.15 | 0.05 | 0.0006 | 0.009 | 0.09 | 0.0038 | 0.0004 |  | 0.3 | 47.34
[16 empty] | 4234 |  | P4 | 0.26 | 0.16 | 0.06 | 0.0006 | 0.01 | 0.08 | 0.0039 | 0.0004 |  | 0.29 | 94.68
33 | 2022-02-05 22:15 | 2022-02-16 09:46 | PROD | 1 | 81415 | 37 | 0 | 2 | 0 | 1 | 1.4 | 1 | 1.5 | 4.3 | 7.5 |  |  | HMG 2 | 0.275 | 0.17 | 0.17 | 0.0006 | 0.011 | 0.09 | 0.003725 | 0.00025 |  | 0.2575 | 189.36 | 19199 | 97.84
[16 empty] | 4241 |  | P4 | 0.29 | 0.17 | 0.11 | 0.0006 | 0.008 | 0.09 | 0.0032 | 0.0004 |  | 0.28 | 47.34
[16 empty] | 4246 |  | P4 | 0.27 | 0.17 | 0.19 | 0.0006 | 0.012 | 0.09 | 0.0039 | 0.0002 |  | 0.25 | 142.02
26 | 2022-02-05 22:17 | 2022-02-16 06:25 | PROD | 1 | 80359 | 21 | 14 | 4 | 0 | 1 | 1.4 | 1 | 1.4 | 5.6 | 8.6 |  |  | HMG 3 | 0.23 | 0.1525 | 0.1 | 0.0006 | 0.01075 | 0.1 | 0.00415 | 0.00055 |  | 0.3075 | 189.36 | 18938 | 98.24
[16 empty] | 3025 |  | P4 | 0.22 | 0.17 | 0.08 | 0.0006 | 0.012 | 0.09 | 0.0043 | 0.0009 |  | 0.29 | 47.34
[16 empty] | 4246 |  | P24 | 0.3 | 0.16 | 0.08 | 0.0006 | 0.015 | 0.07 | 0.0057 | 0.0007 |  | 0.46 | 47.34
[16 empty] | 4245 |  | P4 | 0.2 | 0.14 | 0.12 | 0.0006 | 0.008 | 0.12 | 0.0033 | 0.0003 |  | 0.24 | 94.68
53 | 2022-02-06 05:02 | 2022-02-15 06:31 | PROD | 1 | 71316 | 39 | 0 | 1 | 0 | 1 | 1.4 | 1 | 1.3 | 4.8 | 7 |  |  | HMG 4 | 0.266 | 0.1505 | 0.077 | 0.0006 | 0.0133 | 0.1175 | 0.006295 | 0.000615 |  | 0.3835 | 189.36 | 17267 | 98.45
[16 empty] | 3532 |  | P4 | 0.23 | 0.14 | 0.07 | 0.0006 | 0.01 | 0.08 | 0.0054 | 0.0006 |  | 0.3 | 37.872
[16 empty] | 3016 |  | P4 | 0.1 | 0.1 | 0.11 | 0.0006 | 0.006 | 0.08 | 0.0028 | 0.0004 |  | 0.37 | 9.468
[16 empty] | 4247 |  | P24 | 0.32 | 0.16 | 0.08 | 0.0006 | 0.017 | 0.13 | 0.0081 | 0.0006 |  | 0.49 | 94.68
[16 empty] | 3034 |  | P4 | 0.22 | 0.15 | 0.07 | 0.0006 | 0.01 | 0.13 | 0.0041 | 0.0007 |  | 0.24 | 47.34
10 | 2022-02-06 11:55 | 2022-02-18 22:57 | PROD | 2 | 96222 | 46 | 0 | 1 | 0 | 1.6 | 1.4 | 1 | 1.5 | 4.5 | 12 |  |  | HMG 3 | 0.24 | 0.145 | 0.055 | 0.0006 | 0.00825 | 0.095 | 0.0037 | 0.000375 |  | 0.2875 | 189.36 | 26752 | 99.32
[16 empty] | 4215 |  | P4 | 0.36 | 0.14 | 0.06 | 0.0006 | 0.009 | 0.09 | 0.0036 | 0.0002 |  | 0.33 | 47.34
[16 empty] | 3033 |  | P4 | 0.2 | 0.14 | 0.04 | 0.0006 | 0.008 | 0.07 | 0.0034 | 0.0003 |  | 0.32 | 47.34
[16 empty] | 4235 |  | P4 | 0.2 | 0.15 | 0.06 | 0.0006 | 0.008 | 0.11 | 0.0039 | 0.0005 |  | 0.25 | 94.68
54 | 2022-02-06 19:50 | 2022-02-19 07:24 | PROD | 2 | 97656 | 47 | 0 | 2 | 0 | 1 | 1.4 | 1 | 1.4 | 6 | 9.3 | 4236 |  | HMG 1 | 0.35 | 0.16 | 0.07 | 0.0006 | 0.012 | 0.07 | 0.0039 | 0.0005 |  | 0.25 | 189.36 | 27163 | 99.52
80 | 2022-02-06 22:05 | 2022-02-17 06:24 | PROD | 1 | 80169 | 40 | 0 | 1 | 0 | 1 | 1.4 | 1 | 1.2 | 5 | 6.9 |  |  | HMG 2 | 0.335 | 0.15 | 0.08 | 0.0006 | 0.009 | 0.085 | 0.004225 | 0.000475 |  | 0.2725 | 189.36 | 18415 | 98.91
[16 empty] | 3035 |  | P4 | 0.31 | 0.16 | 0.07 | 0.0006 | 0.009 | 0.07 | 0.0045 | 0.0005 |  | 0.26 | 142.02
[16 empty] | 3045 |  | P4 | 0.41 | 0.12 | 0.11 | 0.0006 | 0.009 | 0.13 | 0.0034 | 0.0004 |  | 0.31 | 47.34
34 | 2022-02-06 22:08 | 2022-02-16 04:16 | PRZ | 1 | 71591 | 40 | 0 | 0 | 0 | 1 | 1.4 | 1 | 1.2 | 4.9 | 11.2 |  |  | HMG 4 | 0.245 | 0.145 | 0.1125 | 0.0006 | 0.012 | 0.09 | 0.006175 | 0.000525 |  | 0.2975 | 195.16 | 23338 | 98.7
[16 empty] | 3513 |  | P4 | 0.29 | 0.16 | 0.18 | 0.0006 | 0.015 | 0.12 | 0.008 | 0.0004 |  | 0.27 | 48.79
[16 empty] | 3518 |  | P4 | 0.15 | 0.14 | 0.1 | 0.0006 | 0.01 | 0.09 | 0.0061 | 0.0003 |  | 0.31 | 48.79
[16 empty] | 4151 |  | P4 | 0.23 | 0.13 | 0.08 | 0.0006 | 0.012 | 0.05 | 0.0051 | 0.0006 |  | 0.34 | 48.79
[16 empty] | 3537 |  | P4 | 0.31 | 0.15 | 0.09 | 0.0006 | 0.011 | 0.1 | 0.0055 | 0.0008 |  | 0.27 | 48.79
79 | 2022-02-06 23:06 | 2022-02-18 22:55 | PROD | 2 | 94048 | 45 | 0 | 2 | 1 | 1.5 | 1.4 | 1 | 1.2 | 5.2 | 11 |  |  | HMG 3 | 0.21 | 0.1475 | 0.06 | 0.0006 | 0.009 | 0.11 | 0.003875 | 0.00055 |  | 0.2625 | 189.36 | 26584 | 100.93
[16 empty] | 3033 |  | P4 | 0.2 | 0.14 | 0.04 | 0.0006 | 0.008 | 0.07 | 0.0034 | 0.0003 |  | 0.32 | 47.34
[16 empty] | 4235 |  | P4 | 0.2 | 0.15 | 0.06 | 0.0006 | 0.008 | 0.11 | 0.0039 | 0.0005 |  | 0.25 | 47.34
[16 empty] | 3034 |  | P4 | 0.22 | 0.15 | 0.07 | 0.0006 | 0.01 | 0.13 | 0.0041 | 0.0007 |  | 0.24 | 94.68
72 | 2022-02-07 02:03 | 2022-02-16 13:15 | PROD | 1 | 72806 | 10 | 0 | 29 | 0 | 1 | 1.4 | 1 | 1.2 | 7.8 | 7.6 |  |  | HL 3 | 0.05425 | 0.0235 | 0.13825 |  | 0.005275 | 0.127 | 0.00035 | 0.004175 | 0.002575 |  | 189.36 | 16417 | 97.61
[16 empty] | 1267 | A1/267 | HL | 0.036 | 0.026 | 0.18 |  | 0.0047 | 0.11 | 0.0002 | 0.0019 | 0.0018 |  | 47.34
[16 empty] | 1270 | A1/270 | HL | 0.064 | 0.024 | 0.118 |  | 0.0058 | 0.143 | 0.0004 | 0.0057 | 0.0027 |  | 94.68
[16 empty] | 1271 | A1/271 | HL | 0.053 | 0.02 | 0.137 |  | 0.0048 | 0.112 | 0.0004 | 0.0034 | 0.0031 |  | 47.34
95 | 2022-02-07 05:02 | 2022-02-17 09:52 | PROD | 1 | 80153 | 39 | 0 | 1 | 0 | 1 | 1.4 | 1 | 1.2 | 4.9 | 6.3 |  |  | HMG 2 | 0.3475 | 0.1 | 0.1125 | 0.00065 | 0.00875 | 0.0975 | 0.003575 | 0.000375 |  | 0.2575 | 189.36 | 18250 | 99.25
[16 empty] | 4248 |  | P4 | 0.31 | 0.1 | 0.12 | 0.0008 | 0.008 | 0.09 | 0.0032 | 0.0003 |  | 0.28 | 47.34
[16 empty] | 3046 |  | P4 | 0.36 | 0.1 | 0.11 | 0.0006 | 0.009 | 0.1 | 0.0037 | 0.0004 |  | 0.25 | 142.02
55 | 2022-02-07 06:28 | 2022-02-16 18:19 | PROD | 1 | 74309 | 36 | 0 | 3 | 0 | 1 | 1.4 | 1 | 1.2 | 5.6 | 6.2 |  |  | HMG 2 | 0.335 | 0.105 | 0.1175 | 0.00075 | 0.00825 | 0.1 | 0.00325 | 0.000325 |  | 0.2875 | 189.36 | 16954 | 98.13
[16 empty] | 3045 |  | P4 | 0.41 | 0.12 | 0.11 | 0.0006 | 0.009 | 0.13 | 0.0034 | 0.0004 |  | 0.31 | 47.34
[16 empty] | 4248 |  | P4 | 0.31 | 0.1 | 0.12 | 0.0008 | 0.008 | 0.09 | 0.0032 | 0.0003 |  | 0.28 | 142.02
85 | 2022-02-07 11:29 | 2022-02-19 22:05 | PROD | 2 | 96662 | 45 | 0 | 2 | 0 | 1 | 1.4 | 1 | 1.4 | 5.2 | 10.9 |  |  | HMG 2 | 0.1475 | 0.1475 | 0.0475 | 0.0006 | 0.00875 | 0.085 | 0.0037 | 0.000375 |  | 0.305 | 189.36 | 27871 | 99.01
[16 empty] | 3032 |  | P4 | 0.13 | 0.15 | 0.05 | 0.0006 | 0.009 | 0.09 | 0.0038 | 0.0004 |  | 0.3 | 142.02
[16 empty] | 3033 |  | P4 | 0.2 | 0.14 | 0.04 | 0.0006 | 0.008 | 0.07 | 0.0034 | 0.0003 |  | 0.32 | 47.34
23 | 2022-02-07 11:36 | 2022-02-20 01:57 | PROD | 2 | 98274 | 48 | 0 | 1 | 0 | 2.5 | 1.4 | 1 | 1.2 | 4.9 | 11.8 | 4237 |  | HMG 1 | 0.33 | 0.14 | 0.07 | 0.0006 | 0.008 | 0.16 | 0.0035 | 0.0002 |  | 0.27 | 189.36 | 28090 | 99.55
64 | 2022-02-07 15:16 | 2022-02-20 07:01 | PROD | 2 | 98683 | 48 | 0 | 2 | 0 | 1 | 1.4 | 1 | 1.4 | 4.6 | 10.8 |  |  | HMG 3 | 0.2995 | 0.1455 | 0.07 | 0.0006 | 0.00865 | 0.139 | 0.0038 | 0.00037 |  | 0.261 | 189.36 | 27675 | 99.11
[16 empty] | 3034 |  | P4 | 0.22 | 0.15 | 0.07 | 0.0006 | 0.01 | 0.13 | 0.0041 | 0.0007 |  | 0.24 | 47.34
[16 empty] | 3035 |  | P4 | 0.31 | 0.16 | 0.07 | 0.0006 | 0.009 | 0.07 | 0.0045 | 0.0005 |  | 0.26 | 28.404
[16 empty] | 4237 |  | P4 | 0.33 | 0.14 | 0.07 | 0.0006 | 0.008 | 0.16 | 0.0035 | 0.0002 |  | 0.27 | 113.616
75 | 2022-02-07 15:19 | 2022-02-20 22:15 | PROD | 2 | 101460 | 46 | 0 | 4 | 0 | 1 | 1.4 | 1 | 1.3 | 4.6 | 12.9 |  |  | HMG 2 | 0.2575 | 0.165 | 0.0425 | 0.0006 | 0.008 | 0.1075 | 0.00355 | 0.00025 |  | 0.3075 | 189.36 | 27670 | 98.37
[16 empty] | 3024 |  | P4 | 0.25 | 0.15 | 0.08 | 0.0006 | 0.014 | 0.16 | 0.0046 | 0.0004 |  | 0.27 | 47.34
[16 empty] | 3036 |  | P4 | 0.26 | 0.17 | 0.03 | 0.0006 | 0.006 | 0.09 | 0.0032 | 0.0002 |  | 0.32 | 142.02
52 | 2022-02-07 22:12 | 2022-02-17 14:29 | PROD | 1 | 75889 | 42 | 0 | 3 | 0 | 1 | 1.4 | 1 | 1.4 | 5.9 | 5.9 |  |  | HMG 2 | 0.325 | 0.14 | 0.095 | 0.0006 | 0.009 | 0.11 | 0.0031 | 0.0005 |  | 0.2575 | 189.36 | 17734 | 98.44
[16 empty] | 4249 |  | P4 | 0.33 | 0.14 | 0.09 | 0.0006 | 0.009 | 0.12 | 0.0031 | 0.0005 |  | 0.26 | 142.02
[16 empty] | 3047 |  | P4 | 0.31 | 0.14 | 0.11 | 0.0006 | 0.009 | 0.08 | 0.0031 | 0.0005 |  | 0.25 | 47.34
93 | 2022-02-07 22:15 | 2022-02-17 17:17 | PROD | 1 | 76760 | 43 | 0 | 1 | 0 | 1 | 1.4 | 1 | 1.2 | 4.6 | 5.7 |  |  | HMG 2 | 0.3125 | 0.1475 | 0.075 | 0.0006 | 0.00825 | 0.1125 | 0.003125 | 0.000425 |  | 0.275 | 189.36 | 18872 | 98.77
[16 empty] | 3036 |  | P4 | 0.26 | 0.17 | 0.03 | 0.0006 | 0.006 | 0.09 | 0.0032 | 0.0002 |  | 0.32 | 47.34
[16 empty] | 4249 |  | P4 | 0.33 | 0.14 | 0.09 | 0.0006 | 0.009 | 0.12 | 0.0031 | 0.0005 |  | 0.26 | 142.02
19 | 2022-02-08 12:12 | 2022-02-20 10:25 | PROD | 2 | 93093 | 49 | 0 | 1 | 0 | 1 | 1.4 | 1 | 1.3 | 5.2 | 10.4 |  |  | HMG 4 | 0.175 | 0.155 | 0.06 | 0.0006 | 0.01025 | 0.1 | 0.0041 | 0.0007 |  | 0.28 | 189.36 | 26863 | 99.3
[16 empty] | 3029 |  | P4 | 0.21 | 0.16 | 0.06 | 0.0006 | 0.012 | 0.1 | 0.0043 | 0.0011 |  | 0.31 | 47.34
[16 empty] | 3031 |  | P4 | 0.14 | 0.16 | 0.06 | 0.0006 | 0.01 | 0.08 | 0.0042 | 0.0006 |  | 0.27 | 47.34
[16 empty] | 3032 |  | P4 | 0.13 | 0.15 | 0.05 | 0.0006 | 0.009 | 0.09 | 0.0038 | 0.0004 |  | 0.3 | 47.34
[16 empty] | 3034 |  | P4 | 0.22 | 0.15 | 0.07 | 0.0006 | 0.01 | 0.13 | 0.0041 | 0.0007 |  | 0.24 | 47.34
36 | 2022-02-08 19:41 | 2022-02-19 03:03 | PROD | 2 | 81286 | 41 | 0 | 1 | 0 | 2.5 | 1.4 | 1 | 1.2 | 5.9 | 12.1 |  |  | HMG 3 | 0.265 | 0.155 | 0.065 | 0.0006 | 0.00925 | 0.09 | 0.00405 | 0.0005 |  | 0.2525 | 189.36 | 23207 | 99.32
[16 empty] | 4235 |  | P4 | 0.2 | 0.15 | 0.06 | 0.0006 | 0.008 | 0.11 | 0.0039 | 0.0005 |  | 0.25 | 94.68
[16 empty] | 4236 |  | P4 | 0.35 | 0.16 | 0.07 | 0.0006 | 0.012 | 0.07 | 0.0039 | 0.0005 |  | 0.25 | 47.34
[16 empty] | 3035 |  | P4 | 0.31 | 0.16 | 0.07 | 0.0006 | 0.009 | 0.07 | 0.0045 | 0.0005 |  | 0.26 | 47.34
68 | 2022-02-08 19:44 | 2022-02-19 16:09 | PROD | 2 | 83967 | 5 | 0 | 36 | 0 | 1 | 1.4 | 1 | 1.5 | 5 | 7.6 |  |  | HL 2 | 0.0905 | 0.031 | 0.152 |  | 0.00635 | 0.1475 | 0.0003 | 0.00465 | 0.00315 |  | 189.36 | 24617 | 98.96
[16 empty] | 1251 | A1/251 | HL | 0.117 | 0.035 | 0.136 |  | 0.0077 | 0.112 | 0.0004 | 0.006 | 0.0036 |  | 94.68
[16 empty] | 1261 | A1/261 | HL | 0.064 | 0.027 | 0.168 |  | 0.005 | 0.183 | 0.0002 | 0.0033 | 0.0027 |  | 94.68
91 | 2022-02-08 22:08 | 2022-02-19 01:59 | PRZ | 1 | 78190 | 38 | 0 | 1 | 0 | 1 | 1.4 | 1 | 1.4 | 5.9 | 10.2 |  |  | HMG 4 | 0.2075 | 0.1475 | 0.0775 | 0.0006 | 0.01125 | 0.1 | 0.00515 | 0.000825 |  | 0.2975 | 195.16 | 24445 | 99.01
[16 empty] | 3505 |  | P4 | 0.14 | 0.13 | 0.07 | 0.0006 | 0.01 | 0.07 | 0.0069 | 0.0005 |  | 0.32 | 48.79
[16 empty] | 3029 |  | P4 | 0.21 | 0.16 | 0.06 | 0.0006 | 0.012 | 0.1 | 0.0043 | 0.0011 |  | 0.31 | 48.79
[16 empty] | 4231 |  | P4 | 0.26 | 0.18 | 0.08 | 0.0006 | 0.012 | 0.09 | 0.0046 | 0.0009 |  | 0.29 | 48.79
[16 empty] | 3030 |  | P4 | 0.22 | 0.12 | 0.1 | 0.0006 | 0.011 | 0.14 | 0.0048 | 0.0008 |  | 0.27 | 48.79
50 | 2022-02-08 22:09 | 2022-02-18 09:51 | PROD | 1 | 74804 | 38 | 0 | 2 | 0 | 1 | 1.4 | 1 | 1.2 | 6.3 | 5.1 |  |  | HMG 2 | 0.3225 | 0.1225 | 0.1175 | 0.0006 | 0.0105 | 0.1 | 0.003325 | 0.000325 |  | 0.2725 | 189.36 | 17139 | 98.92
[16 empty] | 3046 |  | P4 | 0.36 | 0.1 | 0.11 | 0.0006 | 0.009 | 0.1 | 0.0037 | 0.0004 |  | 0.25 | 47.34
[16 empty] | 4250 |  | P4 | 0.31 | 0.13 | 0.12 | 0.0006 | 0.011 | 0.1 | 0.0032 | 0.0003 |  | 0.28 | 142.02
47 | 2022-02-09 04:54 | 2022-02-18 06:33 | PROD | 1 | 71256 | 38 | 0 | 2 | 0 | 1 | 1.4 | 1 | 1.2 | 5.8 | 6.5 |  |  | HMG 2 | 0.22 | 0.155 | 0.13 | 0.0006 | 0.0095 | 0.095 | 0.00335 | 0.00045 |  | 0.24 | 189.36 | 16725 | 98.19
[16 empty] | 3047 |  | P4 | 0.31 | 0.14 | 0.11 | 0.0006 | 0.009 | 0.08 | 0.0031 | 0.0005 |  | 0.25 | 94.68
[16 empty] | 3048 |  | P4 | 0.13 | 0.17 | 0.15 | 0.0006 | 0.01 | 0.11 | 0.0036 | 0.0004 |  | 0.23 | 94.68
42 | 2022-02-09 08:12 | 2022-02-18 17:44 | PROD | 1 | 74514 | 38 | 0 | 2 | 0 | 1 | 1.4 | 1 | 1.2 | 5.1 | 7.4 |  |  | HMG 2 | 0.31 | 0.1325 | 0.1175 | 0.0006 | 0.0105 | 0.095 | 0.003175 | 0.00035 |  | 0.2725 | 189.36 | 17023 | 99.37
[16 empty] | 3047 |  | P4 | 0.31 | 0.14 | 0.11 | 0.0006 | 0.009 | 0.08 | 0.0031 | 0.0005 |  | 0.25 | 47.34
[16 empty] | 4250 |  | P4 | 0.31 | 0.13 | 0.12 | 0.0006 | 0.011 | 0.1 | 0.0032 | 0.0003 |  | 0.28 | 142.02
74 | 2022-02-09 08:15 | 2022-02-18 14:23 | PROD | 1 | 72030 | 37 | 0 | 2 | 0 | 1 | 1.4 | 1 | 1.2 | 4.9 | 6.2 |  |  | HMG 2 | 0.22 | 0.155 | 0.13 | 0.0006 | 0.0095 | 0.095 | 0.00335 | 0.00045 |  | 0.24 | 189.36 | 15921 | 98.71
[16 empty] | 3047 |  | P4 | 0.31 | 0.14 | 0.11 | 0.0006 | 0.009 | 0.08 | 0.0031 | 0.0005 |  | 0.25 | 94.68
[16 empty] | 3048 |  | P4 | 0.13 | 0.17 | 0.15 | 0.0006 | 0.01 | 0.11 | 0.0036 | 0.0004 |  | 0.23 | 94.68
16 | 2022-02-09 11:30 | 2022-02-21 10:00 | PROD | 2 | 92206 | 43 | 0 | 1 | 0 | 1.1 | 1.4 | 1 | 1.3 | 4.2 | 11.2 |  |  | HMG 2 | 0.2075 | 0.155 | 0.0525 | 0.0006 | 0.00825 | 0.0975 | 0.003575 | 0.000425 |  | 0.26 | 189.36 | 26353 | 99.15
[16 empty] | 3036 |  | P4 | 0.26 | 0.17 | 0.03 | 0.0006 | 0.006 | 0.09 | 0.0032 | 0.0002 |  | 0.32 | 47.34
[16 empty] | 4238 |  | P4 | 0.19 | 0.15 | 0.06 | 0.0006 | 0.009 | 0.1 | 0.0037 | 0.0005 |  | 0.24 | 142.02
90 | 2022-02-09 15:59 | 2022-02-21 23:15 | PROD | 2 | 96278 | 46 | 0 | 1 | 0 | 1 | 1.4 | 1 | 1.2 | 8.5 | 11.2 |  |  | HMG 2 | 0.1925 | 0.1475 | 0.06 | 0.0006 | 0.00925 | 0.095 | 0.003675 | 0.00045 |  | 0.255 | 189.36 | 26475 | 99.46
[16 empty] | 4238 |  | P4 | 0.19 | 0.15 | 0.06 | 0.0006 | 0.009 | 0.1 | 0.0037 | 0.0005 |  | 0.24 | 142.02
[16 empty] | 3037 |  | P4 | 0.2 | 0.14 | 0.06 | 0.0006 | 0.01 | 0.08 | 0.0036 | 0.0003 |  | 0.3 | 47.34
18 | 2022-02-09 20:07 | 2022-02-22 07:44 | PROD | 2 | 98689 | 48 | 0 | 1 | 1 | 1 | 1.4 | 1 | 1.2 | 4.4 | 10 |  |  | HMG 5 | 0.2415 | 0.1625 | 0.0605 | 0.0006 | 0.0097 | 0.099 | 0.0039 | 0.000535 |  | 0.2865 | 189.36 | 27607 | 100.62
[16 empty] | 3024 |  | P4 | 0.25 | 0.15 | 0.08 | 0.0006 | 0.014 | 0.16 | 0.0046 | 0.0004 |  | 0.27 | 9.468
[16 empty] | 3025 |  | P4 | 0.22 | 0.17 | 0.08 | 0.0006 | 0.012 | 0.09 | 0.0043 | 0.0009 |  | 0.29 | 47.34
[16 empty] | 4234 |  | P4 | 0.26 | 0.16 | 0.06 | 0.0006 | 0.01 | 0.08 | 0.0039 | 0.0004 |  | 0.29 | 47.34
[16 empty] | 3034 |  | P4 | 0.22 | 0.15 | 0.07 | 0.0006 | 0.01 | 0.13 | 0.0041 | 0.0007 |  | 0.24 | 37.872
[16 empty] | 3036 |  | P4 | 0.26 | 0.17 | 0.03 | 0.0006 | 0.006 | 0.09 | 0.0032 | 0.0002 |  | 0.32 | 47.34
62 | 2022-02-09 22:03 | 2022-02-19 20:15 | PRZ | 1 | 76994 | 39 | 0 | 0 | 0 | 1.5 | 1.4 | 1 | 1.2 | 5.8 | 11.6 |  |  | HMG 4 | 0.2025 | 0.16 | 0.0575 | 0.0006 | 0.00925 | 0.1 | 0.004125 | 0.00055 |  | 0.2975 | 195.16 | 24660 | 99.27
[16 empty] | 4231 |  | P4 | 0.26 | 0.18 | 0.08 | 0.0006 | 0.012 | 0.09 | 0.0046 | 0.0009 |  | 0.29 | 48.79
[16 empty] | 3031 |  | P4 | 0.14 | 0.16 | 0.06 | 0.0006 | 0.01 | 0.08 | 0.0042 | 0.0006 |  | 0.27 | 48.79
[16 empty] | 4233 |  | P4 | 0.21 | 0.16 | 0.05 | 0.0006 | 0.007 | 0.16 | 0.0043 | 0.0004 |  | 0.31 | 48.79
[16 empty] | 3033 |  | P4 | 0.2 | 0.14 | 0.04 | 0.0006 | 0.008 | 0.07 | 0.0034 | 0.0003 |  | 0.32 | 48.79
24 | 2022-02-09 22:05 | 2022-02-19 18:01 | PROD | 1 | 77625 | 38 | 0 | 1 | 0 | 1 | 1.4 | 1 | 1.5 | 6 | 6.7 | 3049 |  | HMG 1 | 0.35 | 0.14 | 0.12 | 0.0006 | 0.009 | 0.08 | 0.0038 | 0.0009 |  | 0.26 | 189.36 | 17929 | 99.59
78 | 2022-02-10 06:23 | 2022-02-19 14:21 | PROD | 1 | 72751 | 37 | 0 | 3 | 0 | 1 | 1.4 | 1 | 1.4 | 6.4 | 6.8 |  |  | HMG 3 | 0.3175 | 0.1525 | 0.13 | 0.0006 | 0.01 | 0.1225 | 0.0034 | 0.00065 |  | 0.275 | 189.36 | 16298 | 98.9
[16 empty] | 3039 |  | P4 | 0.26 | 0.17 | 0.16 | 0.0006 | 0.012 | 0.1 | 0.0036 | 0.0008 |  | 0.25 | 94.68
[16 empty] | 3045 |  | P4 | 0.41 | 0.12 | 0.11 | 0.0006 | 0.009 | 0.13 | 0.0034 | 0.0004 |  | 0.31 | 47.34
[16 empty] | 4251 |  | P4 | 0.34 | 0.15 | 0.09 | 0.0006 | 0.007 | 0.16 | 0.003 | 0.0006 |  | 0.29 | 47.34
89 | 2022-02-10 06:25 | 2022-02-19 06:47 | PROD | 1 | 70178 | 38 | 0 | 1 | 0 | 1 | 1.4 | 1 | 1.2 | 5.4 | 5.8 |  |  | HMG 4 | 0.37 | 0.135 | 0.1175 | 0.000625 | 0.0105 | 0.0925 | 0.004025 | 0.000525 |  | 0.27 | 189.36 | 15401 | 97.56
[16 empty] | 3045 |  | P4 | 0.41 | 0.12 | 0.11 | 0.0006 | 0.009 | 0.13 | 0.0034 | 0.0004 |  | 0.31 | 47.34
[16 empty] | 3046 |  | P4 | 0.36 | 0.1 | 0.11 | 0.0006 | 0.009 | 0.1 | 0.0037 | 0.0004 |  | 0.25 | 47.34
[16 empty] | 1338 |  | P24 | 0.36 | 0.18 | 0.13 | 0.0007 | 0.015 | 0.06 | 0.0052 | 0.0004 |  | 0.26 | 47.34
[16 empty] | 3049 |  | P4 | 0.35 | 0.14 | 0.12 | 0.0006 | 0.009 | 0.08 | 0.0038 | 0.0009 |  | 0.26 | 47.34
12 | 2022-02-10 09:13 | 2022-02-21 06:21 | PROD | 1 | 82021 | 39 | 0 | 2 | 0 | 1 | 1.4 | 1 | 1.3 | 4.2 | 7 |  |  | HMG 4 | 0.3 | 0.1325 | 0.125 | 0.00065 | 0.009 | 0.1025 | 0.0035 | 0.0005 |  | 0.27 | 189.36 | 18997 | 96.18
[16 empty] | 3045 |  | P4 | 0.41 | 0.12 | 0.11 | 0.0006 | 0.009 | 0.13 | 0.0034 | 0.0004 |  | 0.31 | 47.34
[16 empty] | 4248 |  | P4 | 0.31 | 0.1 | 0.12 | 0.0008 | 0.008 | 0.09 | 0.0032 | 0.0003 |  | 0.28 | 47.34
[16 empty] | 3048 |  | P4 | 0.13 | 0.17 | 0.15 | 0.0006 | 0.01 | 0.11 | 0.0036 | 0.0004 |  | 0.23 | 47.34
[16 empty] | 3049 |  | P4 | 0.35 | 0.14 | 0.12 | 0.0006 | 0.009 | 0.08 | 0.0038 | 0.0009 |  | 0.26 | 47.34
66 | 2022-02-10 12:09 | 2022-02-22 18:30 | PROD | 2 | 94265 | 0 | 0 | 47 | 0 | 1 | 1.4 | 1 | 1.2 | 3.9 | 6.7 |  |  | HL 2 | 0.105 | 0.04 | 0.207 |  | 0.00755 | 0.1712 | 0.00035 | 0.00415 | 0.00315 |  | 189.36 | 26401 | 98.47
[16 empty] | 1260 | A1/260 | HL | 0.089 | 0.048 | 0.207 |  | 0.0075 | 0.0954 | 0.0004 | 0.0048 | 0.0043 |  | 94.68
[16 empty] | 1264 | A1/264 | HL | 0.121 | 0.032 | 0.207 |  | 0.0076 | 0.247 | 0.0003 | 0.0035 | 0.002 |  | 94.68
61 | 2022-02-10 14:34 | 2022-02-23 02:57 | PROD | 2 | 98114 | 48 | 0 | 1 | 0 | 1 | 1.4 | 1 | 1.2 | 4.1 | 10.6 | 3038 |  | HMG 1 | 0.23 | 0.12 | 0.07 | 0.0006 | 0.009 | 0.09 | 0.003 | 0.0002 |  | 0.33 | 189.36 | 27968 | 99.25
38 | 2022-02-10 19:34 | 2022-02-21 07:27 | PROD | 2 | 82824 | 40 | 0 | 1 | 0 | 1 | 1.4 | 1 | 1.3 | 4.8 | 11.2 | 3037 |  | HMG 1 | 0.2 | 0.14 | 0.06 | 0.0006 | 0.01 | 0.08 | 0.0036 | 0.0003 |  | 0.3 | 189.36 | 24004 | 99.18
56 | 2022-02-10 22:09 | 2022-02-20 09:27 | PROD | 1 | 74295 | 35 | 0 | 5 | 0 | 1 | 1.4 | 1 | 1.2 | 5.3 | 6.6 |  |  | HMG 2 | 0.29 | 0.16 | 0.1 | 0.0006 | 0.0075 | 0.08 | 0.003 | 0.0008 |  | 0.27 | 189.36 | 17484 | 98.2
[16 empty] | 4252 |  | P4 | 0.37 | 0.15 | 0.07 | 0.0006 | 0.006 | 0.07 | 0.0028 | 0.0009 |  | 0.31 | 94.68
[16 empty] | 3050 |  | P4 | 0.21 | 0.17 | 0.13 | 0.0006 | 0.009 | 0.09 | 0.0032 | 0.0007 |  | 0.23 | 94.68
59 | 2022-02-10 22:09 | 2022-02-20 06:21 | PROD | 1 | 73944 | 38 | 0 | 1 | 0 | 2 | 1.4 | 1 | 1.2 | 5.5 | 6.5 |  |  | HMG 2 | 0.29 | 0.16 | 0.1 | 0.0006 | 0.0075 | 0.08 | 0.003 | 0.0008 |  | 0.27 | 189.36 | 16792 | 99.06
[16 empty] | 4252 |  | P4 | 0.37 | 0.15 | 0.07 | 0.0006 | 0.006 | 0.07 | 0.0028 | 0.0009 |  | 0.31 | 94.68
[16 empty] | 3050 |  | P4 | 0.21 | 0.17 | 0.13 | 0.0006 | 0.009 | 0.09 | 0.0032 | 0.0007 |  | 0.23 | 94.68
82 | 2022-02-10 23:05 | 2022-02-22 18:59 | PROD | 2 | 94041 | 46 | 0 | 1 | 1 | 1 | 1.4 | 1 | 1.2 | 4.4 | 11.5 | 4239 |  | HMG 1 | 0.24 | 0.16 | 0.07 | 0.0006 | 0.011 | 0.06 | 0.0031 | 0.0006 |  | 0.3 | 189.36 | 25991 | 100.81
83 | 2022-02-11 06:15 | 2022-02-20 17:47 | PROD | 1 | 74124 | 37 | 0 | 3 | 0 | 1 | 1.4 | 1 | 1.2 | 5.3 | 7.5 |  |  | HMG 2 | 0.3625 | 0.1425 | 0.1275 | 0.0006 | 0.0145 | 0.115 | 0.00315 | 0.00045 |  | 0.2525 | 189.36 | 17020 | 98.1
[16 empty] | 4251 |  | P4 | 0.34 | 0.15 | 0.09 | 0.0006 | 0.007 | 0.16 | 0.003 | 0.0006 |  | 0.29 | 47.34
[16 empty] | 4253 |  | P4 | 0.37 | 0.14 | 0.14 | 0.0006 | 0.017 | 0.1 | 0.0032 | 0.0004 |  | 0.24 | 142.02
73 | 2022-02-11 06:16 | 2022-02-20 14:17 | PROD | 1 | 71472 | 36 | 0 | 4 | 0 | 1 | 1.4 | 1 | 1.2 | 5.7 | 6.6 |  |  | HMG 2 | 0.3625 | 0.1425 | 0.1275 | 0.0006 | 0.0145 | 0.115 | 0.00315 | 0.00045 |  | 0.2525 | 189.36 | 16712 | 96.86
[16 empty] | 4251 |  | P4 | 0.34 | 0.15 | 0.09 | 0.0006 | 0.007 | 0.16 | 0.003 | 0.0006 |  | 0.29 | 47.34
[16 empty] | 4253 |  | P4 | 0.37 | 0.14 | 0.14 | 0.0006 | 0.017 | 0.1 | 0.0032 | 0.0004 |  | 0.24 | 142.02
40 | 2022-02-11 12:09 | 2022-02-24 03:02 | PROD | 2 | 99503 | 44 | 0 | 2 | 0 | 1 | 1.4 | 1 | 1.2 | 5.1 | 11.9 | 4240 |  | HMG 1 | 0.18 | 0.18 | 0.15 | 0.0006 | 0.014 | 0.11 | 0.004 | 0.0006 |  | 0.3 | 189.36 | 28521 | 99.57
1 | 2022-02-11 14:38 | 2022-02-22 23:01 | PROD | 2 | 87501 | 42 | 0 | 1 | 0 | 1.6 | 1.4 | 1 | 1.6 | 10.4 | 12 |  |  | HMG 3 | 0.235 | 0.1575 | 0.0675 | 0.0006 | 0.01075 | 0.11 | 0.003775 | 0.0005 |  | 0.295 | 189.36 | 25155 | 98.7
[16 empty] | 3024 |  | P4 | 0.25 | 0.15 | 0.08 | 0.0006 | 0.014 | 0.16 | 0.0046 | 0.0004 |  | 0.27 | 47.34
[16 empty] | 4233 |  | P4 | 0.21 | 0.16 | 0.05 | 0.0006 | 0.007 | 0.16 | 0.0043 | 0.0004 |  | 0.31 | 47.34
[16 empty] | 4239 |  | P4 | 0.24 | 0.16 | 0.07 | 0.0006 | 0.011 | 0.06 | 0.0031 | 0.0006 |  | 0.3 | 94.68
35 | 2022-02-11 19:16 | 2022-02-24 12:06 | PROD | 2 | 98725 | 46 | 0 | 3 | 0 | 1 | 1.4 | 1 | 1.2 | 5.9 | 9.7 | 3039 |  | HMG 1 | 0.26 | 0.17 | 0.16 | 0.0006 | 0.012 | 0.1 | 0.0036 | 0.0008 |  | 0.25 | 189.36 | 28666 | 98.03
67 | 2022-02-11 22:06 | 2022-02-21 09:32 | PROD | 1 | 74889 | 38 | 0 | 2 | 1 | 1 | 1.4 | 1 | 1.2 | 5.5 | 7 |  |  | HMG 3 | 0.3195 | 0.1565 | 0.0845 | 0.0006 | 0.00865 | 0.1 | 0.003405 | 0.000595 |  | 0.3155 | 189.36 | 17135 | 100.13
[16 empty] | 3022 |  | P4 | 0.27 | 0.1 | 0.09 | 0.0006 | 0.01 | 0.1 | 0.0042 | 0.0006 |  | 0.28 | 37.872
[16 empty] | 4247 |  | P4 | 0.36 | 0.18 | 0.08 | 0.0006 | 0.008 | 0.1 | 0.0033 | 0.0005 |  | 0.34 | 104.148
[16 empty] | 3051 |  | P4 | 0.27 | 0.15 | 0.09 | 0.0006 | 0.009 | 0.1 | 0.003 | 0.0008 |  | 0.29 | 47.34
14 | 2022-02-11 22:11 | 2022-02-23 10:03 | PROD | 1 | 87920 | 42 | 0 | 2 | 0 | 1 | 1.4 | 1 | 1.2 | 4.8 | 6.3 |  |  | HMG 4 | 0.3175 | 0.15 | 0.1025 | 0.0006 | 0.00825 | 0.1125 | 0.0033 | 0.00055 |  | 0.2775 | 189.36 | 20779 | 97.93
[16 empty] | 4247 |  | P4 | 0.36 | 0.18 | 0.08 | 0.0006 | 0.008 | 0.1 | 0.0033 | 0.0005 |  | 0.34 | 47.34
[16 empty] | 3046 |  | P4 | 0.36 | 0.1 | 0.11 | 0.0006 | 0.009 | 0.1 | 0.0037 | 0.0004 |  | 0.25 | 47.34
[16 empty] | 4251 |  | P4 | 0.34 | 0.15 | 0.09 | 0.0006 | 0.007 | 0.16 | 0.003 | 0.0006 |  | 0.29 | 47.34
[16 empty] | 3050 |  | P4 | 0.21 | 0.17 | 0.13 | 0.0006 | 0.009 | 0.09 | 0.0032 | 0.0007 |  | 0.23 | 47.34
11 | 2022-02-11 23:06 | 2022-02-24 20:19 | PROD | 2 | 96949 | 47 | 0 | 2 | 0 | 1 | 1.4 | 1 | 1.4 | 4.3 | 11.7 |  |  | HMG 4 | 0.231 | 0.1535 | 0.0975 | 0.0006 | 0.01215 | 0.1115 | 0.00391 | 0.0005 |  | 0.291 | 189.36 | 28271 | 96.81
[16 empty] | 3024 |  | P4 | 0.25 | 0.15 | 0.08 | 0.0006 | 0.014 | 0.16 | 0.0046 | 0.0004 |  | 0.27 | 37.872
[16 empty] | 3025 |  | P4 | 0.22 | 0.17 | 0.08 | 0.0006 | 0.012 | 0.09 | 0.0043 | 0.0009 |  | 0.29 | 56.808
[16 empty] | 3038 |  | P4 | 0.23 | 0.12 | 0.07 | 0.0006 | 0.009 | 0.09 | 0.003 | 0.0002 |  | 0.33 | 47.34
[16 empty] | 3040 |  | P4 | 0.23 | 0.17 | 0.16 | 0.0006 | 0.014 | 0.12 | 0.0038 | 0.0004 |  | 0.27 | 47.34
92 | 2022-02-12 06:21 | 2022-02-22 06:22 | PROD | 1 | 79252 | 38 | 0 | 2 | 1 | 1 | 1.4 | 1 | 1.2 | 9.5 | 5.6 |  |  | HMG 3 | 0.295 | 0.1325 | 0.13 | 0.000625 | 0.01425 | 0.08 | 0.005 | 0.000325 |  | 0.2675 | 189.36 | 18168 | 99.62
[16 empty] | 1338 |  | P24 | 0.36 | 0.18 | 0.13 | 0.0007 | 0.015 | 0.06 | 0.0052 | 0.0004 |  | 0.26 | 47.34
[16 empty] | 1339 |  | P24 | 0.34 | 0.13 | 0.13 | 0.0006 | 0.014 | 0.1 | 0.0052 | 0.0005 |  | 0.29 | 47.34
[16 empty] | 1340 |  | P24 | 0.24 | 0.11 | 0.13 | 0.0006 | 0.014 | 0.08 | 0.0048 | 0.0002 |  | 0.26 | 94.68
44 | 2022-02-12 06:24 | 2022-02-21 09:39 | PROD | 1 | 73697 | 37 | 0 | 3 | 1 | 1 | 1.4 | 1 | 1.3 | 4.9 | 6 | 3051 |  | HMG 1 | 0.27 | 0.15 | 0.09 | 0.0006 | 0.009 | 0.1 | 0.003 | 0.0008 |  | 0.29 | 189.36 | 16620 | 100.64
2 | 2022-02-12 12:19 | 2022-02-24 12:01 | PROD | 2 | 92325 | 44 | 0 | 2 | 0 | 1 | 1.4 | 1 | 1.2 | 4.8 | 6.3 | 3040 |  | HMG 1 | 0.23 | 0.17 | 0.16 | 0.0006 | 0.014 | 0.12 | 0.0038 | 0.0004 |  | 0.27 | 189.36 | 26335 | 98.86
29 | 2022-02-12 14:39 | 2022-02-25 10:41 | PROD | 2 | 92659 | 22 | 28 | 2 | 0 | 1 | 1.4 | 1 | 1.4 | 4.8 | 11.9 |  |  | HMG 2 | 0.22 | 0.16 | 0.1 | 0.0006 | 0.0085 | 0.135 | 0.00335 | 0.0004 |  | 0.255 | 189.36 | 27856 | 99.07
[16 empty] | 4242 |  | P4 | 0.28 | 0.15 | 0.09 | 0.0006 | 0.008 | 0.12 | 0.0031 | 0.0002 |  | 0.25 | 94.68
[16 empty] | 3041 |  | P4 | 0.16 | 0.17 | 0.11 | 0.0006 | 0.009 | 0.15 | 0.0036 | 0.0006 |  | 0.26 | 94.68
31 | 2022-02-12 19:11 | 2022-02-26 11:00 | PROD | 2 | 96997 | 6 | 43 | 1 | 0 | 1 | 1.4 | 1 | 1.3 | 6.8 | 9.2 |  |  | HMG 2 | 0.2055 | 0.17 | 0.11 | 0.0006 | 0.00865 | 0.129 | 0.00346 | 0.00053 |  | 0.267 | 189.36 | 28026 | 99.09
[16 empty] | 4241 |  | P4 | 0.29 | 0.17 | 0.11 | 0.0006 | 0.008 | 0.09 | 0.0032 | 0.0004 |  | 0.28 | 66.276
[16 empty] | 3041 |  | P4 | 0.16 | 0.17 | 0.11 | 0.0006 | 0.009 | 0.15 | 0.0036 | 0.0006 |  | 0.26 | 123.084
49 | 2022-02-12 22:03 | 2022-02-22 14:17 | PROD | 1 | 74960 | 34 | 0 | 5 | 0 | 1 | 1.4 | 1 | 1.2 | 7.6 | 6.8 | 4254 |  | HMG 1 | 0.35 | 0.15 | 0.04 | 0.0006 | 0.005 | 0.07 | 0.0026 | 0.0005 |  | 0.35 | 189.36 | 17283 | 96.69
86 | 2022-02-12 22:05 | 2022-02-23 02:01 | PRZ | 1 | 78242 | 38 | 0 | 1 | 0 | 1.7 | 1.4 | 1 | 1.2 | 5.4 | 12.1 |  |  | HMG 4 | 0.215 | 0.1525 | 0.0625 | 0.0006 | 0.009 | 0.1 | 0.004075 | 0.000525 |  | 0.2625 | 195.16 | 25556 | 98.43
[16 empty] | 3032 |  | P4 | 0.13 | 0.15 | 0.05 | 0.0006 | 0.009 | 0.09 | 0.0038 | 0.0004 |  | 0.3 | 48.79
[16 empty] | 4235 |  | P4 | 0.2 | 0.15 | 0.06 | 0.0006 | 0.008 | 0.11 | 0.0039 | 0.0005 |  | 0.25 | 48.79
[16 empty] | 3034 |  | P4 | 0.22 | 0.15 | 0.07 | 0.0006 | 0.01 | 0.13 | 0.0041 | 0.0007 |  | 0.24 | 48.79
[16 empty] | 3035 |  | P4 | 0.31 | 0.16 | 0.07 | 0.0006 | 0.009 | 0.07 | 0.0045 | 0.0005 |  | 0.26 | 48.79
76 | 2022-02-12 23:01 | 2022-02-25 03:54 | PROD | 2 | 94255 | 48 | 0 | 2 | 0 | 1 | 1.4 | 1 | 1.2 | 5 | 9.1 | 4242 |  | HMG 1 | 0.28 | 0.15 | 0.09 | 0.0006 | 0.008 | 0.12 | 0.0031 | 0.0002 |  | 0.25 | 189.36 | 26438 | 98.43
37 | 2022-02-13 06:56 | 2022-02-23 14:22 | PROD | 1 | 81785 | 37 | 0 | 3 | 0 | 1 | 1.4 | 1 | 1.2 | 5.6 | 7.4 | 4255 |  | HMG 1 | 0.2 | 0.12 | 0.11 | 0.0006 | 0.007 | 0.1 | 0.0029 | 0.0006 |  | 0.27 | 189.36 | 19795 | 99.2
96 | 2022-02-13 07:00 | 2022-02-23 17:16 | PROD | 1 | 82529 | 40 | 0 | 1 | 0 | 1 | 1.4 | 1 | 1.3 | 4.4 | 6.2 |  |  | HMG 3 | 0.425 | 0.143 | 0.125 | 0.00065 | 0.0135 | 0.098 | 0.00501 | 0.00062 |  | 0.277 | 189.36 | 19145 | 99.43
[16 empty] | 1339 |  | P24 | 0.34 | 0.13 | 0.13 | 0.0006 | 0.014 | 0.1 | 0.0052 | 0.0005 |  | 0.29 | 75.744
[16 empty] | 1340 |  | P24 | 0.24 | 0.11 | 0.13 | 0.0006 | 0.014 | 0.08 | 0.0048 | 0.0002 |  | 0.26 | 18.936
[16 empty] | 1342 |  | P24 | 0.53 | 0.16 | 0.12 | 0.0007 | 0.013 | 0.1 | 0.0049 | 0.0008 |  | 0.27 | 94.68
94 | 2022-02-13 11:56 | 2022-02-26 02:57 | PROD | 2 | 99498 | 47 | 0 | 2 | 0 | 1 | 1.4 | 1 | 1.2 | 3.6 | 9.8 | 4243 |  | HMG 1 | 0.27 | 0.12 | 0.09 | 0.0006 | 0.008 | 0.09 | 0.0032 | 0.0003 |  | 0.27 | 189.36 | 27812 | 99.47
69 | 2022-02-13 14:47 | 2022-02-25 10:58 | PROD | 2 | 90768 | 8 | 0 | 38 | 0 | 1 | 1.4 | 1 | 1.4 | 5.6 | 7.6 |  |  | HL 3 | 0.10225 | 0.0325 | 0.2155 |  | 0.00705 | 0.109 | 0.000375 | 0.0041 | 0.00335 |  | 189.36 | 26842 | 97.42
[16 empty] | 1251 | A1/251 | HL | 0.117 | 0.035 | 0.136 |  | 0.0077 | 0.112 | 0.0004 | 0.006 | 0.0036 |  | 47.34
[16 empty] | 1262 | A1/262 | HL | 0.101 | 0.032 | 0.232 |  | 0.0071 | 0.095 | 0.0004 | 0.004 | 0.0034 |  | 94.68
[16 empty] | 1263 | A1/263 | HL | 0.09 | 0.031 | 0.262 |  | 0.0063 | 0.134 | 0.0003 | 0.0024 | 0.003 |  | 47.34
58 | 2022-02-13 20:09 | 2022-02-26 10:04 | PROD | 2 | 99370 | 48 | 0 | 1 | 0 | 1 | 1.4 | 1 | 1.3 | 3.7 | 10 |  |  | HMG 4 | 0.145 | 0.145 | 0.0825 | 0.0006 | 0.00975 | 0.11 | 0.00415 | 0.000575 |  | 0.3025 | 189.36 | 27685 | 99.28
[16 empty] | 3009 |  | P4 | 0.08 | 0.1 | 0.11 | 0.0006 | 0.009 | 0.1 | 0.0049 | 0.0002 |  | 0.34 | 47.34
[16 empty] | 3029 |  | P4 | 0.21 | 0.16 | 0.06 | 0.0006 | 0.012 | 0.1 | 0.0043 | 0.0011 |  | 0.31 | 47.34
[16 empty] | 3032 |  | P4 | 0.13 | 0.15 | 0.05 | 0.0006 | 0.009 | 0.09 | 0.0038 | 0.0004 |  | 0.3 | 47.34
[16 empty] | 3041 |  | P4 | 0.16 | 0.17 | 0.11 | 0.0006 | 0.009 | 0.15 | 0.0036 | 0.0006 |  | 0.26 | 47.34
87 | 2022-02-13 22:05 | 2022-02-23 06:17 | PROD | 1 | 74110 | 38 | 0 | 1 | 0 | 1 | 1.4 | 1 | 1.2 | 4.5 | 6.2 |  |  | HMG 2 | 0.2425 | 0.0975 | 0.1225 | 0.0006 | 0.00675 | 0.1075 | 0.00295 | 0.000525 |  | 0.2725 | 189.36 | 16639 | 99.13
[16 empty] | 4252 |  | P4 | 0.37 | 0.15 | 0.07 | 0.0006 | 0.006 | 0.07 | 0.0028 | 0.0009 |  | 0.31 | 47.34
[16 empty] | 3053 |  | P4 | 0.2 | 0.08 | 0.14 | 0.0006 | 0.007 | 0.12 | 0.003 | 0.0004 |  | 0.26 | 142.02
13 | 2022-02-13 23:00 | 2022-02-26 03:19 | PROD | 2 | 94087 | 49 | 0 | 1 | 0 | 1 | 1.4 | 1 | 1.2 | 3.3 | 10.5 | 4244 |  | HMG 1 | 0.23 | 0.15 | 0.08 | 0.0006 | 0.008 | 0.13 | 0.0031 | 0.0006 |  | 0.28 | 189.36 | 27020 | 99.25
9 | 2022-02-13 23:04 | 2022-02-25 03:13 | PRZ | 1 | 84031 | 40 | 0 | 4 | 0 | 1 | 1.4 | 1 | 1.2 | 4.8 | 8.7 |  |  | HMG 4 | 0.2625 | 0.1525 | 0.055 | 0.0006 | 0.0085 | 0.1025 | 0.00355 | 0.000275 |  | 0.295 | 195.16 | 27160 | 97.43
[16 empty] | 4234 |  | P4 | 0.26 | 0.16 | 0.06 | 0.0006 | 0.01 | 0.08 | 0.0039 | 0.0004 |  | 0.29 | 48.79
[16 empty] | 4237 |  | P4 | 0.33 | 0.14 | 0.07 | 0.0006 | 0.008 | 0.16 | 0.0035 | 0.0002 |  | 0.27 | 48.79
[16 empty] | 3036 |  | P4 | 0.26 | 0.17 | 0.03 | 0.0006 | 0.006 | 0.09 | 0.0032 | 0.0002 |  | 0.32 | 48.79
[16 empty] | 3037 |  | P4 | 0.2 | 0.14 | 0.06 | 0.0006 | 0.01 | 0.08 | 0.0036 | 0.0003 |  | 0.3 | 48.79
28 | 2022-02-14 06:41 | 2022-02-25 09:38 | PROD | 1 | 80116 | 36 | 6 | 0 | 0 | 1 | 1.4 | 1 | 1.4 | 5.8 | 6.2 |  |  | HMG 2 | 0.3325 | 0.165 | 0.085 | 0.0006 | 0.0105 | 0.0925 | 0.00325 | 0.001125 |  | 0.31 | 189.36 | 18449 | 98.62
[16 empty] | 4252 |  | P4 | 0.37 | 0.15 | 0.07 | 0.0006 | 0.006 | 0.07 | 0.0028 | 0.0009 |  | 0.31 | 47.34
[16 empty] | 4256 |  | P4 | 0.32 | 0.17 | 0.09 | 0.0006 | 0.012 | 0.1 | 0.0034 | 0.0012 |  | 0.31 | 142.02
15 | 2022-02-14 06:42 | 2022-02-24 06:16 | PROD | 1 | 76968 | 39 | 0 | 1 | 0 | 1 | 1.4 | 1 | 1.2 | 4.4 | 7 |  |  | HMG 2 | 0.29 | 0.1475 | 0.1025 | 0.0006 | 0.01075 | 0.105 | 0.0033 | 0.001 |  | 0.2975 | 189.36 | 17947 | 98.04
[16 empty] | 3053 |  | P4 | 0.2 | 0.08 | 0.14 | 0.0006 | 0.007 | 0.12 | 0.003 | 0.0004 |  | 0.26 | 47.34
[16 empty] | 4256 |  | P4 | 0.32 | 0.17 | 0.09 | 0.0006 | 0.012 | 0.1 | 0.0034 | 0.0012 |  | 0.31 | 142.02
88 | 2022-02-14 12:09 | 2022-02-26 03:00 | PROD | 2 | 92984 | 45 | 0 | 2 | 1 | 1 | 1.4 | 1 | 1.2 | 4.8 | 10.7 |  |  | HMG 2 | 0.215 | 0.15 | 0.11 | 0.0006 | 0.009 | 0.095 | 0.00335 | 0.00045 |  | 0.275 | 189.36 | 26092 | 100.61
[16 empty] | 4243 |  | P4 | 0.27 | 0.12 | 0.09 | 0.0006 | 0.008 | 0.09 | 0.0032 | 0.0003 |  | 0.27 | 94.68
[16 empty] | 3042 |  | P4 | 0.16 | 0.18 | 0.13 | 0.0006 | 0.01 | 0.1 | 0.0035 | 0.0006 |  | 0.28 | 94.68
51 | 2022-02-14 15:05 | 2022-02-27 01:52 | PROD | 2 | 97962 | 44 | 0 | 4 | 0 | 1 | 1.4 | 1 | 1.4 | 4 | 8.4 | 3044 |  | HMG 1 | 0.3 | 0.09 | 0.16 | 0.0006 | 0.008 | 0.08 | 0.0037 | 0.0002 |  | 0.26 | 189.36 | 27294 | 98.67
60 | 2022-02-14 15:06 | 2022-02-27 09:28 | PROD | 2 | 100575 | 45 | 0 | 2 | 0 | 1 | 1.4 | 1 | 1.4 | 4 | 9.2 |  |  | HMG 4 | 0.2365 | 0.128 | 0.1035 | 0.0006 | 0.00825 | 0.1075 | 0.003245 | 0.000345 |  | 0.2785 | 189.36 | 27660 | 98.88
[16 empty] | 3038 |  | P4 | 0.23 | 0.12 | 0.07 | 0.0006 | 0.009 | 0.09 | 0.003 | 0.0002 |  | 0.33 | 47.34
[16 empty] | 4244 |  | P4 | 0.23 | 0.15 | 0.08 | 0.0006 | 0.008 | 0.13 | 0.0031 | 0.0006 |  | 0.28 | 56.808
[16 empty] | 4245 |  | P4 | 0.2 | 0.14 | 0.12 | 0.0006 | 0.008 | 0.12 | 0.0033 | 0.0003 |  | 0.24 | 47.34
[16 empty] | 3044 |  | P4 | 0.3 | 0.09 | 0.16 | 0.0006 | 0.008 | 0.08 | 0.0037 | 0.0002 |  | 0.26 | 37.872
77 | 2022-02-14 22:00 | 2022-02-24 17:49 | PROD | 1 | 76615 | 36 | 0 | 4 | 0 | 1 | 1.4 | 1 | 1.2 | 4.4 | 9.9 | 3054 |  | HMG 1 | 0.23 | 0.12 | 0.1 | 0.0006 | 0.008 | 0.1 | 0.0029 | 0.0002 |  | 0.28 | 189.36 | 18308 | 98.19
17 | 2022-02-14 23:10 | 2022-02-24 09:59 | PROD | 1 | 74901 | 39 | 0 | 0 | 0 | 1 | 1.4 | 1 | 1.2 | 4.9 | 5.2 |  |  | HMG 2 | 0.24 | 0.1 | 0.165 | 0.00075 | 0.011 | 0.09 | 0.0052 | 0.0005 |  | 0.2 | 189.36 | 17565 | 98.86
[16 empty] | 1344 |  | P24 | 0.3 | 0.12 | 0.13 | 0.0009 | 0.01 | 0.1 | 0.005 | 0.0006 |  | 0.26 | 94.68
[16 empty] | 1345 |  | P24 | 0.18 | 0.08 | 0.2 | 0.0006 | 0.012 | 0.08 | 0.0054 | 0.0004 |  | 0.14 | 94.68
21 | 2022-02-15 02:02 | 2022-02-24 14:20 | PROD | 1 | 75593 | 38 | 0 | 2 | 0 | 1 | 1.4 | 1 | 1.2 | 6.1 | 5.5 |  |  | HMG 3 | 0.185 | 0.105 | 0.1125 | 0.0006 | 0.0075 | 0.105 | 0.003025 | 0.0005 |  | 0.2675 | 189.36 | 18469 | 99.1
[16 empty] | 3052 |  | P4 | 0.17 | 0.11 | 0.1 | 0.0006 | 0.008 | 0.1 | 0.0031 | 0.0005 |  | 0.27 | 94.68
[16 empty] | 4255 |  | P4 | 0.2 | 0.12 | 0.11 | 0.0006 | 0.007 | 0.1 | 0.0029 | 0.0006 |  | 0.27 | 47.34
[16 empty] | 3053 |  | P4 | 0.2 | 0.08 | 0.14 | 0.0006 | 0.007 | 0.12 | 0.003 | 0.0004 |  | 0.26 | 47.34
53 | 2022-02-15 12:39 | 2022-02-28 03:04 | PROD | 2 | 99291 | 46 | 0 | 3 | 0 | 1 | 1.4 | 1 | 1.5 | 4 | 10 |  |  | HMG 4 | 0.266 | 0.1505 | 0.077 | 0.0006 | 0.0133 | 0.1175 | 0.006295 | 0.000615 |  | 0.3835 | 189.36 | 29239 | 98.67
[16 empty] | 3532 |  | P4 | 0.23 | 0.14 | 0.07 | 0.0006 | 0.01 | 0.08 | 0.0054 | 0.0006 |  | 0.3 | 37.872
[16 empty] | 3016 |  | P4 | 0.1 | 0.1 | 0.11 | 0.0006 | 0.006 | 0.08 | 0.0028 | 0.0004 |  | 0.37 | 9.468
[16 empty] | 4247 |  | P24 | 0.32 | 0.16 | 0.08 | 0.0006 | 0.017 | 0.13 | 0.0081 | 0.0006 |  | 0.49 | 94.68
[16 empty] | 3034 |  | P4 | 0.22 | 0.15 | 0.07 | 0.0006 | 0.01 | 0.13 | 0.0041 | 0.0007 |  | 0.24 | 47.34
39 | 2022-02-15 14:25 | 2022-02-26 22:07 | PROD | 2 | 90177 | 45 | 0 | 1 | 0 | 1 | 1.4 | 1 | 1.4 | 3.9 | 10.6 | 3043 |  | HMG 1 | 0.17 | 0.11 | 0.1 | 0.0006 | 0.005 | 0.12 | 0.0031 | 0.0002 |  | 0.28 | 189.36 | 26515 | 99.33
43 | 2022-02-15 19:50 | 2022-02-26 10:01 | PROD | 2 | 84147 | 41 | 0 | 0 | 0 | 1 | 1.4 | 1 | 1.2 | 3.5 | 11.7 | 3042 |  | HMG 1 | 0.16 | 0.18 | 0.13 | 0.0006 | 0.01 | 0.1 | 0.0035 | 0.0006 |  | 0.28 | 189.36 | 25008 | 98.75
32 | 2022-02-15 22:06 | 2022-02-27 06:13 | PROD | 1 | 77856 | 1 | 39 | 2 | 0 | 1 | 1.4 | 1 | 1.4 | 4.1 | 5.8 | 3055 |  | HMG 1 | 0.28 | 0.07 | 0.13 | 0.0006 | 0.005 | 0.14 | 0.0028 | 0.0002 |  | 0.26 | 189.36 | 18235 | 98.51
84 | 2022-02-15 22:22 | 2022-02-25 06:20 | PROD | 1 | 74190 | 38 | 0 | 2 | 0 | 1 | 1.4 | 1 | 1.2 | 4.6 | 6.3 |  |  | HMG 2 | 0.1675 | 0.1075 | 0.13 | 0.0006 | 0.008 | 0.1325 | 0.00295 | 0.0005 |  | 0.26 | 189.36 | 17037 | 98.71
[16 empty] | 4257 |  | P4 | 0.13 | 0.12 | 0.13 | 0.0006 | 0.009 | 0.13 | 0.003 | 0.0006 |  | 0.26 | 142.02
[16 empty] | 3055 |  | P4 | 0.28 | 0.07 | 0.13 | 0.0006 | 0.005 | 0.14 | 0.0028 | 0.0002 |  | 0.26 | 47.34
27 | 2022-02-15 23:07 | 2022-02-28 03:00 | PROD | 2 | 87504 | 36 | 6 | 2 | 0 | 1 | 1.4 | 1 | 1.3 | 3.6 | 9.9 | 4245 |  | HMG 1 | 0.2 | 0.14 | 0.12 | 0.0006 | 0.008 | 0.12 | 0.0033 | 0.0003 |  | 0.24 | 189.36 | 25528 | 98.87
48 | 2022-02-16 06:23 | 2022-02-25 14:25 | PROD | 1 | 75145 | 38 | 0 | 1 | 0 | 1 | 1.4 | 1 | 1.3 | 3.9 | 6 |  |  | HMG 2 | 0.29 | 0.145 | 0.06 | 0.0022 | 0.0105 | 0.1 | 0.00475 | 0.0006 |  | 0.29 | 189.36 | 17950 | 99.49
[16 empty] | 1333 |  | P24 | 0.3 | 0.14 | 0.04 | 0.0036 | 0.009 | 0.07 | 0.0047 | 0.0008 |  | 0.34 | 94.68
[16 empty] | 1335 |  | P24 | 0.28 | 0.15 | 0.08 | 0.0008 | 0.012 | 0.13 | 0.0048 | 0.0004 |  | 0.24 | 94.68
70 | 2022-02-16 06:28 | 2022-02-26 09:40 | PROD | 1 | 81190 | 38 | 2 | 0 | 1 | 1 | 1.4 | 1 | 1.2 | 5.3 | 6.7 |  |  | HMG 3 | 0.1725 | 0.13 | 0.12 | 0.0006 | 0.009 | 0.11 | 0.003125 | 0.000575 |  | 0.265 | 189.36 | 18587 | 100.77
[16 empty] | 3052 |  | P4 | 0.17 | 0.11 | 0.1 | 0.0006 | 0.008 | 0.1 | 0.0031 | 0.0005 |  | 0.27 | 94.68
[16 empty] | 4257 |  | P4 | 0.13 | 0.12 | 0.13 | 0.0006 | 0.009 | 0.13 | 0.003 | 0.0006 |  | 0.26 | 47.34
[16 empty] | 4258 |  | P4 | 0.22 | 0.18 | 0.15 | 0.0006 | 0.011 | 0.11 | 0.0033 | 0.0007 |  | 0.26 | 47.34
26 | 2022-02-16 14:57 | 2022-03-01 15:53 | PROD | 2 | 93115 | 45 | 0 | 1 | 0 | 1 | 1.4 | 1 | 1.2 | 4.6 | 9.9 |  |  | HMG 3 | 0.23 | 0.1525 | 0.1 | 0.0006 | 0.01075 | 0.1 | 0.00415 | 0.00055 |  | 0.3075 | 189.36 | 27166 | 99.16
[16 empty] | 3025 |  | P4 | 0.22 | 0.17 | 0.08 | 0.0006 | 0.012 | 0.09 | 0.0043 | 0.0009 |  | 0.29 | 47.34
[16 empty] | 4246 |  | P24 | 0.3 | 0.16 | 0.08 | 0.0006 | 0.015 | 0.07 | 0.0057 | 0.0007 |  | 0.46 | 47.34
[16 empty] | 4245 |  | P4 | 0.2 | 0.14 | 0.12 | 0.0006 | 0.008 | 0.12 | 0.0033 | 0.0003 |  | 0.24 | 94.68
33 | 2022-02-16 14:58 | 2022-02-28 01:56 | PROD | 2 | 91299 | 44 | 0 | 0 | 0 | 1 | 1.4 | 1 | 1.4 | 3.9 | 10.6 |  |  | HMG 2 | 0.275 | 0.17 | 0.17 | 0.0006 | 0.011 | 0.09 | 0.003725 | 0.00025 |  | 0.2575 | 189.36 | 26418 | 99.16
[16 empty] | 4241 |  | P4 | 0.29 | 0.17 | 0.11 | 0.0006 | 0.008 | 0.09 | 0.0032 | 0.0004 |  | 0.28 | 47.34
[16 empty] | 4246 |  | P4 | 0.27 | 0.17 | 0.19 | 0.0006 | 0.012 | 0.09 | 0.0039 | 0.0002 |  | 0.25 | 142.02
72 | 2022-02-16 19:58 | 2022-03-01 11:12 | PROD | 2 | 96106 | 2 | 0 | 1 | 46 | 1 | 1.4 | 1 | 1.4 | 5.3 | 7.6 |  |  | HL 3 | 0.05425 | 0.0235 | 0.13825 |  | 0.005275 | 0.127 | 0.00035 | 0.004175 | 0.002575 |  | 189.36 | 27333 | 96.07
[16 empty] | 1267 | A1/267 | HL | 0.036 | 0.026 | 0.18 |  | 0.0047 | 0.11 | 0.0002 | 0.0019 | 0.0018 |  | 47.34
[16 empty] | 1270 | A1/270 | HL | 0.064 | 0.024 | 0.118 |  | 0.0058 | 0.143 | 0.0004 | 0.0057 | 0.0027 |  | 94.68
[16 empty] | 1271 | A1/271 | HL | 0.053 | 0.02 | 0.137 |  | 0.0048 | 0.112 | 0.0004 | 0.0034 | 0.0031 |  | 47.34
71 | 2022-02-16 22:37 | 2022-02-27 06:16 | PROD | 1 | 80833 | 36 | 0 | 3 | 0 | 1 | 1.4 | 1 | 1.4 | 4.9 | 5.9 |  |  | HMG 2 | 0.2275 | 0.145 | 0.1275 | 0.0006 | 0.009 | 0.11 | 0.003075 | 0.000525 |  | 0.27 | 189.36 | 18831 | 98.28
[16 empty] | 4259 |  | P4 | 0.26 | 0.16 | 0.11 | 0.0006 | 0.008 | 0.11 | 0.003 | 0.0005 |  | 0.28 | 142.02
[16 empty] | 3057 |  | P4 | 0.13 | 0.1 | 0.18 | 0.0006 | 0.012 | 0.11 | 0.0033 | 0.0006 |  | 0.24 | 47.34
55 | 2022-02-16 23:04 | 2022-03-01 02:53 | PROD | 2 | 96857 | 38 | 9 | 3 | 0 | 1 | 1.4 | 1 | 1.3 | 4.1 | 8.4 |  |  | HMG 2 | 0.335 | 0.105 | 0.1175 | 0.00075 | 0.00825 | 0.1 | 0.00325 | 0.000325 |  | 0.2875 | 189.36 | 27329 | 99.32
[16 empty] | 3045 |  | P4 | 0.41 | 0.12 | 0.11 | 0.0006 | 0.009 | 0.13 | 0.0034 | 0.0004 |  | 0.31 | 47.34
[16 empty] | 4248 |  | P4 | 0.31 | 0.1 | 0.12 | 0.0008 | 0.008 | 0.09 | 0.0032 | 0.0003 |  | 0.28 | 142.02
30 | 2022-02-17 00:10 | 2022-02-27 17:23 | PROD | 1 | 77004 | 39 | 0 | 0 | 0 | 1 | 1.4 | 1 | 1.3 | 5 | 6.5 |  |  | HMG 3 | 0.1875 | 0.12 | 0.1425 | 0.0006 | 0.01 | 0.1075 | 0.003125 | 0.000475 |  | 0.26 | 189.36 | 18052 | 98.78
[16 empty] | 3054 |  | P4 | 0.23 | 0.12 | 0.1 | 0.0006 | 0.008 | 0.1 | 0.0029 | 0.0002 |  | 0.28 | 47.34
[16 empty] | 4259 |  | P4 | 0.26 | 0.16 | 0.11 | 0.0006 | 0.008 | 0.11 | 0.003 | 0.0005 |  | 0.28 | 47.34
[16 empty] | 3057 |  | P4 | 0.13 | 0.1 | 0.18 | 0.0006 | 0.012 | 0.11 | 0.0033 | 0.0006 |  | 0.24 | 94.68
63 | 2022-02-17 06:22 | 2022-02-26 14:15 | PROD | 1 | 74621 | 38 | 0 | 2 | 0 | 1 | 1.4 | 1 | 1.3 | 4.4 | 6.2 |  |  | HMG 4 | 0.2815 | 0.1425 | 0.0775 | 0.0006 | 0.0067 | 0.0965 | 0.002865 | 0.00051 |  | 0.3065 | 189.36 | 17175 | 98.6
[16 empty] | 4251 |  | P4 | 0.34 | 0.15 | 0.09 | 0.0006 | 0.007 | 0.16 | 0.003 | 0.0006 |  | 0.29 | 18.936
[16 empty] | 4254 |  | P4 | 0.35 | 0.15 | 0.04 | 0.0006 | 0.005 | 0.07 | 0.0026 | 0.0005 |  | 0.35 | 75.744
[16 empty] | 3052 |  | P4 | 0.17 | 0.11 | 0.1 | 0.0006 | 0.008 | 0.1 | 0.0031 | 0.0005 |  | 0.27 | 47.34
[16 empty] | 4259 |  | P4 | 0.26 | 0.16 | 0.11 | 0.0006 | 0.008 | 0.11 | 0.003 | 0.0005 |  | 0.28 | 47.34
22 | 2022-02-17 06:27 | 2022-02-27 09:57 | PROD | 1 | 80564 | 39 | 0 | 3 | 0 | 1 | 1.4 | 1 | 1.3 | 4.9 | 6.3 |  |  | HMG 3 | 0.185 | 0.135 | 0.155 | 0.0006 | 0.01075 | 0.11 | 0.003225 | 0.0006 |  | 0.255 | 189.36 | 19453 | 98.63
[16 empty] | 4258 |  | P4 | 0.22 | 0.18 | 0.15 | 0.0006 | 0.011 | 0.11 | 0.0033 | 0.0007 |  | 0.26 | 47.34
[16 empty] | 4259 |  | P4 | 0.26 | 0.16 | 0.11 | 0.0006 | 0.008 | 0.11 | 0.003 | 0.0005 |  | 0.28 | 47.34
[16 empty] | 3057 |  | P4 | 0.13 | 0.1 | 0.18 | 0.0006 | 0.012 | 0.11 | 0.0033 | 0.0006 |  | 0.24 | 94.68
80 | 2022-02-17 11:56 | 2022-03-01 00:59 | PROD | 2 | 90281 | 44 | 0 | 3 | 0 | 1 | 1.4 | 1 | 1.2 | 3.7 | 10.8 |  |  | HMG 2 | 0.335 | 0.15 | 0.08 | 0.0006 | 0.009 | 0.085 | 0.004225 | 0.000475 |  | 0.2725 | 189.36 | 25721 | 98.42
[16 empty] | 3035 |  | P4 | 0.31 | 0.16 | 0.07 | 0.0006 | 0.009 | 0.07 | 0.0045 | 0.0005 |  | 0.26 | 142.02
[16 empty] | 3045 |  | P4 | 0.41 | 0.12 | 0.11 | 0.0006 | 0.009 | 0.13 | 0.0034 | 0.0004 |  | 0.31 | 47.34
95 | 2022-02-17 15:06 | 2022-03-01 07:29 | PROD | 2 | 92012 | 45 | 0 | 2 | 0 | 1 | 1.4 | 1 | 1.5 | 4.2 | 8.6 |  |  | HMG 2 | 0.3475 | 0.1 | 0.1125 | 0.00065 | 0.00875 | 0.0975 | 0.003575 | 0.000375 |  | 0.2575 | 189.36 | 26543 | 98.19
[16 empty] | 4248 |  | P4 | 0.31 | 0.1 | 0.12 | 0.0008 | 0.008 | 0.09 | 0.0032 | 0.0003 |  | 0.28 | 47.34
[16 empty] | 3046 |  | P4 | 0.36 | 0.1 | 0.11 | 0.0006 | 0.009 | 0.1 | 0.0037 | 0.0004 |  | 0.25 | 142.02
52 | 2022-02-17 20:17 | 2022-03-01 22:04 | PROD | 2 | 96764 | 42 | 0 | 4 | 1 | 1 | 1.4 | 1 | 1.2 | 4.5 | 7.2 |  |  | HMG 2 | 0.325 | 0.14 | 0.095 | 0.0006 | 0.009 | 0.11 | 0.0031 | 0.0005 |  | 0.2575 | 189.36 | 28068 | 99.7
[16 empty] | 4249 |  | P4 | 0.33 | 0.14 | 0.09 | 0.0006 | 0.009 | 0.12 | 0.0031 | 0.0005 |  | 0.26 | 142.02
[16 empty] | 3047 |  | P4 | 0.31 | 0.14 | 0.11 | 0.0006 | 0.009 | 0.08 | 0.0031 | 0.0005 |  | 0.25 | 47.34
34 | 2022-02-17 22:28 | 2022-02-27 14:20 | PROD | 1 | 75812 | 38 | 0 | 2 | 0 | 1 | 1.4 | 1 | 1.4 | 4.8 | 7 | 4260 |  | HMG 1 | 0.43 | 0.14 | 0.1 | 0.0006 | 0.01 | 0.13 | 0.003 | 0.0009 |  | 0.27 | 189.36 | 17899 | 96.48
93 | 2022-02-17 23:33 | 2022-03-02 00:02 | PROD | 2 | 92263 | 47 | 0 | 2 | 0 | 0 | 0 | 0 | 0 | 0 | 0 |  |  | HMG 2 | 0.3125 | 0.1475 | 0.075 | 0.0006 | 0.00825 | 0.1125 | 0.003125 | 0.000425 |  | 0.275 | 189.36 | 29070 | 95.71
[16 empty] | 3036 |  | P4 | 0.26 | 0.17 | 0.03 | 0.0006 | 0.006 | 0.09 | 0.0032 | 0.0002 |  | 0.32 | 47.34
[16 empty] | 4249 |  | P4 | 0.33 | 0.14 | 0.09 | 0.0006 | 0.009 | 0.12 | 0.0031 | 0.0005 |  | 0.26 | 142.02
25 | 2022-02-18 00:44 | 2022-03-02 14:21 | PROD | 1 | 87033 | 40 | 0 | 3 | 0 | 0 | 0 | 0 | 0 | 0 | 0 |  |  | HMG 3 | 0.3325 | 0.1375 | 0.1025 | 0.0006 | 0.0095 | 0.1125 | 0.002975 | 0.000725 |  | 0.265 | 189.36 | 21420 | 97.65
[16 empty] | 3054 |  | P4 | 0.23 | 0.12 | 0.1 | 0.0006 | 0.008 | 0.1 | 0.0029 | 0.0002 |  | 0.28 | 47.34
[16 empty] | 4260 |  | P4 | 0.43 | 0.14 | 0.1 | 0.0006 | 0.01 | 0.13 | 0.003 | 0.0009 |  | 0.27 | 94.68
[16 empty] | 3058 |  | P4 | 0.24 | 0.15 | 0.11 | 0.0006 | 0.01 | 0.09 | 0.003 | 0.0009 |  | 0.24 | 47.34
57 | 2022-02-18 06:28 | 2022-02-27 14:18 | PROD | 1 | 75141 | 38 | 0 | 2 | 0 | 1 | 1.4 | 1 | 1.4 | 4.9 | 7.4 |  |  | HMG 2 | 0.24 | 0.085 | 0.1075 | 0.001125 | 0.012 | 0.0975 | 0.00485 | 0.0004 |  | 0.24 | 189.36 | 17084 | 99.03
[16 empty] | 1334 |  | P24 | 0.25 | 0.09 | 0.09 | 0.0013 | 0.011 | 0.09 | 0.0048 | 0.0004 |  | 0.27 | 142.02
[16 empty] | 1337 |  | P24 | 0.21 | 0.07 | 0.16 | 0.0006 | 0.015 | 0.12 | 0.005 | 0.0004 |  | 0.15 | 47.34
46 | 2022-02-18 06:32 | 2022-02-27 14:20 | PROD | 1 | 75186 | 37 | 0 | 3 | 0 | 1 | 1.4 | 1 | 1.3 | 4.4 | 7.5 |  |  | HMG 2 | 0.225 | 0.1425 | 0.1175 | 0.0006 | 0.01075 | 0.135 | 0.002925 | 0.001125 |  | 0.24 | 189.36 | 18531 | 99.03
[16 empty] | 3058 |  | P4 | 0.24 | 0.15 | 0.11 | 0.0006 | 0.01 | 0.09 | 0.003 | 0.0009 |  | 0.24 | 47.34
[16 empty] | 4261 |  | P4 | 0.22 | 0.14 | 0.12 | 0.0006 | 0.011 | 0.15 | 0.0029 | 0.0012 |  | 0.24 | 142.02
50 | 2022-02-18 14:21 | 2022-03-02 10:59 | PROD | 2 | 94910 | 48 | 0 | 2 | 0 | 0 | 0 | 0 | 0 | 0 | 0 |  |  | HMG 2 | 0.3225 | 0.1225 | 0.1175 | 0.0006 | 0.0105 | 0.1 | 0.003325 | 0.000325 |  | 0.2725 | 189.36 | 26466 | 99.3
[16 empty] | 3046 |  | P4 | 0.36 | 0.1 | 0.11 | 0.0006 | 0.009 | 0.1 | 0.0037 | 0.0004 |  | 0.25 | 47.34
[16 empty] | 4250 |  | P4 | 0.31 | 0.13 | 0.12 | 0.0006 | 0.011 | 0.1 | 0.0032 | 0.0003 |  | 0.28 | 142.02
74 | 2022-02-18 20:26 | 2022-03-03 02:52 | PROD | 2 | [13 empty] | HMG 2 | 0.22 | 0.155 | 0.13 | 0.0006 | 0.0095 | 0.095 | 0.00335 | 0.00045 |  | 0.24 | 189.36 | 26302
[16 empty] | 3047 |  | P4 | 0.31 | 0.14 | 0.11 | 0.0006 | 0.009 | 0.08 | 0.0031 | 0.0005 |  | 0.25 | 94.68
[16 empty] | 3048 |  | P4 | 0.13 | 0.17 | 0.15 | 0.0006 | 0.01 | 0.11 | 0.0036 | 0.0004 |  | 0.23 | 94.68
81 | 2022-02-18 22:59 | 2022-02-28 06:28 | PROD | 1 | 74573 | 36 | 0 | 3 | 0 | 1 | 1.4 | 1 | 1.4 | 3.9 | 6.2 |  |  | HMG 2 | 0.2125 | 0.1325 | 0.1275 | 0.0006 | 0.01025 | 0.105 | 0.003125 | 0.000825 |  | 0.27 | 189.36 | 17652 | 98.53
[16 empty] | 4261 |  | P4 | 0.22 | 0.14 | 0.12 | 0.0006 | 0.011 | 0.15 | 0.0029 | 0.0012 |  | 0.24 | 47.34
[16 empty] | 3059 |  | P4 | 0.21 | 0.13 | 0.13 | 0.0006 | 0.01 | 0.09 | 0.0032 | 0.0007 |  | 0.28 | 142.02
41 | 2022-02-18 23:04 | 2022-02-28 09:26 | PROD | 1 | 75756 | 36 | 0 | 3 | 0 | 1 | 1.4 | 1 | 1.2 | 4.5 | 6.2 |  |  | HMG 2 | 0.2525 | 0.155 | 0.11 | 0.0006 | 0.0095 | 0.09 | 0.00305 | 0.000775 |  | 0.25 | 189.36 | 18296 | 98.48
[16 empty] | 4241 |  | P4 | 0.29 | 0.17 | 0.11 | 0.0006 | 0.008 | 0.09 | 0.0032 | 0.0004 |  | 0.28 | 47.34
[16 empty] | 3058 |  | P4 | 0.24 | 0.15 | 0.11 | 0.0006 | 0.01 | 0.09 | 0.003 | 0.0009 |  | 0.24 | 142.02
65 | 2022-02-19 06:32 | 2022-02-28 09:54 | PROD | 1 | 72845 | 35 | 0 | 5 | 0 | 1 | 1.4 | 1 | 1.2 | 4.7 | 5.3 | 4262 |  | HMG 1 | 0.35 | 0.15 | 0.08 | 0.0006 | 0.009 | 0.06 | 0.0032 | 0.0009 |  | 0.3 | 189.36 | 16784 | 98.8
45 | 2022-02-19 06:34 | 2022-03-01 14:18 | PROD | 1 | 81130 | 35 | 0 | 7 | 0 | 1 | 1.4 | 1 | 1.4 | 4.4 | 7 |  |  | HMG 2 | 0.292 | 0.1265 | 0.1295 | 0.0007 | 0.0126 | 0.11 | 0.004925 | 0.00056 |  | 0.237 | 189.36 | 20452 | 96.61
[16 empty] | 1341 |  | P24 | 0.24 | 0.12 | 0.11 | 0.0007 | 0.01 | 0.11 | 0.0046 | 0.0003 |  | 0.25 | 66.276
[16 empty] | 1343 |  | P24 | 0.32 | 0.13 | 0.14 | 0.0007 | 0.014 | 0.11 | 0.0051 | 0.0007 |  | 0.23 | 123.084
79 | 2022-02-19 22:04 | 2022-03-03 06:25 | PROD | 1 | [13 empty] | HMG 2 | 0.23 | 0.1425 | 0.11 | 0.0006 | 0.00675 | 0.0825 | 0.00305 | 0.0006 |  | 0.2775 | 189.36 | 20579
[16 empty] | 4262 |  | P4 | 0.35 | 0.15 | 0.08 | 0.0006 | 0.009 | 0.06 | 0.0032 | 0.0009 |  | 0.3 | 47.34
[16 empty] | 3060 |  | P4 | 0.19 | 0.14 | 0.12 | 0.0006 | 0.006 | 0.09 | 0.003 | 0.0005 |  | 0.27 | 142.02
36 | 2022-02-19 22:06 | 2022-03-02 06:26 | PROD | 1 | 82326 | 37 | 0 | 3 | 0 | 1 | 1.4 | 1 | 1.2 | 5.1 | 8 |  |  | HMG 2 | 0.185 | 0.165 | 0.17 | 0.0006 | 0.011 | 0.26 | 0.0035 | 0.0009 |  | 0.255 | 189.36 | 19575 | 97.76
[16 empty] | 3056 |  | P4 | 0.26 | 0.18 | 0.21 | 0.0006 | 0.012 | 0.42 | 0.0034 | 0.0005 |  | 0.25 | 94.68
[16 empty] | 4263 |  | P4 | 0.11 | 0.15 | 0.13 | 0.0006 | 0.01 | 0.1 | 0.0036 | 0.0013 |  | 0.26 | 94.68
20 | 2022-02-19 22:08 | 2022-03-01 06:32 | PROD | 1 | 75349 | 39 | 0 | 1 | 0 | 1 | 1.4 | 1 | 1.3 | 4.6 | 6.5 |  |  | HMG 2 | 0.2125 | 0.1325 | 0.1275 | 0.0006 | 0.01025 | 0.105 | 0.003125 | 0.000825 |  | 0.27 | 189.36 | 18406 | 99.09
[16 empty] | 4261 |  | P4 | 0.22 | 0.14 | 0.12 | 0.0006 | 0.011 | 0.15 | 0.0029 | 0.0012 |  | 0.24 | 47.34
[16 empty] | 3059 |  | P4 | 0.21 | 0.13 | 0.13 | 0.0006 | 0.01 | 0.09 | 0.0032 | 0.0007 |  | 0.28 | 142.02