## Inhibitory
Data | GODZINA | NaCl_przepływ_1_obieg | Klej_przepływ_1_obieg | Tiomocznik_przepływ_2_obieg | NaCl_przepływ_2_obieg | Klej_przepływ_2_obieg | Tiomocznik_przepływ_3_obieg | NaCl_przepływ_3_obieg | Klej_przepływ_3_obieg | Tiomocznik_przepływ_4_obieg | NaCl_przepływ_4_obieg | Klej_przepływ_4_obieg | Tiomocznik_przepływ_5_obieg | NaCl_przepływ_5_obieg | Klej_przepływ_5_obieg | Tiomocznik_przepływ_6_obieg | NaCl_przepływ_6_obieg | Klej_przepływ_6_obieg | Tiomocznik_przepływ_7_obieg | NaCl_przepływ_7_obieg | Klej_przepływ_7_obieg | Tiomocznik_przepływ_8_obieg | NaCl_przepływ_8_obieg | Klej_przepływ_8_obieg | Tiomocznik_przepływ_9_obieg | NaCl_przepływ_9_obieg | Klej_przepływ_9_obieg | Tiomocznik_przepływ_10_obieg | NaCl_przepływ_10_obieg | Klej_przepływ_10_obieg | Tiomocznik_przepływ_11_obieg | NaCl_przepływ_11_obieg | Klej_przepływ_11_obieg | Tiomocznik_przepływ_12_obieg | NaCl_przepływ_12_obieg | Klej_przepływ_12_obieg
2021-03-01 | 23 | 8.31 | 20.98 | 27.12 | 8.27 | 33.77 | 16.92 | 4.2 | 20.01 | 22.49 | 16.32 | 26.9 | 22.52 | 45.83 | 26.91 | 22.5 | 16.73 | 26.9 | 22.5 | 50 | 26.9 | 22.52 | 50.04 | 26.88 | 22.47 | 45.83 | 26.93 | 22.47 | 49.99 | 26.92 | 22.81 | 16.75 | 27.32 | 22.79 | 50.01 | 27.46
2021-03-01 | 22 | 8.3 | 21 | 27.1 | 8.3 | 33.8 | 16.9 | 4.2 | 20.02 | 22.55 | 16.32 | 26.91 | 22.52 | 45.8 | 26.9 | 22.5 | 16.67 | 26.9 | 22.52 | 50.01 | 26.89 | 22.49 | 50 | 26.91 | 22.53 | 45.78 | 26.9 | 22.47 | 49.98 | 26.91 | 22.79 | 16.68 | 27.27 | 22.8 | 50.01 | 27.44
2021-03-01 | 21 | 8.29 | 21.01 | 27.06 | 8.35 | 33.8 | 16.93 | 4.2 | 19.99 | 22.46 | 16.29 | 26.88 | 22.48 | 45.77 | 26.89 | 22.51 | 16.72 | 26.96 | 22.5 | 50 | 26.91 | 22.49 | 49.97 | 26.9 | 22.5 | 45.78 | 26.86 | 22.51 | 50 | 26.88 | 22.78 | 16.73 | 27.31 | 22.79 | 50.01 | 27.45
2021-03-01 | 20 | 8.31 | 20.99 | 27.14 | 8.27 | 33.85 | 16.91 | 4.2 | 20.02 | 22.52 | 16.28 | 26.92 | 22.52 | 45.82 | 26.88 | 22.51 | 16.69 | 26.88 | 22.49 | 49.99 | 26.86 | 22.53 | 49.99 | 26.88 | 22.5 | 45.85 | 26.91 | 22.51 | 50 | 26.93 | 22.81 | 16.7 | 27.3 | 22.78 | 49.97 | 27.45
2021-03-01 | 19 | 8.3 | 20.97 | 27.1 | 8.3 | 33.84 | 16.89 | 4.2 | 20.01 | 22.52 | 16.31 | 26.92 | 22.52 | 45.77 | 26.94 | 22.51 | 16.67 | 26.85 | 22.5 | 50.01 | 26.98 | 22.49 | 50 | 26.93 | 22.52 | 45.79 | 26.9 | 22.46 | 50 | 26.89 | 22.8 | 16.69 | 27.3 | 22.84 | 50 | 27.5
2021-03-01 | 18 | 8.3 | 21.05 | 27.09 | 8.33 | 33.86 | 16.91 | 4.19 | 19.98 | 22.47 | 16.3 | 26.87 | 22.46 | 45.83 | 26.86 | 22.49 | 16.71 | 26.93 | 22.51 | 50 | 26.85 | 22.53 | 50.02 | 26.9 | 22.51 | 45.8 | 26.93 | 22.53 | 50 | 26.92 | 22.82 | 16.73 | 27.29 | 22.8 | 50 | 27.53
2021-03-01 | 17 | 8.3 | 20.99 | 27.08 | 8.28 | 33.81 | 16.91 | 4.19 | 20.02 | 22.5 | 16.28 | 26.88 | 22.55 | 45.79 | 26.93 | 22.51 | 16.7 | 26.98 | 22.49 | 50 | 26.9 | 22.5 | 50.01 | 26.93 | 22.5 | 45.78 | 26.9 | 22.55 | 50.01 | 26.89 | 22.81 | 16.68 | 27.28 | 22.78 | 50 | 27.54
2021-03-01 | 16 | 8.3 | 20.99 | 27.11 | 8.3 | 33.81 | 16.93 | 4.2 | 20.01 | 22.5 | 16.31 | 26.9 | 22.45 | 45.79 | 26.91 | 22.5 | 16.71 | 26.89 | 22.51 | 50 | 26.98 | 22.48 | 49.96 | 26.92 | 22.53 | 45.78 | 26.9 | 22.49 | 49.99 | 26.89 | 22.81 | 16.68 | 27.3 | 22.81 | 49.98 | 27.52
2021-03-01 | 15 | 8.3 | 21.02 | 27.11 | 8.31 | 33.8 | 16.87 | 4.2 | 20 | 22.53 | 16.3 | 26.94 | 22.52 | 45.8 | 26.87 | 22.52 | 16.7 | 26.93 | 22.5 | 50.01 | 26.87 | 22.51 | 50.04 | 26.91 | 22.5 | 45.85 | 26.91 | 22.52 | 50.03 | 26.88 | 22.8 | 16.73 | 27.34 | 22.78 | 50.02 | 27.54
2021-03-01 | 14 | 8.3 | 20.97 | 27.11 | 8.31 | 33.76 | 16.9 | 4.2 | 19.98 | 22.5 | 16.32 | 26.93 | 22.51 | 45.81 | 26.88 | 22.51 | 16.67 | 26.91 | 22.52 | 49.99 | 26.95 | 22.52 | 49.98 | 26.89 | 22.46 | 45.79 | 26.88 | 22.47 | 50.01 | 26.9 | 22.81 | 16.68 | 27.28 | 22.8 | 50.02 | 27.51
2021-03-01 | 13 | 8.31 | 14.34 | 27.09 | 8.3 | 33.8 | 16.92 | 4.2 | 13.5 | 22.46 | 16.3 | 17.96 | 22.51 | 45.78 | 18.58 | 22.5 | 16.75 | 18.3 | 22.48 | 50.01 | 18.76 | 22.47 | 49.98 | 18.15 | 22.54 | 45.79 | 17.74 | 22.51 | 50 | 17.71 | 22.78 | 16.7 | 17.92 | 22.81 | 49.98 | 27.5
2021-03-01 | 12 | 8.29 | 11.67 | 27.09 | 8.31 | 33.78 | 16.88 | 4.2 | 11.24 | 22.52 | 16.29 | 15.09 | 22.45 | 45.83 | 15.88 | 22.5 | 16.65 | 15.71 | 22.52 | 50 | 16.3 | 22.49 | 50 | 15.74 | 22.47 | 45.82 | 15.37 | 22.48 | 50.02 | 15.43 | 22.81 | 16.73 | 15.66 | 22.86 | 50.03 | 27.54
2021-03-01 | 11 | 8.3 | 21 | 27.08 | 8.31 | 33.79 | 16.89 | 4.19 | 20.01 | 22.51 | 16.33 | 26.91 | 22.52 | 45.81 | 26.9 | 22.5 | 16.74 | 26.88 | 22.48 | 50 | 27 | 22.39 | 50.05 | 26.93 | 22.49 | 45.81 | 26.97 | 22.12 | 48.58 | 26.92 | 22.81 | 16.66 | 27.28 | 22.79 | 50.04 | 27.56
2021-03-01 | 10 | 8.3 | 21 | 27.11 | 31.61 | 33.8 | 16.93 | 8.05 | 20 | 22.48 | 32.28 | 26.91 | 22.51 | 41.88 | 26.89 | 22.51 | 40.46 | 26.9 | 22.51 | 41.99 | 26.91 | 22.48 | 41.95 | 26.89 | 22.53 | 41.77 | 26.88 | 22.49 | 33.84 | 26.9 | 22.8 | 33.04 | 27.31 | 22.79 | 33.54 | 27.51
2021-03-01 | 9 | 8.3 | 20.98 | 27.09 | 33.3 | 33.81 | 16.9 | 8.3 | 20.01 | 22.48 | 33.29 | 26.91 | 22.45 | 41.72 | 26.92 | 22.5 | 41.68 | 26.91 | 22.5 | 41.7 | 26.9 | 22.52 | 41.67 | 26.95 | 22.47 | 41.72 | 26.91 | 22.52 | 33.27 | 26.9 | 22.77 | 33.3 | 27.3 | 22.85 | 33.3 | 27.51
2021-03-01 | 8 | 8.3 | 21.02 | 27.09 | 33.27 | 33.87 | 16.9 | 8.3 | 19.99 | 22.52 | 33.27 | 26.89 | 22.51 | 41.71 | 26.9 | 22.5 | 41.74 | 26.85 | 22.49 | 41.69 | 26.85 | 22.49 | 41.69 | 26.87 | 22.54 | 41.68 | 26.9 | 22.47 | 33.31 | 26.92 | 22.79 | 33.28 | 27.3 | 22.79 | 33.29 | 27.5
2021-03-01 | 7 | 8.29 | 21 | 27.14 | 33.3 | 33.81 | 16.9 | 8.3 | 20 | 22.48 | 33.31 | 26.88 | 22.51 | 41.7 | 26.87 | 22.5 | 41.69 | 26.91 | 22.52 | 41.7 | 26.84 | 22.5 | 41.72 | 26.93 | 22.51 | 41.72 | 26.93 | 22.53 | 33.31 | 26.88 | 22.8 | 33.3 | 27.32 | 22.78 | 33.34 | 27.61
2021-03-01 | 6 | 8.3 | 20.99 | 27.08 | 33.3 | 33.77 | 16.9 | 8.31 | 20 | 22.53 | 33.33 | 26.92 | 22.52 | 41.68 | 26.92 | 22.49 | 41.67 | 26.99 | 22.5 | 41.71 | 26.84 | 22.48 | 41.7 | 26.92 | 22.51 | 41.69 | 26.87 | 22.47 | 33.25 | 26.91 | 22.82 | 33.28 | 27.27 | 22.76 | 33.26 | 27.69
2021-03-01 | 5 | 8.31 | 21 | 27.09 | 33.31 | 33.8 | 16.5 | 8.29 | 19.5 | 22.01 | 33.29 | 26.3 | 22 | 41.72 | 26.33 | 22.03 | 41.71 | 26.33 | 21.99 | 41.69 | 26.28 | 22.01 | 41.69 | 26.28 | 21.98 | 41.67 | 26.29 | 22.03 | 33.32 | 26.28 | 22.78 | 33.32 | 27.33 | 22.84 | 33.33 | 27.68
2021-03-01 | 4 | 8.3 | 20.99 | 27.13 | 33.28 | 33.74 | 16.53 | 8.31 | 19.54 | 21.97 | 33.29 | 26.29 | 22 | 41.69 | 26.32 | 22 | 41.72 | 26.32 | 22.02 | 41.7 | 26.32 | 21.99 | 41.74 | 26.31 | 22.04 | 41.71 | 26.3 | 21.96 | 33.31 | 26.32 | 22.77 | 33.29 | 27.3 | 22.77 | 33.31 | 27.69
2021-03-01 | 3 | 8.31 | 20.98 | 27.09 | 33.3 | 33.74 | 16.5 | 8.3 | 19.48 | 22 | 33.33 | 26.33 | 22.02 | 41.71 | 26.31 | 22 | 41.7 | 26.3 | 22 | 41.71 | 26.26 | 22.02 | 41.67 | 26.26 | 21.99 | 41.69 | 26.32 | 22.05 | 33.3 | 26.31 | 22.81 | 33.27 | 27.28 | 22.83 | 33.27 | 27.66
2021-03-01 | 2 | 8.31 | 21.02 | 27.1 | 33.33 | 33.76 | 16.48 | 8.3 | 19.5 | 22.01 | 33.27 | 26.32 | 22.02 | 41.74 | 26.25 | 22 | 41.69 | 26.3 | 21.98 | 41.7 | 26.35 | 22 | 41.69 | 26.33 | 22 | 41.65 | 26.27 | 21.96 | 33.29 | 26.28 | 22.81 | 33.34 | 27.31 | 22.8 | 33.33 | 27.61
2021-03-01 | 1 | 8.31 | 20.97 | 27.12 | 33.27 | 33.76 | 16.51 | 8.29 | 19.52 | 22.03 | 33.32 | 26.27 | 21.95 | 41.68 | 26.31 | 21.99 | 41.74 | 26.3 | 22.02 | 41.71 | 26.31 | 22.02 | 41.74 | 26.29 | 21.96 | 41.74 | 26.34 | 22.02 | 33.32 | 26.3 | 22.78 | 33.26 | 27.31 | 22.78 | 33.29 | 27.6
2021-03-01 | 0 | 8.29 | 21.03 | 27.08 | 33.33 | 33.86 | 16.51 | 8.3 | 19.48 | 21.95 | 33.32 | 26.31 | 22.05 | 41.72 | 26.31 | 21.99 | 41.71 | 26.26 | 22 | 41.69 | 26.34 | 22 | 41.71 | 26.23 | 22.05 | 41.7 | 26.29 | 21.99 | 33.3 | 26.32 | 22.81 | 33.33 | 27.26 | 22.78 | 33.27 | 27.59