## Grupy produkcyjne
NUMER GRUPY | DATA ZAŁĄCZENIA GRUPY | DATA WYŁĄCZENIA GRUPY | TRYB | CYKL | MASA GRUPY | Klasyfikacja jakościowa katod |  |  |  | Analiza chemiczna katod | [5 empty] | ZRÓDLO WYTOPU | Analiza chemiczna anod | [9 empty] | MASA WYTOPU | ENERGIA | WYDAJNOŚĆ
[6 empty] | HMG-S | Cu- CATH 1 Z | Cu-CATH 2 | Katody niesklasyfikowane | ANALIZA Pb | ANALIZA Fe | ANALIZA Ni | ANALIZA Zn | ANALIZA S | ANALIZA Ag |  | ANALIZA Pb | ANALIZA As | ANALIZA Ni | ANALIZA S | ANALIZA Sb | ANALIZA O2 | ANALIZA Bi | ANALIZA Sn | ANALIZA Zn | ANALIZAAg
| rrrr-mm-dd | rrrr-mm-dd |  |  | [kg] | [stosy] | [stosy] | [stosy] | [sztuki] | [ppm] | [ppm] | [ppm] | [ppm] | [ppm] | [ppm] |  | [%] | [%] | [%] | [%] | [%] | [%] | [%] | [%] | [%] | [%] | [Mg] | [kWh] | [%]
44 | 2021-03-01 04:57 | 2021-03-11 05:57 | PROD | 1 | 78295 | 38 | 0 | 4 | 0 | 1 | 1.4 | 1 | 1.3 | 4.5 | 7.3 | HMG 1 | 0.27 | 0.16 | 0.09 | 0.0006 | 0.017 | 0.06 | 0.0043 | 0.0011 |  | 0.28 | 189.36 | 18077 | 95.99
65 | 2021-03-01 12:02 | 2021-03-13 18:28 | PROD | 2 | 97053 | 41 | 0 | 6 | 0 | 1 | 1.4 | 1 | 1.9 | 4.4 | 8.5 | HL 4 | 0.1639961 | 0.07247342 | 0.2040211 |  | 0.009449789 | 0.05315161 | 0.0001499971 | 0.006075155 | 0.007650159 |  | 189.849 | 27014 | 99.4
46 | 2021-03-01 15:06 | 2021-03-13 04:50 | PROD | 2 | 92272 | 45 | 0 | 2 | 0 | 1 | 1.4 | 1 | 1.6 | 5.1 | 8.9 | HMG 2 | 0.155 | 0.1225 | 0.09 | 0.0006 | 0.0075 | 0.1125 | 0.004425 | 0.0005 |  | 0.275 | 189.36 | 27351 | 98.51
81 | 2021-03-01 15:08 | 2021-03-13 11:00 | PROD | 2 | 96073 | 45 | 0 | 1 | 0 | 1 | 1.4 | 1 | 1.8 | 4.8 | 10.1 | HMG 3 | 0.407 | 0.1775 | 0.118 | 0.0006 | 0.0108 | 0.128 | 0.00466 | 0.0009 |  | 0.2645 | 189.36 | 28133 | 99.01
85 | 2021-03-01 20:50 | 2021-03-12 17:21 | PROD | 1 | 84553 | 36 | 0 | 8 | 0 | 1 | 1.4 | 1 | 1.4 | 5.2 | 6.7 | HMG 1 | 0.57 | 0.14 | 0.09 | 0.0007 | 0.014 | 0.1 | 0.0048 | 0.0014 |  | 0.3 | 189.36 | 20461 | 95.05
27 | 2021-03-01 22:10 | 2021-03-12 05:57 | PROD | 1 | 81569 | 39 | 0 | 2 | 0 | 1 | 1.4 | 1 | 1.2 | 6 | 7.6 | HMG 2 | 0.2775 | 0.1625 | 0.09 | 0.0006 | 0.01275 | 0.105 | 0.00425 | 0.00065 |  | 0.2875 | 189.36 | 19364 | 98.33
32 | 2021-03-01 23:10 | 2021-03-11 14:02 | PROD | 1 | 75935 | 37 | 0 | 2 | 0 | 1 | 2.4 | 1 | 1.2 | 6.3 | 6.5 | HMG 4 | 0.2375 | 0.1325 | 0.095 | 0.0006 | 0.01375 | 0.0925 | 0.0042 | 0.0011 |  | 0.29 | 189.36 | 18210 | 97.68
38 | 2021-03-02 12:14 | 2021-03-13 01:52 | PROD | 2 | 85313 | 40 | 0 | 1 | 0 | 1 | 1.4 | 1 | 1.2 | 6.4 | 9.6 | HMG 2 | 0.155 | 0.15 | 0.115 | 0.0006 | 0.01025 | 0.0875 | 0.0046 | 0.000275 |  | 0.3 | 189.36 | 24564 | 99.35
31 | 2021-03-02 14:47 | 2021-03-14 02:03 | PROD | 2 | 91160 | 45 | 0 | 1 | 0 | 1 | 1.4 | 1 | 2 | 5.6 | 9.3 | HMG 2 | 0.2175 | 0.14 | 0.1 | 0.0006 | 0.0055 | 0.11 | 0.00425 | 0.000275 |  | 0.2975 | 189.36 | 25943 | 98.97
54 | 2021-03-02 19:36 | 2021-03-14 01:56 | PROD | 2 | 90359 | 43 | 0 | 1 | 0 | 1 | 1.4 | 1 | 1.9 | 5 | 8.9 | HMG 3 | 0.3175 | 0.145 | 0.14 | 0.0006 | 0.01375 | 0.11 | 0.004825 | 0.0007 |  | 0.2675 | 189.36 | 26168 | 99.4
36 | 2021-03-02 22:04 | 2021-03-12 13:56 | PROD | 1 | 74820 | 40 | 0 | 4 | 0 | 1 | 1.4 | 1 | 1.5 | 5.6 | 6.3 | HMG 2 | 0.305 | 0.15 | 0.07 | 0.0006 | 0.0105 | 0.105 | 0.0044 | 0.00065 |  | 0.295 | 189.36 | 17183 | 95.36
72 | 2021-03-02 22:05 | 2021-03-12 09:15 | PROD | 1 | 74264 | 38 | 0 | 2 | 0 | 1 | 1.4 | 1 | 1.2 | 5.5 | 6.9 | HMG 2 | 0.27 | 0.14 | 0.06 | 0.0006 | 0.009 | 0.095 | 0.00435 | 0.0004 |  | 0.31 | 189.36 | 16789 | 97.67
61 | 2021-03-02 23:01 | 2021-03-14 09:02 | PROD | 2 | 91628 | 44 | 0 | 0 | 0 | 1 | 1.4 | 1 | 1.3 | 4.5 | 9.8 | HMG 3 | 0.22 | 0.1325 | 0.0875 | 0.0006 | 0.009 | 0.1025 | 0.004425 | 0.000625 |  | 0.2925 | 189.36 | 27151 | 99.61
37 | 2021-03-03 02:20 | 2021-03-13 06:14 | PROD | 1 | 80168 | 40 | 0 | 2 | 0 | 1 | 1.4 | 1 | 1.4 | 5.5 | 7 | HMG 3 | 0.2575 | 0.145 | 0.0625 | 0.0006 | 0.01125 | 0.0825 | 0.0044 | 0.000475 |  | 0.3125 | 189.36 | 19681 | 98.69
18 | 2021-03-03 06:57 | 2021-03-13 09:13 | PROD | 1 | 80210 | 42 | 0 | 2 | 0 | 1 | 1.4 | 1 | 1.6 | 5 | 5.6 | HMG 4 | 0.2805 | 0.141 | 0.0925 | 0.0006 | 0.01045 | 0.1155 | 0.004025 | 0.000655 |  | 0.211 | 189.36 | 18718 | 99.02
96 | 2021-03-03 12:11 | 2021-03-15 15:58 | PROD | 2 | 98519 | 45 | 0 | 2 | 0 | 1 | 1.4 | 1 | 1.2 | 7.1 | 9.2 | HMG 2 | 0.208 | 0.1395 | 0.0765 | 0.0006 | 0.01235 | 0.1495 | 0.004135 | 0.00057 |  | 0.214 | 189.36 | 28346 | 98.89
56 | 2021-03-03 19:45 | 2021-03-15 01:56 | PROD | 2 | 90173 | 46 | 0 | 1 | 0 | 1 | 1.4 | 1 | 1.3 | 4.9 | 9 | HMG 2 | 0.305 | 0.1275 | 0.09 | 0.0006 | 0.0105 | 0.0725 | 0.005225 | 0.0011 |  | 0.2875 | 189.36 | 25163 | 99.6
13 | 2021-03-03 22:05 | 2021-03-14 14:16 | PROD | 1 | 79455 | 39 | 0 | 1 | 0 | 1 | 1.4 | 1 | 1.3 | 6.1 | 7.4 | HMG 1 | 0.32 | 0.16 | 0.1 | 0.0006 | 0.01 | 0.11 | 0.0041 | 0.0006 |  | 0.28 | 189.36 | 19225 | 96.66
53 | 2021-03-03 22:21 | 2021-03-15 09:23 | PROD | 1 | 90354 | 39 | 0 | 4 | 0 | 1 | 1.4 | 1 | 1.4 | 5.8 | 8.2 | HMG 2 | 0.1575 | 0.125 | 0.0875 | 0.0006 | 0.011 | 0.1325 | 0.0044 | 0.00035 |  | 0.315 | 189.36 | 22155 | 99.05
76 | 2021-03-03 22:22 | 2021-03-13 14:05 | PROD | 1 | 75031 | 36 | 0 | 3 | 0 | 1 | 1.4 | 1 | 1.9 | 4.3 | 6.8 | HMG 3 | 0.1975 | 0.135 | 0.095 | 0.0006 | 0.013 | 0.115 | 0.00435 | 0.000475 |  | 0.3075 | 189.36 | 16678 | 97.49
2 | 2021-03-03 23:01 | 2021-03-14 22:53 | PROD | 2 | 85328 | 41 | 0 | 1 | 0 | 1 | 1.4 | 1 | 1.2 | 3.8 | 9.4 | HMG 3 | 0.2575 | 0.15 | 0.105 | 0.0006 | 0.00975 | 0.095 | 0.004425 | 0.000675 |  | 0.29 | 189.36 | 24011 | 99.28
33 | 2021-03-04 06:18 | 2021-03-14 17:25 | PROD | 1 | 82086 | 39 | 0 | 2 | 0 | 1 | 1.4 | 1 | 1.2 | 6.5 | 6.8 | HMG 3 | 0.335 | 0.147 | 0.081 | 0.00064 | 0.0136 | 0.106 | 0.00448 | 0.00092 |  | 0.303 | 189.36 | 19440 | 97.6

## Dane produkcji katod
NUMER GRUPY | DATA ZAŁĄCZENIA GRUPY | DATA WYŁĄCZENIA GRUPY | TRYB | CYKL | MASA GRUPY | Klasyfikacja jakościowa katod |  |  |  | Analiza chemiczna katod | [5 empty] | NUMER WYTOPU | OPIS WYTOPU | ZRÓDLO WYTOPU | Analiza chemiczna anod | [9 empty] | MASA WYTOPU | ENERGIA | WYDAJNOŚĆ
[6 empty] | HMG-S | Cu- CATH 1 Z | Cu-CATH 2 | Katody niesklasyfikowane | ANALIZA Pb | ANALIZA Fe | ANALIZA Ni | ANALIZA Zn | ANALIZA S | ANALIZA Ag |  |  |  | ANALIZA Pb | ANALIZA As | ANALIZA Ni | ANALIZA S | ANALIZA Sb | ANALIZA O2 | ANALIZA Bi | ANALIZA Sn | ANALIZA Zn | ANALIZAAg
| rrrr-mm-dd | rrrr-mm-dd |  |  | [kg] | [stosy] | [stosy] | [stosy] | [sztuki] | [ppm] | [ppm] | [ppm] | [ppm] | [ppm] | [ppm] |  |  |  | [%] | [%] | [%] | [%] | [%] | [%] | [%] | [%] | [%] | [%] | [Mg] | [kWh] | [%]
44 | 2021-03-01 04:57 | 2021-03-11 05:57 | PROD | 1 | 78295 | 38 | 0 | 4 | 0 | 1 | 1.4 | 1 | 1.3 | 4.5 | 7.3 | 3254 |  | HMG 1 | 0.27 | 0.16 | 0.09 | 0.0006 | 0.017 | 0.06 | 0.0043 | 0.0011 |  | 0.28 | 189.36 | 18077 | 95.99
65 | 2021-03-01 12:02 | 2021-03-13 18:28 | PROD | 2 | 97053 | 41 | 0 | 6 | 0 | 1 | 1.4 | 1 | 1.9 | 4.4 | 8.5 |  |  | HL 4 | 0.1639961 | 0.07247342 | 0.2040211 |  | 0.009449789 | 0.05315161 | 0.0001499971 | 0.006075155 | 0.007650159 |  | 189.849 | 27014 | 99.4
[16 empty] | 2470 | A2/470 | HL | 0.232 | 0.0997 | 0.272 |  | 0.0131 | 0.0254 | 0.0002 | 0.0034 | 0.0049 |  | 47.454
[16 empty] | 2476 | A2/476 | HL | 0.124 | 0.0657 | 0.178 |  | 0.0074 | 0.02 | 0.0001 | 0.0058 | 0.0081 |  | 47.465
[16 empty] | 2459 | A2/459 | HL | 0.178 | 0.0559 | 0.178 |  | 0.0088 | 0.0442 | 0.0002 | 0.0077 | 0.0077 |  | 47.465
[16 empty] | 2471 | A2/471 | HL | 0.122 | 0.0686 | 0.1881 |  | 0.0085 | 0.123 | 0.0001 | 0.0074 | 0.0099 |  | 47.465
46 | 2021-03-01 15:06 | 2021-03-13 04:50 | PROD | 2 | 92272 | 45 | 0 | 2 | 0 | 1 | 1.4 | 1 | 1.6 | 5.1 | 8.9 |  |  | HMG 2 | 0.155 | 0.1225 | 0.09 | 0.0006 | 0.0075 | 0.1125 | 0.004425 | 0.0005 |  | 0.275 | 189.36 | 27351 | 98.51
[16 empty] | 3238 |  | P4 | 0.14 | 0.1 | 0.06 | 0.0006 | 0.003 | 0.09 | 0.0039 | 0.0002 |  | 0.29 | 47.34
[16 empty] | 3240 |  | P4 | 0.16 | 0.13 | 0.1 | 0.0006 | 0.009 | 0.12 | 0.0046 | 0.0006 |  | 0.27 | 142.02
81 | 2021-03-01 15:08 | 2021-03-13 11:00 | PROD | 2 | 96073 | 45 | 0 | 1 | 0 | 1 | 1.4 | 1 | 1.8 | 4.8 | 10.1 |  |  | HMG 3 | 0.407 | 0.1775 | 0.118 | 0.0006 | 0.0108 | 0.128 | 0.00466 | 0.0009 |  | 0.2645 | 189.36 | 28133 | 99.01
[16 empty] | 2627 |  | P24 | 0.2 | 0.15 | 0.15 | 0.0006 | 0.013 | 0.12 | 0.0047 | 0.0004 |  | 0.28 | 18.936
[16 empty] | 2628 |  | P24 | 0.56 | 0.13 | 0.1 | 0.0006 | 0.012 | 0.1 | 0.0048 | 0.0011 |  | 0.27 | 47.34
[16 empty] | 2629 |  | P24 | 0.38 | 0.2 | 0.12 | 0.0006 | 0.01 | 0.14 | 0.0046 | 0.0009 |  | 0.26 | 123.084
85 | 2021-03-01 20:50 | 2021-03-12 17:21 | PROD | 1 | 84553 | 36 | 0 | 8 | 0 | 1 | 1.4 | 1 | 1.4 | 5.2 | 6.7 | 4434 |  | HMG 1 | 0.57 | 0.14 | 0.09 | 0.0007 | 0.014 | 0.1 | 0.0048 | 0.0014 |  | 0.3 | 189.36 | 20461 | 95.05
27 | 2021-03-01 22:10 | 2021-03-12 05:57 | PROD | 1 | 81569 | 39 | 0 | 2 | 0 | 1 | 1.4 | 1 | 1.2 | 6 | 7.6 |  |  | HMG 2 | 0.2775 | 0.1625 | 0.09 | 0.0006 | 0.01275 | 0.105 | 0.00425 | 0.00065 |  | 0.2875 | 189.36 | 19364 | 98.33
[16 empty] | 3253 |  | P4 | 0.36 | 0.14 | 0.12 | 0.0006 | 0.006 | 0.09 | 0.0038 | 0.0002 |  | 0.28 | 47.34
[16 empty] | 4433 |  | P4 | 0.25 | 0.17 | 0.08 | 0.0006 | 0.015 | 0.11 | 0.0044 | 0.0008 |  | 0.29 | 142.02
32 | 2021-03-01 23:10 | 2021-03-11 14:02 | PROD | 1 | 75935 | 37 | 0 | 2 | 0 | 1 | 2.4 | 1 | 1.2 | 6.3 | 6.5 |  |  | HMG 4 | 0.2375 | 0.1325 | 0.095 | 0.0006 | 0.01375 | 0.0925 | 0.0042 | 0.0011 |  | 0.29 | 189.36 | 18210 | 97.68
[16 empty] | 4422 |  | P4 | 0.2 | 0.15 | 0.12 | 0.0006 | 0.012 | 0.08 | 0.0041 | 0.0014 |  | 0.28 | 47.34
[16 empty] | 4431 |  | P4 | 0.27 | 0.14 | 0.09 | 0.0006 | 0.011 | 0.12 | 0.004 | 0.0012 |  | 0.29 | 47.34
[16 empty] | 4432 |  | P4 | 0.24 | 0.14 | 0.08 | 0.0006 | 0.018 | 0.07 | 0.0043 | 0.0008 |  | 0.29 | 47.34
[16 empty] | 3252 |  | P4 | 0.24 | 0.1 | 0.09 | 0.0006 | 0.014 | 0.1 | 0.0044 | 0.001 |  | 0.3 | 47.34
38 | 2021-03-02 12:14 | 2021-03-13 01:52 | PROD | 2 | 85313 | 40 | 0 | 1 | 0 | 1 | 1.4 | 1 | 1.2 | 6.4 | 9.6 |  |  | HMG 2 | 0.155 | 0.15 | 0.115 | 0.0006 | 0.01025 | 0.0875 | 0.0046 | 0.000275 |  | 0.3 | 189.36 | 24564 | 99.35
[16 empty] | 4416 |  | P4 | 0.17 | 0.15 | 0.1 | 0.0006 | 0.011 | 0.11 | 0.0043 | 0.0005 |  | 0.3 | 47.34
[16 empty] | 3239 |  | P4 | 0.15 | 0.15 | 0.12 | 0.0006 | 0.01 | 0.08 | 0.0047 | 0.0002 |  | 0.3 | 142.02
31 | 2021-03-02 14:47 | 2021-03-14 02:03 | PROD | 2 | 91160 | 45 | 0 | 1 | 0 | 1 | 1.4 | 1 | 2 | 5.6 | 9.3 |  |  | HMG 2 | 0.2175 | 0.14 | 0.1 | 0.0006 | 0.0055 | 0.11 | 0.00425 | 0.000275 |  | 0.2975 | 189.36 | 25943 | 98.97
[16 empty] | 4420 |  | P4 | 0.12 | 0.14 | 0.1 | 0.0006 | 0.01 | 0.08 | 0.0044 | 0.0005 |  | 0.26 | 47.34
[16 empty] | 4421 |  | P4 | 0.25 | 0.14 | 0.1 | 0.0006 | 0.004 | 0.12 | 0.0042 | 0.0002 |  | 0.31 | 142.02
54 | 2021-03-02 19:36 | 2021-03-14 01:56 | PROD | 2 | 90359 | 43 | 0 | 1 | 0 | 1 | 1.4 | 1 | 1.9 | 5 | 8.9 |  |  | HMG 3 | 0.3175 | 0.145 | 0.14 | 0.0006 | 0.01375 | 0.11 | 0.004825 | 0.0007 |  | 0.2675 | 189.36 | 26168 | 99.4
[16 empty] | 2627 |  | P24 | 0.2 | 0.15 | 0.15 | 0.0006 | 0.013 | 0.12 | 0.0047 | 0.0004 |  | 0.28 | 94.68
[16 empty] | 2628 |  | P24 | 0.56 | 0.13 | 0.1 | 0.0006 | 0.012 | 0.1 | 0.0048 | 0.0011 |  | 0.27 | 47.34
[16 empty] | 2630 |  | P24 | 0.31 | 0.15 | 0.16 | 0.0006 | 0.017 | 0.1 | 0.0051 | 0.0009 |  | 0.24 | 47.34
36 | 2021-03-02 22:04 | 2021-03-12 13:56 | PROD | 1 | 74820 | 40 | 0 | 4 | 0 | 1 | 1.4 | 1 | 1.5 | 5.6 | 6.3 |  |  | HMG 2 | 0.305 | 0.15 | 0.07 | 0.0006 | 0.0105 | 0.105 | 0.0044 | 0.00065 |  | 0.295 | 189.36 | 17183 | 95.36
[16 empty] | 3255 |  | P4 | 0.31 | 0.16 | 0.07 | 0.0006 | 0.011 | 0.1 | 0.0045 | 0.0007 |  | 0.3 | 94.68
[16 empty] | 4435 |  | P4 | 0.3 | 0.14 | 0.07 | 0.0006 | 0.01 | 0.11 | 0.0043 | 0.0006 |  | 0.29 | 94.68
72 | 2021-03-02 22:05 | 2021-03-12 09:15 | PROD | 1 | 74264 | 38 | 0 | 2 | 0 | 1 | 1.4 | 1 | 1.2 | 5.5 | 6.9 |  |  | HMG 2 | 0.27 | 0.14 | 0.06 | 0.0006 | 0.009 | 0.095 | 0.00435 | 0.0004 |  | 0.31 | 189.36 | 16789 | 97.67
[16 empty] | 4435 |  | P4 | 0.3 | 0.14 | 0.07 | 0.0006 | 0.01 | 0.11 | 0.0043 | 0.0006 |  | 0.29 | 94.68
[16 empty] | 3256 |  | P4 | 0.24 | 0.14 | 0.05 | 0.0006 | 0.008 | 0.08 | 0.0044 | 0.0002 |  | 0.33 | 94.68
61 | 2021-03-02 23:01 | 2021-03-14 09:02 | PROD | 2 | 91628 | 44 | 0 | 0 | 0 | 1 | 1.4 | 1 | 1.3 | 4.5 | 9.8 |  |  | HMG 3 | 0.22 | 0.1325 | 0.0875 | 0.0006 | 0.009 | 0.1025 | 0.004425 | 0.000625 |  | 0.2925 | 189.36 | 27151 | 99.61
[16 empty] | 4419 |  | P4 | 0.32 | 0.17 | 0.13 | 0.0006 | 0.01 | 0.07 | 0.0045 | 0.0008 |  | 0.27 | 47.34
[16 empty] | 4420 |  | P4 | 0.12 | 0.14 | 0.1 | 0.0006 | 0.01 | 0.08 | 0.0044 | 0.0005 |  | 0.26 | 47.34
[16 empty] | 3241 |  | P4 | 0.22 | 0.11 | 0.06 | 0.0006 | 0.008 | 0.13 | 0.0044 | 0.0006 |  | 0.32 | 94.68
37 | 2021-03-03 02:20 | 2021-03-13 06:14 | PROD | 1 | 80168 | 40 | 0 | 2 | 0 | 1 | 1.4 | 1 | 1.4 | 5.5 | 7 |  |  | HMG 3 | 0.2575 | 0.145 | 0.0625 | 0.0006 | 0.01125 | 0.0825 | 0.0044 | 0.000475 |  | 0.3125 | 189.36 | 19681 | 98.69
[16 empty] | 4432 |  | P4 | 0.24 | 0.14 | 0.08 | 0.0006 | 0.018 | 0.07 | 0.0043 | 0.0008 |  | 0.29 | 47.34
[16 empty] | 3255 |  | P4 | 0.31 | 0.16 | 0.07 | 0.0006 | 0.011 | 0.1 | 0.0045 | 0.0007 |  | 0.3 | 47.34
[16 empty] | 3256 |  | P4 | 0.24 | 0.14 | 0.05 | 0.0006 | 0.008 | 0.08 | 0.0044 | 0.0002 |  | 0.33 | 94.68
18 | 2021-03-03 06:57 | 2021-03-13 09:13 | PROD | 1 | 80210 | 42 | 0 | 2 | 0 | 1 | 1.4 | 1 | 1.6 | 5 | 5.6 |  |  | HMG 4 | 0.2805 | 0.141 | 0.0925 | 0.0006 | 0.01045 | 0.1155 | 0.004025 | 0.000655 |  | 0.211 | 189.36 | 18718 | 99.02
[16 empty] | 1695 |  | P24 | 0.23 | 0.13 | 0.08 | 0.0006 | 0.013 | 0.1 | 0.0038 | 0.0005 |  | 0.22 | 28.404
[16 empty] | 2594 |  | P24 | 0.26 | 0.14 | 0.08 | 0.0006 | 0.01 | 0.13 | 0.0038 | 0.0008 |  | 0.23 | 66.276
[16 empty] | 1700 |  | P24 | 0.31 | 0.16 | 0.09 | 0.0006 | 0.009 | 0.08 | 0.0034 | 0.0008 |  | 0.19 | 47.34
[16 empty] | 2621 |  | P24 | 0.31 | 0.13 | 0.12 | 0.0006 | 0.011 | 0.14 | 0.0051 | 0.0004 |  | 0.2 | 47.34
96 | 2021-03-03 12:11 | 2021-03-15 15:58 | PROD | 2 | 98519 | 45 | 0 | 2 | 0 | 1 | 1.4 | 1 | 1.2 | 7.1 | 9.2 |  |  | HMG 2 | 0.208 | 0.1395 | 0.0765 | 0.0006 | 0.01235 | 0.1495 | 0.004135 | 0.00057 |  | 0.214 | 189.36 | 28346 | 98.89
[16 empty] | 2635 |  | P24 | 0.26 | 0.12 | 0.07 | 0.0006 | 0.013 | 0.13 | 0.0042 | 0.0007 |  | 0.24 | 66.276
[16 empty] | 2636 |  | P24 | 0.18 | 0.15 | 0.08 | 0.0006 | 0.012 | 0.16 | 0.0041 | 0.0005 |  | 0.2 | 123.084
56 | 2021-03-03 19:45 | 2021-03-15 01:56 | PROD | 2 | 90173 | 46 | 0 | 1 | 0 | 1 | 1.4 | 1 | 1.3 | 4.9 | 9 |  |  | HMG 2 | 0.305 | 0.1275 | 0.09 | 0.0006 | 0.0105 | 0.0725 | 0.005225 | 0.0011 |  | 0.2875 | 189.36 | 25163 | 99.6
[16 empty] | 4422 |  | P4 | 0.2 | 0.15 | 0.12 | 0.0006 | 0.012 | 0.08 | 0.0041 | 0.0014 |  | 0.28 | 47.34
[16 empty] | 4423 |  | P4 | 0.34 | 0.12 | 0.08 | 0.0006 | 0.01 | 0.07 | 0.0056 | 0.001 |  | 0.29 | 142.02
13 | 2021-03-03 22:05 | 2021-03-14 14:16 | PROD | 1 | 79455 | 39 | 0 | 1 | 0 | 1 | 1.4 | 1 | 1.3 | 6.1 | 7.4 | 3257 |  | HMG 1 | 0.32 | 0.16 | 0.1 | 0.0006 | 0.01 | 0.11 | 0.0041 | 0.0006 |  | 0.28 | 189.36 | 19225 | 96.66
53 | 2021-03-03 22:21 | 2021-03-15 09:23 | PROD | 1 | 90354 | 39 | 0 | 4 | 0 | 1 | 1.4 | 1 | 1.4 | 5.8 | 8.2 |  |  | HMG 2 | 0.1575 | 0.125 | 0.0875 | 0.0006 | 0.011 | 0.1325 | 0.0044 | 0.00035 |  | 0.315 | 189.36 | 22155 | 99.05
[16 empty] | 3256 |  | P4 | 0.24 | 0.14 | 0.05 | 0.0006 | 0.008 | 0.08 | 0.0044 | 0.0002 |  | 0.33 | 47.34
[16 empty] | 4436 |  | P4 | 0.13 | 0.12 | 0.1 | 0.0006 | 0.012 | 0.15 | 0.0044 | 0.0004 |  | 0.31 | 142.02
76 | 2021-03-03 22:22 | 2021-03-13 14:05 | PROD | 1 | 75031 | 36 | 0 | 3 | 0 | 1 | 1.4 | 1 | 1.9 | 4.3 | 6.8 |  |  | HMG 3 | 0.1975 | 0.135 | 0.095 | 0.0006 | 0.013 | 0.115 | 0.00435 | 0.000475 |  | 0.3075 | 189.36 | 16678 | 97.49
[16 empty] | 3175 |  | P4 | 0.29 | 0.16 | 0.1 | 0.0006 | 0.01 | 0.09 | 0.0043 | 0.0003 |  | 0.32 | 47.34
[16 empty] | 4432 |  | P4 | 0.24 | 0.14 | 0.08 | 0.0006 | 0.018 | 0.07 | 0.0043 | 0.0008 |  | 0.29 | 47.34
[16 empty] | 4436 |  | P4 | 0.13 | 0.12 | 0.1 | 0.0006 | 0.012 | 0.15 | 0.0044 | 0.0004 |  | 0.31 | 94.68
2 | 2021-03-03 23:01 | 2021-03-14 22:53 | PROD | 2 | 85328 | 41 | 0 | 1 | 0 | 1 | 1.4 | 1 | 1.2 | 3.8 | 9.4 |  |  | HMG 3 | 0.2575 | 0.15 | 0.105 | 0.0006 | 0.00975 | 0.095 | 0.004425 | 0.000675 |  | 0.29 | 189.36 | 24011 | 99.28
[16 empty] | 4416 |  | P4 | 0.17 | 0.15 | 0.1 | 0.0006 | 0.011 | 0.11 | 0.0043 | 0.0005 |  | 0.3 | 47.34
[16 empty] | 4419 |  | P4 | 0.32 | 0.17 | 0.13 | 0.0006 | 0.01 | 0.07 | 0.0045 | 0.0008 |  | 0.27 | 94.68
[16 empty] | 3241 |  | P4 | 0.22 | 0.11 | 0.06 | 0.0006 | 0.008 | 0.13 | 0.0044 | 0.0006 |  | 0.32 | 47.34